## XRD-ZnS(p)_Phasen_verwe
ZnS(p)_2/3/4 | [22 empty] | Überprüfung | Bemerkung
\textbf{Probe} | & | \textbf{Phase} | & | \textbf{Anteil} | & | \multicolumn{3}{c}{\textbf{Gitterparameter}} |  |  |  |  | & | \texttt{GOF} | & | 1-$\rho$ | & | \multicolumn{3}{c}{\textbf{Gesamtphasenanteil}} |  |  |  |  | \\
| & |  | & | [Ma-\%] (\gls{gem}) | & | \multicolumn{3}{c}{[nm]} |  |  |  |  | & |  | & |  | & | \multicolumn{3}{c}{[Ma-\%] (\gls{ber})} |  |  |  |  | \\
| & |  | & |  | & | a | & | b | & | c | & |  | & |  | & | \gls{sp-ZnS} | & | Wz | & | \gls{wz-SF} | \\ | \midrule
\texttt{ZnS(p)\_2} | & | Sphalerit | & | 73.9 | & | 0,5408(2) | & |  | & |  | & | 1.1762 | & | 1.84 | & | 74 | & |  | & |  | \\ |  |  | ok
| & | \textit{g} [\%] | & | 77.03 | & |  | & |  | & |  | & |  | & |  | & |  | & |  | & |  | \\
| & | Bornitrid | & | 26.1 | & | 0,2504(2) | & |  | & | 0,6654(2) | & |  | & |  | & |  | & |  | & |  | \\ | \midrule | 100.1
\texttt{ZnS(p)\_3} | & | Sphalerit | & | 96.92 | & | 0,54078(7) | & |  | & |  | & | 1.5193 | & | 0.911 | & | 98 | & |  | & |  | \\ |  |  | ok
| & | \textit{g} [\%] | & | 74.41 | & |  | & |  | & |  | & |  | & |  | & |  | & |  | & |  | \\
| & | ZnSdis | & | 3.08 | & | 0,380(7) | & |  | & | 0,310(7) | & |  | & |  | & |  | & |  | & | 2 | \\ | \midrule | 100
\texttt{ZnS(p)\_4.1} | & | Sphalerit | & | 45.4 | & | 0,5408(6) | & |  | & |  | & | 3.2135 | & | 1.98 | & | 79.78 | & |  | & |  | \\ |  |  | Blow Out
| & | \textit{g} [\%] | & | 67 | & |  | & |  | & |  | & |  | & |  | & |  | & |  | & |  | \\
| & | ZnSdis | & | 51.3 | & | 0,3823(4) | & |  | & | 0,3127(2) | & |  | & |  | & |  | & |  | & | 17 | \\
| & | Wz-2H | & | 1.94 | & | 0,3776(4) | & |  | & | 0,6296(3) | & |  | & |  | & |  | & |  | & |  | \\
| & | Graphit (3r) | & | 1.41 | & | 0,247(0) | & |  | & | 1,006(4) | & |  | & |  | & |  | & |  | & |  | \\ | \midrule | 100.13
\texttt{ZnS(p)\_4.2} | & | Sphalerit | & | 73.35 | & | 0,5407(8) | & |  | & |  | & | 1.6945 | & | 0.517 | & | 87.97 | & |  | & |  | \\ |  |  | doppelter Blow out
| & | \textit{g} [\%] | & | 72.2 | & |  | & |  | & |  | & |  | & |  | & |  | & |  | & |  | \\
| & | ZnSdis | & | 26.65 | & | 0,3823(2) | & |  | & | 0,3125(3) | & |  | & |  | & |  | & |  | & | 12 | \\ | \midrule | 99.97
\texttt{ZnS(p)\_4.3} | & | Sphalerit | & | 79.11 | & | 0,5409(3) | & |  | & |  | & | 2.0167 | & | 0.781 | & | 88.51 | & |  | & |  | \\ |  |  | nicht geheizt, wahrscheinlich Kurzschluss
| & | ZnSdis | & | 19.68 | & | 0,3826(5) | & |  | & | 0,3126(6) | & |  | & |  | & |  | & |  | & | 10 | \\
| & | Wz-6H | & | 1.21 | & | 0,380(3) | & |  | & | 1,86(1) | & |  | & |  | & |  | & |  | & |  | \\ | \midrule | 99.72
\texttt{ZnS(p)\_4.4} | & | Sphalerit | & | 92.69 | & | 0,54103(0) | & |  | & |  | & | 1.4563 | & | 0.359 | & | 96.88 | & |  | & |  | \\ |  |  | ok
| & | \textit{g} [\%] | & | 78.03 | & |  | & |  | & |  | & |  | & |  | & |  | & |  | & |  | \\
| & | ZnSdis | & | 6.98 | & | 0,3816(8) | & |  | & | 0,311(6) | & |  | & |  | & |  | & |  | & | 3 | \\
| & | Wz-6H | & | 0.336 | & | 0,381(8) | & |  | & | 1,88(7) | & |  | & |  | & |  | & |  | & |  | \\ | \midrule | 100.216
\texttt{ZnS(p)\_4.5} | & | Sphalerit | & | 96.49 | & | 0,54092(8) | & |  | & |  | & | 1.4208 | & | 0.335 | & | 98.6 | & |  | & |  | \\ |  |  | ok
| & | \textit{g} [\%] | & | 81.08 | & |  | & |  | & |  | & |  | & |  | & |  | & |  | & |  | \\
| & | ZnSdis | & | 3.51 | & | 0,3819(4) | & |  | & | 0,316(0) | & |  | & |  | & |  | & |  | & | 1 | \\ | \midrule | 99.6
\texttt{ZnS(p)\_4.6} | & | Sphalerit | & | 100 | & | 0,54093(8) | & |  | & |  | & | 1.3416 | & | 0.385 | & | 100 | & |  | & |  | \\ |  |  | nur 40% Heizleistung
| & | \textit{g} [\%] | & | 89.14 | & |  | & |  | & |  | & |  | & |  | & |  | & |  | & |  | \\ | \midrule | 100
\texttt{ZnS(p)\_4.7} | & | Sphalerit | & | 94.44 | & | 0,54089(6) | & |  | & |  | & | 1.3261 | & | 0.361 | & | 97.78 | & |  | & |  | \\ |  |  | ok
| & | \textit{g} [\%] | & | 82.55 | & |  | & |  | & |  | & |  | & |  | & |  | & |  | & |  | \\
| & | ZnSdis | & | 5.56 | & | 0,3820(2) | & |  | & | 0,316(0) | & |  | & |  | & |  | & |  | & | 2 | \\ | \midrule | 99.78
\texttt{ZnS(p)\_4.8} | & | Sphalerit | & | 96.93 | & | 0,54085(8) | & |  | & |  | & | 1.3496 | & | 0.386 | & | 98.47 | & |  | & |  | \\ |  |  | ok
| & | \textit{g} [\%] | & | 83.3 | & |  | & |  | & |  | & |  | & |  | & |  | & |  | & |  | \\
| & | ZnSdis | & | 3.07 | & | 0,381(4) | & |  | & | 0,311(5) | & |  | & |  | & |  | & |  | & | 2 | \\ | \midrule | 100.47
\texttt{ZnS(p)\_4.9} | & | Sphalerit | & | 95.39 | & | 0,54087(6) | & |  | & |  | & | 1.4241 | & | 0,399 | & | 98.16 | & |  | & |  | \\ |  |  | ok
| & | \textit{g} [\%] | & | 87.05 | & |  | & |  | & |  | & |  | & |  | & |  | & |  | & |  | \\
| & | ZnSdis | & | 4.61 | & | 0,381(6) | & |  | & | 0,312(4) | & |  | & |  | & |  | & |  | & | 2 | \\ | \midrule | 100.16
\texttt{ZnS(p)\_4.10} | & | Sphalerit | & | 97.77 | & | 0,54085(6) | & |  | & |  | & | 1.2597 | & | 0,355 | & | 99.11 | & |  | & |  | \\ |  |  | ok
| & | \textit{g} [\%] | & | 86.93 | & |  | & |  | & |  | & |  | & |  | & |  | & |  | & |  | \\
| & | ZnSdis | & | 2.23 | & | 0,381(7) | & |  | & | 0,316(0) | & |  | & |  | & |  | & |  | & | 1 | \\ | \midrule | 100.11
\texttt{ZnS(p)\_4.11} | & | Sphalerit | & | 98.72 | & | 0,54088(5) | & |  | & |  | & | 2.1504 | & | 0.4 | & | 99 | & |  | & |  | \\ |  |  | ok
| & | \textit{g} [\%] | & | 86.82 | & |  | & |  | & |  | & |  | & |  | & |  | & |  | & |  | \\
| & | ZnSdis | & | 0.76 | & | 0,384(8) | & |  | & | 0,312(4) | & |  | & |  | & |  | & |  | & | 0 | \\
| & | S ($\alpha$) | & | 0.51 | & | 1,046(0) | & | 1,28(6) | & | 2,44(7) | & |  | & |  | & |  | & |  | & |  | \\ | \midrule | 99.51
\texttt{ZnS(p)\_4.12} | & | Sphalerit | & | 97.31 | & | 0,54071(0) | & |  | & |  | & | 1.6135 | & | 0,571 | & | 98.66 | & |  | & |  | \\ |  |  | ok
| & | \textit{g} [\%] | & | 83.93 | & |  | & |  | & |  | & |  | & |  | & |  | & |  | & |  | \\
| & | ZnSdis | & | 2.69 | & | 0,381(6) | & |  | & | 0,316(0) | & |  | & |  | & |  | & |  | & | 1 | \\ | \midrule | 99.66
ZnS(p)_5/6 |  | überwiegend neue Platten (außer 5.8 / 5.10 und 6.8)
\textbf{Probe} | & | \textbf{Phase} | & | \textbf{Anteil} | & | \multicolumn{3}{c}{\textbf{Gitterparameter}} |  |  |  |  | & | \texttt{GOF} | & | 1-$\rho$ | & | \multicolumn{3}{c}{\textbf{Gesamtphasenanteil}} |  |  |  |  | \\
| & |  | & | [Ma-\%] (\gls{gem}) | & | \multicolumn{3}{c}{[nm]} |  |  |  |  | & |  | & |  | & | \multicolumn{3}{c}{[Ma-\%] (\gls{ber})} |  |  |  |  | \\
| & |  | & |  | & | a | & | b | & | c | & |  | & |  | & | \gls{sp-ZnS} | & | Wz-2H | & | \gls{wz-SF} | \\ | \midrule
\texttt{ZnS(p)\_5.1} | & | Sphalerit | & | 74.11 | & | 0,54100(6) | & |  | & |  | & | 1.4496 | & | 0.233 | & | 97 | & |  | & |  | \\ |  |  | ok
| & | \textit{g} [\%] | & | 99.76 | & |  | & |  | & |  | & |  | & |  | & |  | & |  | & |  | \\
| & | ZnSdis | & | 24.56 | & | 0,3820(2) | & |  | & | 0,3123(4) | & |  | & |  | & |  | & |  | & | 2 | \\
| & | $ZnS_2$ | & | 1.336 | & | 0,5955(0) | & |  | & |  | & |  | & |  | & |  | & |  | & |  | \\ | \midrule | 100.336
\texttt{ZnS(p)\_5.2} | & | Sphalerit | & | 82.89 | & | 0,54093(4) | & |  | & |  | & | 1.9017 | & | 0.357 | & | 96.77 | & |  | & |  | \\ |  |  | ok
| & | \textit{g} [\%] | & | 25 | & |  | & |  | & |  | & |  | & |  | & |  | & |  | & |  | \\
| & | ZnSdis | & | 15.64 | & | 0,3816(6) | & |  | & | 0,3123(4) | & |  | & |  | & |  | & |  | & | 2 | \\
| & | $ZnS_2$ | & | 1.446 | & | 0,5955(0) | & |  | & |  | & |  | & |  | & |  | & |  | & |  | \\ | \midrule | 100.216
\texttt{ZnS(p)\_5.3} | & | Sphalerit | & | 79.67 | & | 0,54094(2) | & |  | & |  | & | 1.3786 | & | 0.229 | & | 96.28 | & |  | & |  | \\ |  |  | ok
| & | ZnSdis | & | 18.41 | & | 0,3818(1) | & |  | & | 0,3123(3) | & |  | & |  | & |  | & |  | & | 2 | \\
| & | $ZnS_2$ | & | 1.924 | & | 0,5955(1) | & |  | & |  | & |  | & |  | & |  | & |  | & |  | \\ | \midrule | 100.204
\texttt{ZnS(p)\_5.4} | & | Sphalerit | & | 84.48 | & | 0,54083(4) | & |  | & |  | & | 1.5664 | & | 0.262 | & | 96.71 | & |  | & |  | \\ |  |  | bei 60 % Heizen Druckabfall auf 270 bar (1/2 des Gesamtdruckes) (verm. Ofen kollabiert)
| & | \textit{g} [\%] | & | 85.7 | & |  | & |  | & |  | & |  | & |  | & |  | & |  | & |  | \\
| & | ZnSdis | & | 13.9 | & | 0,3819(1) | & |  | & | 0,3123(9) | & |  | & |  | & |  | & |  | & | 2 | \\
| & | $ZnS_2$ | & | 1.621 | & | 0,5954(8) | & |  | & |  | & |  | & |  | & |  | & |  | & |  | \\ | \midrule | 100.331
\texttt{ZnS(p)\_5.5} | & | Sphalerit | & | 84.33 | & | 0,54096(4) | & |  | & |  | & | 1.4424 | & | 0.245 | & | 97.73 | & |  | & |  | \\ |  |  | bei 60 % Heizen 30 bar Druckabfall (verm. Ofen kollabiert)
| & | \textit{g} [\%] | & | 95.84 | & |  | & |  | & |  | & |  | & |  | & |  | & |  | & |  | \\
| & | ZnSdis | & | 14.04 | & | 0,3817(1) | & |  | & | 0,3122(4) | & |  | & |  | & |  | & |  | & | 1 | \\
| & | $ZnS_2$ | & | 1.633 | & | 0,5955(3) | & |  | & |  | & |  | & |  | & |  | & |  | & |  | \\ | \midrule | 100.363
\texttt{ZnS(p)\_5.6} | & | Sphalerit | & | 98.917 | & | 0,5409(7) | & |  | & |  | & | 2.9331 | & | 0.934 | & | 98.92 | & |  | & |  | \\ |  |  | Druckkalib, kein Heizen
| & | \textit{g} [\%] | & | 46.48 | & |  | & |  | & |  | & |  | & |  | & |  | & |  | & |  | \\
| & | Wz-2H | & | 1.083 | & | 0,381(2) | & |  | & | 0,629(6) | & |  | & |  | & |  | & | 1 | & |  | \\ | \midrule | 100.003
\texttt{ZnS(p)\_5.7} | & | Sphalerit | & | 88.08 | & | 0,54096(8) | & |  | & |  | & | 1.336 | & | 0,204 | & | 98.49 | & |  | & |  | \\ |  |  | Blow Out
| & | \textit{g} [\%] | & | 96.09 | & |  | & |  | & |  | & |  | & |  | & |  | & |  | & |  | \\
| & | ZnSdis | & | 11.92 | & | 0,3818(0) | & |  | & | 0,3120(8) | & |  | & |  | & |  | & |  | & | 2 | \\ | \midrule | 100.49
\texttt{ZnS(p)\_5.8} | & | Sphalerit | & | 98.07 | & | 0,5408(7) | & |  | & |  | & | 2.9201 | & | 0.9 | & | 98.07 | & |  | & |  | \\ |  |  | ok
| & | \textit{g} [\%] | & | 45.73 | & |  | & |  | & |  | & |  | & |  | & |  | & |  | & |  | \\
| & | Wz-2H | & | 1.093 | & | 0,381(2) | & |  | & | 0,628(9) | & |  | & |  | & |  | & |  | & |  | \\ | \midrule | 99.163
\texttt{ZnS(p)\_5.9} | & | Sphalerit | & | 79.94 | & | 0,54093(1) | & |  | & |  | & | 1.5485 | & | 0.254 | & | 98.27 | & |  | & |  | \\ |  |  | ok
| & | \textit{g} [\%] | & | 92.35 | & |  | & |  | & |  | & |  | & |  | & |  | & |  | & |  | \\
| & | ZnSdis | & | 18.36 | & | 0,3818(4) | & |  | & | 0,3123(6) | & |  | & |  | & |  | & |  | & | 0 | \\
| & | $ZnS_2$ | & | 1.705 | & | 0,5954(8) | & |  | & |  | & |  | & |  | & |  | & |  | & |  | \\ | \midrule | 99.975
\texttt{ZnS(p)\_5.10} | & | Sphalerit | & | 98.819 | & | 0,5408(9) | & |  | & |  | & | 2.9778 | & | 0.967 | & | 98.82 | & |  | & |  | \\ |  |  | Druckkalib, kein Heizen
| & | \textit{g} [\%] | & | 45.19 | & |  | & |  | & |  | & |  | & |  | & |  | & |  | & |  | \\
| & | Wz-2H | & | 1.181 | & | 0,380(8) | & |  | & | 0,628(6) | & |  | & |  | & |  | & |  | & |  | \\ | \midrule | 100.001
\texttt{ZnS(p)\_5.11} | & | Sphalerit | & | 95.24 | & | 0,54087(5) | & |  | & |  | & | 2.0292 | & | 0.363 | & | 98.57 | & |  | & |  | \\ |  |  | ok
| & | \textit{g} [\%] | & | 88.54 | & |  | & |  | & |  | & |  | & |  | & |  | & |  | & |  | \\
| & | ZnSdis | & | 3.38 | & | 0,381(4) | & |  | & | 0,310(0) | & |  | & |  | & |  | & |  | & | 0 | \\
| & | $ZnS_2$ | & | 1.381 | & | 0,5954(5) | & |  | & |  | & |  | & |  | & |  | & |  | & |  | \\ | \midrule | 99.951
\texttt{ZnS(p)\_6.1} | & | Sphalerit | & | 80.34 | & | 0,5408(1) | & |  | & |  | & | 2.8276 | & | 0,828 | & | 91.75 | & |  | & |  | \\ |  |  | Blow Out, Temp-Kalib-Versuch
| & | ZnSdis | & | 19.66 | & | 0,3823(0) | & |  | & | 0,3124(3) | & |  | & |  | & |  | & |  | & | 8 | \\ | \midrule | 99.75
\texttt{ZnS(p)\_6.2} | & | ZnSdis | & | 100 | & | 0,3826(7) | & |  | & | 0,3130(0) | & | 8.5759 | & | 8.39 | & | 84.12 | & |  | & | 16 | \\ | \midrule | 16 | Blow Out, Temp-Kalib-Versuch, kein Sphalerit enthalten sonder nur ZnSdis
\texttt{ZnS(p)\_6.3} | & | Sphalerit | & | 72.73 | & | 0,54098(6) | & |  | & |  | & | 1.9237 | & | 0.441 | & | 96.69 | & |  | & |  | \\ |  |  | Temp-Kalib
| & | ZnSdis | & | 25.8 | & | 0,3820(0) | & |  | & | 0,3124(3) | & |  | & |  | & |  | & |  | & | 2 | \\
| & | $ZnS_2$ | & | 1.473 | & | 0,5954(7) | & |  | & |  | & |  | & |  | & |  | & |  | & |  | \\ | \midrule | 100.163
\texttt{ZnS(p)\_6.4} | & | Sphalerit | & | 96.13 | & | 0,54088(0) | & |  | & |  | & | 1.677 | & | 0.276 | & | 98.27 | & |  | & |  | \\ |  |  | Temp-Kalib
| & | \textit{g} [\%] | & | 87.48 | & |  | & |  | & |  | & |  | & |  | & |  | & |  | & |  | \\
| & | ZnSdis | & | 2.71 | & | 0,384(7) | & |  | & | 0,312(3) | & |  | & |  | & |  | & |  | & | 1 | \\
| & | $ZnS_2$ | & | 1.157 | & | 0,5954(8) | & |  | & |  | & |  | & |  | & |  | & |  | & |  | \\ | \midrule | 100.427
\texttt{ZnS(p)\_6.5} | & | Sphalerit | & | 78.32 | & | 0,54100(5) | & |  | & |  | & | 1.3699 | & | 0.242 | & | 97.43 | & |  | & |  | \\ |  |  | Temp-Kalib
| & | \textit{g} [\%] | & | 0.6 | & |  | & |  | & |  | & |  | & |  | & |  | & |  | & |  | \\
| & | ZnSdis | & | 20.92 | & | 0,3819(4) | & |  | & | 0,3122(2) | & |  | & |  | & |  | & |  | & | 2 | \\
| & | $ZnS_2$ | & | 0.758 | & | 0,5955(8) | & |  | & |  | & |  | & |  | & |  | & |  | & |  | \\ | \midrule | 100.188
\texttt{ZnS(p)\_6.6} | & | Sphalerit | & | 78.29 | & | 0,54108(0) | & |  | & |  | & | 1.374 | & | 0,205 | & | 98.3 | & |  | & |  | \\ |  |  | Temp-Kalib
| & | \textit{g} [\%] | & | 80.9 | & |  | & |  | & |  | & |  | & |  | & |  | & |  | & |  | \\
| & | ZnSdis | & | 21.71 | & | 0,3820(1) | & |  | & | 0,3123(8) | & |  | & |  | & |  | & |  | & | 2 | \\ | \midrule | 100.3
\texttt{ZnS(p)\_6.7} | & | Sphalerit | & | 78.23 | & | 0,5407(6) | & |  | & |  | & | 2.0157 | & | 0.418 | & | 90.97 | & |  | & |  | \\ |  |  | Temp-Kalib
| & | \textit{g} [\%] | & | 74.51 | & |  | & |  | & |  | & |  | & |  | & |  | & |  | & |  | \\
| & | ZnSdis | & | 21.28 | & | 0,3824(3) | & |  | & | 0,3125(4) | & |  | & |  | & |  | & |  | & | 9 | \\
| & | Wz-2H | & | 0.486 | & | 0,379(6) | & |  | & | 0,623(8) | & |  | & |  | & |  | & |  | & |  | \\ | \midrule | 100.456
\texttt{ZnS(p)\_6.8} | & | Sphalerit | & | 66.84 | & | 0,54112(9) | & |  | & |  | & | 1.4617 | & | 0,228 | & | 99.99 | & |  | & |  | \\ |  |  | Temp-Kalib
| & | \textit{g} [\%] | & | 95.98 | & |  | & |  | & |  | & |  | & |  | & |  | & |  | & |  | \\
| & | ZnSdis | & | 33.16 | & | 0,3822(1) | & |  | & | 0,3124(1) | & |  | & |  | & |  | & |  | & | 0 | \\ | \midrule | 99.99
ZnS(p_In) |  | Indiumdotierung von 0,01 bis 0,1 Ma-%
\textbf{Probe} | & | \textbf{Phase} | & | \textbf{Anteil} | & | \multicolumn{3}{c}{\textbf{Gitterparameter}} |  |  |  |  | & | \texttt{GOF} | & | 1-$\rho$ | & | \multicolumn{3}{c}{\textbf{Gesamtphasenanteil}} |  |  |  |  | \\
| & |  | & | [Ma-\%] (\gls{gem}) | & | \multicolumn{3}{c}{[nm]} |  |  |  |  | & |  | & |  | & | \multicolumn{3}{c}{[Ma-\%] (\gls{ber})} |  |  |  |  | \\
| & |  | & |  | & | a | & | b | & | c | & |  | & |  | & | \gls{sp-ZnS} | & | Wz | & | \gls{wz-SF} | \\ | \midrule
\texttt{ZnS(p\_In100)\_1.1} | & | Sphalerit | & | 93.95 | & | 0,5409(1) | & |  | & |  | & | 1.5734 | & | 0.796 | & | 98.19 | & |  | & |  | \\ |  |  | ok
| & | \textit{g} [\%] | & | 80.84 | & |  | & |  | & |  | & |  | & |  | & |  | & |  | & |  | \\
| & | ZnSdis | & | 6.05 | & | 0,381(9) | & |  | & | 0,312(4) | & |  | & |  | & |  | & |  | & | 2 | \\ | \midrule | 100.19
\texttt{ZnS(p\_In250)\_1} | & | Sphalerit | & | 93.38 | & | 0,54092(2) | & |  | & |  | & | 1.5864 | & | 0.409 | & | 97.35 | & |  | & |  | \\ |  |  | ok
| & | \textit{g} [\%] | & | 77.53 | & |  | & |  | & |  | & |  | & |  | & |  | & |  | & |  | \\
| & | ZnSdis | & | 6.62 | & | 0,381(8) | & |  | & | 0,316(0) | & |  | & |  | & |  | & |  | & | 3 | \\ | \midrule | 100.35
\texttt{ZnS(p\_In250)\_2} | & | Sphalerit | & | 97.59 | & | 0,54087(5) | & |  | & |  | & | 1.6923 | & | 0.463 | & | 98.8 | & |  | & |  | \\ |  |  | ok
| & | \textit{g} [\%] | & | 75.08 | & |  | & |  | & |  | & |  | & |  | & |  | & |  | & |  | \\
| & | ZnSdis | & | 2.41 | & | 0,382(3) | & |  | & | 0,316(0) | & |  | & |  | & |  | & |  | & | 1 | \\ | \midrule | 99.8
\texttt{ZnS(p\_In500)\_1.1} | & | Sphalerit | & | 37.31 | & | 0,5406(8) | & |  | & |  | & | 2.1157 | & | 0.784 | & | 71.56 | & |  | & |  | \\ |  |  | Blow Out
| & | \textit{g} [\%] | & | 60.6 | & |  | & |  | & |  | & |  | & |  | & |  | & |  | & |  | \\
| & | ZnSdis | & | 57.82 | & | 0,3823(4) | & |  | & | 0,3126(8) | & |  | & |  | & |  | & |  | & | 24 | \\
| & | Wz-2H | & | 1.64 | & | 0,381(5) | & |  | & | 0,627(0) | & |  | & |  | & |  | & | 4.86 | & |  | \\
| & | Wz-6H | & | 3.22 | & | 0,382(7) | & |  | & | 1,864(9) | & |  | & |  | & |  | & |  | & |  | \\ | \midrule | 100.42
\texttt{ZnS(p\_In500)\_1.2} | & | Sphalerit | & | 86.63 | & | 0,541033(2) | & |  | & |  | & | 1.4037 | & | 0.377 | & | 94.26 | & |  | & |  | \\ |  |  | ok
| & | \textit{g} [\%] | & | 76.03 | & |  | & |  | & |  | & |  | & |  | & |  | & |  | & |  | \\
| & | ZnSdis | & | 12.72 | & | 0,3821(0) | & |  | & | 0,3126(1) | & |  | & |  | & |  | & |  | & | 5 | \\
| & | Wz-6H | & | 0.65 | & | 0,381(8) | & |  | & | 1,86(8) | & |  | & |  | & |  | & |  | & |  | \\ | \midrule | 99.91
\texttt{ZnS(p\_In500)\_1.3} | & | Sphalerit | & | 87.87 | & | 0,540983(0) | & |  | & |  | & | 1.4254 | & | 0.396 | & | 94.78 | & |  | & |  | \\ |  |  | ok
| & | \textit{g} [\%] | & | 78.75 | & |  | & |  | & |  | & |  | & |  | & |  | & |  | & |  | \\
| & | ZnSdis | & | 11.52 | & | 0,3822(4) | & |  | & | 0,3127(1) | & |  | & |  | & |  | & |  | & | 5 | \\
| & | Wz-6H | & | 0.609 | & | 0,381(9) | & |  | & | 1,86(9) | & |  | & |  | & |  | & |  | & |  | \\ | \midrule | 100.389
\texttt{ZnS(p\_In500)\_1.4} | & | Sphalerit | & | 93.68 | & | 0,541024(8) | & |  | & |  | & | 1.4128 | & | 0.434 | & | 96.59 | & |  | & |  | \\ |  |  | ok
| & | \textit{g} [\%] | & | 86.36 | & |  | & |  | & |  | & |  | & |  | & |  | & |  | & |  | \\
| & | ZnSdis | & | 5.82 | & | 0,3816(2) | & |  | & | 0,312(5) | & |  | & |  | & |  | & |  | & | 3 | \\
| & | Wz-6H | & | 0.505 | & | 0,381(5) | & |  | & | 1,87(3) | & |  | & |  | & |  | & |  | & |  | \\ | \midrule | 100.095
\texttt{ZnS(p\_In500)\_1.5} | & | Sphalerit | & | 91.48 | & | 0,540939(9) | & |  | & |  | & | 1.6763 | & | 0.441 | & | 96.47 | & |  | & |  | \\ |  |  | ok
| & | \textit{g} [\%] | & | 81.38 | & |  | & |  | & |  | & |  | & |  | & |  | & |  | & |  | \\
| & | ZnSdis | & | 8.31 | & | 0,3816(1) | & |  | & | 0,312(3) | & |  | & |  | & |  | & |  | & | 3 | \\
| & | Wz-6H | & | 0.216 | & | 0,381(6) | & |  | & | 1,86(9) | & |  | & |  | & |  | & |  | & |  | \\ | \midrule | 99.686
\texttt{ZnS(p\_In500)\_1.6} | & | Sphalerit | & | 83.58 | & | 0,540923(7) | & |  | & |  | & | 1.2937 | & | 0.391 | & | 91.82 | & |  | & |  | \\ |  |  | ok
| & | \textit{g} [\%] | & | 89.92 | & |  | & |  | & |  | & |  | & |  | & |  | & |  | & |  | \\
| & | ZnSdis | & | 13.73 | & | 0,3821(1) | & |  | & | 0,3119(5) | & |  | & |  | & |  | & |  | & | 5 | \\
| & | Wz-2H | & | 1.201 | & | 0,381(7) | & |  | & | 0,626(3) | & |  | & |  | & |  | & | 2.409 | & |  | \\
| & | Wz-6H | & | 1.208 | & | 0,382(4) | & |  | & | 1,87(3) | & |  | & |  | & |  | & |  | & |  | \\
| & | ZnO | & | 0.29 | & | 0,325(4) | & |  | & | 0,524(1) | & |  | & |  | & |  | & |  | & |  | \\ | \midrule | 99.519
\texttt{ZnS(p\_In500)\_1.7} | & | Sphalerit | & | 86.19 | & | 0,541096(9) | & |  | & |  | & | 1.3755 | & | 0.412 | & | 93.4 | & |  | & |  | \\ |  |  | ok
| & | \textit{g} [\%] | & | 86.54 | & |  | & |  | & |  | & |  | & |  | & |  | & |  | & |  | \\
| & | ZnSdis | & | 12.02 | & | 0,3820(0) | & |  | & | 0,3126(4) | & |  | & |  | & |  | & |  | & | 5 | \\
| & | Wz-2H | & | 0.253 | & | 0,3825(5) | & |  | & | 0,628(1) | & |  | & |  | & |  | & | 1.799 | & |  | \\
| & | Wz-6H | & | 1.546 | & | 0,3820(4) | & |  | & | 1,873(6) | & |  | & |  | & |  | & |  | & |  | \\ | \midrule | 100.199
\texttt{ZnS(p\_In500)\_1.8} | & | Sphalerit | & | 97.8 | & | 0,540933(0) | & |  | & |  | & | 1.7963 | & | 0.384 | & | 98.9 | & |  | & |  | \\ |  |  | ok
| & | \textit{g} [\%] | & | 86 | & |  | & |  | & |  | & |  | & |  | & |  | & |  | & |  | \\
| & | ZnSdis | & | 2.2 | & | 0,380(7) | & |  | & | 0,316(0) | & |  | & |  | & |  | & |  | & | 1 | \\ | \midrule | 99.9
\texttt{ZnS(p\_In500)\_2.1} | & | Sphalerit | & | 83.52 | & | 0,5408(8) | & |  | & |  | & | 2.3344 | & | 0.562 | & | 92.42 | & |  | & |  | \\ |  |  | Blow Out-Platte kaputt
| & | \textit{g} [\%] | & | 70.7 | & |  | & |  | & |  | & |  | & |  | & |  | & |  | & |  | \\
| & | ZnSdis | & | 15.91 | & | 0,3825(5) | & |  | & | 0,3126(9) | & |  | & |  | & |  | & |  | & | 7 | \\
| & | Wz-2H | & | 0.564 | & | 0,378(9) | & |  | & | 0,628(1) | & |  | & |  | & |  | & |  | & |  | \\ | \midrule | 99.984
\texttt{ZnS(p\_In500)\_2.2} | & | Sphalerit | & | 81.16 | & | 0,540946(5) | & |  | & |  | & | 1.7139 | & | 0.362 | & | 91.49 | & |  | & |  | \\ |  |  | ok, kaputte Platte mit Ni gestopft
| & | \textit{g} [\%] | & | 82.01 | & |  | & |  | & |  | & |  | & |  | & |  | & |  | & |  | \\
| & | ZnSdis | & | 17.21 | & | 0,3818(7) | & |  | & | 0,3123(0) | & |  | & |  | & |  | & |  | & | 7 | \\
| & | Wz-2H | & | 0.993 | & | 0,3819(8) | & |  | & | 0,625(3) | & |  | & |  | & |  | & | 1.63 | & |  | \\
| & | Wz-6H | & | 0.637 | & | 0,382(1) | & |  | & | 1,867(2) | & |  | & |  | & |  | & |  | & |  | \\ | \midrule | 100.12
\texttt{ZnS(p\_In500)\_2.3} | & | Sphalerit | & | 75.31 | & | 0,541018(1) | & |  | & |  | & | 1.8277 | & | 0.447 | & | 88.51 | & |  | & |  | \\ |  |  | Blow Out oder Blong, kaputte Platte mit Ni gestopft
| & | \textit{g} [\%] | & | 81 | & |  | & |  | & |  | & |  | & |  | & |  | & |  | & |  | \\
| & | ZnSdis | & | 22 | & | 0,3821(5) | & |  | & | 0,3119(3) | & |  | & |  | & |  | & |  | & | 9 | \\
| & | Wz-2H | & | 0.444 | & | 0,382(4) | & |  | & | 0,627(7) | & |  | & |  | & |  | & | 2.684 | & |  | \\
| & | Wz-4H | & | 2.24 | & | 0,382(1) | & |  | & | 1,249(4) | & |  | & |  | & |  | & |  | & |  | \\ | \midrule | 100.194
\texttt{ZnS(p\_In500)\_2.4} | & | Sphalerit | & | 52.16 | & | 0,540988(8) | & |  | & |  | & | 1.9681 | & | 0.681 | & | 74.76 | & |  | & |  | \\ |  |  | ok, kaputte Platte mit Ni gestopft
| & | ZnSdis | & | 37.67 | & | 0,3823(2) | & |  | & | 0,3119(0) | & |  | & |  | & |  | & |  | & | 15 | \\
| & | Wz-2H | & | 3.67 | & | 0,382(6) | & |  | & | 0,6259(0) | & |  | & |  | & |  | & | 4.361 | & |  | \\
| & | Wz-6H | & | 0.691 | & | 0,381(6) | & |  | & | 1,875(9) | & |  | & |  | & |  | & |  | & |  | \\ |  |  |  | Mittelwert aller g (funkt. Proben)
| & | ZnO | & | 0.273 | & | 0,326(2) | & |  | & | 0,518(9) | & |  | & |  | & |  | & |  | & |  | \\ |  |  |  | 83.11
| & | $CaCO_3$ (Aragonit) | & | 5.53 | & | 0,573(4) | & | 0,497(2) | & | 0,795(9) | & |  | & |  | & |  | & |  | & |  | \\ | \midrule | 99.924
\texttt{ZnS(p\_In1000)\_1.1} | & | Sphalerit | & | 99.721 | & | 0,540970(0) | & |  | & |  | & | 1.645 | & | 0.431 | & | 99.712 | & |  | & |  | \\ |  |  | ok
| & | \textit{g} [\%] | & | 89.4 | & |  | & |  | & |  | & |  | & |  | & |  | & |  | & |  | \\
| & | Wz-2H | & | 0.288 | & | 0,381(7) | & |  | & | 0,625(6) | & |  | & |  | & |  | & |  | & |  | \\ | \midrule | 100
\texttt{ZnS(p\_In1000)\_1.2} | & | Sphalerit | & | 85.12 | & | 0,540793(9) | & |  | & |  | & | 1.4738 | & | 0.478 | & | 93.24 | & |  | & |  | \\ |  |  | ok
| & | ZnSdis | & | 13.54 | & | 0,3822(1) | & |  | & | 0,3122(7) | & |  | & |  | & |  | & |  | & | 5 | \\
| & | Wz-2H | & | 0.688 | & | 0,381(9) | & |  | & | 0,626(3) | & |  | & |  | & |  | & | 1.337 | & |  | \\
| & | Wz-6H | & | 0.649 | & | 0,385(0) | & |  | & | 1,887(6) | & |  | & |  | & |  | & |  | & |  | \\ | \midrule | 99.577
\texttt{ZnS(p\_In1000)\_1.3} | & | Sphalerit | & | 2.28 | & | 0,539(4) | & |  | & |  | & | 2.3208 | & | 2.3208 | & | 4.78 | & |  | & |  | \\ |  |  | Blow Out (Massiv)
| & | \textit{g} [\%] | & | 0.05 | & |  | & |  | & |  | & |  | & |  | & |  | & |  | & |  | \\
| & | ZnSdis | & | 13.53 | & | 0,3823(4) | & |  | & | 0,3129(1) | & |  | & |  | & |  | & |  | & | 11 | \\
| & | Wz-2H | & | 35.1 | & | 0,3822(2) | & |  | & | 0,6259(9) | & |  | & |  | & |  | & | 35.1 | & |  | \\
| & | $CaCO_3$ (Calcit) | & | 11.99 | & | 0,4989(2) | & |  | & | 1,707(2) | & |  | & |  | & |  | & |  | & |  | \\
| & | $ZrO_2$ | & | 27.7 | & | 0,5152(2) | & | 0,5207(2) | & | 0,5318(7) | & |  | & |  | & |  | & |  | & |  | \\
| & | Graphit (3r) | & | 9.4 | & | 0,24(8) | & |  | & | 1,0105(6) | & |  | & |  | & |  | & |  | & |  | \\ | \midrule | 99.97
\texttt{ZnS(p\_In1000)\_1.4} | & | Sphalerit | & | 79.55 | & | 0,54100(6) | & |  | & |  | & | 1.59932 | & | 0.329 | & | 86.1 | & |  | & |  | \\ |  |  | ok
| & | \textit{g} [\%] | & | 87.23 | & |  | & |  | & |  | & |  | & |  | & |  | & |  | & |  | \\
| & | ZnSdis | & | 10.91 | & | 0,3817(4) | & |  | & | 0,3124(9) | & |  | & |  | & |  | & |  | & | 4 | \\
| & | Wz-2H | & | 0.59 | & | 0,382(6) | & |  | & | 0,624(6) | & |  | & |  | & |  | & | 0.59 | & |  | \\
| & | $CaCO_3$ (Arg) | & | 5.83 | & | 0,5741(5) | & | 0,4962(9) | & | 0,7964(0) | & |  | & |  | & |  | & |  | & |  | \\
| & | Graphit (3r) | & | 3.12 | & | 0,2449(5) | & |  | & | 1,0060(2) | & |  | & |  | & |  | & |  | & |  | \\ | \midrule | 99.64
\texttt{ZnS(p\_In1000)\_1.5} | & | Sphalerit | & | 80.9 | & | 0,541117(6) | & |  | & |  | & | 1.2436 | & | 0.308 | & | 97.95 | & |  | & |  | \\ |  |  | ok
| & | ZnSdis | & | 19.1 | & | 0,3822(5) | & |  | & | 0,3123(5) | & |  | & |  | & |  | & |  | & | 2 | \\ | \midrule | 99.95
\texttt{ZnS(p\_In1000)\_1.6} | & | Sphalerit | & | 85.27 | & | 0,541013(4) | & |  | & |  | & | 1.2986 | & | 0.322 | & | 98.9 | & |  | & |  | \\ |  |  | ok
| & | \textit{g} [\%] | & | 97.69 | & |  | & |  | & |  | & |  | & |  | & |  | & |  | & |  | \\
| & | ZnSdis | & | 14.73 | & | 0,3825(3) | & |  | & | 0,3123(7) | & |  | & |  | & |  | & |  | & | 1 | \\ | \midrule | 99.9
\texttt{ZnS(p\_In1000)\_1.7} | & | Sphalerit | & | 91.03 | & | 0,540840(7) | & |  | & |  | & | 1.6438 | & | 0.572 | & | 94.7 | & |  | & |  | \\ |  |  | ok (metallischer Peng bei 410 bar) --> Kam es zur Dekomprimierung? D.h. wurde kein ausreichender Druck aufgebaut?
| & | \textit{g} [\%] | & | 92.26 | & |  | & |  | & |  | & |  | & |  | & |  | & |  | & |  | \\
| & | ZnSdis | & | 6.11 | & | 0,38172(9) | & |  | & | 0,316(0) | & |  | & |  | & |  | & |  | & | 2 | \\
| & | Wz-2H | & | 0.367 | & | 0,375(7) | & |  | & | 0,618(9) | & |  | & |  | & |  | & |  | & |  | \\
| & | $ZnO$ | & | 0.313 | & | 0,326(3) | & |  | & | 0,520(3) | & |  | & |  | & |  | & |  | & |  | \\
| & | Graphit (3r) | & | 2.18 | & | 0,2478(7) | & |  | & | 1,019(0) | & |  | & |  | & |  | & |  | & |  | \\ | \midrule | 99.56
\texttt{ZnS(p\_In1000)\_1.8} | & | Sphalerit | & | 81.52 | & | 0,54085(4) | & |  | & |  | & | 2.262 | & | 0.522 | & | 91.68 | & |  | & |  | \\ |  |  | BO - kein Heizen da Abbruch bei 163 bar
| & | \textit{g} [\%] | & | 72.31 | & |  | & |  | & |  | & |  | & |  | & |  | & |  | & |  | \\
| & | ZnSdis | & | 18.11 | & | 0,38245(7) | & |  | & | 0,3126(0) | & |  | & |  | & |  | & |  | & | 8 | \\
| & | Wz-2H | & | 0.369 | & | 0,378(9) | & |  | & | 0,629(0) | & |  | & |  | & |  | & | 0.369 | & |  | \\ | \midrule | 100.049
\texttt{ZnS(p\_In1000)\_1.9} | & | Sphalerit | & | 83.1 | & | 0,540973(7) | & |  | & |  | & | 1.3989 | & | 0.22 | & | 98.17 | & |  | & |  | \\ |  |  | ok
| & | \textit{g} [\%] | & | 95.36 | & |  | & |  | & |  | & |  | & |  | & |  | & |  | & |  | \\
| & | ZnSdis | & | 16.9 | & | 0,38188(8) | & |  | & | 0,3122(2) | & |  | & |  | & |  | & |  | & | 2 | \\ | \midrule | 100.17
\texttt{ZnS(p\_In1000)\_1.10} | & | Sphalerit | & | 76.5 | & | 0,540895(3) | & |  | & |  | & | 1.3475 | & | 0.217 | & | 96.54 | & |  | & |  | \\ |  |  | (peng bei 180 bar), Versuch zuende geführt, extrem hohe Plattentemp (100 °C)
| & | \textit{g} [\%] | & | 89.9 | & |  | & |  | & |  | & |  | & |  | & |  | & |  | & |  | \\
| & | ZnSdis | & | 22.75 | & | 0,3820(6) | & |  | & | 0,31249(7) | & |  | & |  | & |  | & |  | & | 3 | \\
| & | Wz-2H | & | 0.362 | & | 0,381(8) | & |  | & | 0,624(5) | & |  | & |  | & |  | & | 0.752 | & |  | \\
| & | Wz-6H | & | 0.39 | & | 0,382(6) | & |  | & | 1,87(7) | & |  | & |  | & |  | & |  | & |  | \\ | \midrule | 100.292
\texttt{ZnS(p\_In1000)\_2.1} | & | Sphalerit | & | 74.87 | & | 0,541017(6) | & |  | & |  | & | 1.399 | & | 0.243 | & | 96.28 | & |  | & |  | \\ |  |  | ok
| & | ZnSdis | & | 24.66 | & | 0,38216(4) | & |  | & | 0,3123(4) | & |  | & |  | & |  | & |  | & | 3 | \\
| & | Wz-2H | & | 0.467 | & | 0,382(2) | & |  | & | 0,625(9) | & |  | & |  | & |  | & | 0.467 | & |  | \\ | \midrule | 99.747
\texttt{ZnS(p\_In1000)\_2.2} | & | Sphalerit | & | 69.04 | & | 0,541006(8) | & |  | & |  | & | 1.7835 | & | 0.432 | & | 90.99 | & |  | & |  | \\ |  |  | ok
| & | ZnSdis | & | 28.13 | & | 0,3821(7) | & |  | & | 0,3123(2) | & |  | & |  | & |  | & |  | & | 6 | \\ |  |  |  | Mittelwert aller g (funkt. Proben)
| & | Wz-2H | & | 1.737 | & | 0,381(9) | & |  | & | 0,627(3) | & |  | & |  | & |  | & | 2.837 | & |  | \\ |  |  |  | 91.97333
| & | Wz-4H | & | 1.1 | & | 0,382(4) | & |  | & | 1,247(7) | & |  | & |  | & |  | & |  | & |  | \\ | \midrule | 99.827
\texttt{ZnS(p\_In50T)} | & | Sphalerit | & | 10.39 | & | 0,5413(2) | & |  | & |  | & | 5.97249 | & | 6.58 | & | 51.46 | & |  | & |  | \\ |  |  | ok
| & | \textit{g} [\%] | & | 0.0035 | & |  | & |  | & |  | & |  | & |  | & |  | & |  | & |  | \\
| & | ZnSdis | & | 70.99 | & | 0,3823(9) | & |  | & | 0,3128(8) | & |  | & |  | & |  | & |  | & | 30 | \\
| & | Wz-2H | & | 6.04 | & | 0,383(0) | & |  | & | 0,626(2) | & |  | & |  | & |  | & | 6.04 | & |  | \\
| & | $In_2S_3$ | & | 12.59 | & | 0,749(5) | & |  | & | 3,25(8) | & |  | & |  | & |  | & |  | & |  | \\ | \midrule | 100.09
\texttt{ZnS(p\_In100T)} | & | Sphalerit | & | 16.74 | & | 0,5413(2) | & |  | & |  | & | 5.51 | & | 4.74 | & | 53.13 | & |  | & |  | \\ |  |  | ok
| & | ZnSdis | & | 65.87 | & | 0,3821(6) | & |  | & | 0,3131(2) | & |  | & |  | & |  | & |  | & | 29 | \\
| & | Wz-2H | & | 12.22 | & | 0,3827(5) | & |  | & | 0,626(2) | & |  | & |  | & |  | & | 12.22 | & |  | \\
| & | $In_2S_3$ | & | 5.17 | & | 0,751(7) | & |  | & | 3,24(4) | & |  | & |  | & |  | & |  | & |  | \\ | \midrule | 99.52

## XRD-ZnS(p)_SP_GPvergleich
ZnS(p)_2/3/4 | [22 empty] | Überprüfung | Bemerkung
\textbf{Probe} | & | \textbf{Phase} | & | \textbf{Anteil} | & | \multicolumn{3}{c}{\textbf{Gitterparameter}} |  |  |  |  | & | \texttt{GOF} | & | 1-$\rho$ | & | \multicolumn{3}{c}{\textbf{Gesamtphasenanteil}} |  |  |  |  | \\
| & |  | & | [Ma-\%] (\gls{gem}) | & | \multicolumn{3}{c}{[nm]} |  |  |  |  | & |  | & |  | & | \multicolumn{3}{c}{[Ma-\%] (\gls{ber})} |  |  |  |  | \\
| & |  | & |  | & | a | & | b | & | c | & |  | & |  | & | \gls{sp-ZnS} | & | Wz | & | \gls{wz-SF} | \\ | \midrule
\texttt{ZnS(p)\_2} | & | Sphalerit | & | 73.9 | & | 0.54082 | & |  | & |  | & | 1.1762 | & | 1.84 | & | 74 | & |  | & |  | \\ |  |  | ok
\texttt{ZnS(p)\_3} | & | Sphalerit | & | 96.92 | & | 0.540787 | & |  | & |  | & | 1.5193 | & | 0.911 | & | 98 | & |  | & |  | \\ |  |  | ok
\texttt{ZnS(p)\_4.1} | & | Sphalerit | & | 45.4 | & | 0.54086 | & |  | & |  | & | 3.2135 | & | 1.98 | & | 79.78 | & |  | & |  | \\ |  |  | Blow Out
\texttt{ZnS(p)\_4.2} | & | Sphalerit | & | 73.35 | & | 0.54078 | & |  | & |  | & | 1.6945 | & | 0.517 | & | 87.97 | & |  | & |  | \\ |  |  | doppelter Blow out
\texttt{ZnS(p)\_4.3} | & | Sphalerit | & | 79.11 | & | 0.54093 | & |  | & |  | & | 2.0167 | & | 0.781 | & | 88.51 | & |  | & |  | \\ |  |  | nicht geheizt, wahrscheinlich Kurzschluss
\texttt{ZnS(p)\_4.4} | & | Sphalerit | & | 92.69 | & | 0.54103 | & |  | & |  | & | 1.4563 | & | 0.359 | & | 96.88 | & |  | & |  | \\ |  |  | ok
\texttt{ZnS(p)\_4.5} | & | Sphalerit | & | 96.49 | & | 0.540928 | & |  | & |  | & | 1.4208 | & | 0.335 | & | 98.6 | & |  | & |  | \\ |  |  | ok
\texttt{ZnS(p)\_4.6} | & | Sphalerit | & | 100 | & | 0.540938 | & |  | & |  | & | 1.3416 | & | 0.385 | & | 100 | & |  | & |  | \\ |  |  | nur 40% Heizleistung
\texttt{ZnS(p)\_4.7} | & | Sphalerit | & | 94.44 | & | 0.540896 | & |  | & |  | & | 1.3261 | & | 0.361 | & | 97.78 | & |  | & |  | \\ |  |  | ok
\texttt{ZnS(p)\_4.8} | & | Sphalerit | & | 96.93 | & | 0.540858 | & |  | & |  | & | 1.3496 | & | 0.386 | & | 98.47 | & |  | & |  | \\ |  |  | ok
\texttt{ZnS(p)\_4.9} | & | Sphalerit | & | 95.39 | & | 0.540876 | & |  | & |  | & | 1.4241 | & | 0,399 | & | 98.16 | & |  | & |  | \\ |  |  | ok
\texttt{ZnS(p)\_4.10} | & | Sphalerit | & | 97.77 | & | 0.540856 | & |  | & |  | & | 1.2597 | & | 0,355 | & | 99.11 | & |  | & |  | \\ |  |  | ok
\texttt{ZnS(p)\_4.11} | & | Sphalerit | & | 98.72 | & | 0.540885 | & |  | & |  | & | 2.1504 | & | 0.4 | & | 99 | & |  | & |  | \\ |  |  | ok
\texttt{ZnS(p)\_4.12} | & | Sphalerit | & | 97.31 | & | 0.54071 | & |  | & |  | & | 1.6135 | & | 0,571 | & | 98.66 | & |  | & |  | \\ |  |  | ok
ZnS(p)_5/6 |  | überwiegend neue Platten (außer 5.8 / 5.10 und 6.8)
\textbf{Probe} | & | \textbf{Phase} | & | \textbf{Anteil} | & | \multicolumn{3}{c}{\textbf{Gitterparameter}} |  |  |  |  | & | \texttt{GOF} | & | 1-$\rho$ | & | \multicolumn{3}{c}{\textbf{Gesamtphasenanteil}} |  |  |  |  | \\
| & |  | & | [Ma-\%] (\gls{gem}) | & | \multicolumn{3}{c}{[nm]} |  |  |  |  | & |  | & |  | & | \multicolumn{3}{c}{[Ma-\%] (\gls{ber})} |  |  |  |  | \\
| & |  | & |  | & | a | & | b | & | c | & |  | & |  | & | \gls{sp-ZnS} | & | Wz-2H | & | \gls{wz-SF} | \\ | \midrule
\texttt{ZnS(p)\_5.1} | & | Sphalerit | & | 74.11 | & | 0.541006 | & |  | & |  | & | 1.4496 | & | 0.233 | & | 97 | & |  | & |  | \\ |  |  | ok
\texttt{ZnS(p)\_5.2} | & | Sphalerit | & | 82.89 | & | 0.540934 | & |  | & |  | & | 1.9017 | & | 0.357 | & | 96.77 | & |  | & |  | \\ |  |  | ok
\texttt{ZnS(p)\_5.3} | & | Sphalerit | & | 79.67 | & | 0.540942 | & |  | & |  | & | 1.3786 | & | 0.229 | & | 96.28 | & |  | & |  | \\ |  |  | ok
\texttt{ZnS(p)\_5.4} | & | Sphalerit | & | 84.48 | & | 0.540834 | & |  | & |  | & | 1.5664 | & | 0.262 | & | 96.71 | & |  | & |  | \\ |  |  | bei 60 % Heizen Druckabfall auf 270 bar (1/2 des Gesamtdruckes) (verm. Ofen kollabiert)
\texttt{ZnS(p)\_5.5} | & | Sphalerit | & | 84.33 | & | 0.540964 | & |  | & |  | & | 1.4424 | & | 0.245 | & | 97.73 | & |  | & |  | \\ |  |  | bei 60 % Heizen 30 bar Druckabfall (verm. Ofen kollabiert)
\texttt{ZnS(p)\_5.6} | & | Sphalerit | & | 98.917 | & | 0.54097 | & |  | & |  | & | 2.9331 | & | 0.934 | & | 98.92 | & |  | & |  | \\ |  |  | Druckkalib, kein Heizen
\texttt{ZnS(p)\_5.7} | & | Sphalerit | & | 88.08 | & | 0.540968 | & |  | & |  | & | 1.336 | & | 0,204 | & | 98.49 | & |  | & |  | \\ |  |  | Blow Out
\texttt{ZnS(p)\_5.8} | & | Sphalerit | & | 98.07 | & | 0.54087 | & |  | & |  | & | 2.9201 | & | 0.9 | & | 98.07 | & |  | & |  | \\ |  |  | ok
\texttt{ZnS(p)\_5.9} | & | Sphalerit | & | 79.94 | & | 0.540931 | & |  | & |  | & | 1.5485 | & | 0.254 | & | 98.27 | & |  | & |  | \\ |  |  | ok
\texttt{ZnS(p)\_5.10} | & | Sphalerit | & | 98.819 | & | 0.54089 | & |  | & |  | & | 2.9778 | & | 0.967 | & | 98.82 | & |  | & |  | \\ |  |  | Druckkalib, kein Heizen
\texttt{ZnS(p)\_5.11} | & | Sphalerit | & | 95.24 | & | 0.540875 | & |  | & |  | & | 2.0292 | & | 0.363 | & | 98.57 | & |  | & |  | \\ |  |  | ok
\texttt{ZnS(p)\_6.1} | & | Sphalerit | & | 80.34 | & | 0.54081 | & |  | & |  | & | 2.8276 | & | 0,828 | & | 91.75 | & |  | & |  | \\ |  |  | Blow Out, Temp-Kalib-Versuch
\texttt{ZnS(p)\_6.2} | & | ZnSdis | & | 100 | & | 0.38267 | & |  | & | 0,3130(0) | & | 8.5759 | & | 8.39 | & | 84.12 | & |  | & | 16 | \\ | \midrule | 16 | Blow Out, Temp-Kalib-Versuch, kein Sphalerit enthalten sonder nur ZnSdis
\texttt{ZnS(p)\_6.3} | & | Sphalerit | & | 72.73 | & | 0.540986 | & |  | & |  | & | 1.9237 | & | 0.441 | & | 96.69 | & |  | & |  | \\ |  |  | Temp-Kalib
\texttt{ZnS(p)\_6.4} | & | Sphalerit | & | 96.13 | & | 0.54088 | & |  | & |  | & | 1.677 | & | 0.276 | & | 98.27 | & |  | & |  | \\ |  |  | Temp-Kalib
\texttt{ZnS(p)\_6.5} | & | Sphalerit | & | 78.32 | & | 0.541005 | & |  | & |  | & | 1.3699 | & | 0.242 | & | 97.43 | & |  | & |  | \\ |  |  | Temp-Kalib
\texttt{ZnS(p)\_6.6} | & | Sphalerit | & | 78.29 | & | 0.54108 | & |  | & |  | & | 1.374 | & | 0,205 | & | 98.3 | & |  | & |  | \\ |  |  | Temp-Kalib
\texttt{ZnS(p)\_6.7} | & | Sphalerit | & | 78.23 | & | 0.54076 | & |  | & |  | & | 2.0157 | & | 0.418 | & | 90.97 | & |  | & |  | \\ |  |  | Temp-Kalib
\texttt{ZnS(p)\_6.8} | & | Sphalerit | & | 66.84 | & | 0.541129 | & |  | & |  | & | 1.4617 | & | 0,228 | & | 99.99 | & |  | & |  | \\ |  |  | Temp-Kalib
Einige Berechnungen
|  | alle GP |  | alle funktionierenden GP |  | nur ZnS(p)_4.x |  | ZnS(p)_4/3/2 |  | nur ZnS(p)_4.x (ohne 1,2,3,6) |  | nur ZnS(p)_5.x |  | nur ZnS(p)_5.x (ohne 6,7 und 10) |  | nur ZnS(p)_6.x |  | nur ZnS(p)_6.x (ohne 1 und 2) |  | ZnS(p)_5/6.x |  | ZnS(p)_5/6.x (ohne 5-6,7,10 und 6-1,2)
Mittelwert |  | 0.540905875 |  | 0.54090952 |  | 0.5408789 |  | 0.5408681 |  | 0.540879875 |  | 0.5409258 |  | 0.5409195 |  | 0.521165 |  | 0.5409733 |  | 0.5326055 |  | 0.5409426
Varianz |  | 8.412565e-09 |  | 9.315677e-09 |  | 6.482811e-09 |  | 6.277363e-09 |  | 7.865839e-09 |  | 2.738564e-09 |  | 3.150286e-09 |  | 0.003131586066 |  | 1.819907e-08 |  | 0.001318317 |  | 9.460264e-09
Standardabweichung |  | 9.172003e-05 |  | 9.651775e-05 |  | 8.05159e-05 |  | 7.922981e-05 |  | 8.868957e-05 |  | 5.233129e-05 |  | 5.612741e-05 |  | 0.05596058 |  | 0.0001349039 |  | 0.03630864 |  | 9.726389e-05
Dieses Diagramm ist in Ihrer Version von Excel nicht verfügbar. Wenn Sie diese Form bearbeiten oder diese Arbeitsmappe in einem anderen Dateiformat speichern, wird das Diagramm dauerhaft beschädigt.
Dieses Diagramm ist in Ihrer Version von Excel nicht verfügbar. Wenn Sie diese Form bearbeiten oder diese Arbeitsmappe in einem anderen Dateiformat speichern, wird das Diagramm dauerhaft beschädigt.
Dieses Diagramm ist in Ihrer Version von Excel nicht verfügbar. Wenn Sie diese Form bearbeiten oder diese Arbeitsmappe in einem anderen Dateiformat speichern, wird das Diagramm dauerhaft beschädigt.
Dieses Diagramm ist in Ihrer Version von Excel nicht verfügbar. Wenn Sie diese Form bearbeiten oder diese Arbeitsmappe in einem anderen Dateiformat speichern, wird das Diagramm dauerhaft beschädigt.
Dieses Diagramm ist in Ihrer Version von Excel nicht verfügbar. Wenn Sie diese Form bearbeiten oder diese Arbeitsmappe in einem anderen Dateiformat speichern, wird das Diagramm dauerhaft beschädigt.
Dieses Diagramm ist in Ihrer Version von Excel nicht verfügbar. Wenn Sie diese Form bearbeiten oder diese Arbeitsmappe in einem anderen Dateiformat speichern, wird das Diagramm dauerhaft beschädigt.
Dieses Diagramm ist in Ihrer Version von Excel nicht verfügbar. Wenn Sie diese Form bearbeiten oder diese Arbeitsmappe in einem anderen Dateiformat speichern, wird das Diagramm dauerhaft beschädigt.
Dieses Diagramm ist in Ihrer Version von Excel nicht verfügbar. Wenn Sie diese Form bearbeiten oder diese Arbeitsmappe in einem anderen Dateiformat speichern, wird das Diagramm dauerhaft beschädigt.
Dieses Diagramm ist in Ihrer Version von Excel nicht verfügbar. Wenn Sie diese Form bearbeiten oder diese Arbeitsmappe in einem anderen Dateiformat speichern, wird das Diagramm dauerhaft beschädigt.
Note on C55: Geo-Admin: die Abweichung ist auf der 5ten Nachkommastelle, so genau wurde wenn überhaupt gemessen, also kann man von gleichen GP ausgehen
Note on E55: Geo-Admin: die Abweichung ist auf der 5ten Nachkommastelle, so genau wurde wenn überhaupt gemessen, also kann man von gleichen GP ausgehen
Note on G55: Geo-Admin: die Abweichung ist auf der 5ten Nachkommastelle, so genau wurde wenn überhaupt gemessen, also kann man von gleichen GP ausgehen
Note on I55: Geo-Admin: die Abweichung ist auf der 5ten Nachkommastelle, so genau wurde wenn überhaupt gemessen, also kann man von gleichen GP ausgehen
Note on K55: Geo-Admin: die Abweichung ist auf der 5ten Nachkommastelle, so genau wurde wenn überhaupt gemessen, also kann man von gleichen GP ausgehen
Note on M55: Geo-Admin: die Abweichung ist auf der 5ten Nachkommastelle, so genau wurde wenn überhaupt gemessen, also kann man von gleichen GP ausgehen
Note on O55: Geo-Admin: die Abweichung ist auf der 5ten Nachkommastelle, so genau wurde wenn überhaupt gemessen, also kann man von gleichen GP ausgehen
Note on Q55: Geo-Admin: die Abweichung ist ziemlich groß
Note on S55: Geo-Admin: die Abweichung deutlich kleiner, wenn die BO Proben raus sind
Note on U55: Geo-Admin: die Abweichung ist ziemlich groß
Note on W55: Geo-Admin: die Abweichung ist sehr klein, wenn die Fehl-Experimente rausgenommen werden

## XRD-ZnS(p)_ZnS2_GPvergleich
ZnS(p)_5/6 |  | überwiegend neue Platten (außer 5.8 / 5.10 und 6.8)
\textbf{Probe} | & | \textbf{Phase} | & | \textbf{Anteil} | & | \multicolumn{3}{c}{\textbf{Gitterparameter}} |  |  |  |  | & | \texttt{GOF} | & | 1-$\rho$
| & |  | & | [Ma-\%] (\gls{gem}) | & | \multicolumn{3}{c}{[nm]} |  |  |  |  | & |  | &
| & |  | & |  | & | a | & | b | & | c | & |  | &
\texttt{ZnS(p)\_5.1} | & | $ZnS_2$ | & | 1.336 | & | 0.5955 | & |  | & |  | & |  | &
\texttt{ZnS(p)\_5.2} | & | $ZnS_2$ | & | 1.446 | & | 0.5955 | & |  | & |  | & |  | &
\texttt{ZnS(p)\_5.3} | & | $ZnS_2$ | & | 1.924 | & | 0.59551 | & |  | & |  | & |  | &
\texttt{ZnS(p)\_5.4} | & | $ZnS_2$ | & | 1.621 | & | 0.59548 | & |  | & |  | & |  | &
\texttt{ZnS(p)\_5.5} | & | $ZnS_2$ | & | 1.633 | & | 0.59553 | & |  | & |  | & |  | &
\texttt{ZnS(p)\_5.6} | & | Sphalerit | & | 98.917 | & | 0.54097 | & |  | & |  | & | 2.9331 | & | 0.934 | Druckkalib, kein Heizen
\texttt{ZnS(p)\_5.7} | & | Sphalerit | & | 88.08 | & | 0.540968 | & |  | & |  | & | 1.336 | & | 0,204 | Blow Out
\texttt{ZnS(p)\_5.8} | & | Sphalerit | & | 98.07 | & | 0.54087 | & |  | & |  | & | 2.9201 | & | 0.9 | ok
\texttt{ZnS(p)\_5.9} | & | $ZnS_2$ | & | 1.705 | & | 0.59548 | & |  | & |  | & |  | &
\texttt{ZnS(p)\_5.10} | & | Sphalerit | & | 98.819 | & | 0.54089 | & |  | & |  | & | 2.9778 | & | 0.967 | Druckkalib, kein Heizen
\texttt{ZnS(p)\_5.11} | & | $ZnS_2$ | & | 1.381 | & | 0.59545 | & |  | & |  | & |  | &
\texttt{ZnS(p)\_6.1} | & | Sphalerit | & | 80.34 | & | 0.54081 | & |  | & |  | & | 2.8276 | & | 0,828 | Blow Out, Temp-Kalib-Versuch
\texttt{ZnS(p)\_6.2} | & | ZnSdis | & | 100 | & | 0.38267 | & |  | & | 0,3130(0) | & | 8.5759 | & | 8.39 | Blow Out, Temp-Kalib-Versuch, kein Sphalerit enthalten sonder nur ZnSdis
\texttt{ZnS(p)\_6.3} | & | $ZnS_2$ | & | 1.473 | & | 0.59547 | & |  | & |  | & |  | &
\texttt{ZnS(p)\_6.4} | & | $ZnS_2$ | & | 1.157 | & | 0.59548 | & |  | & |  | & |  | &
\texttt{ZnS(p)\_6.5} | & | $ZnS_2$ | & | 0.758 | & | 0.59558 | & |  | & |  | & |  | &
\texttt{ZnS(p)\_6.6} | & | Sphalerit | & | 78.29 | & | 0.54108 | & |  | & |  | & | 1.374 | & | 0,205 | Temp-Kalib
\texttt{ZnS(p)\_6.7} | & | Sphalerit | & | 78.23 | & | 0.54076 | & |  | & |  | & | 2.0157 | & | 0.418 | Temp-Kalib
\texttt{ZnS(p)\_6.8} | & | Sphalerit | & | 66.84 | & | 0.541129 | & |  | & |  | & | 1.4617 | & | 0,228 | Temp-Kalib
|  | alle GP_ZnS2 |  | alle funktionierenden GP
Mittelwert |  | 0.5613225 |  | 0.595498
Varianz |  | 0.002606767 |  | 1.328889e-09
Standardabweichung |  | 0.05105651 |  | 3.645393e-05
Note on C30: Geo-Admin: die Abweichung ist auf der 2ten Nachkommastelle, das ist schon sehr viel
Note on E30: Geo-Admin: die Abweichung ist auf der 2ten Nachkommastelle, das ist schon sehr viel

## XRD-ZnS(p)_ZnSdis_GPvergleich
ZnS(p)_2/3/4 | [15 empty] | Bemerkung
\textbf{Probe} | & | \textbf{Phase} | & | \textbf{Anteil} | & | \multicolumn{3}{c}{\textbf{Gitterparameter}} |  |  |  |  | & | \texttt{GOF} | & | 1-$\rho$ | &
| & |  | & | [Ma-\%] (\gls{gem}) | & | \multicolumn{3}{c}{[nm]} |  |  |  |  | & |  | & |  | &
| & |  | & |  | & | a | & | b | & | c | & |  | & |  | &
\texttt{ZnS(p)\_2} | & | Sphalerit | & | 73.9 | & | 0.54082 | & |  | & |  | & | 1.1762 | & | 1.84 | & | ok
\texttt{ZnS(p)\_3} | & | ZnSdis | & | 3.08 | & | 0.3807 | & |  | & | 0.3107 | & |  | & |  | &
\texttt{ZnS(p)\_4.1} | & | ZnSdis | & | 51.3 | & | 0.38234 | & |  | & | 0.31272 | & |  | & |  | &
\texttt{ZnS(p)\_4.2} | & | ZnSdis | & | 26.65 | & | 0.38232 | & |  | & | 0.31253 | & |  | & |  | &
\texttt{ZnS(p)\_4.3} | & | ZnSdis | & | 19.68 | & | 0.38265 | & |  | & | 0.31266 | & |  | & |  | &
\texttt{ZnS(p)\_4.4} | & | ZnSdis | & | 6.98 | & | 0.38168 | & |  | & | 0.3116 | & |  | & |  | &
\texttt{ZnS(p)\_4.5} | & | ZnSdis | & | 3.51 | & | 0.38194 | & |  | & | 0.316 | & |  | & |  | &
\texttt{ZnS(p)\_4.6} | & | Sphalerit | & | 100 | & | 0.540938 | & |  | & |  | & | 1.3416 | & | 0.385 | & | nur 40% Heizleistung
\texttt{ZnS(p)\_4.7} | & | ZnSdis | & | 5.56 | & | 0.38202 | & |  | & | 0.316 | & |  | & |  | &
\texttt{ZnS(p)\_4.8} | & | ZnSdis | & | 3.07 | & | 0.3814 | & |  | & | 0.3115 | & |  | & |  | &
\texttt{ZnS(p)\_4.9} | & | ZnSdis | & | 4.61 | & | 0.3816 | & |  | & | 0.3124 | & |  | & |  | &
\texttt{ZnS(p)\_4.10} | & | ZnSdis | & | 2.23 | & | 0.3817 | & |  | & | 0.316 | & |  | & |  | &
\texttt{ZnS(p)\_4.11} | & | ZnSdis | & | 0.76 | & | 0.3848 | & |  | & | 0.3124 | & |  | & |  | &
\texttt{ZnS(p)\_4.12} | & | ZnSdis | & | 2.69 | & | 0.3816 | & |  | & | 0.316 | & |  | & |  | &
3.67625
ZnS(p)_5/6 |  | überwiegend neue Platten (außer 5.8 / 5.10 und 6.8)
\textbf{Probe} | & | \textbf{Phase} | & | \textbf{Anteil} | & | \multicolumn{3}{c}{\textbf{Gitterparameter}} |  |  |  |  | & | \texttt{GOF} | & | 1-$\rho$ | &
| & |  | & | [Ma-\%] (\gls{gem}) | & | \multicolumn{3}{c}{[nm]} |  |  |  |  | & |  | & |  | &
| & |  | & |  | & | a | & | b | & | c | & |  | & |  | &
\texttt{ZnS(p)\_5.1} | & | ZnSdis | & | 24.56 | & | 0.38202 | & |  | & | 0.31234 | & |  | & |  | &
\texttt{ZnS(p)\_5.2} | & | ZnSdis | & | 15.64 | & | 0.38166 | & |  | & | 0.31234 | & |  | & |  | &
\texttt{ZnS(p)\_5.3} | & | ZnSdis | & | 18.41 | & | 0.38181 | & |  | & | 0.31233 | & |  | & |  | &
\texttt{ZnS(p)\_5.4} | & | ZnSdis | & | 13.9 | & | 0.38191 | & |  | & | 0.31239 | & |  | & |  | &
\texttt{ZnS(p)\_5.5} | & | ZnSdis | & | 14.04 | & | 0.38171 | & |  | & | 0.31224 | & |  | & |  | &
\texttt{ZnS(p)\_5.6} | & | Sphalerit | & | 98.917 | & | 0.54097 | & |  | & |  | & | 2.9331 | & | 0.934 | & | Druckkalib, kein Heizen
\texttt{ZnS(p)\_5.7} | & | ZnSdis | & | 11.92 | & | 0.3818 | & |  | & | 0.31208 | & |  | & |  | &
\texttt{ZnS(p)\_5.8} | & | Sphalerit | & | 98.07 | & | 0.54087 | & |  | & |  | & | 2.9201 | & | 0.9 | & | ok
\texttt{ZnS(p)\_5.9} | & | ZnSdis | & | 18.36 | & | 0.38184 | & |  | & | 0.31236 | & |  | & |  | &
\texttt{ZnS(p)\_5.10} | & | Sphalerit | & | 98.819 | & | 0.54089 | & |  | & |  | & | 2.9778 | & | 0.967 | & | Druckkalib, kein Heizen
\texttt{ZnS(p)\_5.11} | & | ZnSdis | & | 3.38 | & | 0.3814 | & |  | & | 0.31 | & |  | & |  | &
\texttt{ZnS(p)\_6.1} | & | ZnSdis | & | 19.66 | & | 0.3823 | & |  | & | 0.31243 | & |  | & |  | &
\texttt{ZnS(p)\_6.2} | & | ZnSdis | & | 100 | & | 0.38267 | & |  | & | 0.313 | & | 8.5759 | & | 8.39 | & | Blow Out, Temp-Kalib-Versuch, kein Sphalerit enthalten sonder nur ZnSdis
\texttt{ZnS(p)\_6.3} | & | ZnSdis | & | 25.8 | & | 0.382 | & |  | & | 0.31243 | & |  | & |  | &
\texttt{ZnS(p)\_6.4} | & | ZnSdis | & | 2.71 | & | 0.3847 | & |  | & | 0.3123 | & |  | & |  | &
\texttt{ZnS(p)\_6.5} | & | ZnSdis | & | 20.92 | & | 0.38194 | & |  | & | 0.31222 | & |  | & |  | &
\texttt{ZnS(p)\_6.6} | & | ZnSdis | & | 21.71 | & | 0.38201 | & |  | & | 0.31238 | & |  | & |  | &
\texttt{ZnS(p)\_6.7} | & | ZnSdis | & | 21.28 | & | 0.38243 | & |  | & | 0.31254 | & |  | & |  | &
\texttt{ZnS(p)\_6.8} | & | ZnSdis | & | 33.16 | & | 0.38221 | & |  | & | 0.31241 | & |  | & |  | &
|  | 5 |  | 15.70833
Gitterparameter a |  | 6 |  | 20.18405
|  | alle GP |  | alle funktionierenden GP |  | nur ZnS(p)_4.x (ohne 1,2,3,6) |  | nur ZnS(p)_5.x (ohne 6,7 und 10) |  | nur ZnS(p)_6.x (ohne 1 und 2) |  | ZnS(p)_5/6.x (ohne 5-6,7,10 und 6-1,2)
Mittelwert |  | 0.3821129 |  | 0.3820491 |  | 0.3820925 |  | 0.3817643 |  | 0.3825483 |  | 0.3821262
Varianz |  | 7.193249e-07 |  | 8.812372e-07 |  | 1.235421e-06 |  | 4.01619e-08 |  | 1.143737e-06 |  | 6.621423e-07
Standardabweichung |  | 0.0008481302 |  | 0.0009387424 |  | 0.001111495 |  | 0.0002004044 |  | 0.001069456 |  | 0.0008137213
Gitterparameter c
|  | alle GP |  | alle funktionierenden GP |  | nur ZnS(p)_4.x (ohne 1,2,3,6) |  | nur ZnS(p)_5.x (ohne 6,7 und 10) |  | nur ZnS(p)_6.x (ohne 1 und 2) |  | ZnS(p)_5/6.x (ohne 5-6,7,10 und 6-1,2)
Mittelwert |  | 0.312725 |  | 0.3127673 |  | 0.3139875 |  | 0.312 |  | 0.31238 |  | 0.3121754
Varianz |  | 2.212426e-06 |  | 2.813106e-06 |  | 4.732679e-06 |  | 7.799e-07 |  | 1.22e-08 |  | 4.339103e-07
Standardabweichung |  | 0.001487423 |  | 0.001677232 |  | 0.002175472 |  | 0.0008831195 |  | 0.0001104536 |  | 0.0006587186
GP real (2*c) |  | 0.62545 |  | 0.6255345 |  | 0.627975 |  | 0.624 |  | 0.62476 |  | 0.6243508
Note on C53: Geo-Admin: die Abweichung ist auf der 4ten Nachkommastelle, schon recht groß
Note on C60: Geo-Admin: die Abweichung ist auf der 4ten Nachkommastelle, schon recht groß

## XRD-ZnS(p_xIn)_SP_GPvergl
ZnS(p_In) |  | Indiumdotierung von 0,01 bis 0,1 Ma-%
\textbf{Probe} | & | \textbf{Phase} | & | \textbf{Anteil} | & | \multicolumn{3}{c}{\textbf{Gitterparameter}} | & | \texttt{GOF} | & | 1-$\rho$ | & | \multicolumn{3}{c}{\textbf{Gesamtphasenanteil}}
| & |  | & | [Ma-\%] (\gls{gem}) | & | \multicolumn{3}{c}{[nm]} | & |  | & |  | & | \multicolumn{3}{c}{[Ma-\%] (\gls{ber})} |  | In-Gehalt Ma-%
| & |  | & |  | & | a | & |  | & |  | & | \gls{sp-ZnS}
\texttt{ZnS(p\_In100)\_1.1} | & | Sphalerit | & | 93.95 | & | 0.54091 | & | 1.5734 | & | 0.796 | & | 98.19 | ok | 0.01
\texttt{ZnS(p\_In250)\_1} | & | Sphalerit | & | 93.38 | & | 0.540922 | & | 1.5864 | & | 0.409 | & | 97.35 | ok | 0.025
\texttt{ZnS(p\_In250)\_2} | & | Sphalerit | & | 97.59 | & | 0.540875 | & | 1.6923 | & | 0.463 | & | 98.8 | ok | 0.025
\texttt{ZnS(p\_In500)\_1.1} | & | Sphalerit | & | 37.31 | & | 0.54068 | & | 2.1157 | & | 0.784 | & | 71.56 | Blow Out | 0.05
\texttt{ZnS(p\_In500)\_1.2} | & | Sphalerit | & | 86.63 | & | 0.5410332 | & | 1.4037 | & | 0.377 | & | 94.26 | ok | 0.05
\texttt{ZnS(p\_In500)\_1.3} | & | Sphalerit | & | 87.87 | & | 0.540983 | & | 1.4254 | & | 0.396 | & | 94.78 | ok | 0.05
\texttt{ZnS(p\_In500)\_1.4} | & | Sphalerit | & | 93.68 | & | 0.5410248 | & | 1.4128 | & | 0.434 | & | 96.59 | ok | 0.05
\texttt{ZnS(p\_In500)\_1.5} | & | Sphalerit | & | 91.48 | & | 0.5409399 | & | 1.6763 | & | 0.441 | & | 96.47 | ok | 0.05
\texttt{ZnS(p\_In500)\_1.6} | & | Sphalerit | & | 83.58 | & | 0.5409237 | & | 1.2937 | & | 0.391 | & | 91.82 | ok | 0.05
\texttt{ZnS(p\_In500)\_1.7} | & | Sphalerit | & | 86.19 | & | 0.5410969 | & | 1.3755 | & | 0.412 | & | 93.4 | ok | 0.05
\texttt{ZnS(p\_In500)\_1.8} | & | Sphalerit | & | 97.8 | & | 0.540933 | & | 1.7963 | & | 0.384 | & | 98.9 | ok | 0.05
\texttt{ZnS(p\_In500)\_2.1} | & | Sphalerit | & | 83.52 | & | 0.54088 | & | 2.3344 | & | 0.562 | & | 92.42 | Blow Out-Platte kaputt | 0.05
\texttt{ZnS(p\_In500)\_2.2} | & | Sphalerit | & | 81.16 | & | 0.5409465 | & | 1.7139 | & | 0.362 | & | 91.49 | ok, kaputte Platte mit Ni gestopft | 0.05
\texttt{ZnS(p\_In500)\_2.3} | & | Sphalerit | & | 75.31 | & | 0.5410181 | & | 1.8277 | & | 0.447 | & | 88.51 | Blow Out oder Blong, kaputte Platte mit Ni gestopft | 0.05
\texttt{ZnS(p\_In500)\_2.4} | & | Sphalerit | & | 52.16 | & | 0.5409888 | & | 1.9681 | & | 0.681 | & | 74.76 | ok, kaputte Platte mit Ni gestopft | 0.05
\texttt{ZnS(p\_In1000)\_1.1} | & | Sphalerit | & | 99.721 | & | 0.54097 | & | 1.645 | & | 0.431 | & | 99.712 | ok | 0.1
\texttt{ZnS(p\_In1000)\_1.2} | & | Sphalerit | & | 85.12 | & | 0.5407939 | & | 1.4738 | & | 0.478 | & | 93.24 | ok | 0.1
\texttt{ZnS(p\_In1000)\_1.3} | & | Sphalerit | & | 2.28 | & | 0.5394 | & | 2.3208 | & | 2.3208 | & | 4.78 | Blow Out (Massiv) | 0.1
\texttt{ZnS(p\_In1000)\_1.4} | & | Sphalerit | & | 79.55 | & | 0.541006 | & | 1.59932 | & | 0.329 | & | 86.1 | ok | 0.1
\texttt{ZnS(p\_In1000)\_1.5} | & | Sphalerit | & | 80.9 | & | 0.5411176 | & | 1.2436 | & | 0.308 | & | 97.95 | ok | 0.1
\texttt{ZnS(p\_In1000)\_1.6} | & | Sphalerit | & | 85.27 | & | 0.5410134 | & | 1.2986 | & | 0.322 | & | 98.9 | ok | 0.1
\texttt{ZnS(p\_In1000)\_1.7} | & | Sphalerit | & | 91.03 | & | 0.5408407 | & | 1.6438 | & | 0.572 | & | 94.7 | ok (metallischer Peng bei 410 bar) --> Kam es zur Dekomprimierung? D.h. wurde kein ausreichender Druck aufgebaut? | 0.1
\texttt{ZnS(p\_In1000)\_1.8} | & | Sphalerit | & | 81.52 | & | 0.540854 | & | 2.262 | & | 0.522 | & | 91.68 | BO - kein Heizen da Abbruch bei 163 bar | 0.1
\texttt{ZnS(p\_In1000)\_1.9} | & | Sphalerit | & | 83.1 | & | 0.5409737 | & | 1.3989 | & | 0.22 | & | 98.17 | ok | 0.1
\texttt{ZnS(p\_In1000)\_1.10} | & | Sphalerit | & | 76.5 | & | 0.5408953 | & | 1.3475 | & | 0.217 | & | 96.54 | (peng bei 180 bar), Versuch zuende geführt, extrem hohe Plattentemp (100 °C) | 0.1
\texttt{ZnS(p\_In1000)\_2.1} | & | Sphalerit | & | 74.87 | & | 0.5410176 | & | 1.399 | & | 0.243 | & | 96.28 | ok | 0.1
\texttt{ZnS(p\_In1000)\_2.2} | & | Sphalerit | & | 69.04 | & | 0.5410068 | & | 1.7835 | & | 0.432 | & | 90.99 | ok | 0.1
\texttt{ZnS(p\_In50T)} | [5 empty] | 0.54132 | [7 empty] | 8.5
\texttt{ZnS(p\_In100T)} | [5 empty] | 0.54132 | [7 empty] | 5
|  | alle GP |  | alle funktionierenden GP |  | nur ZnS(p_In500)_1.x |  | nur ZnS(p_In1000)_1.x |  |  |  | sp-ZnS Mittelwert In500 | 92.098
Mittelwert |  | 0.5408905 |  | 0.5409665 |  | 0.54098879 |  | 0.5409635 |  |  |  | sp-ZnS Mittelwert In1000 | 95.2582
Varianz |  | 9.721994e-08 |  | 5.793942e-09 |  | 3.041917e-09 |  | 9.054033e-09
Standardabweichung |  | 0.0003118011 |  | 7.611795e-05 |  | 5.515357e-05 |  | 9.515268e-05
Note on C39: Geo-Admin: die Abweichung ist auf der 5ten Nachkommastelle, so genau wurde wenn überhaupt gemessen, also kann man von gleichen GP ausgehen
Note on E39: Geo-Admin: die Abweichung ist auf der 5ten Nachkommastelle, so genau wurde wenn überhaupt gemessen, also kann man von gleichen GP ausgehen
Note on G39: Geo-Admin: die Abweichung ist auf der 5ten Nachkommastelle, so genau wurde wenn überhaupt gemessen, also kann man von gleichen GP ausgehen
Note on I39: Geo-Admin: die Abweichung ist auf der 5ten Nachkommastelle, so genau wurde wenn überhaupt gemessen, also kann man von gleichen GP ausgehen

## XRD-ZnS(p_xIn)_ZnSdis_GPvergl
ZnS(p_In) |  | Indiumdotierung von 0,01 bis 0,1 Ma-%
\textbf{Probe} | & | \textbf{Phase} | & | \textbf{Anteil} | & | \multicolumn{3}{c}{\textbf{Gitterparameter}}
| & |  | & | [Ma-\%] (\gls{gem}) | & | \multicolumn{3}{c}{[nm]} | [7 empty] | In-Gehalt Ma-%
| & |  | & |  | & | a | & | b | & | c | 2c | wz-SF
\texttt{ZnS(p\_In100)\_1.1} | & | ZnSdis | & | 6.05 | & | 0.3819 | & |  | & | 0.3124 | 0.6248 | 2 |  | 0.01
\texttt{ZnS(p\_In250)\_1} | & | ZnSdis | & | 6.62 | & | 0.3818 | & |  | & | 0.316 | 0.632 | 3 |  | 0.025
\texttt{ZnS(p\_In250)\_2} | & | ZnSdis | & | 2.41 | & | 0.3823 | & |  | & | 0.316 | 0.632 | 1 |  | 0.025
\texttt{ZnS(p\_In500)\_1.1} | & | ZnSdis | & | 57.82 | & | 0.38234 | & |  | & | 0.31268 | 0.62536 | 24 |  | 0.05
\texttt{ZnS(p\_In500)\_1.2} | & | ZnSdis | & | 12.72 | & | 0.3821 | & |  | & | 0.31261 | 0.62522 | 5 |  | 0.05
\texttt{ZnS(p\_In500)\_1.3} | & | ZnSdis | & | 11.52 | & | 0.38224 | & |  | & | 0.31271 | 0.62542 | 5 |  | 0.05
\texttt{ZnS(p\_In500)\_1.4} | & | ZnSdis | & | 5.82 | & | 0.38162 | & |  | & | 0.3125 | 0.625 | 3 |  | 0.05
\texttt{ZnS(p\_In500)\_1.5} | & | ZnSdis | & | 8.31 | & | 0.38161 | & |  | & | 0.3123 | 0.6246 | 3 |  | 0.05
\texttt{ZnS(p\_In500)\_1.6} | & | ZnSdis | & | 13.73 | & | 0.38211 | & |  | & | 0.31195 | 0.6239 | 5 |  | 0.05
\texttt{ZnS(p\_In500)\_1.7} | & | ZnSdis | & | 12.02 | & | 0.382 | & |  | & | 0.31264 | 0.62528 | 5 |  | 0.05
\texttt{ZnS(p\_In500)\_1.8} | & | ZnSdis | & | 2.2 | & | 0.3807 | & |  | & | 0.316 | 0.632 | 1 |  | 0.05
\texttt{ZnS(p\_In500)\_2.1} | & | ZnSdis | & | 15.91 | & | 0.38255 | & |  | & | 0.31269 | 0.62538 | 7 |  | 0.05
\texttt{ZnS(p\_In500)\_2.2} | & | ZnSdis | & | 17.21 | & | 0.38187 | & |  | & | 0.3123 | 0.6246 | 7 |  | 0.05
\texttt{ZnS(p\_In500)\_2.3} | & | ZnSdis | & | 22 | & | 0.38215 | & |  | & | 0.31193 | 0.62386 | 9 |  | 0.05
\texttt{ZnS(p\_In500)\_2.4} | & | ZnSdis | & | 37.67 | & | 0.38232 | & |  | & | 0.3119 | 0.6238 | 15 |  | 0.05
\texttt{ZnS(p\_In1000)\_1.1} | & | Sphalerit | & | 99.721 | & | 0.54097 | & |  | & |  | 0 |  |  | 0.1
\texttt{ZnS(p\_In1000)\_1.2} | & | ZnSdis | & | 13.54 | & | 0.38221 | & |  | & | 0.31227 | 0.62454 | 5 |  | 0.1
\texttt{ZnS(p\_In1000)\_1.3} | & | ZnSdis | & | 13.53 | & | 0.38234 | & |  | & | 0.31291 | 0.62582 | 11 |  | 0.1
\texttt{ZnS(p\_In1000)\_1.4} | & | ZnSdis | & | 10.91 | & | 0.38174 | & |  | & | 0.31249 | 0.62498 | 4 |  | 0.1
\texttt{ZnS(p\_In1000)\_1.5} | & | ZnSdis | & | 19.1 | & | 0.38225 | & |  | & | 0.31235 | 0.6247 | 2 |  | 0.1
\texttt{ZnS(p\_In1000)\_1.6} | & | ZnSdis | & | 14.73 | & | 0.38253 | & |  | & | 0.31237 | 0.62474 | 1 |  | 0.1
\texttt{ZnS(p\_In1000)\_1.7} | & | ZnSdis | & | 6.11 | & | 0.381729 | & |  | & | 0.316 | 0.632 | 2 |  | 0.1
\texttt{ZnS(p\_In1000)\_1.8} | & | ZnSdis | & | 18.11 | & | 0.382457 | & |  | & | 0.3126 | 0.6252 | 8 |  | 0.1
\texttt{ZnS(p\_In1000)\_1.9} | & | ZnSdis | & | 16.9 | & | 0.381888 | & |  | & | 0.31222 | 0.62444 | 2 |  | 0.1
\texttt{ZnS(p\_In1000)\_1.10} | & | ZnSdis | & | 22.75 | & | 0.38206 | & |  | & | 0.312497 | 0.624994 | 3 |  | 0.1
\texttt{ZnS(p\_In1000)\_2.1} | & | ZnSdis | & | 24.66 | & | 0.382164 | & |  | & | 0.31234 | 0.62468 | 3 |  | 0.1
\texttt{ZnS(p\_In1000)\_2.2} | & | ZnSdis | & | 28.13 | & | 0.38217 | & |  | & | 0.31232 | 0.62464 | 6 |  | 0.1
\texttt{ZnS(p\_In50T)} | & | ZnSdis | & | 70.4 | & | 0.38227 | & |  | & | 0.31317 | 0.62634 | 28 |  | 8.5
\texttt{ZnS(p\_In100T)} | & | ZnSdis | & | 71.14 | & | 0.38216 | & |  | & | 0.31308 | 0.62616 | 30 |  | 5
Einige Berechnungen
GP-a
|  | alle GP |  | alle funktionierenden GP |  | nur ZnS(p_In500)_x |  | nur ZnS(p_In1000)_x |  |  |  | wz-SF_MW _alle funktionierend | 4.181818
Mittelwert |  | 0.3820442 |  | 0.3819755 |  | 0.381872 |  | 0.3820823 |  |  |  | wz-SF_MW _In250 | 2
Varianz |  | 1.456137e-07 |  | 1.39775e-07 |  | 2.271289e-07 |  | 6.7434e-08 |  |  |  | wz-SF_MW _In500 | 5.888889 | 3.666667
Standardabweichung |  | 0.0003815936 |  | 0.000373865 |  | 0.0004765804 |  | 0.0002596806 |  |  |  | wz-SF_MW _In1000 | 2.875
GP-c
|  | alle GP |  | alle funktionierenden GP |  | nur ZnS(p_In500)_x |  | nur ZnS(p_In1000)_x
Mittelwert |  | 0.3129607 |  | 0.3130044 |  | 0.312684 |  | 0.3127619
Varianz |  | 1.804454e-06 |  | 2.132599e-06 |  | 1.450516e-06 |  | 1.482692e-06
Standardabweichung |  | 0.0013433 |  | 0.001460342 |  | 0.001204374 |  | 0.001217658
GP real (2*c) |  | 0.6259213 |  | 0.6260088 |  | 0.625368 |  | 0.6255238

## XRD-ZnS(p)_c-SF-Gehalt
ZnS(p)_2/3/4 | [13 empty] | Bemerkung
\textbf{Probe} | & | \textbf{Phase} | & | \textbf{Anteil} | & | \multicolumn{3}{c}{\textbf{Gitterparameter}} | [6 empty] | \\
| & |  | & | [Ma-\%] (\gls{gem}) | & | \multicolumn{3}{c}{[nm]} | [6 empty] | \\
| & |  | & |  | & | a | & | c | & | Wz | & | \gls{wz-SF} | \\
\texttt{ZnS(p)\_4.1} | & | Wz-2H | & | 1.94 | & | 0,3776(4) | & | 0,6296(3) | & |  | & | 17 | \\ | Blow Out
\texttt{ZnS(p)\_4.3} | & | Wz-6H | & | 1.21 | & | 0,380(3) | & | 1,86(1) | & |  | & | 10 | \\ | nicht geheizt, wahrscheinlich Kurzschluss
\texttt{ZnS(p)\_4.4} | & | Wz-6H | & | 0.336 | & | 0,381(8) | & | 1,88(7) | & |  | & | 3 | \\ | ok
\texttt{ZnS(p)\_5.6} | & | Wz-2H | & | 1.083 | & | 0,381(2) | & | 0,629(6) | & | 1 | & |  | \\ | Druckkalib, kein Heizen
\texttt{ZnS(p)\_5.8} | & | Wz-2H | & | 1.093 | & | 0,381(2) | & | 0,628(9) | & |  | & |  | \\ | ok
\texttt{ZnS(p)\_5.10} | & | Wz-2H | & | 1.181 | & | 0,380(8) | & | 0,628(6) | & |  | & |  | \\ | Druckkalib, kein Heizen
\texttt{ZnS(p)\_6.7} | & | Wz-2H | & | 0.486 | & | 0,379(6) | & | 0,623(8) | & |  | & | 9 | \\ | Temp-Kalib
\texttt{ZnS(p\_In500)\_1.1} | & | Wz-2H | & | 1.64 | & | 0,381(5) | & | 0,627(0) | & | 4.86 | & | 24 | \\ | Blow Out
\texttt{ZnS(p\_In500)\_1.1} | & | Wz-6H | & | 3.22 | & | 0,382(7) | & | 1,864(9) | & |  | & | 24 | \\ | Blow Out
\texttt{ZnS(p\_In500)\_1.2} | & | Wz-6H | & | 0.65 | & | 0,381(8) | & | 1,86(8) | & |  | & | 5 | \\ | ok
\texttt{ZnS(p\_In500)\_1.3} | & | Wz-6H | & | 0.609 | & | 0,381(9) | & | 1,86(9) | & |  | & | 5 | \\ | ok
\texttt{ZnS(p\_In500)\_1.4} | & | Wz-6H | & | 0.505 | & | 0,381(5) | & | 1,87(3) | & |  | & | 3 | \\ | ok
\texttt{ZnS(p\_In500)\_1.5} | & | Wz-6H | & | 0.216 | & | 0,381(6) | & | 1,86(9) | & |  | & | 3 | \\ | ok
\texttt{ZnS(p\_In500)\_1.6} | & | Wz-2H | & | 1.201 | & | 0,381(7) | & | 0,626(3) | & | 2.409 | & | 5 | \\ | ok
\texttt{ZnS(p\_In500)\_1.6} | & | Wz-6H | & | 1.208 | & | 0,382(4) | & | 1,87(3) | & |  | & | 5 | \\ | ok
\texttt{ZnS(p\_In500)\_1.7} | & | Wz-2H | & | 0.253 | & | 0,3825(5) | & | 0,628(1) | & | 1.799 | & | 5 | \\ | ok
\texttt{ZnS(p\_In500)\_1.7} | & | Wz-6H | & | 1.546 | & | 0,3820(4) | & | 1,873(6) | & |  | & | 5 | \\ | ok
\texttt{ZnS(p\_In500)\_2.1} | & | Wz-2H | & | 0.564 | & | 0,378(9) | & | 0,628(1) | & |  | & | 7 | \\ | Blow Out-Platte kaputt
\texttt{ZnS(p\_In500)\_2.2} | & | Wz-2H | & | 0.993 | & | 0,3819(8) | & | 0,625(3) | & | 1.63 | & | 7 | \\ | ok, kaputte Platte mit Ni gestopft
\texttt{ZnS(p\_In500)\_2.2} | & | Wz-6H | & | 0.637 | & | 0,382(1) | & | 1,867(2) | & |  | & | 7 | \\ | ok, kaputte Platte mit Ni gestopft
\texttt{ZnS(p\_In500)\_2.3} | & | Wz-2H | & | 0.444 | & | 0,382(4) | & | 0,627(7) | & | 2.684 | & | 9 | \\ | Blow Out oder Blong, kaputte Platte mit Ni gestopft
\texttt{ZnS(p\_In500)\_2.3} | & | Wz-4H | & | 2.24 | & | 0,382(1) | & | 1,249(4) | & |  | & | 9 | \\ | Blow Out oder Blong, kaputte Platte mit Ni gestopft
\texttt{ZnS(p\_In500)\_2.4} | & | Wz-2H | & | 3.67 | & | 0,382(6) | & | 0,6259(0) | & | 4.361 | & | 15 | \\ | ok, kaputte Platte mit Ni gestopft
\texttt{ZnS(p\_In500)\_2.4} | & | Wz-6H | & | 0.691 | & | 0,381(6) | & | 1,875(9) | & |  | & | 15 | \\ | ok, kaputte Platte mit Ni gestopft | Mittelwert aller g (funkt. Proben)
\texttt{ZnS(p\_In1000)\_1.1} | & | Wz-2H | & | 0.288 | & | 0,381(7) | & | 0,625(6) | & |  | & |  | \\ | ok
\texttt{ZnS(p\_In1000)\_1.2} | & | Wz-2H | & | 0.688 | & | 0,381(9) | & | 0,626(3) | & | 1.337 | & | 5 | \\ | ok
\texttt{ZnS(p\_In1000)\_1.2} | & | Wz-6H | & | 0.649 | & | 0,385(0) | & | 1,887(6) | & |  | & | 5 | \\ | ok
\texttt{ZnS(p\_In1000)\_1.3} | & | Wz-2H | & | 35.1 | & | 0,3822(2) | & | 0,6259(9) | & | 35.1 | & | 11 | \\ | Blow Out (Massiv)
\texttt{ZnS(p\_In1000)\_1.4} | & | Wz-2H | & | 0.59 | & | 0,382(6) | & | 0,624(6) | & | 0.59 | & | 4 | \\ | ok
\texttt{ZnS(p\_In1000)\_1.7} | & | Wz-2H | & | 0.367 | & | 0,375(7) | & | 0,618(9) | & |  | & | 2 | \\ | ok (metallischer Peng bei 410 bar) --> Kam es zur Dekomprimierung? D.h. wurde kein ausreichender Druck aufgebaut?
\texttt{ZnS(p\_In1000)\_1.8} | & | Wz-2H | & | 0.369 | & | 0,378(9) | & | 0,629(0) | & | 0.369 | & | 8 | \\ | BO - kein Heizen da Abbruch bei 163 bar
\texttt{ZnS(p\_In1000)\_1.10} | & | Wz-2H | & | 0.362 | & | 0,381(8) | & | 0,624(5) | & | 0.752 | & | 3 | \\ | (peng bei 180 bar), Versuch zuende geführt, extrem hohe Plattentemp (100 °C)
\texttt{ZnS(p\_In1000)\_1.10} | & | Wz-6H | & | 0.39 | & | 0,382(6) | & | 1,87(7) | & |  | & | 3 | \\ | (peng bei 180 bar), Versuch zuende geführt, extrem hohe Plattentemp (100 °C)
\texttt{ZnS(p\_In1000)\_2.1} | & | Wz-2H | & | 0.467 | & | 0,382(2) | & | 0,625(9) | & | 0.467 | & | 3 | \\ | ok
\texttt{ZnS(p\_In1000)\_2.2} | & | Wz-2H | & | 1.737 | & | 0,381(9) | & | 0,627(3) | & | 2.837 | & | 6 | \\ | ok | #REF!
\texttt{ZnS(p\_In1000)\_2.2} | & | Wz-4H | & | 1.1 | & | 0,382(4) | & | 1,247(7) | & |  | & | 6 | \\ | ok
\texttt{ZnS(p\_In50T)} | & | Wz-2H | & | 6.87 | & | 0,383(4) | & | 0,626(4) | & | 6.87 | & | 28 | \\ | ok
\texttt{ZnS(p\_In100T)} | & | Wz-2H | & | 12.23 | & | 0,38274(5) | & | 0,626(2) | & | 12.23 | & | 30 | \\ | ok

## XRD-ZnS(p)_c-SF-Gehalt (2)
ZnS(p)_2/3/4 | [13 empty] | Bemerkung
\textbf{Probe} | & | \textbf{Phase} | & | \textbf{Anteil} | & | \multicolumn{3}{c}{\textbf{Gitterparameter}} | [6 empty] | \\
| & |  | & | [Ma-\%] (\gls{gem}) | & | \multicolumn{3}{c}{[nm]} | [6 empty] | \\
| & |  | & |  | & | a | & | c | & | Wz | & | \gls{wz-SF} | \\
\texttt{ZnS(p)\_4.1} | & | Wz-2H | & | 1.94 | & | 0.37764 | & | 0.62963 | & |  | & | 17 | \\ | Blow Out
\texttt{ZnS(p)\_5.6} | & | Wz-2H | & | 1.083 | & | 0.3812 | & | 0.6296 | & | 1 | & | 0 | \\ | Druckkalib, kein Heizen
\texttt{ZnS(p)\_5.8} | & | Wz-2H | & | 1.093 | & | 0.3812 | & | 0.6289 | & |  | & | 0 | \\ | ok
\texttt{ZnS(p)\_5.10} | & | Wz-2H | & | 1.181 | & | 0.3808 | & | 0.6286 | & |  | & | 0 | \\ | Druckkalib, kein Heizen
\texttt{ZnS(p)\_6.7} | & | Wz-2H | & | 0.486 | & | 0.3796 | & | 0.6238 | & |  | & | 9 | \\ | Temp-Kalib
\texttt{ZnS(p\_In500)\_1.1} | & | Wz-2H | & | 1.64 | & | 0.3815 | & | 0.627 | & | 2.841 | & | 24 | \\ | Blow Out
\texttt{ZnS(p\_In500)\_1.6} | & | Wz-2H | & | 1.201 | & | 0.3817 | & | 0.6263 | & | 1.454 | & | 5 | \\ | ok
\texttt{ZnS(p\_In500)\_1.7} | & | Wz-2H | & | 0.253 | & | 0.38255 | & | 0.6281 | & | 0.817 | & | 5 | \\ | ok
\texttt{ZnS(p\_In500)\_2.1} | & | Wz-2H | & | 0.564 | & | 0.3789 | & | 0.6281 | & |  | & | 7 | \\ | Blow Out-Platte kaputt
\texttt{ZnS(p\_In500)\_2.2} | & | Wz-2H | & | 0.993 | & | 0.38198 | & | 0.6253 | & | 1.437 | & | 7 | \\ | ok, kaputte Platte mit Ni gestopft
\texttt{ZnS(p\_In500)\_2.3} | & | Wz-2H | & | 0.444 | & | 0.3824 | & | 0.6277 | & | 4.114 | & | 9 | \\ | Blow Out oder Blong, kaputte Platte mit Ni gestopft
\texttt{ZnS(p\_In500)\_2.4} | & | Wz-2H | & | 3.67 | & | 0.3826 | & | 0.6259 | & | 3.958 | & | 15 | \\ | ok, kaputte Platte mit Ni gestopft
\texttt{ZnS(p\_In1000)\_1.1} | & | Wz-2H | & | 0.288 | & | 0.3817 | & | 0.6256 | & |  | & | 0 | \\ | ok
\texttt{ZnS(p\_In1000)\_1.2} | & | Wz-2H | & | 0.688 | & | 0.3819 | & | 0.6263 | & | 35.788 | & | 5 | \\ | ok
\texttt{ZnS(p\_In1000)\_1.3} | & | Wz-2H | & | 35.1 | & | 0.38222 | & | 0.62599 | & | 35.1 | & | 11 | \\ | Blow Out (Massiv)
\texttt{ZnS(p\_In1000)\_1.4} | & | Wz-2H | & | 0.59 | & | 0.3826 | & | 0.6246 | & | 0.59 | & | 4 | \\ | ok
\texttt{ZnS(p\_In1000)\_1.7} | & | Wz-2H | & | 0.367 | & | 0.3757 | & | 0.6189 | & |  | & | 2 | \\ | ok (metallischer Peng bei 410 bar) --> Kam es zur Dekomprimierung? D.h. wurde kein ausreichender Druck aufgebaut?
\texttt{ZnS(p\_In1000)\_1.8} | & | Wz-2H | & | 0.369 | & | 0.3789 | & | 0.629 | & | 0.369 | & | 8 | \\ | BO - kein Heizen da Abbruch bei 163 bar
\texttt{ZnS(p\_In1000)\_1.10} | & | Wz-2H | & | 0.362 | & | 0.3818 | & | 0.6245 | & | 0.829 | & | 3 | \\ | (peng bei 180 bar), Versuch zuende geführt, extrem hohe Plattentemp (100 °C)
\texttt{ZnS(p\_In1000)\_2.1} | & | Wz-2H | & | 0.467 | & | 0.3822 | & | 0.6259 | & | 0.467 | & | 3 | \\ | ok
\texttt{ZnS(p\_In1000)\_2.2} | & | Wz-2H | & | 1.737 | & | 0.3819 | & | 0.6273 | & | 8.607 | & | 6 | \\ | ok
\texttt{ZnS(p\_In50T)} | & | Wz-2H | & | 6.87 | & | 0.3834 | & | 0.6264 | & | 6.87 | & | 28 | \\ | ok
\texttt{ZnS(p\_In100T)} | & | Wz-2H | & | 12.23 | & | 0.382745 | & | 0.6262 | & | 12.23 | & | 30 | \\ | ok
\texttt{ZnS(p\_In500)\_2.3} | & | Wz-4H | & | 2.24 | & | 0.3821 | & | 1.2494 | & |  | & | 9 | \\ | Blow Out oder Blong, kaputte Platte mit Ni gestopft
\texttt{ZnS(p\_In1000)\_2.2} | & | Wz-4H | & | 1.1 | & | 0.3824 | & | 1.2477 | & |  | & | 6 | \\ | ok
\texttt{ZnS(p)\_4.3} | & | Wz-6H | & | 1.21 | & | 0.3803 | & | 1.861 | & |  | & | 10 | \\ | nicht geheizt, wahrscheinlich Kurzschluss
\texttt{ZnS(p)\_4.4} | & | Wz-6H | & | 0.336 | & | 0.3818 | & | 1.887 | & |  | & | 3 | \\ | ok
\texttt{ZnS(p\_In500)\_1.1} | & | Wz-6H | & | 3.22 | & | 0.3827 | & | 1.8649 | & |  | & | 24 | \\ | Blow Out
\texttt{ZnS(p\_In500)\_1.2} | & | Wz-6H | & | 0.65 | & | 0.3818 | & | 1.868 | & |  | & | 5 | \\ | ok
\texttt{ZnS(p\_In500)\_1.3} | & | Wz-6H | & | 0.609 | & | 0.3819 | & | 1.869 | & |  | & | 5 | \\ | ok
\texttt{ZnS(p\_In500)\_1.4} | & | Wz-6H | & | 0.505 | & | 0.3815 | & | 1.873 | & |  | & | 3 | \\ | ok
\texttt{ZnS(p\_In500)\_1.5} | & | Wz-6H | & | 0.216 | & | 0.3816 | & | 1.869 | & |  | & | 3 | \\ | ok
\texttt{ZnS(p\_In500)\_1.6} | & | Wz-6H | & | 1.208 | & | 0.3824 | & | 1.873 | & |  | & | 5 | \\ | ok
\texttt{ZnS(p\_In500)\_1.7} | & | Wz-6H | & | 1.546 | & | 0.38204 | & | 1.8736 | & |  | & | 5 | \\ | ok
\texttt{ZnS(p\_In500)\_2.2} | & | Wz-6H | & | 0.637 | & | 0.3821 | & | 1.8672 | & |  | & | 7 | \\ | ok, kaputte Platte mit Ni gestopft
\texttt{ZnS(p\_In500)\_2.4} | & | Wz-6H | & | 0.691 | & | 0.3816 | & | 1.8759 | & |  | & | 15 | \\ | ok, kaputte Platte mit Ni gestopft
\texttt{ZnS(p\_In1000)\_1.2} | & | Wz-6H | & | 0.649 | & | 0.385 | & | 1.8876 | & |  | & | 5 | \\ | ok
\texttt{ZnS(p\_In1000)\_1.10} | & | Wz-6H | & | 0.39 | & | 0.3826 | & | 1.877 | & |  | & | 3 | \\ | (peng bei 180 bar), Versuch zuende geführt, extrem hohe Plattentemp (100 °C)