## ZnS(p)_Textur
\textbf{Probe} | & | \textbf{Phase} | & | \textbf{Anteil} | & | \multicolumn{3}{c}{\textbf{Texturfaktor}} |  |  |  |  | \\ |  | gelb --> Blow out oder ähnliche Probleme
| & |  | & | [Ma-\%] (\gls{gem}) | & | 111 | & | 200 | & | 220 | \\ | \midrule |  |  | [111] | [200] | [220] | ohne Blowouts | [111] | [200] | [220]
\texttt{ZnS(p)\_2} | & | Sphalerit | & | 73.9 | & | 1.4167 | & | 0.7084 | & | 0.9857 | \\ |  | {111} vorzugsorientiert |  | 1 |  |  |  | 1
\texttt{ZnS(p)\_3} | & | Sphalerit | & | 96.92 | & | 1.1815 | & | 0.6364 | & | 1.1699 | \\ |  | keine Vorzugsorientierung
\texttt{ZnS(p)\_4.1} | & | Sphalerit | & | 45.4 | & | 0.894 | & | 0.2292 | & | 2.0673 | \\ |  | {110} vorzugsorientiertung |  |  |  | 1
\texttt{ZnS(p)\_4.2} | & | Sphalerit | & | 73.35 | & | 1.0758 | & | 0.8293 | & | 1.0726 | \\ |  | keine Vorzugsorientierung |  |  | 1
\texttt{ZnS(p)\_4.3} | & | Sphalerit | & | 79.11 | & | 1.0703 | & | 0.8265 | & | 1.0779 | \\ |  | keine Vorzugsorientierung |  |  | 1
\texttt{ZnS(p)\_4.4} | & | Sphalerit | & | 92.69 | & | 1.0413 | & | 0.6947 | & | 1.2039 | \\ |  | {110} leicht vorzugsorientiert |  |  |  | 1 |  |  |  | 1
\texttt{ZnS(p)\_4.5} | & | Sphalerit | & | 96.49 | & | 1.0025 | & | 0.6653 | & | 1.2577 | \\ |  | {110} leicht vorzugsorientiert |  |  |  | 1 |  |  |  | 1
\texttt{ZnS(p)\_4.6} | & | Sphalerit | & | 100 | & | 1.2275 | & | 0.6645 | & | 1.118 | \\ |  | untexturiert, keine Vorzugsorientierung |  |  | 1
\texttt{ZnS(p)\_4.7} | & | Sphalerit | & | 94.44 | & | 0.995 | & | 0.7311 | & | 1.202 | \\ |  | {110} leicht vorzugsorientiert |  |  |  | 1 |  |  |  | 1
\texttt{ZnS(p)\_4.8} | & | Sphalerit | & | 96.93 | & | 0.9893 | & | 0.796 | & | 1.1511 | \\ |  | untexturiert, keine Vorzugsorientierung |  |  | 1 |  |  |  | 1
\texttt{ZnS(p)\_4.9} | & | Sphalerit | & | 95.39 | & | 0.9731 | & | 0.6873 | & | 1.257 | \\ |  | {110} leicht vorzugsorientiert |  |  |  | 1 |  |  |  | 1
\texttt{ZnS(p)\_4.10} | & | Sphalerit | & | 97.77 | & | 0.9839 | & | 0.7599 | & | 1.1844 | \\ |  | untexturiert, keine Vorzugsorientierung |  |  | 1 |  |  |  | 1
\texttt{ZnS(p)\_4.11} | & | Sphalerit | & | 98.72 | & | 0.9819 | & | 0.4106 | & | 1.5886 | \\ |  | {110} vorzugsorientiert |  |  |  | 1 |  |  |  | 1
\texttt{ZnS(p)\_4.12} | & | Sphalerit | & | 97.31 | & | 1.0611 | & | 0.7612 | & | 1.1342 | \\ |  | untexturiert, keine Vorzugsorientierung |  |  | 1 |  |  |  | 1
\texttt{ZnS(p)\_5.1} | & | Sphalerit | & | 74.11 | & | 1.0356 | & | 0.8365 | & | 1.0909 | \\ |  | untexturiert, keine Vorzugsorientierung |  |  | 1 |  |  |  | 1
\texttt{ZnS(p)\_5.2} | & | Sphalerit | & | 82.89 | & | 0.8568 | & | 0.4703 | & | 1.6093 | \\ |  | {110} vorzugsorientiert |  |  |  | 1 |  |  |  | 1
\texttt{ZnS(p)\_5.3} | & | Sphalerit | & | 79.67 | & | 1.0502 | & | 0.757 | & | 1.1443 | \\ |  | untexturiert, keine Vorzugsorientierung |  |  | 1 |  |  |  | 1
\texttt{ZnS(p)\_5.4} | & | Sphalerit | & | 84.48 | & | 1.1228 | & | 0.5358 | & | 1.3111 | \\
\texttt{ZnS(p)\_5.5} | & | Sphalerit | & | 84.33 | & | 1.0556 | & | 0.6786 | & | 1.2093 | \\ |  | {110} leicht vorzugsorientiert |  |  |  | 1 |  |  |  | 1
\texttt{ZnS(p)\_5.6} | & | Sphalerit | & | 98.917 | & | 1.151 | & | 0.8378 | & | 1.0247 | \\ |  | untexturiert, keine Vorzugsorientierung |  |  | 1
\texttt{ZnS(p)\_5.7} | & | Sphalerit | & | 88.08 | & | 1.2701 | & | 0.6514 | & | 1.1058 | \\ |  | untexturiert, keine Vorzugsorientierung |  |  | 1
\texttt{ZnS(p)\_5.8} | & | Sphalerit | & | 98.07 | & | 1.1562 | & | 0.8345 | & | 1.0242 | \\ |  | untexturiert, keine Vorzugsorientierung |  |  | 1 |  |  |  | 1
\texttt{ZnS(p)\_5.9} | & | Sphalerit | & | 79.94 | & | 1.0124 | & | 0.6742 | & | 1.2423 | \\ |  | {110} leicht vorzugsorientiert |  |  |  | 1 |  |  |  | 1
\texttt{ZnS(p)\_5.10} | & | Sphalerit | & | 98.819 | & | 1.1467 | & | 0.8404 | & | 1.0251 | \\ |  | untexturiert, keine Vorzugsorientierung |  |  | 1
\texttt{ZnS(p)\_5.11} | & | Sphalerit | & | 95.24 | & | 1.0463 | & | 0.3793 | & | 1.5851 | \\ |  | {110} vorzugsorientiert |  |  |  | 1 |  |  |  | 1
\texttt{ZnS(p)\_6.1} | & | Sphalerit | & | 80.34 | & | 1.1363 | & | 0.8295 | & | 1.0385 | \\ |  | untexturiert, keine Vorzugsorientierung |  |  | 1
\texttt{ZnS(p)\_6.2} | & | ZnSdis | & | 100 | & |  | & |  | & |  | \\
\texttt{ZnS(p)\_6.3} | & | Sphalerit | & | 72.73 | & | 1.0325 | & | 0.8058 | & | 1.1162 | \\ |  | untexturiert, keine Vorzugsorientierung |  |  | 1 |  |  |  | 1
\texttt{ZnS(p)\_6.4} | & | Sphalerit | & | 96.13 | & | 1.0155 | & | 0.5247 | & | 1.4013 | \\ |  | {110} vorzugsorientiert |  |  |  | 1 |  |  |  | 1
\texttt{ZnS(p)\_6.5} | & | Sphalerit | & | 78.32 | & | 1.1229 | & | 0.8555 | & | 1.0274 | \\ |  | untexturiert, keine Vorzugsorientierung |  |  | 1 |  |  |  | 1
\texttt{ZnS(p)\_6.6} | & | Sphalerit | & | 78.29 | & | 1.0573 | & | 0.8963 | & | 1.0355 | \\ |  | untexturiert, keine Vorzugsorientierung |  |  | 1 |  |  |  | 1
\texttt{ZnS(p)\_6.7} | & | Sphalerit | & | 78.23 | & | 1.1026 | & | 0.8445 | & | 1.0463 | \\ |  | untexturiert, keine Vorzugsorientierung |  |  | 1 |  |  |  | 1
\texttt{ZnS(p)\_6.8} | & | Sphalerit | & | 66.84 | & | 1.1026 | & | 0.8873 | & | 1.0165 | \\ | \midrule | untexturiert, keine Vorzugsorientierung |  |  | 1 |  |  |  | 1
\texttt{ZnS(p\_In100)\_1.1} | & | Sphalerit | & | 93.95 | & | 1.2919 | & | 0.6906 | & | 1.0613 | \\ |  | {111} leicht vorzugsorientiert |  | 1 |  |  |  | 1
\texttt{ZnS(p\_In250)\_1} | & | Sphalerit | & | 93.38 | & | 1.0576 | & | 0.7932 | & | 1.1107 | \\ |  | untexturiert, keine Vorzugsorientierung |  |  | 1 |  |  |  | 1
\texttt{ZnS(p\_In250)\_2} | & | Sphalerit | & | 97.59 | & | 0.985 | & | 0.5397 | & | 1.4064 | \\ | \midrule | {110} vorzugsorientiert |  |  |  | 1 |  |  |  | 1
\texttt{ZnS(p\_In500)\_1.1} | & | Sphalerit | & | 37.31 | & | 1.0043 | & | 0.2279 | & | 1.9512 | \\ |  | {110} vorzugsorientiert |  |  |  | 1
\texttt{ZnS(p\_In500)\_1.2} | & | Sphalerit | & | 86.63 | & | 0.987 | & | 0.7152 | & | 1.2216 | \\ |  | {110} leicht vorzugsorientiert |  |  |  | 1 |  |  |  | 1
\texttt{ZnS(p\_In500)\_1.3} | & | Sphalerit | & | 87.87 | & | 0.972 | & | 0.6911 | & | 1.2542 | \\ |  | {110} leicht vorzugsorientiert |  |  |  | 1 |  |  |  | 1
\texttt{ZnS(p\_In500)\_1.4} | & | Sphalerit | & | 93.68 | & | 0.96 | & | 0.7322 | & | 1.2248 | \\ |  | {110} leicht vorzugsorientiert |  |  |  | 1 |  |  |  | 1
\texttt{ZnS(p\_In500)\_1.5} | & | Sphalerit | & | 91.48 | & | 1.1391 | & | 0.7518 | & | 1.0955 | \\ |  | untexturiert, keine Vorzugsorientierung |  |  | 1 |  |  |  | 1
\texttt{ZnS(p\_In500)\_1.6} | & | Sphalerit | & | 83.58 | & | 0.9008 | & | 0.704 | & | 1.2937 | \\ |  | {110} vorzugsorientiert |  |  |  | 1 |  |  |  | 1
\texttt{ZnS(p\_In500)\_1.7} | & | Sphalerit | & | 86.19 | & | 0.7835 | & | 0.6319 | & | 1.4665 | \\ |  | {110} vorzugsorientiert |  |  |  | 1 |  |  |  | 1
\texttt{ZnS(p\_In500)\_1.8} | & | Sphalerit | & | 97.8 | & | 1.0773 | & | 0.766 | & | 1.1205 | \\ |  | untexturiert, keine Vorzugsorientierung |  |  | 1 |  |  |  | 1
\texttt{ZnS(p\_In500)\_2.1} | & | Sphalerit | & | 83.52 | & | 1.0939 | & | 0.8452 | & | 1.0507 | \\ |  | untexturiert, keine Vorzugsorientierung |  |  | 1
\texttt{ZnS(p\_In500)\_2.2} | & | Sphalerit | & | 81.16 | & | 1.0242 | & | 0.7833 | & | 1.1391 | \\ |  | untexturiert, keine Vorzugsorientierung |  |  | 1 |  |  |  | 1
\texttt{ZnS(p\_In500)\_2.3} | & | Sphalerit | & | 75.31 | & | 1.1159 | & | 0.8036 | & | 1.0688 | \\ |  | untexturiert, keine Vorzugsorientierung |  |  | 1 |  |  |  | 1
\texttt{ZnS(p\_In500)\_2.4} | & | Sphalerit | & | 52.16 | & | 0.8769 | & | 0.9194 | & | 1.1304 | \\ | \midrule | {110} vorzugsorientiert |  |  |  | 1 |  |  |  | 1
\texttt{ZnS(p\_In1000)\_1.1} | & | Sphalerit | & | 99.721 | & | 1.2974 | & | 0.4719 | & | 1.2732 | \\ |  | untexturiert, keine Vorzugsorientierung |  |  | 1 |  |  |  | 1
\texttt{ZnS(p\_In1000)\_1.2} | & | Sphalerit | & | 85.12 | & | 0.7508 | & | 0.6757 | & | 1.4475 | \\ |  | {110} vorzugsorientiert |  |  |  | 1 |  |  |  | 1
\texttt{ZnS(p\_In1000)\_1.3} | & | Sphalerit | & | 2.28 | & | 1 | & | 1 | & | 1 | \\ |  | untexturiert, keine Vorzugsorientierung |  |  | 1
\texttt{ZnS(p\_In1000)\_1.4} | & | Sphalerit | & | 79.55 | & | 0.9467 | & | 0.8063 | & | 1.1707 | \\ |  | {110} leicht vorzugsorientiert |  |  |  | 1 |  |  |  | 1
\texttt{ZnS(p\_In1000)\_1.5} | & | Sphalerit | & | 80.9 | & | 1.0926 | & | 0.6803 | & | 1.1841 | \\ |  | untexturiert, keine Vorzugsorientierung |  |  | 1 |  |  |  | 1
\texttt{ZnS(p\_In1000)\_1.6} | & | Sphalerit | & | 85.27 | & | 1.0401 | & | 0.5343 | & | 1.3712 | \\ |  | {110} vorzugsorientiert |  |  |  | 1 |  |  |  | 1
\texttt{ZnS(p\_In1000)\_1.7} | & | Sphalerit | & | 91.03 | & | 1.0028 | & | 0.6469 | & | 1.2755 | \\ |  | {110} leicht vorzugsorientiert |  |  |  | 1 |  |  |  | 1
\texttt{ZnS(p\_In1000)\_1.8} | & | Sphalerit | & | 81.52 | & | 1.0987 | & | 0.8427 | & | 1.0498 | \\ |  | untexturiert, keine Vorzugsorientierung |  |  | 1
\texttt{ZnS(p\_In1000)\_1.9} | & | Sphalerit | & | 83.1 | & | 1.0331 | & | 0.825 | & | 1.101 | \\ |  | untexturiert, keine Vorzugsorientierung |  |  | 1 |  |  |  | 1
\texttt{ZnS(p\_In1000)\_1.10} | & | Sphalerit | & | 76.5 | & | 0.8529 | & | 0.6442 | & | 1.3926 | \\ |  | {110} vorzugsorientiert |  |  |  | 1 |  |  |  | 1
\texttt{ZnS(p\_In1000)\_2.1} | & | Sphalerit | & | 74.87 | & | 1.041 | & | 0.7696 | & | 1.1397 | \\ |  | untexturiert, keine Vorzugsorientierung |  |  | 1 |  |  |  | 1
\texttt{ZnS(p\_In1000)\_2.2} | & | Sphalerit | & | 69.04 | & | 1.0008 | & | 0.8197 | & | 1.125 | \\ | \midrule | untexturiert, keine Vorzugsorientierung |  |  | 1 |  |  |  | 1
\texttt{ZnS(p\_In50T)} | & | Sphalerit | & | 11.53 | & | 1 | & | 1 | & | 1 | \\ |  | untexturiert, keine Vorzugsorientierung |  |  | 1 |  |  |  | 1
\texttt{ZnS(p\_In100T)} | & | Sphalerit | & | 16.63 | & | 2.0605 | & | 0.6039 | & | 0.8093 | \\ |  | {111} vorzugsorientiert |  | 1 |  |  |  | 1
[14 empty] | Summe (all) | 3 | 32 | 24 | Summe (all) | 3 | 22 | 22

## ZnS(g)_Textur
\textbf{Probe} | & | \textbf{Phase} | & | \textbf{Anteil} | & | \multicolumn{3}{c}{\textbf{Texturfaktor}} |  |  |  |  | \\
| & |  | & | [Ma-\%] (\gls{gem}) | & | 111 | & | 200 | & | 220 | \\ | \midrule
\texttt{ZnS(g)\_pur\_2015} | & | Sphalerit | & | 15.29 | & | 1.7034 | & | 0.3758 | & | 1.1674 | \\ |  | {111} vorzugsorientiert
\texttt{ZnS(g)\_pur\_2016} | & | Sphalerit | & | 86.81 | & | 0.9501 | & | 0.629 | & | 1.3321 | \\ |  | {110} vorzugsorientiert
\texttt{ZnS(g\_0.1\%In)} | & | Sphalerit | & | 93.29 | & | 1.0412 | & | 0.5194 | & | 2.3501 | \\ |  | {110} vorzugsorientiert
\texttt{ZnS(g\_1\%In)} | & | Sphalerit | & | 98.4 | & | 0.8701 | & | 0.3236 | & | 1.8569 | \\ |  | {110} vorzugsorientiert
\texttt{ZnS(g\_1\%Fe)} | & | Sphal. (Fe) | & | 100 | & | 0.8245 | & | 0.6244 | & | 1.7903 | \\ |  | {110} vorzugsorientiert
\texttt{ZnS(g\_10\%Fe)} | & | Sphal. (Fe) | & | 100 | & | 0.8447 | & | 0.6517 | & | 1.6906 | \\ |  | {110} vorzugsorientiert
\texttt{ZnS(g\_0.1\%In\_1\%Fe)} | & | Sphalerit | & | 99.285 | & | 0.782 | & | 0.1707 | & | 2.4154 | \\ |  | {110} vorzugsorientiert
\texttt{ZnS(g\_1\%In\_10\%Fe)} | & | Sphalerit | & | 98.692 | & | 2.4237 | & | 0.4659 | & | 0.7957 | \\ |  | {111} vorzugsorientiert
\texttt{ZnS(g\_0.5\%In\_0.5\%Cu)} | & | Sphalerit | & | 100 | & | 1.0869 | & | 0.6804 | & | 1.1876 | \\ |  | {110} leicht vorzugsorientiert
\texttt{ZnS(g\_1\%In\_1\%Cu)} | & | Sphalerit | & | 100 | & | 0.9593 | & | 0.7918 | & | 1.1741 | \\ |  | {110} leicht vorzugsorientiert
\texttt{ZnS(g\_5\%In\_5\%Cu)} | & | Sphalerit | & | 97.271 | & | 1.075 | & | 0.7184 | & | 1.1615 | \\ |  | untexturiert, keine Vorzugsorientierung
\texttt{ZnS(g\_0.5\%In\_0.5\%Cu\_5\%Fe)} | & | Sphalerit | & | 68.1 | & | 0.877 | & | 0.5811 | & | 1.444 | \\ |  | {110} vorzugsorientiert
Proben hauptsächlich in {110} texturiert

## ZnS(s_sps)_Textur
\textbf{Probe} | & | \textbf{Phase} | & | \textbf{Anteil} | & | \multicolumn{3}{c}{\textbf{Texturfaktor}} |  |  |  |  | \\
| & |  | & | [Ma-\%] (\gls{gem}) | & | 111 | & | 200 | & | 220 | \\ | \midrule
\texttt{ZnS(s)\_1} | & | Sphalerit | & | 56.88 | & | 1.1217 | & | 0.8679 | & | 1.0195 | \\ |  | untexturiert, keine Vorzugsorientierung
\texttt{ZnS(s)\_2a+b} | & | Sphalerit | & | 65.88 | & | 1.102 | & | 0.8761 | & | 1.0245 | \\ |  | untexturiert, keine Vorzugsorientierung
\texttt{ZnS(s)\_2c+d} | & | Sphalerit | & | 65.39 | & | 1.1053 | & | 0.8718 | & | 1.0257 | \\ |  | untexturiert, keine Vorzugsorientierung
\texttt{ZnS(s)\_2e+f} | & | Sphalerit | & | 64.51 | & | 1.0976 | & | 0.8818 | & | 1.023 | \\ |  | untexturiert, keine Vorzugsorientierung
\texttt{ZnS(s)\_2g+h} | & | Sphalerit | & | 60.87 | & | 1.1261 | & | 0.8738 | & | 1.0131 | \\ |  | untexturiert, keine Vorzugsorientierung
\texttt{ZnS(s)\_2i+j} | & | Sphalerit | & | 58.73 | & | 1.1301 | & | 0.8658 | & | 1.0164 | \\ |  | untexturiert, keine Vorzugsorientierung
\texttt{ZnS(s)\_2k+l} | & | Sphalerit | & | 43.35 | & | 1.2036 | & | 0.8685 | & | 0.9765 | \\ |  | {111} vorzugsorientiert
\texttt{ZnS(s)\_2q+r} | & | Sphalerit | & | 42.12 | & | 1.2002 | & | 0.8599 | & | 0.9839 | \\ |  | {111} vorzugsorientiert
\texttt{ZnS(s)\_3a+b} | & | Sphalerit | & | 66.14 | & | 1.0976 | & | 0.8729 | & | 1.0292 | \\ |  | untexturiert, keine Vorzugsorientierung
\texttt{ZnS(s)\_3c+d} | & | Sphalerit | & | 66.33 | & | 1.1037 | & | 0.8805 | & | 1.0206 | \\ |  | untexturiert, keine Vorzugsorientierung
\texttt{ZnS(s)\_3e+f} | & | Sphalerit | & | 65.05 | & | 1.1071 | & | 0.8779 | & | 1.0205 | \\ |  | untexturiert, keine Vorzugsorientierung
\texttt{ZnS(s)\_3g+h} | & | Sphalerit | & | 61.6 | & | 1.1186 | & | 0.872 | & | 1.0183 | \\ |  | untexturiert, keine Vorzugsorientierung
\texttt{ZnS(s)\_3i+j} | & | Sphalerit | & | 60.4 | & | 1.1176 | & | 0.8673 | & | 1.0221 | \\ |  | untexturiert, keine Vorzugsorientierung
\texttt{ZnS(s)\_3k+l} | & | Sphalerit | & | 59.56 | & | 1.1129 | & | 0.8696 | & | 1.0231 | \\ |  | untexturiert, keine Vorzugsorientierung
\texttt{ZnS(s)\_3q+r} | & | Sphalerit | & | 59.84 | & | 1.1162 | & | 0.8684 | & | 1.0221 | \\ |  | untexturiert, keine Vorzugsorientierung
\texttt{ZnS(s)\_3p+q+r} | & | Sphalerit | & | 62.64 | & | 1.0636 | & | 0.9254 | & | 1.0125 | \\ | \midrule | untexturiert, keine Vorzugsorientierung
\texttt{ZnS(sps)} | & | Sphalerit | & | 16 | & | 1.2281 | & | 0.7928 | & | 1.0163 | \\ |  | {111} leicht vorzugsorientiert
Proben hauptsächlich untexturiert