## 032
Versuch | Bezeichnung
picobond_032 | 010923_032
Datum | 2023-09-01
Modultyp | AMS
Partikelsystem
| Art | Bezeichnung | Einwaage in g
Hostparticle | Alumina | DAW-45 | 79.95
Guestparticle | Polysterol | SX250-H | 8.03
Summe |  |  | 87.98
Kommentar: | ab 12:41 etwas quietschige Geräusche
teilweise fehlende picobond_Daten
Parameter |  |  | Auswaage |  |  | TempExtern
Spaltweite | 2 | mm | Tara | 484.87 | g | Uhrzeit | Temperatur | Luftfeuchte
Drehzahl | 6000 | rpm | voll | 570.92 | g | 12:23 | 23 | 46%
Prozesszeit | 45 | min | Gesamtauswaage | 86.05 | g | 13:08 | 24 | 44%
|  |  | Verlust | 2.19368 | %
picobond
Leerlauf |  |  |  |  | Versuch
Date Time | Picobond.Drz_Mühle | Picobond.Leistung | Picobond.Temperatur | Picobond.Moment | Date Time | Picobond.Drz_Mühle | Picobond.Leistung | Picobond.Temperatur | Picobond.Moment |  | SensOb.Temperatur |  | SensDiff.Temperatur
| pbDrehzahl | pbLeistung | pbTemp | pbDrehmoment |  | pbDrehzahl | pbLeistung | pbTemp | pbDrehmoment | picobondTime | time | SensOb | SensDiff
| min-1 | W | °C | Nm |  | min-1 | W | °C | Nm | min | s | °C | °C | °C | °C
ts | rpm | power | pbTemp | DMom | ts | rpm | power | pbTemp | DMom | SensTime | obTime | obTemp | T1 | T2 | dT
| 0 | 0 |  | -0.12 | 2023-09-01 12:20 | 0 | 0 | 30.62428 | -0.12 | 0 | 0 | 28.76 | 23.43 | 23.08 | 0.35
| 0 | 0 |  | -0.12 | 2023-09-01 12:20 | 0 | 0 | 30.7147 | -0.12 | 0.08333333 | 5 | 28.76 | 23.52 | 23.08 | 0.44
| 0 | 0 |  | 0.9091666 | 2023-09-01 12:20 | 1000 | 25.45244 | 30.76534 | 0.2430529 | 0.1666667 | 10 | 28.76 | 23.52 | 23.08 | 0.44
| 1016.131 | 4.071317 |  | 0.03826823 | 2023-09-01 12:20 | 1000 | -3.340805 | 30.78342 | -0.03190234 | 0.25 | 15 | 28.76 | 24.15 | 23.08 | 1.07
| 1002.206 | -6.567524 |  | -0.06258897 | 2023-09-01 12:20 | 1000 | -3.342131 | 30.76534 | -0.031915 | 0.3333333 | 20 | 28.67 | 24.59 | 23.17 | 1.42
| 1000.217 | -6.687437 |  | -0.06385851 | 2023-09-01 12:21 | 1000 | -3.192791 | 30.7581 | -0.0304889 | 0.4166667 | 25 | 28.67 | 24.86 | 23.52 | 1.34
| 1002.206 | -6.611928 |  | -0.06301215 | 2023-09-01 12:21 | 1000 | -3.223673 | 30.74002 | -0.03078381 | 0.5 | 30 | 28.76 | 25.67 | 24.32 | 1.35
| 1002.604 | -6.584939 |  | -0.06273004 | 2023-09-01 12:21 | 1000 | -3.342131 | 30.71832 | -0.031915 | 0.5833333 | 35 | 28.67 | 25.31 | 23.88 | 1.43
| 1002.604 | -6.718204 |  | -0.06399956 | 2023-09-01 12:21 | 1000 | -3.312516 | 30.68938 | -0.0316322 | 0.6666667 | 40 | 28.58 | 24.77 | 23.7 | 1.07
| 1001.411 | -6.724996 |  | -0.06414062 | 2023-09-01 12:21 | 1000 | -3.251996 | 30.65321 | -0.03105427 | 0.75 | 45 | 28.58 | 24.5 | 23.7 | 0.8
| 1003.002 | -6.646805 |  | -0.06329428 | 2023-09-01 12:21 | 2000 | -3.261609 | 30.62066 | -0.01557304 | 0.8333333 | 50 | 28.58 | 24.32 | 23.79 | 0.53
| 1001.808 | -6.727667 |  | -0.06414062 | 2023-09-01 12:21 | 2000 | -3.382522 | 30.58811 | -0.01615035 | 0.9166667 | 55 | 28.49 | 24.15 | 23.7 | 0.45
| 1001.808 | -6.831237 |  | -0.06512804 | 2023-09-01 12:21 | 2000 | 0.3404187 | 30.55556 | 0.001625379 | 1 | 60 | 28.49 | 24.06 | 23.61 | 0.45
| 6000 |  |  | -0.0413831 | 2023-09-01 12:21 | 2000 | 1.425052 | 30.51577 | 0.006804122 | 1.083333 | 65 | 28.49 | 23.97 | 23.43 | 0.54
[5 empty] | 2023-09-01 12:21 | 2000 | 1.48259 | 30.47598 | 0.007078847 | 1.166667 | 70 | 28.49 | 23.79 | 23.34 | 0.45
[5 empty] | 2023-09-01 12:21 | 2000 | 1.099798 | 30.44343 | 0.005251148 | 1.25 | 75 | 28.39 | 23.7 | 23.17 | 0.53
[5 empty] | 2023-09-01 12:22 | 3000 | 1.60179 | 30.40003 | 0.005098656 | 1.333333 | 80 | 28.3 | 23.61 | 23.08 | 0.53
[5 empty] | 2023-09-01 12:22 | 3000 | 1.688953 | 30.36024 | 0.005376103 | 1.416667 | 85 | 28.39 | 23.52 | 22.99 | 0.53
[5 empty] | 2023-09-01 12:22 | 3000 | 1.513278 | 30.32769 | 0.004816912 | 1.5 | 90 | 28.21 | 23.43 | 22.99 | 0.44
[5 empty] | 2023-09-01 12:22 | 3000 | 10.99172 | 30.29152 | 0.03498772 | 1.583333 | 95 | 28.21 | 23.34 | 22.9 | 0.44
[5 empty] | 2023-09-01 12:22 | 3000 | 11.44503 | 30.24088 | 0.03643065 | 1.666667 | 100 | 28.21 | 23.26 | 22.81 | 0.45
[5 empty] | 2023-09-01 12:22 | 3000 | 12.68404 | 30.1794 | 0.04037454 | 1.75 | 105 | 28.12 | 23.17 | 22.81 | 0.36
[5 empty] | 2023-09-01 12:22 | 4000 | 12.68908 | 30.12876 | 0.03029295 | 1.833333 | 110 | 28.03 | 23.17 | 22.72 | 0.45
[5 empty] | 2023-09-01 12:22 | 4000 | 12.93441 | 30.08536 | 0.03087862 | 1.916667 | 115 | 27.94 | 23.17 | 22.72 | 0.45
[5 empty] | 2023-09-01 12:22 | 4000 | 33.16544 | 30.03472 | 0.07917666 | 2 | 120 | 27.94 | 23.08 | 22.63 | 0.45
[5 empty] | 2023-09-01 12:22 | 4000 | 33.28069 | 29.98409 | 0.0794518 | 2.083333 | 125 | 27.94 | 23.08 | 22.63 | 0.45
[5 empty] | 2023-09-01 12:22 | 4000 | 35.34156 | 29.9226 | 0.08437175 | 2.166667 | 130 | 27.84 | 23.08 | 22.63 | 0.45
[5 empty] | 2023-09-01 12:22 | 4000 | 34.62926 | 29.88643 | 0.08267127 | 2.25 | 135 | 27.94 | 23.08 | 22.55 | 0.53
[5 empty] | 2023-09-01 12:23 | 5000 | 36.38309 | 29.86111 | 0.06948659 | 2.333333 | 140 | 27.75 | 23.08 | 22.55 | 0.53
[5 empty] | 2023-09-01 12:23 | 5000 | 43.43989 | 29.82856 | 0.08296407 | 2.416667 | 145 | 27.66 | 23.08 | 22.55 | 0.53
[5 empty] | 2023-09-01 12:23 | 5000 | 82.39894 | 29.81771 | 0.1573704 | 2.5 | 150 | 27.66 | 23.08 | 22.55 | 0.53
[5 empty] | 2023-09-01 12:23 | 5000 | 83.92034 | 29.79239 | 0.160276 | 2.583333 | 155 | 27.66 | 23.08 | 22.55 | 0.53
[5 empty] | 2023-09-01 12:23 | 5000 | 85.4577 | 29.77431 | 0.1632122 | 2.666667 | 160 | 27.57 | 23.17 | 22.46 | 0.71
[5 empty] | 2023-09-01 12:23 | 5000 | 84.57133 | 29.75622 | 0.1615193 | 2.75 | 165 | 27.57 | 23.26 | 22.46 | 0.8
[5 empty] | 2023-09-01 12:23 | 6000 | 117.6987 | 29.74899 | 0.1873232 | 2.833333 | 170 | 27.57 | 23.26 | 22.46 | 0.8
[5 empty] | 2023-09-01 12:23 | 6000 | 120.3152 | 29.74175 | 0.1914875 | 2.916667 | 175 | 27.57 | 23.26 | 22.46 | 0.8
[5 empty] | 2023-09-01 12:23 | 6000 | 121.7343 | 29.72729 | 0.1937461 | 3 | 180 | 27.48 | 23.34 | 22.46 | 0.88
[5 empty] | 2023-09-01 12:23 | 6000 | 126.9095 | 29.74175 | 0.2019827 | 3.083333 | 185 | 27.57 | 23.34 | 22.46 | 0.88
[5 empty] | 2023-09-01 12:23 | 6000 | 125.9643 | 29.75984 | 0.2004785 | 3.166667 | 190 | 27.57 | 23.34 | 22.46 | 0.88
[5 empty] | 2023-09-01 12:23 | 6000 | 127.3022 | 29.75984 | 0.2026077 | 3.25 | 195 | 27.57 | 23.43 | 22.46 | 0.97
[5 empty] | 2023-09-01 12:24 | 6000 | 129.1176 | 29.79601 | 0.2054971 | 3.333333 | 200 | 27.57 | 23.43 | 22.46 | 0.97
[5 empty] | 2023-09-01 12:24 | 6000 | 128.514 | 29.87919 | 0.2045364 | 3.416667 | 205 | 27.57 | 23.43 | 22.46 | 0.97
[5 empty] | 2023-09-01 12:24 | 6000 | 129.1059 | 29.90451 | 0.2054785 | 3.5 | 210 | 27.66 | 23.43 | 22.46 | 0.97
[5 empty] | 2023-09-01 12:24 | 6000 | 137.6631 | 29.95877 | 0.2190976 | 3.583333 | 215 | 27.66 | 23.52 | 22.46 | 1.06
[5 empty] | 2023-09-01 12:24 | 6000 | 136.4602 | 30.02025 | 0.2171831 | 3.666667 | 220 | 27.75 | 23.61 | 22.37 | 1.24
[5 empty] | 2023-09-01 12:24 | 6000 | 138.4942 | 30.078125 | 0.2204204 | 3.75 | 225 | 27.75 | 23.7 | 22.46 | 1.24
[5 empty] | 2023-09-01 12:24 | 6000 | 141.4218 | 30.136 | 0.2250799 | 3.833333 | 230 | 27.84 | 23.79 | 22.46 | 1.33
[5 empty] | 2023-09-01 12:24 | 6000 | 135.4551 | 30.20833 | 0.2155835 | 3.916667 | 235 | 28.12 | 23.88 | 22.37 | 1.51
[5 empty] | 2023-09-01 12:24 | 6000 | 136.2902 | 30.30237 | 0.2169126 | 4 | 240 | 28.03 | 23.88 | 22.46 | 1.42
[5 empty] | 2023-09-01 12:24 | 6000 | 137.5535 | 30.38918 | 0.2189233 | 4.083333 | 245 | 28.03 | 23.97 | 22.46 | 1.51
[5 empty] | 2023-09-01 12:24 | 6000 | 138.6779 | 30.4796 | 0.2207128 | 4.166667 | 250 | 28.12 | 23.97 | 22.46 | 1.51
[5 empty] | 2023-09-01 12:24 | 6000 | 140.2933 | 30.58449 | 0.2232837 | 4.25 | 255 | 28.3 | 24.06 | 22.46 | 1.6
[5 empty] | 2023-09-01 12:25 | 6000 | 141.9372 | 30.68576 | 0.2259001 | 4.333333 | 260 | 28.39 | 24.06 | 22.46 | 1.6
[5 empty] | 2023-09-01 12:25 | 6000 | 138.2834 | 30.78703 | 0.2200849 | 4.416667 | 265 | 28.49 | 24.06 | 22.46 | 1.6
[5 empty] | 2023-09-01 12:25 | 6000 | 135.7824 | 30.90278 | 0.2161044 | 4.5 | 270 | 28.67 | 24.15 | 22.46 | 1.69
[5 empty] | 2023-09-01 12:25 | 6000 | 139.2897 | 31.02575 | 0.2216864 | 4.583333 | 275 | 28.76 | 24.15 | 22.46 | 1.69
[5 empty] | 2023-09-01 12:25 | 6000 | 141.815 | 31.14149 | 0.2257057 | 4.666667 | 280 | 28.85 | 24.23 | 22.46 | 1.77
[5 empty] | 2023-09-01 12:25 | 6000 | 141.6231 | 31.27893 | 0.2254001 | 4.75 | 285 | 29.04 | 24.23 | 22.46 | 1.77
[5 empty] | 2023-09-01 12:25 | 6000 | 146.5313 | 31.42723 | 0.2332118 | 4.833333 | 290 | 29.22 | 24.23 | 22.46 | 1.77
[5 empty] | 2023-09-01 12:25 | 6000 | 147.5062 | 31.56105 | 0.2347634 | 4.916667 | 295 | 29.41 | 24.23 | 22.55 | 1.68
[5 empty] | 2023-09-01 12:25 | 6000 | 146.4427 | 31.66594 | 0.2330707 | 5 | 300 | 29.41 | 24.32 | 22.46 | 1.86
[5 empty] | 2023-09-01 12:25 | 6000 | 152.115 | 31.79615 | 0.2420985 | 5.083333 | 305 | 29.59 | 24.32 | 22.55 | 1.77
[5 empty] | 2023-09-01 12:25 | 6000 | 149.4561 | 31.94444 | 0.2378667 | 5.166667 | 310 | 29.69 | 24.32 | 22.55 | 1.77
[5 empty] | 2023-09-01 12:25 | 6000 | 145.9109 | 32.1072 | 0.2322244 | 5.25 | 315 | 29.87 | 24.32 | 22.55 | 1.77
[5 empty] | 2023-09-01 12:26 | 6000 | 151.6718 | 32.26635 | 0.2413932 | 5.333333 | 320 | 29.97 | 24.41 | 22.55 | 1.86
[5 empty] | 2023-09-01 12:26 | 6000 | 158.4963 | 32.42549 | 0.2522547 | 5.416667 | 325 | 30.06 | 24.41 | 22.55 | 1.86
[5 empty] | 2023-09-01 12:26 | 6000 | 153.6217 | 32.55932 | 0.2444965 | 5.5 | 330 | 30.25 | 24.41 | 22.55 | 1.86
[5 empty] | 2023-09-01 12:26 | 6000 | 156.901 | 32.70399 | 0.2497157 | 5.583333 | 335 | 30.43 | 24.41 | 22.55 | 1.86
[5 empty] | 2023-09-01 12:26 | 6000 | 155.3943 | 32.83059 | 0.2473177 | 5.666667 | 340 | 30.53 | 24.41 | 22.55 | 1.86
[5 empty] | 2023-09-01 12:26 | 6000 | 156.2806 | 32.93547 | 0.2487283 | 5.75 | 345 | 30.81 | 24.41 | 22.55 | 1.86
[5 empty] | 2023-09-01 12:26 | 6000 | 153.5331 | 33.03313 | 0.2443554 | 5.833333 | 350 | 30.71 | 24.5 | 22.55 | 1.95
[5 empty] | 2023-09-01 12:26 | 6000 | 155.9261 | 33.15973 | 0.248164 | 5.916667 | 355 | 30.9 | 24.5 | 22.55 | 1.95
[5 empty] | 2023-09-01 12:26 | 6000 | 162.8392 | 33.25738 | 0.2591666 | 6 | 360 | 31.09 | 24.5 | 22.63 | 1.87
[5 empty] | 2023-09-01 12:26 | 6000 | 151.5832 | 33.34057 | 0.2412522 | 6.083333 | 365 | 31.09 | 24.59 | 22.63 | 1.96
[5 empty] | 2023-09-01 12:26 | 6000 | 158.4077 | 33.44184 | 0.2521137 | 6.166667 | 370 | 31.19 | 24.59 | 22.63 | 1.96
[5 empty] | 2023-09-01 12:26 | 6000 | 159.8258 | 33.51418 | 0.2543706 | 6.25 | 375 | 31.28 | 24.59 | 22.63 | 1.96
[5 empty] | 2023-09-01 12:27 | 6000 | 157.1669 | 33.58652 | 0.2501389 | 6.333333 | 380 | 31.37 | 24.59 | 22.63 | 1.96
[5 empty] | 2023-09-01 12:27 | 6000 | 160.0917 | 33.67694 | 0.2547938 | 6.416667 | 385 | 31.47 | 24.59 | 22.63 | 1.96
[5 empty] | 2023-09-01 12:27 | 6000.506 | 155.4667 | 33.80353 | 0.2474588 | 6.5 | 390 | 31.56 | 24.68 | 22.63 | 2.05
[5 empty] | 2023-09-01 12:27 | 6003.689 | 154.9285 | 33.9048 | 0.2464713 | 6.583333 | 395 | 31.66 | 24.68 | 22.63 | 2.05
[5 empty] | 2023-09-01 12:27 | 5995.334 | 157.3692 | 34.00246 | 0.2507031 | 6.666667 | 400 | 31.75 | 24.68 | 22.63 | 2.05
[5 empty] | 2023-09-01 12:27 | 5995.732 | 156.5827 | 34.09288 | 0.2494336 | 6.75 | 405 | 31.85 | 24.68 | 22.72 | 1.96
[5 empty] | 2023-09-01 12:27 | 6007.27 | 158.3923 | 34.18692 | 0.2518316 | 6.833333 | 410 | 31.94 | 24.68 | 22.72 | 1.96
[5 empty] | 2023-09-01 12:27 | 6002.098 | 155.5079 | 34.28096 | 0.2474588 | 6.916667 | 415 | 32.04 | 24.77 | 22.72 | 2.05
[5 empty] | 2023-09-01 12:27 | 6001.7 | 159.575 | 34.35691 | 0.2539475 | 7 | 420 | 32.04 | 24.77 | 22.72 | 2.05
[5 empty] | 2023-09-01 12:27 | 6007.27 | 159.1908 | 34.40393 | 0.2531011 | 7.083333 | 425 | 32.14 | 24.77 | 22.72 | 2.05
[5 empty] | 2023-09-01 12:27 | 6004.485 | 161.6887 | 34.48351 | 0.2571918 | 7.166667 | 430 | 32.14 | 24.77 | 22.72 | 2.05
[5 empty] | 2023-09-01 12:27 | 5998.119 | 159.3026 | 34.53776 | 0.2536654 | 7.25 | 435 | 32.23 | 24.77 | 22.72 | 2.05
[5 empty] | 2023-09-01 12:28 | 5995.334 | 158.4317 | 34.60287 | 0.2523958 | 7.333333 | 440 | 32.33 | 24.77 | 22.81 | 1.96
[5 empty] | 2023-09-01 12:28 | 6005.679 | 162.0756 | 34.6969 | 0.2577561 | 7.416667 | 445 | 32.42 | 24.77 | 22.72 | 2.05
[5 empty] | 2023-09-01 12:28 | 6006.474 | 158.1939 | 34.76924 | 0.2515495 | 7.5 | 450 | 32.52 | 24.77 | 22.72 | 2.05
[5 empty] | 2023-09-01 12:28 | 5994.539 | 161.5979 | 34.81626 | 0.2574739 | 7.583333 | 455 | 32.71 | 24.86 | 22.81 | 2.05
[5 empty] | 2023-09-01 12:28 | 5999.71 | 159.1677 | 34.88498 | 0.2533832 | 7.666667 | 460 | 32.61 | 24.86 | 22.81 | 2.05
[5 empty] | 2023-09-01 12:28 | 6003.292 | 162.0112 | 34.95732 | 0.2577561 | 7.75 | 465 | 32.71 | 24.86 | 22.81 | 2.05
[5 empty] | 2023-09-01 12:28 | 5996.13 | 160.0468 | 35.04413 | 0.2549349 | 7.833333 | 470 | 32.71 | 24.86 | 22.81 | 2.05
[5 empty] | 2023-09-01 12:28 | 5996.926 | 159.8909 | 35.102 | 0.2546527 | 7.916667 | 475 | 32.81 | 24.86 | 22.81 | 2.05
[5 empty] | 2023-09-01 12:28 | 6004.485 | 162.0434 | 35.10561 | 0.2577561 | 8 | 480 | 32.9 | 24.86 | 22.81 | 2.05
[5 empty] | 2023-09-01 12:28 | 6000.108 | 162.9 | 35.12008 | 0.2593077 | 8.083333 | 485 | 32.9 | 24.86 | 22.81 | 2.05
[5 empty] | 2023-09-01 12:28 | 5999.71 | 161.6487 | 35.16348 | 0.2573329 | 8.166667 | 490 | 33 | 24.86 | 22.81 | 2.05
[5 empty] | 2023-09-01 12:28 | 6006.872 | 165.7451 | 35.24667 | 0.2635395 | 8.25 | 495 | 33 | 24.95 | 22.81 | 2.14
[5 empty] | 2023-09-01 12:29 | 6005.679 | 167.0427 | 35.34071 | 0.2656554 | 8.333333 | 500 | 33.1 | 24.95 | 22.9 | 2.05
[5 empty] | 2023-09-01 12:29 | 6000.108 | 164.1407 | 35.39135 | 0.2612825 | 8.416667 | 505 | 33.1 | 24.95 | 22.9 | 2.05
[5 empty] | 2023-09-01 12:29 | 6002.496 | 163.5854 | 35.46369 | 0.2602951 | 8.5 | 510 | 33.19 | 24.95 | 22.9 | 2.05
[5 empty] | 2023-09-01 12:29 | 6004.485 | 166.6547 | 35.52517 | 0.2650912 | 8.583333 | 515 | 33.19 | 25.04 | 22.9 | 2.14
[5 empty] | 2023-09-01 12:29 | 6000.904 | 165.935 | 35.59751 | 0.2641037 | 8.666667 | 520 | 33.29 | 25.04 | 22.9 | 2.14
[5 empty] | 2023-09-01 12:29 | 6000.506 | 163.5312 | 35.65176 | 0.2602951 | 8.75 | 525 | 33.29 | 25.04 | 22.9 | 2.14
[5 empty] | 2023-09-01 12:29 | 6007.668 | 165.5009 | 35.66262 | 0.2631163 | 8.833333 | 530 | 33.39 | 25.04 | 22.9 | 2.14
[5 empty] | 2023-09-01 12:29 | 6004.485 | 167.2755 | 35.69155 | 0.2660785 | 8.916667 | 535 | 33.39 | 25.13 | 22.99 | 2.14
[5 empty] | 2023-09-01 12:29 | 5996.528 | 164.4855 | 35.72049 | 0.2619878 | 9 | 540 | 33.48 | 25.13 | 22.99 | 2.14
[5 empty] | 2023-09-01 12:29 | 6004.883 | 163.9165 | 35.79282 | 0.2607183 | 9.083333 | 545 | 33.48 | 25.13 | 22.99 | 2.14
[5 empty] | 2023-09-01 12:29 | 6007.27 | 162.6509 | 35.86516 | 0.2586024 | 9.166667 | 550 | 33.58 | 25.13 | 22.99 | 2.14
[5 empty] | 2023-09-01 12:30 | 5997.721 | 166.3784 | 35.93027 | 0.2649501 | 9.25 | 555 | 33.58 | 25.13 | 22.99 | 2.14
[5 empty] | 2023-09-01 12:30 | 5996.528 | 165.0169 | 35.98814 | 0.2628342 | 9.333333 | 560 | 33.58 | 25.22 | 22.99 | 2.23
[5 empty] | 2023-09-01 12:30 | 6004.883 | 167.0205 | 36.04963 | 0.2656554 | 9.416667 | 565 | 33.68 | 25.22 | 22.99 | 2.23
[5 empty] | 2023-09-01 12:30 | 6000.904 | 166.3781 | 36.08218 | 0.264809 | 9.5 | 570 | 33.77 | 25.22 | 22.99 | 2.23
[5 empty] | 2023-09-01 12:30 | 5999.71 | 165.0159 | 36.10749 | 0.2626931 | 9.583333 | 575 | 33.77 | 25.22 | 23.08 | 2.14
[5 empty] | 2023-09-01 12:30 | 6002.098 | 169.4251 | 36.16898 | 0.269605 | 9.666667 | 580 | 33.87 | 25.22 | 23.08 | 2.14
[5 empty] | 2023-09-01 12:30 | 6005.679 | 173.2514 | 36.216 | 0.2755295 | 9.75 | 585 | 33.87 | 25.31 | 23.08 | 2.23
[5 empty] | 2023-09-01 12:30 | 5998.517 | 172.3361 | 36.27387 | 0.274401 | 9.833333 | 590 | 33.87 | 25.31 | 23.08 | 2.23
[5 empty] | 2023-09-01 12:30 | 5999.313 | 169.8781 | 36.27749 | 0.2704514 | 9.916667 | 595 | 34.07 | 25.31 | 23.08 | 2.23
[5 empty] | 2023-09-01 12:30 | 6004.087 | 172.2301 | 36.27387 | 0.2739778 | 10 | 600 | 34.07 | 25.31 | 23.08 | 2.23
[5 empty] | 2023-09-01 12:30 | 6002.496 | 169.6136 | 36.29557 | 0.2698871 | 10.08333 | 605 | 34.07 | 25.31 | 23.08 | 2.23
[5 empty] | 2023-09-01 12:30 | 6002.894 | 166.8765 | 36.33536 | 0.2655143 | 10.16667 | 610 | 34.07 | 25.4 | 23.17 | 2.23
[5 empty] | 2023-09-01 12:31 | 5998.517 | 165.7804 | 36.38961 | 0.2639627 | 10.25 | 615 | 34.26 | 25.31 | 23.08 | 2.23
[5 empty] | 2023-09-01 12:31 | 6008.861 | 166.6875 | 36.4511 | 0.2649501 | 10.33333 | 620 | 34.17 | 25.4 | 23.17 | 2.23
[5 empty] | 2023-09-01 12:31 | 6000.108 | 165.913 | 36.50535 | 0.2641037 | 10.41667 | 625 | 34.17 | 25.4 | 23.17 | 2.23
[5 empty] | 2023-09-01 12:31 | 6000.108 | 164.9382 | 36.55237 | 0.2625521 | 10.5 | 630 | 34.36 | 25.4 | 23.17 | 2.23
[5 empty] | 2023-09-01 12:31 | 6007.668 | 165.6783 | 36.55599 | 0.2633984 | 10.58333 | 635 | 34.46 | 25.4 | 23.17 | 2.23
[5 empty] | 2023-09-01 12:31 | 5998.915 | 167.8291 | 36.61024 | 0.267207 | 10.66667 | 640 | 34.36 | 25.4 | 23.17 | 2.23
[5 empty] | 2023-09-01 12:31 | 5995.334 | 170.1196 | 36.67896 | 0.2710156 | 10.75 | 645 | 34.36 | 25.4 | 23.17 | 2.23
[5 empty] | 2023-09-01 12:31 | 6001.7 | 169.8571 | 36.72598 | 0.2703103 | 10.83333 | 650 | 34.36 | 25.49 | 23.17 | 2.32
[5 empty] | 2023-09-01 12:31 | 6007.27 | 171.9665 | 36.78024 | 0.2734136 | 10.91667 | 655 | 34.46 | 25.49 | 23.17 | 2.32
[5 empty] | 2023-09-01 12:31 | 5999.71 | 170.9527 | 36.81640625 | 0.2721441 | 11 | 660 | 34.46 | 25.49 | 23.17 | 2.32
[5 empty] | 2023-09-01 12:31 | 5998.915 | 168.4493 | 36.86343 | 0.2681944 | 11.08333 | 665 | 34.66 | 25.49 | 23.17 | 2.32
[5 empty] | 2023-09-01 12:31 | 6005.281 | 173.24 | 36.89236 | 0.2755295 | 11.16667 | 670 | 34.66 | 25.49 | 23.26 | 2.23
[5 empty] | 2023-09-01 12:32 | 6004.883 | 169.5037 | 36.92492 | 0.269605 | 11.25 | 675 | 34.66 | 25.49 | 23.26 | 2.23
[5 empty] | 2023-09-01 12:32 | 5995.334 | 170.2967 | 36.95385 | 0.2712977 | 11.33333 | 680 | 34.76 | 25.58 | 23.26 | 2.32
[5 empty] | 2023-09-01 12:32 | 5999.313 | 170.9413 | 36.99725 | 0.2721441 | 11.41667 | 685 | 34.76 | 25.58 | 23.26 | 2.32
[5 empty] | 2023-09-01 12:32 | 5999.313 | 171.2957 | 37.05512 | 0.2727083 | 11.5 | 690 | 34.76 | 25.58 | 23.26 | 2.32
[5 empty] | 2023-09-01 12:32 | 6000.904 | 171.2525 | 37.08767 | 0.2725672 | 11.58333 | 695 | 34.76 | 25.58 | 23.26 | 2.32
[5 empty] | 2023-09-01 12:32 | 5999.313 | 172.802 | 37.12384 | 0.2751063 | 11.66667 | 700 | 34.76 | 25.58 | 23.26 | 2.32
[5 empty] | 2023-09-01 12:32 | 6001.302 | 170.2889 | 37.1347 | 0.2710156 | 11.75 | 705 | 34.76 | 25.58 | 23.26 | 2.32
[5 empty] | 2023-09-01 12:32 | 6002.894 | 171.2207 | 37.14554 | 0.2724262 | 11.83333 | 710 | 34.85 | 25.58 | 23.26 | 2.32
[5 empty] | 2023-09-01 12:32 | 5996.13 | 171.4705 | 37.15639 | 0.2731315 | 11.91667 | 715 | 34.95 | 25.58 | 23.26 | 2.32
[5 empty] | 2023-09-01 12:32 | 6007.668 | 171.0907 | 37.16724 | 0.272003 | 12 | 720 | 34.95 | 25.58 | 23.26 | 2.32
[5 empty] | 2023-09-01 12:32 | 6007.27 | 170.4583 | 37.1998 | 0.2710156 | 12.08333 | 725 | 35.05 | 25.67 | 23.26 | 2.41
[5 empty] | 2023-09-01 12:32 | 5998.517 | 169.767 | 37.2215 | 0.2703103 | 12.16667 | 730 | 35.05 | 25.67 | 23.26 | 2.41
[5 empty] | 2023-09-01 12:33 | 6002.098 | 170.0456 | 37.25043 | 0.2705924 | 12.25 | 735 | 35.05 | 25.67 | 23.26 | 2.41
[5 empty] | 2023-09-01 12:33 | 6004.485 | 173.1283 | 37.25405 | 0.2753884 | 12.33333 | 740 | 35.05 | 25.67 | 23.26 | 2.41
[5 empty] | 2023-09-01 12:33 | 6000.904 | 170.6322 | 37.26852 | 0.2715799 | 12.41667 | 745 | 35.05 | 25.67 | 23.34 | 2.33
[5 empty] | 2023-09-01 12:33 | 5998.915 | 168.0063 | 37.31554 | 0.2674891 | 12.5 | 750 | 35.05 | 25.67 | 23.34 | 2.33
[5 empty] | 2023-09-01 12:33 | 6005.679 | 169.7036 | 37.36979 | 0.2698871 | 12.58333 | 755 | 35.15 | 25.67 | 23.34 | 2.33
[5 empty] | 2023-09-01 12:33 | 6004.485 | 170.734 | 37.37703 | 0.2715799 | 12.66667 | 760 | 35.15 | 25.67 | 23.34 | 2.33
[5 empty] | 2023-09-01 12:33 | 5997.324 | 170.176 | 37.39149 | 0.2710156 | 12.75 | 765 | 35.15 | 25.67 | 23.34 | 2.33
[5 empty] | 2023-09-01 12:33 | 5996.528 | 172.7218 | 37.40958 | 0.2751063 | 12.83333 | 770 | 35.15 | 25.67 | 23.34 | 2.33
[5 empty] | 2023-09-01 12:33 | 6003.689 | 172.928 | 37.38064 | 0.2751063 | 12.91667 | 775 | 35.15 | 25.67 | 23.34 | 2.33
[5 empty] | 2023-09-01 12:33 | 6003.689 | 175.4108 | 37.42043 | 0.279056 | 13 | 780 | 35.25 | 25.67 | 23.34 | 2.33
[5 empty] | 2023-09-01 12:33 | 6000.506 | 170.6209 | 37.49277 | 0.2715799 | 13.08333 | 785 | 35.25 | 25.67 | 23.34 | 2.33
[5 empty] | 2023-09-01 12:33 | 6002.496 | 173.7802 | 37.56149 | 0.2765169 | 13.16667 | 790 | 35.25 | 25.76 | 23.34 | 2.42
[5 empty] | 2023-09-01 12:34 | 6004.087 | 173.2055 | 37.5868 | 0.2755295 | 13.25 | 795 | 35.35 | 25.76 | 23.34 | 2.42
[5 empty] | 2023-09-01 12:34 | 6000.108 | 176.8126 | 37.60851 | 0.281454 | 13.33333 | 800 | 35.35 | 25.76 | 23.34 | 2.42
[5 empty] | 2023-09-01 12:34 | 6006.474 | 178.8631 | 37.63021 | 0.2844162 | 13.41667 | 805 | 35.35 | 25.76 | 23.34 | 2.42
[5 empty] | 2023-09-01 12:34 | 6001.7 | 177.0368 | 37.65915 | 0.2817361 | 13.5 | 810 | 35.35 | 25.76 | 23.34 | 2.42
[5 empty] | 2023-09-01 12:34 | 5998.517 | 177.9174 | 37.69893 | 0.2832878 | 13.58333 | 815 | 35.35 | 25.76 | 23.43 | 2.33
[5 empty] | 2023-09-01 12:34 | 5998.915 | 174.6511 | 37.72787 | 0.2780685 | 13.66667 | 820 | 35.35 | 25.76 | 23.43 | 2.33
[5 empty] | 2023-09-01 12:34 | 6006.077 | 175.8353 | 37.76765 | 0.2796202 | 13.75 | 825 | 35.45 | 25.76 | 23.34 | 2.42
[5 empty] | 2023-09-01 12:34 | 6002.496 | 178.5673 | 37.78212 | 0.2841341 | 13.83333 | 830 | 35.45 | 25.76 | 23.43 | 2.33
[5 empty] | 2023-09-01 12:34 | 6001.7 | 177.1254 | 37.76765 | 0.2818772 | 13.91667 | 835 | 35.45 | 25.76 | 23.43 | 2.33
[5 empty] | 2023-09-01 12:34 | 6002.496 | 175.7305 | 37.77488 | 0.2796202 | 14 | 840 | 35.45 | 25.85 | 23.43 | 2.42
[5 empty] | 2023-09-01 12:34 | 6006.872 | 178.2539 | 37.7568 | 0.2834288 | 14.08333 | 845 | 35.55 | 25.85 | 23.43 | 2.42
[5 empty] | 2023-09-01 12:34 | 6002.098 | 174.3892 | 37.76403 | 0.2775043 | 14.16667 | 850 | 35.55 | 25.76 | 23.43 | 2.33
[5 empty] | 2023-09-01 12:35 | 5998.915 | 177.4862 | 37.81829 | 0.2825825 | 14.25 | 855 | 35.55 | 25.85 | 23.43 | 2.42
[5 empty] | 2023-09-01 12:35 | 6006.077 | 177.432 | 37.87616 | 0.2821593 | 14.33333 | 860 | 35.65 | 25.85 | 23.43 | 2.42
[5 empty] | 2023-09-01 12:35 | 6004.883 | 174.1153 | 37.92318 | 0.2769401 | 14.41667 | 865 | 35.65 | 25.85 | 23.43 | 2.42
[5 empty] | 2023-09-01 12:35 | 5996.926 | 175.036 | 37.93041 | 0.2787739 | 14.5 | 870 | 35.65 | 25.85 | 23.43 | 2.42
[5 empty] | 2023-09-01 12:35 | 5998.119 | 180.0316 | 37.94849 | 0.2866732 | 14.58333 | 875 | 35.65 | 25.85 | 23.43 | 2.42
[5 empty] | 2023-09-01 12:35 | 6010.453 | 178.8928 | 37.96658 | 0.2842751 | 14.66667 | 880 | 35.65 | 25.85 | 23.43 | 2.42
[5 empty] | 2023-09-01 12:35 | 6000.108 | 173.268 | 38.00275 | 0.2758116 | 14.75 | 885 | 35.75 | 25.85 | 23.43 | 2.42
[5 empty] | 2023-09-01 12:35 | 5993.743 | 178.3954 | 38.02445 | 0.2842751 | 14.83333 | 890 | 35.75 | 25.85 | 23.43 | 2.42
[5 empty] | 2023-09-01 12:35 | 6008.463 | 175.3728 | 38.05338 | 0.2787739 | 14.91667 | 895 | 35.75 | 25.85 | 23.43 | 2.42
[5 empty] | 2023-09-01 12:35 | 6002.894 | 174.5896 | 38.08232 | 0.2777864 | 15 | 900 | 35.75 | 25.85 | 23.43 | 2.42
[5 empty] | 2023-09-01 12:35 | 5994.140625 | 173.8924 | 38.1221 | 0.2770812 | 15.08333 | 905 | 35.75 | 25.85 | 23.43 | 2.42
[5 empty] | 2023-09-01 12:35 | 6002.894 | 176.1854 | 38.13657 | 0.2803255 | 15.16667 | 910 | 35.75 | 25.85 | 23.43 | 2.42
[5 empty] | 2023-09-01 12:36 | 6004.087 | 176.6638 | 38.14743 | 0.2810308 | 15.25 | 915 | 35.95 | 25.94 | 23.43 | 2.51
[5 empty] | 2023-09-01 12:36 | 5998.517 | 174.9939 | 38.14019 | 0.2786328 | 15.33333 | 920 | 35.85 | 25.94 | 23.43 | 2.51
[5 empty] | 2023-09-01 12:36 | 5998.915 | 176.3344 | 38.16189 | 0.2807487 | 15.41667 | 925 | 35.85 | 25.94 | 23.43 | 2.51
[5 empty] | 2023-09-01 12:36 | 6005.679 | 177.775 | 38.19445 | 0.2827235 | 15.5 | 930 | 36.05 | 25.94 | 23.43 | 2.51
[5 empty] | 2023-09-01 12:36 | 6003.292 | 176.2858 | 38.20892 | 0.2804666 | 15.58333 | 935 | 35.95 | 25.94 | 23.43 | 2.51
[5 empty] | 2023-09-01 12:36 | 5996.13 | 173.773 | 38.23423 | 0.2767991 | 15.66667 | 940 | 35.85 | 25.94 | 23.52 | 2.42
[5 empty] | 2023-09-01 12:36 | 6000.108 | 176.5467 | 38.2704 | 0.2810308 | 15.75 | 945 | 35.95 | 25.94 | 23.43 | 2.51
[5 empty] | 2023-09-01 12:36 | 6007.27 | 177.1124 | 38.2921 | 0.2815951 | 15.83333 | 950 | 36.05 | 25.94 | 23.43 | 2.51
[5 empty] | 2023-09-01 12:36 | 5999.313 | 176.7892 | 38.30657 | 0.281454 | 15.91667 | 955 | 35.95 | 25.94 | 23.43 | 2.51
[5 empty] | 2023-09-01 12:36 | 5999.71 | 176.7122 | 38.31742 | 0.2813129 | 16 | 960 | 35.95 | 25.94 | 23.43 | 2.51
[5 empty] | 2023-09-01 12:36 | 6006.872 | 178.1652 | 38.33189 | 0.2832878 | 16.08333 | 965 | 35.95 | 25.94 | 23.52 | 2.42
[5 empty] | 2023-09-01 12:36 | 6004.087 | 176.8412 | 38.32827 | 0.2813129 | 16.16667 | 970 | 35.95 | 25.94 | 23.52 | 2.42
[5 empty] | 2023-09-01 12:37 | 6000.108 | 175.6606 | 38.34635 | 0.2796202 | 16.25 | 975 | 35.95 | 25.94 | 23.52 | 2.42
[5 empty] | 2023-09-01 12:37 | 6004.883 | 179.4365 | 38.36805 | 0.2854036 | 16.33333 | 980 | 36.05 | 26.03 | 23.52 | 2.51
[5 empty] | 2023-09-01 12:37 | 6001.7 | 177.3913 | 38.38976 | 0.2823003 | 16.41667 | 985 | 36.05 | 26.03 | 23.52 | 2.51
[5 empty] | 2023-09-01 12:37 | 5998.915 | 175.8914 | 38.40061 | 0.2800434 | 16.5 | 990 | 36.05 | 26.03 | 23.52 | 2.51
[5 empty] | 2023-09-01 12:37 | 5998.517 | 176.4113 | 38.41146 | 0.2808897 | 16.58333 | 995 | 36.05 | 26.03 | 23.52 | 2.51
[5 empty] | 2023-09-01 12:37 | 6005.281 | 178.3841 | 38.45848 | 0.2837109 | 16.66667 | 1000 | 36.05 | 26.03 | 23.52 | 2.51
[5 empty] | 2023-09-01 12:37 | 5998.517 | 178.2717 | 38.46571 | 0.283852 | 16.75 | 1005 | 36.15 | 26.03 | 23.52 | 2.51
[5 empty] | 2023-09-01 12:37 | 6000.506 | 178.2422 | 38.49103 | 0.2837109 | 16.83333 | 1010 | 36.25 | 26.03 | 23.52 | 2.51
[5 empty] | 2023-09-01 12:37 | 6003.292 | 180.3642 | 38.5272 | 0.2869553 | 16.91667 | 1015 | 36.15 | 26.03 | 23.52 | 2.51
[5 empty] | 2023-09-01 12:37 | 6002.496 | 180.163 | 38.52358 | 0.2866732 | 17 | 1020 | 36.15 | 26.03 | 23.52 | 2.51
[5 empty] | 2023-09-01 12:37 | 6000.506 | 180.4578 | 38.53082 | 0.2872374 | 17.08333 | 1025 | 36.15 | 26.03 | 23.52 | 2.51
[5 empty] | 2023-09-01 12:38 | 5999.71 | 179.1047 | 38.53443 | 0.2851215 | 17.16667 | 1030 | 36.15 | 26.03 | 23.52 | 2.51
[5 empty] | 2023-09-01 12:38 | 6006.077 | 182.2219 | 38.51997 | 0.2897764 | 17.25 | 1035 | 36.15 | 26.03 | 23.52 | 2.51
[5 empty] | 2023-09-01 12:38 | 6000.904 | 180.1152 | 38.5272 | 0.2866732 | 17.33333 | 1040 | 36.15 | 26.03 | 23.52 | 2.51
[5 empty] | 2023-09-01 12:38 | 5996.528 | 179.2754 | 38.49465 | 0.2855447 | 17.41667 | 1045 | 36.15 | 26.03 | 23.52 | 2.51
[5 empty] | 2023-09-01 12:38 | 6001.7 | 174.9095 | 38.45486 | 0.2783507 | 17.5 | 1050 | 36.25 | 26.03 | 23.52 | 2.51
[5 empty] | 2023-09-01 12:38 | 6005.281 | 179.0049 | 38.4621 | 0.2846984 | 17.58333 | 1055 | 36.25 | 26.03 | 23.52 | 2.51
[5 empty] | 2023-09-01 12:38 | 5999.71 | 176.3578 | 38.49826 | 0.2807487 | 17.66667 | 1060 | 36.25 | 26.03 | 23.52 | 2.51
[5 empty] | 2023-09-01 12:38 | 6000.506 | 176.8243 | 38.50188 | 0.281454 | 17.75 | 1065 | 36.25 | 26.03 | 23.52 | 2.51
[5 empty] | 2023-09-01 12:38 | 6004.485 | 176.6755 | 38.51273 | 0.2810308 | 17.83333 | 1070 | 36.25 | 26.03 | 23.52 | 2.51
[5 empty] | 2023-09-01 12:38 | 6000.108 | 177.3443 | 38.53805 | 0.2823003 | 17.91667 | 1075 | 36.25 | 26.03 | 23.52 | 2.51
[5 empty] | 2023-09-01 12:38 | 5996.13 | 176.961 | 38.54166 | 0.2818772 | 18 | 1080 | 36.25 | 26.03 | 23.52 | 2.51
[5 empty] | 2023-09-01 12:38 | 6009.657 | 180.5555 | 38.55975 | 0.2869553 | 18.08333 | 1085 | 36.35 | 26.03 | 23.52 | 2.51
[5 empty] | 2023-09-01 12:39 | 6001.302 | 179.5067 | 38.56337 | 0.2856857 | 18.16667 | 1090 | 36.35 | 26.03 | 23.52 | 2.51
[5 empty] | 2023-09-01 12:39 | 6000.108 | 176.9898 | 38.55613 | 0.2817361 | 18.25 | 1095 | 36.35 | 26.03 | 23.52 | 2.51
[5 empty] | 2023-09-01 12:39 | 5998.517 | 179.6006 | 38.53082 | 0.2859679 | 18.33333 | 1100 | 36.35 | 26.03 | 23.52 | 2.51
[5 empty] | 2023-09-01 12:39 | 6006.474 | 180.0163 | 38.52358 | 0.28625 | 18.41667 | 1105 | 36.35 | 26.03 | 23.52 | 2.51
[5 empty] | 2023-09-01 12:39 | 6001.302 | 182.1657 | 38.54166 | 0.2899175 | 18.5 | 1110 | 36.35 | 26.03 | 23.52 | 2.51
[5 empty] | 2023-09-01 12:39 | 6000.506 | 179.8374 | 38.5489 | 0.28625 | 18.58333 | 1115 | 36.25 | 26.03 | 23.52 | 2.51
[5 empty] | 2023-09-01 12:39 | 6006.077 | 182.6655 | 38.51997 | 0.2904818 | 18.66667 | 1120 | 36.35 | 26.03 | 23.52 | 2.51
[5 empty] | 2023-09-01 12:39 | 6000.904 | 184.0148 | 38.5706 | 0.2928798 | 18.75 | 1125 | 36.35 | 26.03 | 23.52 | 2.51
[5 empty] | 2023-09-01 12:39 | 5995.334 | 180.8335 | 38.59592 | 0.2880837 | 18.83333 | 1130 | 36.35 | 26.03 | 23.52 | 2.51
[5 empty] | 2023-09-01 12:39 | 6005.679 | 178.5733 | 38.63209 | 0.283993 | 18.91667 | 1135 | 36.35 | 26.03 | 23.43 | 2.6
[5 empty] | 2023-09-01 12:39 | 6004.485 | 181.9076 | 38.64656 | 0.2893533 | 19 | 1140 | 36.35 | 26.03 | 23.52 | 2.51
[5 empty] | 2023-09-01 12:39 | 6002.098 | 180.7715 | 38.67549 | 0.2876606 | 19.08333 | 1145 | 36.35 | 26.03 | 23.52 | 2.51
[5 empty] | 2023-09-01 12:40 | 5997.721 | 180.0197 | 38.6972 | 0.2866732 | 19.16667 | 1150 | 36.35 | 26.03 | 23.52 | 2.51
[5 empty] | 2023-09-01 12:40 | 6006.872 | 181.004 | 38.72974 | 0.2878016 | 19.25 | 1155 | 36.35 | 26.03 | 23.43 | 2.6
[5 empty] | 2023-09-01 12:40 | 5999.71 | 182.9149 | 38.73698 | 0.291187 | 19.33333 | 1160 | 36.35 | 26.03 | 23.52 | 2.51
[5 empty] | 2023-09-01 12:40 | 6001.302 | 186.0656 | 38.75507 | 0.2961241 | 19.41667 | 1165 | 36.35 | 26.03 | 23.52 | 2.51
[5 empty] | 2023-09-01 12:40 | 6006.077 | 184.4395 | 38.77676 | 0.2933029 | 19.5 | 1170 | 36.35 | 26.03 | 23.43 | 2.6
[5 empty] | 2023-09-01 12:40 | 6004.087 | 183.2256 | 38.78762 | 0.2914692 | 19.58333 | 1175 | 36.35 | 26.03 | 23.43 | 2.6
[5 empty] | 2023-09-01 12:40 | 5999.71 | 180.4338 | 38.79485 | 0.2872374 | 19.66667 | 1180 | 36.35 | 26.03 | 23.52 | 2.51
[5 empty] | 2023-09-01 12:40 | 5996.926 | 179.7301 | 38.79485 | 0.28625 | 19.75 | 1185 | 36.46 | 26.03 | 23.43 | 2.6
[5 empty] | 2023-09-01 12:40 | 6005.679 | 182.6534 | 38.81293 | 0.2904818 | 19.83333 | 1190 | 36.35 | 26.03 | 23.43 | 2.6
[5 empty] | 2023-09-01 12:40 | 6002.098 | 181.2148 | 38.80932 | 0.2883658 | 19.91667 | 1195 | 36.35 | 26.03 | 23.43 | 2.6
[5 empty] | 2023-09-01 12:40 | 5997.721 | 182.9428 | 38.78038 | 0.2913281 | 20 | 1200 | 36.46 | 26.03 | 23.43 | 2.6
[5 empty] | 2023-09-01 12:40 | 6003.689 | 182.3268 | 38.77315 | 0.2900586 | 20.08333 | 1205 | 36.46 | 26.03 | 23.43 | 2.6
[5 empty] | 2023-09-01 12:41 | 6005.679 | 186.3786 | 38.76591 | 0.2964062 | 20.16667 | 1210 | 36.46 | 26.03 | 23.43 | 2.6
[5 empty] | 2023-09-01 12:41 | 5997.721 | 180.2854 | 38.7623 | 0.2870964 | 20.25 | 1215 | 36.35 | 26.03 | 23.43 | 2.6
[5 empty] | 2023-09-01 12:41 | 6001.302 | 180.1272 | 38.76591 | 0.2866732 | 20.33333 | 1220 | 36.46 | 26.03 | 23.43 | 2.6
[5 empty] | 2023-09-01 12:41 | 6009.657 | 178.6028 | 38.76953125 | 0.283852 | 20.41667 | 1225 | 36.46 | 26.03 | 23.43 | 2.6
[5 empty] | 2023-09-01 12:41 | 5998.517 | 176.4113 | 38.74783 | 0.2808897 | 20.5 | 1230 | 36.46 | 26.03 | 23.43 | 2.6
[5 empty] | 2023-09-01 12:41 | 5995.334 | 179.4168 | 38.75145 | 0.2858268 | 20.58333 | 1235 | 36.46 | 26.03 | 23.43 | 2.6
[5 empty] | 2023-09-01 12:41 | 6004.087 | 180.2108 | 38.78762 | 0.2866732 | 20.66667 | 1240 | 36.46 | 26.03 | 23.43 | 2.6
[5 empty] | 2023-09-01 12:41 | 6003.689 | 183.4795 | 38.80932 | 0.2918923 | 20.75 | 1245 | 36.46 | 26.03 | 23.52 | 2.51
[5 empty] | 2023-09-01 12:41 | 5998.517 | 176.9429 | 38.85995 | 0.2817361 | 20.83333 | 1250 | 36.35 | 26.03 | 23.43 | 2.6
[5 empty] | 2023-09-01 12:41 | 6003.292 | 181.0735 | 38.85633 | 0.2880837 | 20.91667 | 1255 | 36.35 | 26.03 | 23.43 | 2.6
[5 empty] | 2023-09-01 12:41 | 6004.087 | 181.1862 | 38.8491 | 0.2882248 | 21 | 1260 | 36.46 | 26.03 | 23.43 | 2.6
[5 empty] | 2023-09-01 12:41 | 6004.883 | 182.5404 | 38.84187 | 0.2903407 | 21.08333 | 1265 | 36.56 | 26.03 | 23.43 | 2.6
[5 empty] | 2023-09-01 12:42 | 5998.915 | 182.890625 | 38.8491 | 0.291187 | 21.16667 | 1270 | 36.46 | 26.03 | 23.43 | 2.6
[5 empty] | 2023-09-01 12:42 | 6002.894 | 182.8346 | 38.85995 | 0.2909049 | 21.25 | 1275 | 36.35 | 26.03 | 23.43 | 2.6
[5 empty] | 2023-09-01 12:42 | 6001.7 | 180.6709 | 38.85995 | 0.2875195 | 21.33333 | 1280 | 36.46 | 26.03 | 23.43 | 2.6
[5 empty] | 2023-09-01 12:42 | 5998.517 | 178.2717 | 38.85272 | 0.283852 | 21.41667 | 1285 | 36.46 | 26.03 | 23.43 | 2.6
[5 empty] | 2023-09-01 12:42 | 6005.281 | 178.2067 | 38.8708 | 0.2834288 | 21.5 | 1290 | 36.46 | 26.03 | 23.43 | 2.6
[5 empty] | 2023-09-01 12:42 | 6002.496 | 182.2019 | 38.84549 | 0.2899175 | 21.58333 | 1295 | 36.46 | 26.03 | 23.43 | 2.6
[5 empty] | 2023-09-01 12:42 | 6004.087 | 185.4425 | 38.84549 | 0.2949956 | 21.66667 | 1300 | 36.46 | 26.03 | 23.43 | 2.6
[5 empty] | 2023-09-01 12:42 | 5995.732 | 185.0959 | 38.8274 | 0.2948546 | 21.75 | 1305 | 36.56 | 26.03 | 23.43 | 2.6
[5 empty] | 2023-09-01 12:42 | 6004.883 | 185.6444 | 38.84187 | 0.2952777 | 21.83333 | 1310 | 36.46 | 26.03 | 23.43 | 2.6
[5 empty] | 2023-09-01 12:42 | 6000.904 | 182.774 | 38.83825 | 0.2909049 | 21.91667 | 1315 | 36.46 | 26.03 | 23.43 | 2.6
[5 empty] | 2023-09-01 12:42 | 5998.517 | 177.7402 | 38.85272 | 0.2830057 | 22 | 1320 | 36.46 | 26.03 | 23.43 | 2.6
[5 empty] | 2023-09-01 12:42 | 6000.904 | 173.7341 | 38.83825 | 0.2765169 | 22.08333 | 1325 | 36.46 | 26.03 | 23.43 | 2.6
[5 empty] | 2023-09-01 12:43 | 6003.689 | 174.5241 | 38.80932 | 0.2776454 | 22.16667 | 1330 | 36.46 | 26.03 | 23.43 | 2.6
[5 empty] | 2023-09-01 12:43 | 6004.087 | 174.5356 | 38.8274 | 0.2776454 | 22.25 | 1335 | 36.56 | 26.03 | 23.43 | 2.6
[5 empty] | 2023-09-01 12:43 | 5998.915 | 179.2581 | 38.8671875 | 0.2854036 | 22.33333 | 1340 | 36.46 | 26.03 | 23.43 | 2.6
[5 empty] | 2023-09-01 12:43 | 6000.108 | 180.623 | 38.88166 | 0.2875195 | 22.41667 | 1345 | 36.46 | 26.03 | 23.43 | 2.6
[5 empty] | 2023-09-01 12:43 | 6003.292 | 179.4776 | 38.8708 | 0.2855447 | 22.5 | 1350 | 36.46 | 26.03 | 23.43 | 2.6
[5 empty] | 2023-09-01 12:43 | 5994.539 | 179.7471 | 38.88889 | 0.2863911 | 22.58333 | 1355 | 36.46 | 26.03 | 23.43 | 2.6
[5 empty] | 2023-09-01 12:43 | 6001.7 | 181.8232 | 38.89612 | 0.2893533 | 22.66667 | 1360 | 36.35 | 26.03 | 23.43 | 2.6
[5 empty] | 2023-09-01 12:43 | 6001.7 | 183.7733 | 38.89612 | 0.2924565 | 22.75 | 1365 | 36.46 | 26.03 | 23.43 | 2.6
[5 empty] | 2023-09-01 12:43 | 6000.108 | 184.3448 | 38.90697 | 0.293444 | 22.83333 | 1370 | 36.46 | 26.03 | 23.43 | 2.6
[5 empty] | 2023-09-01 12:43 | 6001.302 | 186.7746 | 38.89251 | 0.2972526 | 22.91667 | 1375 | 36.35 | 26.03 | 23.34 | 2.69
[5 empty] | 2023-09-01 12:43 | 6009.657 | 188.5435 | 38.85633 | 0.2996506 | 23 | 1380 | 36.56 | 26.03 | 23.34 | 2.69
[5 empty] | 2023-09-01 12:43 | 5999.313 | 186.0925 | 38.8491 | 0.2962652 | 23.08333 | 1385 | 36.46 | 26.03 | 23.34 | 2.69
[5 empty] | 2023-09-01 12:44 | 5997.324 | 183.5507 | 38.8491 | 0.2923155 | 23.16667 | 1390 | 36.46 | 26.03 | 23.43 | 2.6
[5 empty] | 2023-09-01 12:44 | 6000.904 | 186.4077 | 38.87442 | 0.2966883 | 23.25 | 1395 | 36.46 | 26.03 | 23.34 | 2.69
[5 empty] | 2023-09-01 12:44 | 6010.055 | 185.2718 | 0 | 0.2944314 | 23.33333 | 1400 | 36.46 | 26.03 | 23.34 | 2.69
[5 empty] | 2023-09-01 12:44 | 5997.324 | 183.9936 | 0 | 0.2930208 | 23.41667 | 1405 | 36.46 | 26.03 | 23.34 | 2.69
[5 empty] | 2023-09-01 12:44 | 6000.904 | 184.8124 | 38.8671875 | 0.2941492 | 23.5 | 1410 | 36.56 | 26.03 | 23.34 | 2.69
[5 empty] | 2023-09-01 12:44 | 6006.474 | 184.363 | 38.84549 | 0.2931619 | 23.58333 | 1415 | 36.46 | 26.03 | 23.34 | 2.69
[5 empty] | 2023-09-01 12:44 | 6002.098 | 187.6858 | 38.8491 | 0.2986632 | 23.66667 | 1420 | 36.46 | 26.03 | 23.34 | 2.69
[5 empty] | 2023-09-01 12:44 | 6002.894 | 184.3418 | 38.86357 | 0.2933029 | 23.75 | 1425 | 36.46 | 25.94 | 23.34 | 2.6
[5 empty] | 2023-09-01 12:44 | 5999.71 | 184.4212 | 38.88166 | 0.293585 | 23.83333 | 1430 | 36.46 | 26.03 | 23.34 | 2.69
[5 empty] | 2023-09-01 12:44 | 6008.066 | 183.8795 | 38.89974 | 0.2923155 | 23.91667 | 1435 | 36.46 | 26.03 | 23.34 | 2.69
[5 empty] | 2023-09-01 12:44 | 5998.915 | 181.2959 | 38.91782 | 0.2886479 | 24 | 1440 | 36.46 | 26.03 | 23.34 | 2.69
[5 empty] | 2023-09-01 12:44 | 6000.904 | 185.1669 | 38.92506 | 0.2947135 | 24.08333 | 1445 | 36.46 | 26.03 | 23.34 | 2.69
[5 empty] | 2023-09-01 12:45 | 6011.249 | 182.2901 | 38.91059 | 0.2896354 | 24.16667 | 1450 | 36.46 | 26.03 | 23.34 | 2.69
[5 empty] | 2023-09-01 12:45 | 5998.915 | 184.6626 | 38.89612 | 0.2940083 | 24.25 | 1455 | 36.46 | 26.03 | 23.34 | 2.69
[5 empty] | 2023-09-01 12:45 | 5996.926 | 187.7898 | 38.88527 | 0.2990864 | 24.33333 | 1460 | 36.35 | 26.03 | 23.34 | 2.69
[5 empty] | 2023-09-01 12:45 | 6002.894 | 187.622 | 38.91059 | 0.2985221 | 24.41667 | 1465 | 36.35 | 25.94 | 23.34 | 2.6
[5 empty] | 2023-09-01 12:45 | 6004.485 | 187.5831 | 38.90335 | 0.2983811 | 24.5 | 1470 | 36.35 | 26.03 | 23.34 | 2.69
[5 empty] | 2023-09-01 12:45 | 5996.528 | 186.1832 | 38.8708 | 0.2965473 | 24.58333 | 1475 | 36.35 | 25.94 | 23.34 | 2.6
[5 empty] | 2023-09-01 12:45 | 5996.528 | 185.1205 | 38.84187 | 0.2948546 | 24.66667 | 1480 | 36.35 | 26.03 | 23.34 | 2.69
[5 empty] | 2023-09-01 12:45 | 6005.679 | 185.5803 | 38.88166 | 0.2951367 | 24.75 | 1485 | 36.35 | 26.03 | 23.34 | 2.69
[5 empty] | 2023-09-01 12:45 | 6001.302 | 185.6224 | 38.91421 | 0.2954188 | 24.83333 | 1490 | 36.46 | 25.94 | 23.34 | 2.6
[5 empty] | 2023-09-01 12:45 | 6000.506 | 185.1547 | 38.91421 | 0.2947135 | 24.91667 | 1495 | 36.35 | 25.94 | 23.34 | 2.6
[5 empty] | 2023-09-01 12:45 | 6002.894 | 187.1788 | 38.89974 | 0.2978168 | 25 | 1500 | 36.35 | 25.94 | 23.34 | 2.6
[5 empty] | 2023-09-01 12:46 | 6003.292 | 188.4324 | 38.90697 | 0.2997916 | 25.08333 | 1505 | 36.46 | 25.94 | 23.34 | 2.6
[5 empty] | 2023-09-01 12:46 | 5996.528 | 186.4489 | 38.87804 | 0.2969705 | 25.16667 | 1510 | 36.35 | 25.94 | 23.34 | 2.6
[5 empty] | 2023-09-01 12:46 | 6000.108 | 185.0538 | 38.86357 | 0.2945725 | 25.25 | 1515 | 36.35 | 26.03 | 23.34 | 2.69
[5 empty] | 2023-09-01 12:46 | 6012.442 | 187.2989 | 38.89251 | 0.2975347 | 25.33333 | 1520 | 36.56 | 25.94 | 23.26 | 2.68
[5 empty] | 2023-09-01 12:46 | 5999.313 | 189.0164 | 38.93591 | 0.3009201 | 25.41667 | 1525 | 36.35 | 25.94 | 23.26 | 2.68
[5 empty] | 2023-09-01 12:46 | 6004.485 | 185.9869 | 38.95038 | 0.295842 | 25.5 | 1530 | 36.35 | 26.03 | 23.34 | 2.69
[5 empty] | 2023-09-01 12:46 | 6002.894 | 184.8737 | 38.92506 | 0.2941492 | 25.58333 | 1535 | 36.35 | 25.94 | 23.26 | 2.68
[5 empty] | 2023-09-01 12:46 | 6000.904 | 190.3073 | 38.90335 | 0.3028949 | 25.66667 | 1540 | 36.46 | 25.94 | 23.34 | 2.6
[5 empty] | 2023-09-01 12:46 | 5994.539 | 189.043 | 38.89251 | 0.3012022 | 25.75 | 1545 | 36.46 | 25.94 | 23.34 | 2.6
[5 empty] | 2023-09-01 12:46 | 5999.313 | 187.8645 | 38.88166 | 0.2990864 | 25.83333 | 1550 | 36.35 | 25.94 | 23.26 | 2.68
[5 empty] | 2023-09-01 12:46 | 6006.077 | 191.0036 | 38.89251 | 0.3037413 | 25.91667 | 1555 | 36.35 | 25.94 | 23.26 | 2.68
[5 empty] | 2023-09-01 12:46 | 6000.506 | 186.7498 | 38.88527 | 0.2972526 | 26 | 1560 | 36.35 | 25.94 | 23.26 | 2.68
[5 empty] | 2023-09-01 12:47 | 5997.324 | 189.4851 | 38.90335 | 0.3017665 | 26.08333 | 1565 | 36.46 | 25.94 | 23.34 | 2.6
[5 empty] | 2023-09-01 12:47 | 6004.883 | 190.2561 | 38.90697 | 0.3026128 | 26.16667 | 1570 | 36.35 | 25.94 | 23.26 | 2.68
[5 empty] | 2023-09-01 12:47 | 6002.894 | 186.3808 | 38.90697 | 0.2965473 | 26.25 | 1575 | 36.46 | 25.94 | 23.26 | 2.68
[5 empty] | 2023-09-01 12:47 | 5996.13 | 187.6763 | 38.91059 | 0.2989453 | 26.33333 | 1580 | 36.35 | 25.94 | 23.26 | 2.68
[5 empty] | 2023-09-01 12:47 | 6000.904 | 186.4963 | 38.94676 | 0.2968294 | 26.41667 | 1585 | 36.46 | 25.94 | 23.26 | 2.68
[5 empty] | 2023-09-01 12:47 | 6006.077 | 189.9391 | 38.96123 | 0.3020486 | 26.5 | 1590 | 36.35 | 25.94 | 23.26 | 2.68
[5 empty] | 2023-09-01 12:47 | 5995.334 | 183.4013 | 38.94676 | 0.2921744 | 26.58333 | 1595 | 36.35 | 25.94 | 23.26 | 2.68
[5 empty] | 2023-09-01 12:47 | 5998.517 | 183.1443 | 38.97208 | 0.2916102 | 26.66667 | 1600 | 36.56 | 25.94 | 23.26 | 2.68
[5 empty] | 2023-09-01 12:47 | 6004.087 | 186.3292 | 38.98293 | 0.2964062 | 26.75 | 1605 | 36.46 | 25.94 | 23.26 | 2.68
[5 empty] | 2023-09-01 12:47 | 5998.517 | 190.4088 | 39.00825 | 0.3031771 | 26.83333 | 1610 | 36.46 | 25.94 | 23.26 | 2.68
[5 empty] | 2023-09-01 12:47 | 5999.71 | 186.8137 | 38.99017 | 0.2973936 | 26.91667 | 1615 | 36.46 | 25.94 | 23.26 | 2.68
[5 empty] | 2023-09-01 12:47 | 5999.313 | 189.9024 | 38.96123 | 0.3023307 | 27 | 1620 | 36.46 | 25.94 | 23.26 | 2.68
[5 empty] | 2023-09-01 12:48 | 6008.463 | 189.4821 | 38.92868 | 0.3012022 | 27.08333 | 1625 | 36.56 | 25.94 | 23.26 | 2.68
[5 empty] | 2023-09-01 12:48 | 5999.71 | 192.1302 | 38.91059 | 0.3058572 | 27.16667 | 1630 | 36.46 | 25.94 | 23.26 | 2.68
[5 empty] | 2023-09-01 12:48 | 5997.721 | 192.4208 | 38.88527 | 0.3064214 | 27.25 | 1635 | 36.35 | 25.94 | 23.26 | 2.68
[5 empty] | 2023-09-01 12:48 | 6007.668 | 192.385 | 38.88889 | 0.3058572 | 27.33333 | 1640 | 36.46 | 25.94 | 23.26 | 2.68
[5 empty] | 2023-09-01 12:48 | 6001.302 | 190.4085 | 38.88166 | 0.303036 | 27.41667 | 1645 | 36.35 | 25.94 | 23.26 | 2.68
[5 empty] | 2023-09-01 12:48 | 6001.302 | 190.9403 | 38.92868 | 0.3038823 | 27.5 | 1650 | 36.56 | 25.94 | 23.26 | 2.68
[5 empty] | 2023-09-01 12:48 | 5998.915 | 190.4214 | 38.91059 | 0.3031771 | 27.58333 | 1655 | 36.46 | 25.94 | 23.26 | 2.68
[5 empty] | 2023-09-01 12:48 | 6006.872 | 191.295 | 38.89612 | 0.3041645 | 27.66667 | 1660 | 36.46 | 25.94 | 23.26 | 2.68
[5 empty] | 2023-09-01 12:48 | 6000.506 | 189.8516 | 38.8708 | 0.3021897 | 27.75 | 1665 | 36.46 | 25.94 | 23.26 | 2.68
[5 empty] | 2023-09-01 12:48 | 5998.517 | 189.7886 | 38.87442 | 0.3021897 | 27.83333 | 1670 | 36.46 | 25.94 | 23.26 | 2.68
[5 empty] | 2023-09-01 12:48 | 6007.668 | 189.1909 | 38.84549 | 0.3007791 | 27.91667 | 1675 | 36.46 | 25.94 | 23.26 | 2.68
[5 empty] | 2023-09-01 12:48 | 6003.689 | 191.371 | 38.8057 | 0.3044466 | 28 | 1680 | 36.46 | 25.94 | 23.26 | 2.68
[5 empty] | 2023-09-01 12:49 | 6000.506 | 188.4336 | 38.85272 | 0.2999327 | 28.08333 | 1685 | 36.56 | 25.94 | 23.26 | 2.68
[5 empty] | 2023-09-01 12:49 | 6001.7 | 188.8257 | 38.89612 | 0.3004969 | 28.16667 | 1690 | 36.46 | 25.94 | 23.26 | 2.68
[5 empty] | 2023-09-01 12:49 | 6002.098 | 187.5972 | 38.89612 | 0.2985221 | 28.25 | 1695 | 36.46 | 25.94 | 23.26 | 2.68
[5 empty] | 2023-09-01 12:49 | 6001.302 | 186.686 | 38.92144 | 0.2971115 | 28.33333 | 1700 | 36.46 | 25.94 | 23.17 | 2.77
[5 empty] | 2023-09-01 12:49 | 6002.098 | 188.2177 | 38.92868 | 0.2995095 | 28.41667 | 1705 | 36.46 | 25.94 | 23.26 | 2.68
[5 empty] | 2023-09-01 12:49 | 6002.894 | 189.8384 | 38.89974 | 0.3020486 | 28.5 | 1710 | 36.46 | 25.94 | 23.17 | 2.77
[5 empty] | 2023-09-01 12:49 | 6007.27 | 186.3393 | 38.92506 | 0.2962652 | 28.58333 | 1715 | 36.46 | 25.94 | 23.26 | 2.68
[5 empty] | 2023-09-01 12:49 | 5996.528 | 189.0172 | 38.94676 | 0.3010612 | 28.66667 | 1720 | 36.46 | 25.94 | 23.17 | 2.77
[5 empty] | 2023-09-01 12:49 | 6002.496 | 190.4464 | 38.94676 | 0.303036 | 28.75 | 1725 | 36.46 | 25.94 | 23.26 | 2.68
[5 empty] | 2023-09-01 12:49 | 6004.883 | 188.7484 | 38.96484375 | 0.3002148 | 28.83333 | 1730 | 36.46 | 25.94 | 23.17 | 2.77
[5 empty] | 2023-09-01 12:49 | 5996.528 | 190.257 | 38.85272 | 0.303036 | 28.91667 | 1735 | 36.56 | 25.94 | 23.17 | 2.77
[5 empty] | 2023-09-01 12:49 | 5999.71 | 194.3454 | 38.86357 | 0.3093836 | 29 | 1740 | 36.56 | 25.94 | 23.17 | 2.77
[5 empty] | 2023-09-01 12:50 | 6006.474 | 192.7016 | 38.91059 | 0.3064214 | 29.08333 | 1745 | 36.46 | 25.94 | 23.17 | 2.77
[5 empty] | 2023-09-01 12:50 | 6002.496 | 195.5881 | 38.94314 | 0.3112174 | 29.16667 | 1750 | 36.56 | 25.94 | 23.17 | 2.77
[5 empty] | 2023-09-01 12:50 | 6001.302 | 192.1812 | 38.94676 | 0.3058572 | 29.25 | 1755 | 36.56 | 25.94 | 23.17 | 2.77
[5 empty] | 2023-09-01 12:50 | 6006.474 | 191.1049 | 38.93229 | 0.3038823 | 29.33333 | 1760 | 36.66 | 25.94 | 23.17 | 2.77
[5 empty] | 2023-09-01 12:50 | 6004.883 | 191.9411 | 38.95761 | 0.3052929 | 29.41667 | 1765 | 36.46 | 25.94 | 23.17 | 2.77
[5 empty] | 2023-09-01 12:50 | 5994.539 | 193.3811 | 38.96123 | 0.3081141 | 29.5 | 1770 | 36.46 | 25.94 | 23.17 | 2.77
[5 empty] | 2023-09-01 12:50 | 6002.496 | 190.0032 | 38.96846 | 0.3023307 | 29.58333 | 1775 | 36.56 | 25.94 | 23.17 | 2.77
[5 empty] | 2023-09-01 12:50 | 6008.463 | 188.4173 | 38.98655 | 0.2995095 | 29.66667 | 1780 | 36.46 | 25.94 | 23.17 | 2.77
[5 empty] | 2023-09-01 12:50 | 6001.7 | 190.2439 | 38.97931 | 0.3027539 | 29.75 | 1785 | 36.56 | 25.85 | 23.17 | 2.68
[5 empty] | 2023-09-01 12:50 | 5999.313 | 190.1682 | 38.98293 | 0.3027539 | 29.83333 | 1790 | 36.46 | 25.94 | 23.17 | 2.77
[5 empty] | 2023-09-01 12:50 | 6004.883 | 190.8769 | 38.98293 | 0.3036002 | 29.91667 | 1795 | 36.46 | 25.94 | 23.17 | 2.77
[5 empty] | 2023-09-01 12:50 | 6004.087 | 191.2063 | 38.96846 | 0.3041645 | 30 | 1800 | 36.46 | 25.94 | 23.17 | 2.77
[5 empty] | 2023-09-01 12:51 | 5999.71 | 191.4213 | 38.96846 | 0.3047287 | 30.08333 | 1805 | 36.46 | 25.85 | 23.17 | 2.68
[5 empty] | 2023-09-01 12:51 | 5999.71 | 189.3833 | 38.97208 | 0.3014843 | 30.16667 | 1810 | 36.46 | 25.94 | 23.17 | 2.77
[5 empty] | 2023-09-01 12:51 | 6006.872 | 193.4241 | 38.9757 | 0.3075499 | 30.25 | 1815 | 36.66 | 25.94 | 23.17 | 2.77
[5 empty] | 2023-09-01 12:51 | 5997.721 | 191.1807 | 38.92506 | 0.3044466 | 30.33333 | 1820 | 36.56 | 25.94 | 23.17 | 2.77
[5 empty] | 2023-09-01 12:51 | 5998.517 | 192.4464 | 38.92868 | 0.3064214 | 30.41667 | 1825 | 36.56 | 25.94 | 23.17 | 2.77
[5 empty] | 2023-09-01 12:51 | 6005.679 | 188.8622 | 38.94314 | 0.3003559 | 30.5 | 1830 | 36.46 | 25.94 | 23.17 | 2.77
[5 empty] | 2023-09-01 12:51 | 6007.668 | 192.2076 | 38.97208 | 0.305575 | 30.58333 | 1835 | 36.56 | 25.94 | 23.17 | 2.77
[5 empty] | 2023-09-01 12:51 | 6003.689 | 189.8636 | 38.98293 | 0.3020486 | 30.66667 | 1840 | 36.56 | 25.85 | 23.17 | 2.68
[5 empty] | 2023-09-01 12:51 | 6000.904 | 190.3959 | 38.9757 | 0.303036 | 30.75 | 1845 | 36.56 | 25.94 | 23.17 | 2.77
[5 empty] | 2023-09-01 12:51 | 6006.872 | 191.0289 | 38.98293 | 0.3037413 | 30.83333 | 1850 | 36.56 | 25.94 | 23.17 | 2.77
[5 empty] | 2023-09-01 12:51 | 6000.506 | 193.2192 | 38.9974 | 0.3075499 | 30.91667 | 1855 | 36.56 | 25.94 | 23.17 | 2.77
[5 empty] | 2023-09-01 12:52 | 6000.506 | 193.3077 | 39.02995 | 0.3076909 | 31 | 1860 | 36.56 | 25.94 | 23.17 | 2.77
[5 empty] | 2023-09-01 12:52 | 6001.302 | 193.9538 | 38.97931 | 0.3086784 | 31.08333 | 1865 | 36.66 | 25.94 | 23.17 | 2.77
[5 empty] | 2023-09-01 12:52 | 6003.689 | 193.765 | 38.92506 | 0.3082552 | 31.16667 | 1870 | 36.56 | 25.94 | 23.17 | 2.77
[5 empty] | 2023-09-01 12:52 | 5997.324 | 194.0024 | 38.90697 | 0.3089605 | 31.25 | 1875 | 36.46 | 25.94 | 23.17 | 2.77
[5 empty] | 2023-09-01 12:52 | 6002.496 | 190.2691 | 38.92144 | 0.3027539 | 31.33333 | 1880 | 36.76 | 25.94 | 23.17 | 2.77
[5 empty] | 2023-09-01 12:52 | 6005.281 | 190.9782 | 38.98293 | 0.3037413 | 31.41667 | 1885 | 36.66 | 25.85 | 23.17 | 2.68
[5 empty] | 2023-09-01 12:52 | 5999.313 | 191.2315 | 39.0191 | 0.3044466 | 31.5 | 1890 | 36.56 | 25.94 | 23.17 | 2.77
[5 empty] | 2023-09-01 12:52 | 5998.517 | 191.0289 | 39.02633 | 0.3041645 | 31.58333 | 1895 | 36.56 | 25.85 | 23.08 | 2.77
[5 empty] | 2023-09-01 12:52 | 6004.485 | 192.3718 | 39.03357 | 0.3059983 | 31.66667 | 1900 | 36.56 | 25.85 | 23.08 | 2.77
[5 empty] | 2023-09-01 12:52 | 6004.087 | 192.6251 | 39.05165 | 0.3064214 | 31.75 | 1905 | 36.56 | 25.85 | 23.08 | 2.77
[5 empty] | 2023-09-01 12:52 | 6002.894 | 193.6507 | 39.0842 | 0.3081141 | 31.83333 | 1910 | 36.56 | 25.85 | 23.08 | 2.77
[5 empty] | 2023-09-01 12:52 | 5998.119 | 193.1423 | 39.08782 | 0.3075499 | 31.91667 | 1915 | 36.56 | 25.94 | 23.08 | 2.86
[5 empty] | 2023-09-01 12:52 | 6000.108 | 196.2192 | 39.09143 | 0.3123459 | 32 | 1920 | 36.66 | 25.85 | 23.08 | 2.77
[5 empty] | 2023-09-01 12:53 | 5998.915 | 194.0539 | 39.09505 | 0.3089605 | 32.08333 | 1925 | 36.56 | 25.85 | 23.08 | 2.77
[5 empty] | 2023-09-01 12:53 | 6001.7 | 190.1553 | 39.07335 | 0.3026128 | 32.16667 | 1930 | 36.66 | 25.85 | 23.08 | 2.77
[5 empty] | 2023-09-01 12:53 | 6006.077 | 195.7048 | 39.06973 | 0.3112174 | 32.25 | 1935 | 36.66 | 25.85 | 23.08 | 2.77
[5 empty] | 2023-09-01 12:53 | 6000.506 | 194.0167 | 39.07697 | 0.3088194 | 32.33333 | 1940 | 36.66 | 25.85 | 23.08 | 2.77
[5 empty] | 2023-09-01 12:53 | 5994.140625 | 190.0928 | 39.08059 | 0.3028949 | 32.41667 | 1945 | 36.66 | 25.85 | 23.08 | 2.77
[5 empty] | 2023-09-01 12:53 | 6001.302 | 200.1581 | 39.07697 | 0.3185525 | 32.5 | 1950 | 36.66 | 25.85 | 23.08 | 2.77
[5 empty] | 2023-09-01 12:53 | 6006.474 | 196.1613 | 39.07697 | 0.3119227 | 32.58333 | 1955 | 36.66 | 25.85 | 23.08 | 2.77
[5 empty] | 2023-09-01 12:53 | 6002.098 | 199.0323 | 39.08782 | 0.3167187 | 32.66667 | 1960 | 36.66 | 25.85 | 23.08 | 2.77
[5 empty] | 2023-09-01 12:53 | 6000.506 | 196.3209 | 39.10952 | 0.3124869 | 32.75 | 1965 | 36.66 | 25.85 | 23.08 | 2.77
[5 empty] | 2023-09-01 12:53 | 6005.281 | 195.6788 | 39.1276 | 0.3112174 | 32.83333 | 1970 | 36.66 | 25.85 | 23.08 | 2.77
[5 empty] | 2023-09-01 12:53 | 6004.087 | 196.8814 | 39.08782 | 0.3131922 | 32.91667 | 1975 | 36.66 | 25.85 | 23.08 | 2.77
[5 empty] | 2023-09-01 12:54 | 5995.334 | 196.5059 | 39.10229 | 0.3130512 | 33 | 1980 | 36.66 | 25.85 | 23.08 | 2.77
[5 empty] | 2023-09-01 12:54 | 6001.7 | 198.5759 | 39.10952 | 0.3160134 | 33.08333 | 1985 | 36.66 | 25.85 | 23.08 | 2.77
[5 empty] | 2023-09-01 12:54 | 6000.108 | 192.586 | 39.06973 | 0.3065625 | 33.16667 | 1990 | 36.86 | 25.85 | 23.08 | 2.77
[5 empty] | 2023-09-01 12:54 | 5992.549 | 198.8042 | 39.05527 | 0.3168598 | 33.25 | 1995 | 36.66 | 25.85 | 23.08 | 2.77
[5 empty] | 2023-09-01 12:54 | 6001.7 | 194.144 | 39.07335 | 0.3089605 | 33.33333 | 2000 | 36.76 | 25.85 | 23.08 | 2.77
[5 empty] | 2023-09-01 12:54 | 6003.689 | 197.1344 | 39.1276 | 0.3136154 | 33.41667 | 2005 | 36.76 | 25.85 | 23.08 | 2.77
[5 empty] | 2023-09-01 12:54 | 5998.915 | 197.1548 | 39.1276 | 0.3138976 | 33.5 | 2010 | 36.86 | 25.85 | 23.08 | 2.77
[5 empty] | 2023-09-01 12:54 | 6000.506 | 193.485 | 39.10229 | 0.3079731 | 33.58333 | 2015 | 36.66 | 25.85 | 23.08 | 2.77
[5 empty] | 2023-09-01 12:54 | 6003.292 | 193.7521 | 39.10229 | 0.3082552 | 33.66667 | 2020 | 36.86 | 25.85 | 23.08 | 2.77
[5 empty] | 2023-09-01 12:54 | 6006.872 | 194.4887 | 39.13484 | 0.3092426 | 33.75 | 2025 | 36.76 | 25.85 | 23.08 | 2.77
[5 empty] | 2023-09-01 12:54 | 5999.313 | 191.3201 | 39.1493 | 0.3045877 | 33.83333 | 2030 | 36.66 | 25.85 | 23.08 | 2.77
[5 empty] | 2023-09-01 12:54 | 6000.506 | 193.0419 | 39.15654 | 0.3072678 | 33.91667 | 2035 | 36.76 | 25.85 | 23.08 | 2.77
[5 empty] | 2023-09-01 12:55 | 6006.872 | 191.0289 | 39.14207 | 0.3037413 | 34 | 2040 | 36.76 | 25.85 | 23.08 | 2.77
[5 empty] | 2023-09-01 12:55 | 6002.496 | 190.4464 | 39.15292 | 0.303036 | 34.08333 | 2045 | 36.76 | 25.85 | 23.08 | 2.77
[5 empty] | 2023-09-01 12:55 | 6003.292 | 190.2057 | 39.16015625 | 0.3026128 | 34.16667 | 2050 | 36.76 | 25.85 | 23.08 | 2.77
[5 empty] | 2023-09-01 12:55 | 6006.077 | 188.9633 | 39.15654 | 0.3004969 | 34.25 | 2055 | 36.76 | 25.85 | 23.08 | 2.77
[5 empty] | 2023-09-01 12:55 | 5996.528 | 188.7515 | 39.1493 | 0.300638 | 34.33333 | 2060 | 36.76 | 25.85 | 23.08 | 2.77
[5 empty] | 2023-09-01 12:55 | 6003.689 | 186.4942 | 39.16015625 | 0.2966883 | 34.41667 | 2065 | 36.76 | 25.85 | 23.08 | 2.77
[5 empty] | 2023-09-01 12:55 | 6001.7 | 186.4324 | 39.17463 | 0.2966883 | 34.5 | 2070 | 36.76 | 25.85 | 22.99 | 2.86
[5 empty] | 2023-09-01 12:55 | 6006.872 | 186.2382 | 39.15292 | 0.2961241 | 34.58333 | 2075 | 36.76 | 25.85 | 23.08 | 2.77
[5 empty] | 2023-09-01 12:55 | 6001.7 | 188.6472 | 39.15654 | 0.295983 | 34.66667 | 2080 | 36.76 | 25.85 | 22.99 | 2.86
[5 empty] | 2023-09-01 12:55 | 5998.517 | 185.0047 | 39.17824 | 0.2945725 | 34.75 | 2085 | 36.76 | 25.85 | 22.99 | 2.86
[5 empty] | 2023-09-01 12:55 | 6006.077 | 185.2378 | 39.18186 | 0.2945725 | 34.83333 | 2090 | 36.76 | 25.85 | 22.99 | 2.86
[5 empty] | 2023-09-01 12:55 | 6000.108 | 187.3578 | 39.15292 | 0.29824 | 34.91667 | 2095 | 36.96 | 25.76 | 23.08 | 2.68
[5 empty] | 2023-09-01 12:56 | 5997.721 | 186.8403 | 39.16015625 | 0.2975347 | 35 | 2100 | 36.76 | 25.76 | 22.99 | 2.77
[5 empty] | 2023-09-01 12:56 | 6005.281 | 186.9871 | 39.16015625 | 0.2973936 | 35.08333 | 2105 | 36.76 | 25.76 | 22.99 | 2.77
[5 empty] | 2023-09-01 12:56 | 6006.077 | 189.8504 | 39.16015625 | 0.3019075 | 35.16667 | 2110 | 36.76 | 25.76 | 22.99 | 2.77
[5 empty] | 2023-09-01 12:56 | 5996.926 | 189.8268 | 39.1493 | 0.3023307 | 35.25 | 2115 | 36.76 | 25.76 | 22.99 | 2.77
[5 empty] | 2023-09-01 12:56 | 6000.904 | 186.7622 | 39.16739 | 0.2972526 | 35.33333 | 2120 | 36.76 | 25.76 | 22.99 | 2.77
[5 empty] | 2023-09-01 12:56 | 6008.861 | 187.3649 | 39.18909 | 0.2978168 | 35.41667 | 2125 | 36.76 | 25.76 | 22.99 | 2.77
[5 empty] | 2023-09-01 12:56 | 6004.087 | 190.3195 | 39.19994 | 0.3027539 | 35.5 | 2130 | 36.76 | 25.76 | 22.99 | 2.77
[5 empty] | 2023-09-01 12:56 | 6004.485 | 189.1793 | 39.21079 | 0.3009201 | 35.58333 | 2135 | 36.76 | 25.76 | 22.99 | 2.77
[5 empty] | 2023-09-01 12:56 | 6006.872 | 188.8997 | 39.17463 | 0.3003559 | 35.66667 | 2140 | 36.76 | 25.76 | 22.99 | 2.77
[5 empty] | 2023-09-01 12:56 | 6005.281 | 191.5991 | 39.14207 | 0.3047287 | 35.75 | 2145 | 36.86 | 25.76 | 22.99 | 2.77
[5 empty] | 2023-09-01 12:56 | 6002.098 | 190.0792 | 39.13122 | 0.3024718 | 35.83333 | 2150 | 36.76 | 25.76 | 22.99 | 2.77
[5 empty] | 2023-09-01 12:56 | 6002.098 | 192.118 | 39.1493 | 0.3057162 | 35.91667 | 2155 | 36.76 | 25.76 | 22.99 | 2.77
[5 empty] | 2023-09-01 12:57 | 6008.066 | 191.4217 | 39.16377 | 0.3043056 | 36 | 2160 | 36.76 | 25.76 | 22.99 | 2.77
[5 empty] | 2023-09-01 12:57 | 5999.313 | 188.8392 | 39.1493 | 0.300638 | 36.08333 | 2165 | 36.76 | 25.76 | 22.99 | 2.77
[5 empty] | 2023-09-01 12:57 | 5996.926 | 192.7496 | 39.15654 | 0.3069856 | 36.16667 | 2170 | 36.86 | 25.76 | 22.99 | 2.77
[5 empty] | 2023-09-01 12:57 | 6004.087 | 190.6742 | 39.19271 | 0.3033181 | 36.25 | 2175 | 36.76 | 25.76 | 22.99 | 2.77
[5 empty] | 2023-09-01 12:57 | 6005.281 | 189.2044 | 39.21079 | 0.3009201 | 36.33333 | 2180 | 36.86 | 25.76 | 22.99 | 2.77
[5 empty] | 2023-09-01 12:57 | 5999.313 | 192.3833 | 39.20718 | 0.3062804 | 36.41667 | 2185 | 36.76 | 25.76 | 22.99 | 2.77
[5 empty] | 2023-09-01 12:57 | 5998.119 | 193.9395 | 39.19994 | 0.3088194 | 36.5 | 2190 | 36.76 | 25.76 | 22.99 | 2.77
[5 empty] | 2023-09-01 12:57 | 6006.474 | 195.6291 | 39.20356 | 0.3110764 | 36.58333 | 2195 | 36.76 | 25.76 | 22.9 | 2.86
[5 empty] | 2023-09-01 12:57 | 6000.904 | 196.1566 | 39.17824 | 0.3122048 | 36.66667 | 2200 | 36.86 | 25.76 | 22.99 | 2.77
[5 empty] | 2023-09-01 12:57 | 5995.334 | 193.3183 | 39.14569 | 0.3079731 | 36.75 | 2205 | 36.86 | 25.76 | 22.99 | 2.77
[5 empty] | 2023-09-01 12:57 | 6006.872 | 193.2467 | 39.1493 | 0.3072678 | 36.83333 | 2210 | 36.76 | 25.76 | 22.99 | 2.77
[5 empty] | 2023-09-01 12:57 | 6002.894 | 191.1683 | 39.10229 | 0.3041645 | 36.91667 | 2215 | 36.76 | 25.67 | 22.99 | 2.68
[5 empty] | 2023-09-01 12:58 | 5995.334 | 192.3443 | 39.07697 | 0.3064214 | 37 | 2220 | 36.86 | 25.76 | 22.9 | 2.86
[5 empty] | 2023-09-01 12:58 | 6002.894 | 192.5868 | 39.1059 | 0.3064214 | 37.08333 | 2225 | 36.86 | 25.67 | 22.9 | 2.77
[5 empty] | 2023-09-01 12:58 | 6013.238 | 195.2277 | 39.13122 | 0.310089 | 37.16667 | 2230 | 36.76 | 25.67 | 22.9 | 2.77
[5 empty] | 2023-09-01 12:58 | 6001.7 | 193.7008 | 39.12037 | 0.3082552 | 37.25 | 2235 | 36.86 | 25.76 | 22.9 | 2.86
[5 empty] | 2023-09-01 12:58 | 6000.904 | 190.13 | 39.16015625 | 0.3026128 | 37.33333 | 2240 | 36.86 | 25.76 | 22.9 | 2.86
[5 empty] | 2023-09-01 12:58 | 6004.087 | 195.9947 | 39.17463 | 0.3117817 | 37.41667 | 2245 | 36.96 | 25.76 | 22.9 | 2.86
[5 empty] | 2023-09-01 12:58 | 6002.894 | 195.1578 | 39.18548 | 0.3105121 | 37.5 | 2250 | 36.76 | 25.67 | 22.9 | 2.77
[5 empty] | 2023-09-01 12:58 | 6000.108 | 191.6113 | 39.18186 | 0.3050108 | 37.58333 | 2255 | 36.86 | 25.76 | 22.9 | 2.86
[5 empty] | 2023-09-01 12:58 | 5999.71 | 193.8138 | 39.19632 | 0.3085373 | 37.66667 | 2260 | 36.76 | 25.76 | 22.9 | 2.86
[5 empty] | 2023-09-01 12:58 | 6001.302 | 189.8768 | 39.20356 | 0.3021897 | 37.75 | 2265 | 36.86 | 25.67 | 22.9 | 2.77
[5 empty] | 2023-09-01 12:58 | 6003.689 | 195.5384 | 39.19994 | 0.3110764 | 37.83333 | 2270 | 36.76 | 25.67 | 22.9 | 2.77
[5 empty] | 2023-09-01 12:58 | 6000.506 | 192.0671 | 39.20356 | 0.3057162 | 37.91667 | 2275 | 36.86 | 25.67 | 22.9 | 2.77
[5 empty] | 2023-09-01 12:59 | 6007.668 | 193.8934 | 39.20718 | 0.3082552 | 38 | 2280 | 36.86 | 25.67 | 22.9 | 2.77
[5 empty] | 2023-09-01 12:59 | 6002.098 | 193.8023 | 39.21803 | 0.3083963 | 38.08333 | 2285 | 36.96 | 25.67 | 22.9 | 2.77
[5 empty] | 2023-09-01 12:59 | 5999.71 | 189.5605 | 39.22526 | 0.3017665 | 38.16667 | 2290 | 36.76 | 25.67 | 22.9 | 2.77
[5 empty] | 2023-09-01 12:59 | 6002.098 | 192.7385 | 39.19994 | 0.3067035 | 38.25 | 2295 | 36.86 | 25.67 | 22.9 | 2.77
[5 empty] | 2023-09-01 12:59 | 6003.292 | 192.6882 | 39.17463 | 0.3065625 | 38.33333 | 2300 | 36.86 | 25.67 | 22.9 | 2.77
[5 empty] | 2023-09-01 12:59 | 6000.904 | 193.0547 | 39.16739 | 0.3072678 | 38.41667 | 2305 | 36.86 | 25.67 | 22.9 | 2.77
[5 empty] | 2023-09-01 12:59 | 5999.313 | 190.5226 | 39.1493 | 0.3033181 | 38.5 | 2310 | 36.86 | 25.67 | 22.9 | 2.77
[5 empty] | 2023-09-01 12:59 | 6004.087 | 192.9797 | 39.1493 | 0.3069856 | 38.58333 | 2315 | 36.86 | 25.67 | 22.9 | 2.77
[5 empty] | 2023-09-01 12:59 | 6000.904 | 190.7504 | 39.13122 | 0.3036002 | 38.66667 | 2320 | 36.86 | 25.67 | 22.9 | 2.77
[5 empty] | 2023-09-01 12:59 | 6001.302 | 195.0174 | 39.14207 | 0.3103711 | 38.75 | 2325 | 36.76 | 25.67 | 22.9 | 2.77
[5 empty] | 2023-09-01 12:59 | 6004.087 | 192.1817 | 39.16377 | 0.3057162 | 38.83333 | 2330 | 36.86 | 25.67 | 22.9 | 2.77
[5 empty] | 2023-09-01 12:59 | 6004.883 | 190.6108 | 39.19271 | 0.3031771 | 38.91667 | 2335 | 36.86 | 25.67 | 22.9 | 2.77
[5 empty] | 2023-09-01 13:00 | 5999.313 | 193.5351 | 39.16739 | 0.3081141 | 39 | 2340 | 36.76 | 25.67 | 22.9 | 2.77
[5 empty] | 2023-09-01 13:00 | 6004.087 | 192.6251 | 39.14207 | 0.3064214 | 39.08333 | 2345 | 36.86 | 25.67 | 22.9 | 2.77
[5 empty] | 2023-09-01 13:00 | 6008.066 | 194.2612 | 39.15654 | 0.3088194 | 39.16667 | 2350 | 37.07 | 25.58 | 22.9 | 2.68
[5 empty] | 2023-09-01 13:00 | 6000.506 | 194.0167 | 39.15292 | 0.3088194 | 39.25 | 2355 | 36.76 | 25.67 | 22.9 | 2.77
[5 empty] | 2023-09-01 13:00 | 5998.915 | 190.7758 | 39.14569 | 0.3037413 | 39.33333 | 2360 | 36.76 | 25.67 | 22.81 | 2.86
[5 empty] | 2023-09-01 13:00 | 6007.27 | 193.9693 | 39.14207 | 0.3083963 | 39.41667 | 2365 | 36.76 | 25.67 | 22.9 | 2.77
[5 empty] | 2023-09-01 13:00 | 6006.474 | 190.8388 | 39.16015625 | 0.3034592 | 39.5 | 2370 | 36.86 | 25.58 | 22.81 | 2.77
[5 empty] | 2023-09-01 13:00 | 6002.894 | 191.7002 | 39.16739 | 0.3050108 | 39.58333 | 2375 | 36.76 | 25.58 | 22.81 | 2.77
[5 empty] | 2023-09-01 13:00 | 6002.098 | 193.0931 | 39.14569 | 0.3072678 | 39.66667 | 2380 | 36.76 | 25.67 | 22.81 | 2.86
[5 empty] | 2023-09-01 13:00 | 6008.066 | 193.0189 | 39.12399 | 0.3068446 | 39.75 | 2385 | 36.86 | 25.58 | 22.81 | 2.77
[5 empty] | 2023-09-01 13:00 | 6000.904 | 189.8642 | 39.11676 | 0.3021897 | 39.83333 | 2390 | 36.86 | 25.58 | 22.81 | 2.77
[5 empty] | 2023-09-01 13:01 | 5999.71 | 190.6239 | 39.1276 | 0.3034592 | 39.91667 | 2395 | 36.76 | 25.58 | 22.81 | 2.77
[5 empty] | 2023-09-01 13:01 | 6007.27 | 196.0099 | 39.12037 | 0.3116406 | 40 | 2400 | 36.86 | 25.58 | 22.81 | 2.77
[5 empty] | 2023-09-01 13:01 | 6003.292 | 193.5748 | 39.13122 | 0.3079731 | 40.08333 | 2405 | 36.76 | 25.58 | 22.81 | 2.77
[5 empty] | 2023-09-01 13:01 | 5997.324 | 194.9767 | 39.13845 | 0.3105121 | 40.16667 | 2410 | 36.76 | 25.58 | 22.81 | 2.77
[5 empty] | 2023-09-01 13:01 | 6002.894 | 192.4981 | 39.13845 | 0.3062804 | 40.25 | 2415 | 36.76 | 25.58 | 22.81 | 2.77
[5 empty] | 2023-09-01 13:01 | 6006.077 | 194.463 | 39.08782 | 0.3092426 | 40.33333 | 2420 | 36.76 | 25.58 | 22.81 | 2.77
[5 empty] | 2023-09-01 13:01 | 6000.506 | 197.2957 | 39.06612 | 0.3140386 | 40.41667 | 2425 | 36.86 | 25.58 | 22.81 | 2.77
[5 empty] | 2023-09-01 13:01 | 6002.894 | 196.4876 | 39.07697 | 0.312628 | 40.5 | 2430 | 36.86 | 25.58 | 22.81 | 2.77
[5 empty] | 2023-09-01 13:01 | 6004.485 | 190.9529 | 39.1059 | 0.3037413 | 40.58333 | 2435 | 36.86 | 25.58 | 22.81 | 2.77
[5 empty] | 2023-09-01 13:01 | 6005.281 | 196.5658 | 39.12037 | 0.312628 | 40.66667 | 2440 | 36.76 | 25.58 | 22.81 | 2.77
[5 empty] | 2023-09-01 13:01 | 6000.108 | 194.6242 | 39.08782 | 0.3098069 | 40.75 | 2445 | 36.96 | 25.58 | 22.81 | 2.77
[5 empty] | 2023-09-01 13:01 | 6003.689 | 191.9917 | 39.0842 | 0.305434 | 40.83333 | 2450 | 36.76 | 25.58 | 22.81 | 2.77
[5 empty] | 2023-09-01 13:02 | 6002.098 | 193.359 | 39.10952 | 0.3076909 | 40.91667 | 2455 | 36.76 | 25.58 | 22.81 | 2.77
[5 empty] | 2023-09-01 13:02 | 6002.894 | 193.4733 | 39.1059 | 0.307832 | 41 | 2460 | 36.76 | 25.58 | 22.81 | 2.77
[5 empty] | 2023-09-01 13:02 | 6001.302 | 191.029 | 39.07335 | 0.3040234 | 41.08333 | 2465 | 36.76 | 25.58 | 22.81 | 2.77
[5 empty] | 2023-09-01 13:02 | 6005.281 | 195.058 | 39.08782 | 0.31023 | 41.16667 | 2470 | 36.86 | 25.58 | 22.81 | 2.77
[5 empty] | 2023-09-01 13:02 | 6000.506 | 196.3209 | 39.0625 | 0.3124869 | 41.25 | 2475 | 36.76 | 25.58 | 22.81 | 2.77
[5 empty] | 2023-09-01 13:02 | 5994.937 | 194.2793 | 39.06612 | 0.3095247 | 41.33333 | 2480 | 36.76 | 25.49 | 22.81 | 2.68
[5 empty] | 2023-09-01 13:02 | 6000.506 | 192.6874 | 39.09505 | 0.3067035 | 41.41667 | 2485 | 36.76 | 25.58 | 22.81 | 2.77
[5 empty] | 2023-09-01 13:02 | 6005.679 | 191.1683 | 39.10952 | 0.3040234 | 41.5 | 2490 | 36.76 | 25.49 | 22.81 | 2.68
[5 empty] | 2023-09-01 13:02 | 6001.7 | 183.2414 | 39.08782 | 0.2916102 | 41.58333 | 2495 | 36.76 | 25.58 | 22.81 | 2.77
[5 empty] | 2023-09-01 13:02 | 6002.098 | 182.8104 | 39.0842 | 0.2909049 | 41.66667 | 2500 | 36.76 | 25.58 | 22.81 | 2.77
[5 empty] | 2023-09-01 13:02 | 6003.292 | 182.4921 | 39.02995 | 0.2903407 | 41.75 | 2505 | 36.76 | 25.58 | 22.81 | 2.77
[5 empty] | 2023-09-01 13:02 | 6000.108 | 184.2562 | 39.0191 | 0.2933029 | 41.83333 | 2510 | 36.76 | 25.49 | 22.81 | 2.68
[5 empty] | 2023-09-01 13:03 | 6002.496 | 181.0495 | 39.02995 | 0.2880837 | 41.91667 | 2515 | 36.76 | 25.49 | 22.81 | 2.68
[5 empty] | 2023-09-01 13:03 | 6002.496 | 182.1133 | 39.05165 | 0.2897764 | 42 | 2520 | 36.76 | 25.49 | 22.81 | 2.68
[5 empty] | 2023-09-01 13:03 | 6000.108 | 177.2557 | 39.04441 | 0.2821593 | 42.08333 | 2525 | 36.66 | 25.49 | 22.81 | 2.68
[5 empty] | 2023-09-01 13:03 | 6004.087 | 182.1616 | 39.0625 | 0.2897764 | 42.16667 | 2530 | 36.66 | 25.58 | 22.81 | 2.77
[5 empty] | 2023-09-01 13:03 | 6002.496 | 181.1382 | 39.06973 | 0.2882248 | 42.25 | 2535 | 36.66 | 25.58 | 22.81 | 2.77
[5 empty] | 2023-09-01 13:03 | 6004.485 | 182.085 | 39.05527 | 0.2896354 | 42.33333 | 2540 | 36.66 | 25.49 | 22.72 | 2.77
[5 empty] | 2023-09-01 13:03 | 6002.496 | 176.617 | 39.02271 | 0.2810308 | 42.41667 | 2545 | 36.66 | 25.49 | 22.72 | 2.77
[5 empty] | 2023-09-01 13:03 | 6000.108 | 175.1289 | 39.0408 | 0.2787739 | 42.5 | 2550 | 36.66 | 25.58 | 22.72 | 2.86
[5 empty] | 2023-09-01 13:03 | 6002.496 | 180.3403 | 39.02633 | 0.2869553 | 42.58333 | 2555 | 36.66 | 25.49 | 22.72 | 2.77
[5 empty] | 2023-09-01 13:03 | 6007.27 | 179.8627 | 39.00463 | 0.2859679 | 42.66667 | 2560 | 36.76 | 25.49 | 22.72 | 2.77
[5 empty] | 2023-09-01 13:03 | 5998.915 | 181.2073 | 39.01186 | 0.288507 | 42.75 | 2565 | 36.66 | 25.49 | 22.72 | 2.77
[5 empty] | 2023-09-01 13:03 | 5992.151 | 183.2154 | 39.02995 | 0.2920334 | 42.83333 | 2570 | 36.76 | 25.49 | 22.72 | 2.77
[5 empty] | 2023-09-01 13:04 | 6009.259 | 184.7147 | 39.01548 | 0.293585 | 42.91667 | 2575 | 36.66 | 25.49 | 22.72 | 2.77
[5 empty] | 2023-09-01 13:04 | 6000.108 | 182.8384 | 39.00825 | 0.291046 | 43 | 2580 | 36.66 | 25.49 | 22.72 | 2.77
[5 empty] | 2023-09-01 13:04 | 5998.119 | 179.6773 | 39.02271 | 0.2861089 | 43.08333 | 2585 | 36.66 | 25.49 | 22.72 | 2.77
[5 empty] | 2023-09-01 13:04 | 6002.894 | 177.7812 | 38.99378 | 0.2828646 | 43.16667 | 2590 | 36.66 | 25.49 | 22.72 | 2.77
[5 empty] | 2023-09-01 13:04 | 5996.528 | 181.4009 | 38.92506 | 0.2889301 | 43.25 | 2595 | 36.56 | 25.49 | 22.72 | 2.77
[5 empty] | 2023-09-01 13:04 | 5998.119 | 177.1083 | 38.93229 | 0.2820182 | 43.33333 | 2600 | 36.66 | 25.49 | 22.72 | 2.77
[5 empty] | 2023-09-01 13:04 | 6006.872 | 177.7216 | 38.93953 | 0.2825825 | 43.41667 | 2605 | 36.56 | 25.49 | 22.72 | 2.77
[5 empty] | 2023-09-01 13:04 | 6005.679 | 180.1698 | 38.95399 | 0.2865321 | 43.5 | 2610 | 36.56 | 25.49 | 22.72 | 2.77
[5 empty] | 2023-09-01 13:04 | 5999.71 | 185.6617 | 38.96846 | 0.2955599 | 43.58333 | 2615 | 36.56 | 25.49 | 22.72 | 2.77
[5 empty] | 2023-09-01 13:04 | 6002.894 | 181.4161 | 38.97208 | 0.2886479 | 43.66667 | 2620 | 36.56 | 25.49 | 22.72 | 2.77
[5 empty] | 2023-09-01 13:04 | 6006.474 | 182.6776 | 38.98293 | 0.2904818 | 43.75 | 2625 | 36.56 | 25.49 | 22.72 | 2.77
[5 empty] | 2023-09-01 13:04 | 6002.894 | 184.4304 | 38.98293 | 0.293444 | 43.83333 | 2630 | 36.56 | 25.49 | 22.72 | 2.77
[5 empty] | 2023-09-01 13:05 | 5993.345 | 182.0127 | 38.97931 | 0.2900586 | 43.91667 | 2635 | 36.66 | 25.4 | 22.72 | 2.68
[5 empty] | 2023-09-01 13:05 | 5997.721 | 182.2342 | 38.97208 | 0.2901997 | 44 | 2640 | 36.56 | 25.4 | 22.72 | 2.68
[5 empty] | 2023-09-01 13:05 | 6006.474 | 182.4114 | 38.95761 | 0.2900586 | 44.08333 | 2645 | 36.56 | 25.4 | 22.72 | 2.68
[5 empty] | 2023-09-01 13:05 | 6006.077 | 183.7299 | 38.93953 | 0.2921744 | 44.16667 | 2650 | 36.56 | 25.4 | 22.72 | 2.68
[5 empty] | 2023-09-01 13:05 | 5996.13 | 185.9052 | 38.94314 | 0.2961241 | 44.25 | 2655 | 36.56 | 25.4 | 22.72 | 2.68
[5 empty] | 2023-09-01 13:05 | 6002.894 | 184.0758 | 38.93591 | 0.2928798 | 44.33333 | 2660 | 36.56 | 25.4 | 22.72 | 2.68
[5 empty] | 2023-09-01 13:05 | 6007.668 | 188.836 | 38.88527 | 0.3002148 | 44.41667 | 2665 | 36.46 | 25.4 | 22.63 | 2.77
[5 empty] | 2023-09-01 13:05 | 5997.721 | 188.7005 | 38.8671875 | 0.3004969 | 44.5 | 2670 | 36.56 | 25.4 | 22.72 | 2.68
[5 empty] | 2023-09-01 13:05 | 6003.292 | 185.6839 | 38.87442 | 0.2954188 | 44.58333 | 2675 | 36.46 | 25.4 | 22.63 | 2.77
[5 empty] | 2023-09-01 13:05 | 6003.689 | 189.6862 | 38.8671875 | 0.3017665 | 44.66667 | 2680 | 36.46 | 25.4 | 22.63 | 2.77
[5 empty] | 2023-09-01 13:05 | 5998.517 | 182.6127 | 38.8491 | 0.2907639 | 44.75 | 2685 | 36.46 | 25.4 | 22.63 | 2.77
[5 empty] | 2023-09-01 13:05 | 6000.904 | 187.4712 | 38.85995 | 0.2983811 | 44.83333 | 2690 | 36.46 | 25.4 | 22.63 | 2.77
[5 empty] | 2023-09-01 13:06 | 6002.894 | 190.459 | 38.85272 | 0.303036 | 44.91667 | 2695 | 36.46 | 25.4 | 22.63 | 2.77
[5 empty] | 2023-09-01 13:06 | 6003.292 | 188.2551 | 38.83463 | 0.2995095 | 45 | 2700 | 36.46 | 25.4 | 22.63 | 2.77
[5 empty] | 2023-09-01 13:06 | 5999.313 | 185.1178 | 38.79847 | 0.2947135 | 45.08333 | 2705 | 36.46 | 25.31 | 22.63 | 2.68
[5 empty] | 2023-09-01 13:06 | 6000.506 | 186.5726 | 38.82017 | 0.2969705 | 45.16667 | 2710 | 36.46 | 25.31 | 22.63 | 2.68
[5 empty] | 2023-09-01 13:06 | 6010.851 | 190.7115 | 38.83463 | 0.303036 | 45.25 | 2715 | 36.46 | 25.31 | 22.63 | 2.68
[5 empty] | 2023-09-01 13:06 | 5997.721 | 188.8777 | 38.83825 | 0.3007791 | 45.33333 | 2720 | 36.46 | 25.4 | 22.63 | 2.77
[5 empty] | 2023-09-01 13:06 | 5998.119 | 188.0043 | 38.83102 | 0.2993685 | 45.41667 | 2725 | 36.35 | 25.31 | 22.63 | 2.68
[5 empty] | 2023-09-01 13:06 | 6001.302 | 189.1677 | 38.79123 | 0.3010612 | 45.5 | 2730 | 36.46 | 25.31 | 22.63 | 2.68
[5 empty] | 2023-09-01 13:06 | 6006.077 | 191.6245 | 38.80209 | 0.3047287 | 45.58333 | 2735 | 36.35 | 25.31 | 22.63 | 2.68
[5 empty] | 2023-09-01 13:06 | 6000.506 | 191.4467 | 38.79485 | 0.3047287 | 45.66667 | 2740 | 36.35 | 25.31 | 22.63 | 2.68
[5 empty] | 2023-09-01 13:06 | 6000.108 | 190.3707 | 38.79123 | 0.303036 | 45.75 | 2745 | 36.35 | 25.31 | 22.63 | 2.68
[5 empty] | 2023-09-01 13:06 | 6004.883 | 188.1276 | 38.78762 | 0.2992274 | 45.83333 | 2750 | 36.35 | 25.31 | 22.63 | 2.68
[5 empty] | 2023-09-01 13:07 | 5998.119 | 186.2326 | 38.78762 | 0.2965473 | 45.91667 | 2755 | 36.35 | 25.31 | 22.63 | 2.68
[5 empty] | 2023-09-01 13:07 | 5997.324 | 189.0423 | 38.77315 | 0.3010612 | 46 | 2760 | 36.35 | 25.31 | 22.63 | 2.68
[5 empty] | 2023-09-01 13:07 | 6002.496 | 186.3685 | 38.73336 | 0.2965473 | 46.08333 | 2765 | 36.35 | 25.31 | 22.63 | 2.68
[5 empty] | 2023-09-01 13:07 | 6002.098 | 189.4587 | 38.68634 | 0.3014843 | 46.16667 | 2770 | 36.35 | 25.31 | 22.63 | 2.68
[5 empty] | 2023-09-01 13:07 | 5999.313 | 185.4722 | 38.60677 | 0.2952777 | 46.25 | 2775 | 36.25 | 25.4 | 22.63 | 2.77
[5 empty] | 2023-09-01 13:07 | 5999.71 | 185.3959 | 38.56699 | 0.2951367 | 46.33333 | 2780 | 36.25 | 25.58 | 22.63 | 2.95
[5 empty] | 2023-09-01 13:07 | 6004.883 | 186.9747 | 38.58869 | 0.2973936 | 46.41667 | 2785 | 36.25 | 25.49 | 22.63 | 2.86
[5 empty] | 2023-09-01 13:07 | 6002.496 | 189.2939 | 38.61762 | 0.3012022 | 46.5 | 2790 | 36.25 | 25.49 | 22.63 | 2.86
[5 empty] | 2023-09-01 13:07 | 6000.108 | 187.0919 | 38.65017 | 0.2978168 | 46.58333 | 2795 | 36.25 | 25.49 | 22.63 | 2.86
[5 empty] | 2023-09-01 13:07 | 6010.851 | 188.3146 | 38.66464 | 0.2992274 | 46.66667 | 2800 | 36.25 | 25.4 | 22.63 | 2.77
[5 empty] | 2023-09-01 13:07 | 6000.506 | 187.4588 | 38.66826 | 0.2983811 | 46.75 | 2805 | 36.25 | 25.4 | 22.63 | 2.77
[5 empty] | 2023-09-01 13:08 | 5999.71 | 184.7756 | 38.63932 | 0.2941492 | 46.83333 | 2810 | 36.15 | 25.4 | 22.63 | 2.77
[5 empty] | 2023-09-01 13:08 | 6003.292 | 186.9252 | 38.5923 | 0.2973936 | 46.91667 | 2815 | 36.15 | 25.4 | 22.63 | 2.77
[5 empty] | 2023-09-01 13:08 | 6004.087 | 183.4917 | 38.58869 | 0.2918923 | 47 | 2820 | 36.15 | 25.4 | 22.63 | 2.77
[5 empty] | 2023-09-01 13:08 | 5998.517 | 183.7644 | 38.5706 | 0.2925977 | 47.08333 | 2825 | 36.25 | 25.4 | 22.63 | 2.77
[5 empty] | 2023-09-01 13:08 | 5999.313 | 184.7634 | 38.58145 | 0.2941492 | 47.16667 | 2830 | 36.15 | 25.31 | 22.63 | 2.68
[5 empty] | 2023-09-01 13:08 | 6008.066 | 184.678 | 38.57784 | 0.293585 | 47.25 | 2835 | 36.15 | 25.31 | 22.63 | 2.68
[5 empty] | 2023-09-01 13:08 | 6001.7 | 185.9892 | 38.53082 | 0.295983 | 47.33333 | 2840 | 36.05 | 25.31 | 22.63 | 2.68
[5 empty] | 2023-09-01 13:08 | 5999.71 | 183.0921 | 38.48018 | 0.2914692 | 47.41667 | 2845 | 36.25 | 25.31 | 22.63 | 2.68
[5 empty] | 2023-09-01 13:08 | 6004.087 | 182.9596 | 38.45124 | 0.291046 | 47.5 | 2850 | 36.05 | 25.31 | 22.63 | 2.68