## 033
Versuch | Bezeichnung
picobond_033 | 040923_033
Datum | 2023-09-04
Modultyp | AMS
Partikelsystem
| Art | Bezeichnung | Einwaage in g
Hostparticle | Alumina | DAW-45 | 79.95
Guestparticle | Polysterol | SX250-H | 8.03
Summe |  |  | 87.98
Kommentar:
Parameter |  |  | Auswaage |  |  | TempExtern
Spaltweite | 2 | mm | Tara | 484.87 | g | Uhrzeit | Temperatur | Luftfeuchte
Drehzahl | 5000 | rpm | voll | 571.73 | g | 9:01 | 22 | 53%
Prozesszeit | 45 | min | Gesamtauswaage | 86.86 | g | 10:00 | 23 | 49%
|  |  | Verlust | 1.273017 | %
picobond
Leerlauf |  |  |  |  | Versuch
Date Time | Picobond.Drz_Mühle | Picobond.Leistung | Picobond.Temperatur | Picobond.Moment | Date Time | Picobond.Drz_Mühle | Picobond.Leistung | Picobond.Temperatur | Picobond.Moment |  | SensOb.Temperatur |  | SensDiff.Temperatur
| pbDrehzahl | pbLeistung | pbTemp | pbDrehmoment |  | pbDrehzahl | pbLeistung | pbTemp | pbDrehmoment | picobondTime | time | SensOb | SensDiff
| min-1 | W | °C | Nm |  | min-1 | W | °C | Nm | min | s | °C | °C | °C | °C
ts | rpm | power | pbTemp | DMom | ts | rpm | power | pbTemp | DMom | SensTime | obTime | obTemp | T1 | T2 | dT
2023-09-04 09:01 | 0 | 0 |  | -0.12 | 2023-09-04 09:12 | 0 | 0 |  | -0.12 | 0 | 0 | 22.1 | 20.87 | 21.57 | -0.7
2023-09-04 09:01 | 0 | 0 |  | -0.12 | 2023-09-04 09:12 | 0 | 0 |  | 0.728329 | 0.08333333 | 5 | 22.1 | 20.69 | 21.57 | -0.88
2023-09-04 09:02 | 0 | 0 |  | 0.9091666 | 2023-09-04 09:13 | 1100.08 | 45.12251 |  | 0.3917621 | 0.1666667 | 10 | 22.01 | 20.87 | 21.57 | -0.7
2023-09-04 09:02 | 1016.131 | 4.071317 |  | 0.03826823 | 2023-09-04 09:13 | 1003.002 | -2.9435 |  | -0.02802952 | 0.25 | 15 | 22.28 | 20.87 | 21.57 | -0.7
2023-09-04 09:02 | 1002.206 | -6.567524 |  | -0.06258897 | 2023-09-04 09:13 | 1000.615 | -3.069496 |  | -0.02929904 | 0.3333333 | 20 | 22.1 | 20.95 | 21.57 | -0.62
2023-09-04 09:02 | 1000.217 | -6.687437 |  | -0.06385851 | 2023-09-04 09:13 | 1004.991 | -3.053236 |  | -0.02901693 | 0.4166667 | 25 | 22.01 | 21.31 | 21.66 | -0.35
2023-09-04 09:02 | 1002.206 | -6.611928 |  | -0.06301215 | 2023-09-04 09:13 | 1001.411 | -3.116306 |  | -0.02972222 | 0.5 | 30 | 22.28 | 21.22 | 21.75 | -0.53
2023-09-04 09:02 | 1002.604 | -6.584939 |  | -0.06273004 | 2023-09-04 09:13 | 999.8192 | -3.303314 |  | -0.03155599 | 0.5833333 | 35 | 22.01 | 21.13 | 21.75 | -0.62
2023-09-04 09:02 | 1002.604 | -6.718204 |  | -0.06399956 | 2023-09-04 09:13 | 1001.411 | -3.323363 |  | -0.03169706 | 0.6666667 | 40 | 22.19 | 21.13 | 21.4 | -0.27
2023-09-04 09:02 | 1001.411 | -6.724996 |  | -0.06414062 | 2023-09-04 09:13 | 1002.206 | -3.326004 |  | -0.03169706 | 0.75 | 45 | 22.01 | 21.04 | 21.31 | -0.27
2023-09-04 09:02 | 1003.002 | -6.646805 |  | -0.06329428 | 2023-09-04 09:13 | 999.0234375 | -3.418721 |  | -0.03268446 | 0.8333333 | 50 | 22.01 | 21.04 | 21.31 | -0.27
2023-09-04 09:02 | 1001.808 | -6.727667 |  | -0.06414062 | 2023-09-04 09:13 | 1001.808 | -3.517025 |  | -0.03353082 | 0.9166667 | 55 | 22.01 | 21.04 | 21.22 | -0.18
2023-09-04 09:02 | 1001.808 | -6.831237 |  | -0.06512804 | 2023-09-04 09:13 | 1003.4 | -3.40406 |  | -0.03240234 | 1 | 60 | 22.1 | 21.04 | 21.22 | -0.18
| 5000 |  |  | -0.04848307 | 2023-09-04 09:13 | 1001.411 | -3.397311 |  | -0.03240234 | 1.083333 | 65 | 22.28 | 21.04 | 21.22 | -0.18
[5 empty] | 2023-09-04 09:14 | 1846.065 | 2.461759 |  | 0.01273655 | 1.166667 | 70 | 22.01 | 20.95 | 21.22 | -0.27
[5 empty] | 2023-09-04 09:14 | 1997.251 | 0.6870548 |  | 0.003285579 | 1.25 | 75 | 22.01 | 20.95 | 21.22 | -0.27
[5 empty] | 2023-09-04 09:14 | 1997.649 | 0.9822248 |  | 0.004696183 | 1.333333 | 80 | 22.01 | 21.04 | 21.22 | -0.18
[5 empty] | 2023-09-04 09:14 | 1996.058 | 1.010921 |  | 0.004837237 | 1.416667 | 85 | 22.1 | 20.95 | 21.13 | -0.18
[5 empty] | 2023-09-04 09:14 | 1998.046875 | 0.923403 |  | 0.004414067 | 1.5 | 90 | 22.01 | 20.95 | 21.22 | -0.27
[5 empty] | 2023-09-04 09:14 | 1998.046875 | 1.45456 |  | 0.006953113 | 1.583333 | 95 | 22.1 | 20.95 | 21.13 | -0.18
[5 empty] | 2023-09-04 09:14 | 2997.07 | 14.22148 |  | 0.04532117 | 1.666667 | 100 | 22.01 | 20.95 | 21.13 | -0.18
[5 empty] | 2023-09-04 09:14 | 3002.242 | 12.91583 |  | 0.04108941 | 1.75 | 105 | 22.37 | 20.95 | 21.13 | -0.18
[5 empty] | 2023-09-04 09:14 | 2998.264 | 12.4559 |  | 0.03967882 | 1.833333 | 110 | 22.01 | 21.04 | 21.13 | -0.09
[5 empty] | 2023-09-04 09:14 | 2996.275 | 12.35914 |  | 0.0393967 | 1.916667 | 115 | 22.01 | 21.04 | 21.22 | -0.18
[5 empty] | 2023-09-04 09:14 | 3004.232 | 13.41245 |  | 0.04264107 | 2 | 120 | 22.19 | 21.04 | 21.22 | -0.18
[5 empty] | 2023-09-04 09:14 | 3001.049 | 13.26528 |  | 0.04221789 | 2.083333 | 125 | 22.1 | 21.04 | 21.22 | -0.18
[5 empty] | 2023-09-04 09:15 | 4002.459 | 30.22343 |  | 0.0721224 | 2.166667 | 130 | 22.1 | 21.04 | 21.22 | -0.18
[5 empty] | 2023-09-04 09:15 | 4002.459 | 30.87366 |  | 0.07367405 | 2.25 | 135 | 22.1 | 21.13 | 21.22 | -0.09
[5 empty] | 2023-09-04 09:15 | 3994.9 | 30.28435 |  | 0.07240453 | 2.333333 | 140 | 22.1 | 21.13 | 21.31 | -0.18
[5 empty] | 2023-09-04 09:15 | 4003.653 | 32.12459 |  | 0.07663629 | 2.416667 | 145 | 22.1 | 21.13 | 21.22 | -0.09
[5 empty] | 2023-09-04 09:15 | 4002.062 | 31.63896 |  | 0.0755078 | 2.5 | 150 | 22.19 | 21.22 | 21.31 | -0.09
[5 empty] | 2023-09-04 09:15 | 3996.09375 | 32.65411 |  | 0.07804687 | 2.583333 | 155 | 22.19 | 21.22 | 21.31 | -0.09
[5 empty] | 2023-09-04 09:15 | 5004.666 | 62.33052 |  | 0.118954 | 2.666667 | 160 | 22.19 | 21.31 | 21.31 | 0
[5 empty] | 2023-09-04 09:15 | 4999.494 | 62.0446 |  | 0.1185308 | 2.75 | 165 | 22.19 | 21.31 | 21.31 | 0
[5 empty] | 2023-09-04 09:15 | 5001.483 | 65.09779 |  | 0.1243142 | 2.833333 | 170 | 22.28 | 21.4 | 21.31 | 0.09
[5 empty] | 2023-09-04 09:15 | 5007.053 | 65.24426 |  | 0.1244553 | 2.916667 | 175 | 22.28 | 21.4 | 21.31 | 0.09
[5 empty] | 2023-09-04 09:15 | 4993.923 | 65.5157 |  | 0.1253017 | 3 | 180 | 22.81 | 21.48 | 21.31 | 0.17
[5 empty] | 2023-09-04 09:16 | 4998.3 | 65.27784 |  | 0.1247374 | 3.083333 | 185 | 22.37 | 21.48 | 21.4 | 0.08
[5 empty] | 2023-09-04 09:16 | 5001.881 | 68.27946 |  | 0.1303797 | 3.166667 | 190 | 22.37 | 21.57 | 21.4 | 0.17
[5 empty] | 2023-09-04 09:16 | 5000.6875 | 68.63247 |  | 0.1310851 | 3.25 | 195 | 22.46 | 21.66 | 21.4 | 0.26
[5 empty] | 2023-09-04 09:16 | 4993.923 | 67.87583 |  | 0.1298155 | 3.333333 | 200 | 22.55 | 21.66 | 21.48 | 0.18
[5 empty] | 2023-09-04 09:16 | 5003.472 | 70.73976 |  | 0.1350347 | 3.416667 | 205 | 22.81 | 21.75 | 21.4 | 0.35
[5 empty] | 2023-09-04 09:16 | 5001.881 | 72.78568 |  | 0.1389844 | 3.5 | 210 | 22.63 | 21.75 | 21.48 | 0.27
[5 empty] | 2023-09-04 09:16 | 4999.096 | 79.02078 |  | 0.1509744 | 3.583333 | 215 | 22.72 | 21.84 | 21.48 | 0.36
[5 empty] | 2023-09-04 09:16 | 4998.698 | 73.32996 |  | 0.1401128 | 3.666667 | 220 | 22.81 | 21.84 | 21.48 | 0.36
[5 empty] | 2023-09-04 09:16 | 5003.075 | 74.87198 |  | 0.142934 | 3.75 | 225 | 22.9 | 21.93 | 21.48 | 0.45
[5 empty] | 2023-09-04 09:16 | 5004.666 | 74.89578 |  | 0.142934 | 3.833333 | 230 | 23.34 | 21.93 | 21.57 | 0.36
[5 empty] | 2023-09-04 09:16 | 4993.923 | 77.98021 |  | 0.1491406 | 3.916667 | 235 | 23.08 | 22.01 | 21.57 | 0.44
[5 empty] | 2023-09-04 09:16 | 5001.483 | 87.03609 |  | 0.1662087 | 4 | 240 | 23.08 | 22.1 | 21.57 | 0.53
[5 empty] | 2023-09-04 09:16 | 5005.461 | 81.70879 |  | 0.1559114 | 4.083333 | 245 | 23.52 | 22.1 | 21.57 | 0.53
[5 empty] | 2023-09-04 09:17 | 5001.881 | 75.37122 |  | 0.1439214 | 4.166667 | 250 | 23.34 | 22.1 | 21.57 | 0.53
[5 empty] | 2023-09-04 09:17 | 5005.859375 | 77.87088 |  | 0.1485764 | 4.25 | 255 | 23.61 | 22.19 | 21.66 | 0.53
[5 empty] | 2023-09-04 09:17 | 5008.645 | 81.46486 |  | 0.1553472 | 4.333333 | 260 | 23.52 | 22.19 | 21.66 | 0.53
[5 empty] | 2023-09-04 09:17 | 5003.87 | 84.56498 |  | 0.1614127 | 4.416667 | 265 | 23.79 | 22.28 | 21.66 | 0.62
[5 empty] | 2023-09-04 09:17 | 4997.106 | 81.79381 |  | 0.1563346 | 4.5 | 270 | 23.79 | 22.28 | 21.66 | 0.62
[5 empty] | 2023-09-04 09:17 | 5004.666 | 79.47841 |  | 0.1516797 | 4.583333 | 275 | 23.79 | 22.37 | 21.66 | 0.71
[5 empty] | 2023-09-04 09:17 | 5003.075 | 78.93591 |  | 0.1506923 | 4.666667 | 280 | 23.88 | 22.37 | 21.66 | 0.71
[5 empty] | 2023-09-04 09:17 | 5001.085 | 84.22247 |  | 0.1608485 | 4.75 | 285 | 24.23 | 22.37 | 21.75 | 0.62
[5 empty] | 2023-09-04 09:17 | 5002.677 | 79.74236 |  | 0.1522439 | 4.833333 | 290 | 24.15 | 22.37 | 21.75 | 0.62
[5 empty] | 2023-09-04 09:17 | 5003.87 | 88.85128 |  | 0.1695942 | 4.916667 | 295 | 24.23 | 22.46 | 21.75 | 0.71
[5 empty] | 2023-09-04 09:17 | 5001.881 | 80.83776 |  | 0.1543598 | 5 | 300 | 24.41 | 22.46 | 21.75 | 0.71
[5 empty] | 2023-09-04 09:18 | 4998.3 | 83.14209 |  | 0.1588737 | 5.083333 | 305 | 24.5 | 22.46 | 21.75 | 0.71
[5 empty] | 2023-09-04 09:18 | 5005.859375 | 82.38066 |  | 0.157181 | 5.166667 | 310 | 24.59 | 22.55 | 21.75 | 0.8
[5 empty] | 2023-09-04 09:18 | 5000.6875 | 93.5953 |  | 0.178763 | 5.25 | 315 | 24.77 | 22.55 | 21.84 | 0.71
[5 empty] | 2023-09-04 09:18 | 4993.526 | 82.47269 |  | 0.1577452 | 5.333333 | 320 | 24.95 | 22.55 | 21.84 | 0.71
[5 empty] | 2023-09-04 09:18 | 4996.311 | 83.69933 |  | 0.1600021 | 5.416667 | 325 | 25.13 | 22.55 | 21.84 | 0.71
[5 empty] | 2023-09-04 09:18 | 5009.44 | 81.40384 |  | 0.1552062 | 5.5 | 330 | 25.13 | 22.63 | 21.84 | 0.79
[5 empty] | 2023-09-04 09:18 | 4999.096 | 88.61883 |  | 0.1693121 | 5.583333 | 335 | 25.31 | 22.63 | 21.84 | 0.79
[5 empty] | 2023-09-04 09:18 | 4998.3 | 85.79959 |  | 0.1639518 | 5.666667 | 340 | 25.4 | 22.72 | 21.84 | 0.88
[5 empty] | 2023-09-04 09:18 | 5007.053 | 84.32298 |  | 0.1608485 | 5.75 | 345 | 25.58 | 22.72 | 21.84 | 0.88
[5 empty] | 2023-09-04 09:18 | 5004.268 | 81.68931 |  | 0.1559114 | 5.833333 | 350 | 25.67 | 22.72 | 21.93 | 0.79
[5 empty] | 2023-09-04 09:18 | 5003.87 | 82.71744 |  | 0.1578863 | 5.916667 | 355 | 25.76 | 22.72 | 21.93 | 0.79
[5 empty] | 2023-09-04 09:18 | 4998.3 | 79.15585 |  | 0.1512565 | 6 | 360 | 25.85 | 22.72 | 21.93 | 0.79
[5 empty] | 2023-09-04 09:19 | 5003.075 | 80.85706 |  | 0.1543598 | 6.083333 | 365 | 25.94 | 22.81 | 21.93 | 0.88
[5 empty] | 2023-09-04 09:19 | 5002.278 | 86.68054 | 28.682 | 0.1655035 | 6.166667 | 370 | 26.12 | 22.81 | 21.93 | 0.88
[5 empty] | 2023-09-04 09:19 | 4996.311 | 78.23888 | 28.77966 | 0.1495638 | 6.25 | 375 | 26.3 | 22.81 | 22.01 | 0.8
[5 empty] | 2023-09-04 09:19 | 5004.268 | 87.97144 | 28.88817 | 0.1679015 | 6.333333 | 380 | 26.3 | 22.9 | 21.93 | 0.97
[5 empty] | 2023-09-04 09:19 | 5003.87 | 81.2394 | 28.97497 | 0.1550651 | 6.416667 | 385 | 26.39 | 22.9 | 22.01 | 0.89
[5 empty] | 2023-09-04 09:19 | 4993.923 | 91.91984 | 29.0654 | 0.1758007 | 6.5 | 390 | 26.48 | 22.9 | 22.01 | 0.89
[5 empty] | 2023-09-04 09:19 | 5004.268 | 87.60191 | 29.16305 | 0.1671962 | 6.583333 | 395 | 26.57 | 22.99 | 22.1 | 0.89
[5 empty] | 2023-09-04 09:19 | 5003.472 | 88.91809 | 29.24262 | 0.1697352 | 6.666667 | 400 | 26.75 | 22.99 | 22.01 | 0.98
[5 empty] | 2023-09-04 09:19 | 5003.87 | 86.11691 | 29.34028 | 0.164375 | 6.75 | 405 | 26.75 | 22.99 | 22.01 | 0.98
[5 empty] | 2023-09-04 09:19 | 5001.483 | 83.19504 | 29.42708 | 0.1588737 | 6.833333 | 410 | 27.21 | 22.99 | 22.1 | 0.89
[5 empty] | 2023-09-04 09:19 | 5000.289 | 84.13521 | 29.52112 | 0.1607074 | 6.916667 | 415 | 27.02 | 22.99 | 22.1 | 0.89
[5 empty] | 2023-09-04 09:19 | 4997.504 | 88.81203 | 29.61155 | 0.1697352 | 7 | 420 | 27.39 | 22.99 | 22.1 | 0.89
[5 empty] | 2023-09-04 09:20 | 4999.096 | 85.14877 | 29.70197 | 0.1626823 | 7.083333 | 425 | 27.3 | 23.08 | 22.1 | 0.98
[5 empty] | 2023-09-04 09:20 | 4995.913 | 88.26727 | 29.77792 | 0.1687478 | 7.166667 | 430 | 27.3 | 23.08 | 22.1 | 0.98
[5 empty] | 2023-09-04 09:20 | 5001.881 | 92.3618 | 29.86835 | 0.176365 | 7.25 | 435 | 27.48 | 23.08 | 22.1 | 0.98
[5 empty] | 2023-09-04 09:20 | 5002.278 | 82.61725 | 29.94792 | 0.1577452 | 7.333333 | 440 | 27.48 | 23.08 | 22.19 | 0.89
[5 empty] | 2023-09-04 09:20 | 4999.892 | 82.7255 | 30.03111 | 0.1580273 | 7.416667 | 445 | 27.84 | 23.17 | 22.19 | 0.98
[5 empty] | 2023-09-04 09:20 | 5000.289 | 83.98752 | 30.11429 | 0.1604253 | 7.5 | 450 | 27.66 | 23.17 | 22.19 | 0.98
[5 empty] | 2023-09-04 09:20 | 5003.075 | 90.6105 | 30.1794 | 0.1729796 | 7.583333 | 455 | 27.66 | 23.17 | 22.19 | 0.98
[5 empty] | 2023-09-04 09:20 | 4997.106 | 91.90464 | 30.25535 | 0.1756597 | 7.666667 | 460 | 27.94 | 23.17 | 22.19 | 0.98
[5 empty] | 2023-09-04 09:20 | 5003.87 | 87.00375 | 30.33854 | 0.1660677 | 7.75 | 465 | 27.84 | 23.17 | 22.19 | 0.98
[5 empty] | 2023-09-04 09:20 | 5001.085 | 84.81336 | 30.41088 | 0.161977 | 7.833333 | 470 | 28.12 | 23.26 | 22.19 | 1.07
[5 empty] | 2023-09-04 09:20 | 5003.075 | 85.21653 | 30.48322 | 0.1626823 | 7.916667 | 475 | 28.21 | 23.26 | 22.28 | 0.98
[5 empty] | 2023-09-04 09:20 | 4997.902 | 84.98081 | 30.55194 | 0.1624002 | 8 | 480 | 28.12 | 23.26 | 22.28 | 0.98
[5 empty] | 2023-09-04 09:21 | 5001.483 | 88.07021 | 30.63875 | 0.1681836 | 8.083333 | 485 | 28.39 | 23.26 | 22.28 | 0.98
[5 empty] | 2023-09-04 09:21 | 5004.268 | 90.33648 | 30.70747 | 0.1724153 | 8.166667 | 490 | 28.3 | 23.26 | 22.28 | 0.98
[5 empty] | 2023-09-04 09:21 | 4997.106 | 88.14074 | 30.7798 | 0.1684657 | 8.25 | 495 | 28.39 | 23.34 | 22.28 | 1.06
[5 empty] | 2023-09-04 09:21 | 5004.666 | 88.56975 | 30.84852 | 0.16903 | 8.333333 | 500 | 28.49 | 23.34 | 22.28 | 1.06
[5 empty] | 2023-09-04 09:21 | 5000.6875 | 88.7209 | 30.9281 | 0.1694531 | 8.416667 | 505 | 28.49 | 23.34 | 22.28 | 1.06
[5 empty] | 2023-09-04 09:21 | 4991.536 | 89.14829 | 30.98958 | 0.1705816 | 8.5 | 510 | 28.67 | 23.34 | 22.28 | 1.06
[5 empty] | 2023-09-04 09:21 | 4993.128 | 85.85829 | 31.05831 | 0.1642339 | 8.583333 | 515 | 28.76 | 23.34 | 22.28 | 1.06
[5 empty] | 2023-09-04 09:21 | 5006.655 | 93.41121 | 31.11979 | 0.1781988 | 8.666667 | 520 | 28.85 | 23.43 | 22.37 | 1.06
[5 empty] | 2023-09-04 09:21 | 4998.3 | 88.08799 | 31.17766 | 0.1683246 | 8.75 | 525 | 28.85 | 23.43 | 22.37 | 1.06
[5 empty] | 2023-09-04 09:21 | 5001.483 | 89.843 | 31.23553 | 0.171569 | 8.833333 | 530 | 28.95 | 23.43 | 22.37 | 1.06
[5 empty] | 2023-09-04 09:21 | 5003.472 | 89.95263 | 31.29702 | 0.17171 | 8.916667 | 535 | 28.95 | 23.43 | 22.37 | 1.06
[5 empty] | 2023-09-04 09:21 | 5003.075 | 88.83716 | 31.36213 | 0.1695942 | 9 | 540 | 29.04 | 23.43 | 22.37 | 1.06
[5 empty] | 2023-09-04 09:22 | 5003.075 | 90.75828 | 31.42723 | 0.1732617 | 9.083333 | 545 | 29.04 | 23.43 | 22.37 | 1.06
[5 empty] | 2023-09-04 09:22 | 4995.913 | 90.25943 | 31.4851 | 0.1725564 | 9.166667 | 550 | 29.13 | 23.52 | 22.37 | 1.15
[5 empty] | 2023-09-04 09:22 | 5005.859375 | 91.84383 | 31.54296875 | 0.1752365 | 9.25 | 555 | 29.22 | 23.52 | 22.46 | 1.06
[5 empty] | 2023-09-04 09:22 | 5004.268 | 92.92323 | 31.61169 | 0.1773524 | 9.333333 | 560 | 29.22 | 23.52 | 22.46 | 1.06
[5 empty] | 2023-09-04 09:22 | 4995.515 | 86.4158 | 31.66956 | 0.1652214 | 9.416667 | 565 | 29.32 | 23.52 | 22.46 | 1.06
[5 empty] | 2023-09-04 09:22 | 4999.494 | 88.62589 | 31.73105 | 0.1693121 | 9.5 | 570 | 29.41 | 23.52 | 22.46 | 1.06
[5 empty] | 2023-09-04 09:22 | 5005.859375 | 89.25624 | 31.78892 | 0.1702995 | 9.583333 | 575 | 29.69 | 23.52 | 22.46 | 1.06
[5 empty] | 2023-09-04 09:22 | 4994.322 | 88.31293 | 31.8359375 | 0.1688889 | 9.666667 | 580 | 29.5 | 23.52 | 22.46 | 1.06
[5 empty] | 2023-09-04 09:22 | 5004.268 | 89.22787 | 31.88657 | 0.1702995 | 9.75 | 585 | 29.78 | 23.61 | 22.46 | 1.15
[5 empty] | 2023-09-04 09:22 | 5003.472 | 94.38637 | 31.92636 | 0.1801736 | 9.833333 | 590 | 29.59 | 23.52 | 22.46 | 1.06
[5 empty] | 2023-09-04 09:22 | 4999.494 | 88.47822 | 31.98423 | 0.16903 | 9.916667 | 595 | 29.69 | 23.61 | 22.46 | 1.15
[5 empty] | 2023-09-04 09:22 | 4993.923 | 86.16699 | 32.03487 | 0.1647982 | 10 | 600 | 29.78 | 23.61 | 22.46 | 1.15
[5 empty] | 2023-09-04 09:23 | 5002.677 | 87.57406 | 32.08551 | 0.1671962 | 10.08333 | 605 | 29.78 | 23.61 | 22.46 | 1.15
[5 empty] | 2023-09-04 09:23 | 5005.064 | 92.79018 | 32.12529 | 0.1770703 | 10.16667 | 610 | 29.87 | 23.61 | 22.55 | 1.06
[5 empty] | 2023-09-04 09:23 | 4993.923 | 93.91122 | 32.17593 | 0.1796094 | 10.25 | 615 | 29.87 | 23.7 | 22.55 | 1.15
[5 empty] | 2023-09-04 09:23 | 4997.504 | 93.31431 | 32.2338 | 0.1783398 | 10.33333 | 620 | 30.06 | 23.7 | 22.55 | 1.15
[5 empty] | 2023-09-04 09:23 | 4997.902 | 89.55725 | 32.27358 | 0.1711458 | 10.41667 | 625 | 29.97 | 23.61 | 22.55 | 1.06
[5 empty] | 2023-09-04 09:23 | 4997.106 | 91.83083 | 32.31699 | 0.1755186 | 10.5 | 630 | 30.06 | 23.7 | 22.55 | 1.15
[5 empty] | 2023-09-04 09:23 | 4997.504 | 88.51682 | 32.36401 | 0.169171 | 10.58333 | 635 | 30.06 | 23.7 | 22.55 | 1.15
[5 empty] | 2023-09-04 09:23 | 5005.461 | 92.0583 | 32.40741 | 0.1756597 | 10.66667 | 640 | 30.15 | 23.7 | 22.55 | 1.15
[5 empty] | 2023-09-04 09:23 | 5007.053 | 94.08419 | 32.45804 | 0.1794683 | 10.75 | 645 | 30.15 | 23.79 | 22.55 | 1.24
[5 empty] | 2023-09-04 09:23 | 4993.526 | 93.75624 | 32.49783 | 0.1793272 | 10.83333 | 650 | 30.25 | 23.79 | 22.63 | 1.16
[5 empty] | 2023-09-04 09:23 | 4997.902 | 89.77869 | 32.54123 | 0.171569 | 10.91667 | 655 | 30.25 | 23.79 | 22.63 | 1.16
[5 empty] | 2023-09-04 09:24 | 4999.096 | 90.6861 | 32.58102 | 0.1732617 | 11 | 660 | 30.34 | 23.79 | 22.55 | 1.24
[5 empty] | 2023-09-04 09:24 | 4992.73 | 91.89787 | 32.62804 | 0.1758007 | 11.08333 | 665 | 30.34 | 23.79 | 22.63 | 1.16
[5 empty] | 2023-09-04 09:24 | 4999.096 | 90.53844 | 32.66059 | 0.1729796 | 11.16667 | 670 | 30.34 | 23.79 | 22.63 | 1.16
[5 empty] | 2023-09-04 09:24 | 5005.859375 | 91.7699 | 32.70761 | 0.1750955 | 11.25 | 675 | 30.43 | 23.79 | 22.63 | 1.16
[5 empty] | 2023-09-04 09:24 | 5005.461 | 94.27605 | 32.7474 | 0.1798915 | 11.33333 | 680 | 30.81 | 23.88 | 22.63 | 1.25
[5 empty] | 2023-09-04 09:24 | 4998.698 | 98.65201 | 32.78357 | 0.1884961 | 11.41667 | 685 | 30.53 | 23.88 | 22.63 | 1.25
[5 empty] | 2023-09-04 09:24 | 5002.278 | 93.2557 | 32.82335 | 0.1780577 | 11.5 | 690 | 30.62 | 23.88 | 22.63 | 1.25
[5 empty] | 2023-09-04 09:24 | 5007.849 | 99.57219 | 32.86676 | 0.1899067 | 11.58333 | 695 | 30.81 | 23.88 | 22.63 | 1.25
[5 empty] | 2023-09-04 09:24 | 4990.343 | 92.95947 | 32.91015625 | 0.1779166 | 11.66667 | 700 | 30.62 | 23.88 | 22.63 | 1.25
[5 empty] | 2023-09-04 09:24 | 5002.677 | 98.28722 | 32.95356 | 0.1876497 | 11.75 | 705 | 30.71 | 23.88 | 22.63 | 1.25
[5 empty] | 2023-09-04 09:24 | 5003.472 | 98.67233 | 32.99696 | 0.188355 | 11.83333 | 710 | 30.81 | 23.88 | 22.63 | 1.25
[5 empty] | 2023-09-04 09:24 | 4999.096 | 95.63278 | 33.0259 | 0.1827127 | 11.91667 | 715 | 30.81 | 23.88 | 22.72 | 1.16
[5 empty] | 2023-09-04 09:24 | 4997.504 | 98.62845 | 33.06207 | 0.1884961 | 12 | 720 | 30.81 | 23.88 | 22.72 | 1.16
[5 empty] | 2023-09-04 09:25 | 5007.451 | 96.08843 | 33.091 | 0.1832769 | 12.08333 | 725 | 30.81 | 23.88 | 22.72 | 1.16
[5 empty] | 2023-09-04 09:25 | 5006.257 | 96.95277 | 33.1127 | 0.1849696 | 12.16667 | 730 | 30.9 | 23.88 | 22.72 | 1.16
[5 empty] | 2023-09-04 09:25 | 5004.268 | 101.7182 | 33.14526 | 0.1941384 | 12.25 | 735 | 30.9 | 23.88 | 22.72 | 1.16
[5 empty] | 2023-09-04 09:25 | 5003.472 | 99.92854 | 33.17419 | 0.190753 | 12.33333 | 740 | 31 | 23.88 | 22.72 | 1.16
[5 empty] | 2023-09-04 09:25 | 5002.677 | 102.4986 | 33.21398 | 0.1956901 | 12.41667 | 745 | 31 | 23.88 | 22.72 | 1.16
[5 empty] | 2023-09-04 09:25 | 5005.064 | 103.3606 | 33.25014 | 0.1972417 | 12.5 | 750 | 31 | 23.97 | 22.72 | 1.25
[5 empty] | 2023-09-04 09:25 | 4999.494 | 101.1043 | 33.27908 | 0.193151 | 12.58333 | 755 | 31.09 | 23.88 | 22.72 | 1.16
[5 empty] | 2023-09-04 09:25 | 5001.483 | 102.548 | 33.31163 | 0.1958311 | 12.66667 | 760 | 31.09 | 23.97 | 22.72 | 1.25
[5 empty] | 2023-09-04 09:25 | 5008.645 | 98.55243 | 33.34418 | 0.1879319 | 12.75 | 765 | 31.19 | 23.97 | 22.72 | 1.25
[5 empty] | 2023-09-04 09:25 | 4995.515 | 98.36786 | 33.37674 | 0.1880729 | 12.83333 | 770 | 31.19 | 23.97 | 22.72 | 1.25
[5 empty] | 2023-09-04 09:25 | 4997.902 | 95.24089 | 33.41652 | 0.1820074 | 12.91667 | 775 | 31.19 | 23.97 | 22.72 | 1.25
[5 empty] | 2023-09-04 09:26 | 5002.278 | 97.17123 | 33.44907 | 0.1855339 | 13 | 780 | 31.19 | 23.97 | 22.81 | 1.16
[5 empty] | 2023-09-04 09:26 | 4996.311 | 99.12144 | 33.48886 | 0.1894835 | 13.08333 | 785 | 31.28 | 23.97 | 22.72 | 1.25
[5 empty] | 2023-09-04 09:26 | 4993.526 | 97.4437 | 33.52141 | 0.1863802 | 13.16667 | 790 | 31.28 | 23.97 | 22.81 | 1.16
[5 empty] | 2023-09-04 09:26 | 5001.881 | 95.68607 | 33.54311 | 0.1827127 | 13.25 | 795 | 31.28 | 24.06 | 22.81 | 1.25
[5 empty] | 2023-09-04 09:26 | 5009.042 | 99.15205 | 33.57205 | 0.1890603 | 13.33333 | 800 | 31.56 | 24.06 | 22.81 | 1.25
[5 empty] | 2023-09-04 09:26 | 4992.333 | 96.75684 | 33.59737 | 0.1851107 | 13.41667 | 805 | 31.37 | 24.06 | 22.72 | 1.34
[5 empty] | 2023-09-04 09:26 | 4999.892 | 100.6693 | 33.61184 | 0.1923047 | 13.5 | 810 | 31.56 | 24.06 | 22.81 | 1.25
[5 empty] | 2023-09-04 09:26 | 5004.666 | 101.4307 | 33.64439 | 0.1935742 | 13.58333 | 815 | 31.66 | 24.06 | 22.81 | 1.25
[5 empty] | 2023-09-04 09:26 | 5001.881 | 96.6464 | 33.67694 | 0.1845464 | 13.66667 | 820 | 31.47 | 24.06 | 22.81 | 1.25
[5 empty] | 2023-09-04 09:26 | 4991.536 | 98.36323 | 33.70588 | 0.188214 | 13.75 | 825 | 31.66 | 24.06 | 22.81 | 1.25
[5 empty] | 2023-09-04 09:26 | 5005.859375 | 95.17072 | 33.73481 | 0.1815842 | 13.83333 | 830 | 31.56 | 24.06 | 22.81 | 1.25
[5 empty] | 2023-09-04 09:26 | 5002.677 | 101.2426 | 33.7746 | 0.1932921 | 13.91667 | 835 | 31.75 | 24.06 | 22.81 | 1.25
[5 empty] | 2023-09-04 09:27 | 5001.483 | 102.0309 | 33.80715 | 0.1948437 | 14 | 840 | 31.56 | 24.06 | 22.81 | 1.25
[5 empty] | 2023-09-04 09:27 | 4995.515 | 100.0647 | 33.83608 | 0.1913172 | 14.08333 | 845 | 31.66 | 24.06 | 22.81 | 1.25
[5 empty] | 2023-09-04 09:27 | 5003.075 | 100.2901 | 33.86863 | 0.1914583 | 14.16667 | 850 | 31.66 | 24.15 | 22.81 | 1.34
[5 empty] | 2023-09-04 09:27 | 5001.085 | 98.18208 | 33.89757 | 0.1875086 | 14.25 | 855 | 31.66 | 24.15 | 22.81 | 1.34
[5 empty] | 2023-09-04 09:27 | 4997.902 | 101.3674 | 33.91204 | 0.1937152 | 14.33333 | 860 | 31.75 | 24.15 | 22.81 | 1.34
[5 empty] | 2023-09-04 09:27 | 5007.451 | 102.3006 | 33.94098 | 0.1951258 | 14.41667 | 865 | 31.75 | 24.15 | 22.81 | 1.34
[5 empty] | 2023-09-04 09:27 | 5001.085 | 96.92648 | 33.96991 | 0.1851107 | 14.5 | 870 | 31.85 | 24.15 | 22.9 | 1.25
[5 empty] | 2023-09-04 09:27 | 4998.3 | 99.08706 | 33.99523 | 0.1893424 | 14.58333 | 875 | 31.85 | 24.15 | 22.9 | 1.25
[5 empty] | 2023-09-04 09:27 | 4995.913 | 95.57189 | 34.02054 | 0.1827127 | 14.66667 | 880 | 31.85 | 24.15 | 22.81 | 1.34
[5 empty] | 2023-09-04 09:27 | 5008.247 | 102.4648 | 34.04948 | 0.195408 | 14.75 | 885 | 31.85 | 24.15 | 22.81 | 1.34
[5 empty] | 2023-09-04 09:27 | 5005.064 | 100.9213 | 34.0748 | 0.1925868 | 14.83333 | 890 | 32.04 | 24.15 | 22.9 | 1.25
[5 empty] | 2023-09-04 09:27 | 5001.085 | 98.69912 | 34.10012 | 0.1884961 | 14.91667 | 895 | 32.14 | 24.15 | 22.9 | 1.25
[5 empty] | 2023-09-04 09:28 | 5006.257 | 98.4315 | 34.12543 | 0.1877908 | 15 | 900 | 31.94 | 24.15 | 22.9 | 1.25
[5 empty] | 2023-09-04 09:28 | 5005.461 | 98.26799 | 34.14352 | 0.1875086 | 15.08333 | 905 | 32.04 | 24.15 | 22.9 | 1.25
[5 empty] | 2023-09-04 09:28 | 4994.719 | 96.87685 | 34.15799 | 0.1852517 | 15.16667 | 910 | 32.14 | 24.15 | 22.9 | 1.25
[5 empty] | 2023-09-04 09:28 | 5003.075 | 100.4379 | 34.1833 | 0.1917405 | 15.25 | 915 | 32.04 | 24.23 | 22.9 | 1.33
[5 empty] | 2023-09-04 09:28 | 5004.666 | 100.7654 | 34.21585 | 0.1923047 | 15.33333 | 920 | 32.04 | 24.15 | 22.9 | 1.25
[5 empty] | 2023-09-04 09:28 | 4995.515 | 97.99897 | 34.23756 | 0.1873676 | 15.41667 | 925 | 32.04 | 24.23 | 22.9 | 1.33
[5 empty] | 2023-09-04 09:28 | 4994.719 | 102.7044 | 34.25926 | 0.1963954 | 15.5 | 930 | 32.23 | 24.23 | 22.9 | 1.33
[5 empty] | 2023-09-04 09:28 | 5003.472 | 101.9237 | 34.28096 | 0.1945616 | 15.58333 | 935 | 32.14 | 24.23 | 22.9 | 1.33
[5 empty] | 2023-09-04 09:28 | 4997.504 | 99.95697 | 34.29543 | 0.1910351 | 15.66667 | 940 | 32.14 | 24.23 | 22.9 | 1.33
[5 empty] | 2023-09-04 09:28 | 4995.117 | 102.565 | 34.32436 | 0.1961133 | 15.75 | 945 | 32.23 | 24.23 | 22.9 | 1.33
[5 empty] | 2023-09-04 09:28 | 4993.128 | 102.7454 | 34.34607 | 0.1965365 | 15.83333 | 950 | 32.14 | 24.23 | 22.9 | 1.33
[5 empty] | 2023-09-04 09:28 | 5009.838 | 97.98398 | 34.36777 | 0.1868034 | 15.91667 | 955 | 32.14 | 24.23 | 22.9 | 1.33
[5 empty] | 2023-09-04 09:29 | 4999.494 | 98.96304 | 34.3967 | 0.1890603 | 16 | 960 | 32.14 | 24.23 | 22.9 | 1.33
[5 empty] | 2023-09-04 09:29 | 5000.6875 | 103.3441 | 34.4184 | 0.1973828 | 16.08333 | 965 | 32.23 | 24.23 | 22.9 | 1.33
[5 empty] | 2023-09-04 09:29 | 5003.075 | 101.9895 | 34.43649 | 0.1947027 | 16.16667 | 970 | 32.42 | 24.23 | 22.9 | 1.33
[5 empty] | 2023-09-04 09:29 | 4998.698 | 98.87349 | 34.45095 | 0.1889193 | 16.25 | 975 | 32.23 | 24.23 | 22.9 | 1.33
[5 empty] | 2023-09-04 09:29 | 4991.139 | 95.92285 | 34.46542 | 0.183559 | 16.33333 | 980 | 32.23 | 24.23 | 22.9 | 1.33
[5 empty] | 2023-09-04 09:29 | 4995.913 | 100.4416 | 34.47989 | 0.1920226 | 16.41667 | 985 | 32.33 | 24.23 | 22.9 | 1.33
[5 empty] | 2023-09-04 09:29 | 5006.257 | 99.98418 | 34.49436 | 0.190753 | 16.5 | 990 | 32.33 | 24.23 | 22.9 | 1.33
[5 empty] | 2023-09-04 09:29 | 5004.268 | 97.87504 | 34.52329 | 0.1868034 | 16.58333 | 995 | 32.33 | 24.23 | 22.9 | 1.33
[5 empty] | 2023-09-04 09:29 | 4998.698 | 99.31644 | 34.53415 | 0.1897656 | 16.66667 | 1000 | 32.42 | 24.32 | 22.9 | 1.42
[5 empty] | 2023-09-04 09:29 | 5000.6875 | 100.833 | 34.55946 | 0.1925868 | 16.75 | 1005 | 32.42 | 24.23 | 22.9 | 1.33
[5 empty] | 2023-09-04 09:29 | 5001.085 | 95.15381 | 34.58117 | 0.1817252 | 16.83333 | 1010 | 32.42 | 24.23 | 22.9 | 1.33
[5 empty] | 2023-09-04 09:29 | 4997.902 | 95.9052 | 34.60648 | 0.1832769 | 16.91667 | 1015 | 32.52 | 24.23 | 22.99 | 1.24
[5 empty] | 2023-09-04 09:30 | 5004.268 | 94.77092 | 34.61733 | 0.1808789 | 17 | 1020 | 32.42 | 24.23 | 22.9 | 1.33
[5 empty] | 2023-09-04 09:30 | 5007.053 | 96.45054 | 34.6318 | 0.1839822 | 17.08333 | 1025 | 32.42 | 24.32 | 22.99 | 1.33
[5 empty] | 2023-09-04 09:30 | 5005.064 | 96.78182 | 34.6535 | 0.1846875 | 17.16667 | 1030 | 32.42 | 24.32 | 22.9 | 1.42
[5 empty] | 2023-09-04 09:30 | 4999.096 | 92.90103 | 34.66796875 | 0.1774935 | 17.25 | 1035 | 32.52 | 24.32 | 22.9 | 1.42
[5 empty] | 2023-09-04 09:30 | 5005.064 | 97.29926 | 34.6752 | 0.1856749 | 17.33333 | 1040 | 32.52 | 24.32 | 22.9 | 1.42
[5 empty] | 2023-09-04 09:30 | 5001.085 | 96.26173 | 34.70052 | 0.1838411 | 17.41667 | 1045 | 32.52 | 24.32 | 22.9 | 1.42
[5 empty] | 2023-09-04 09:30 | 4997.106 | 92.64265 | 34.70776 | 0.1770703 | 17.5 | 1050 | 32.61 | 24.32 | 22.99 | 1.33
[5 empty] | 2023-09-04 09:30 | 5006.655 | 95.77739 | 34.71861 | 0.1827127 | 17.58333 | 1055 | 32.52 | 24.32 | 22.99 | 1.33
[5 empty] | 2023-09-04 09:30 | 5003.472 | 98.45065 | 34.74392 | 0.1879319 | 17.66667 | 1060 | 32.81 | 24.32 | 22.9 | 1.42
[5 empty] | 2023-09-04 09:30 | 5001.085 | 96.7049 | 34.75839 | 0.1846875 | 17.75 | 1065 | 32.61 | 24.32 | 22.99 | 1.33
[5 empty] | 2023-09-04 09:30 | 4996.311 | 99.71174 | 34.76924 | 0.190612 | 17.83333 | 1070 | 32.61 | 24.32 | 22.99 | 1.33
[5 empty] | 2023-09-04 09:30 | 4999.494 | 99.70142 | 34.78009 | 0.1904709 | 17.91667 | 1075 | 32.61 | 24.32 | 22.99 | 1.33
[5 empty] | 2023-09-04 09:31 | 5003.075 | 97.9995 | 34.80541 | 0.1870855 | 18 | 1080 | 32.61 | 24.32 | 22.9 | 1.42
[5 empty] | 2023-09-04 09:31 | 4992.333 | 95.42966 | 34.82349 | 0.1825716 | 18.08333 | 1085 | 32.71 | 24.32 | 22.9 | 1.42
[5 empty] | 2023-09-04 09:31 | 5004.666 | 99.73064 | 34.8452 | 0.1903298 | 18.16667 | 1090 | 32.61 | 24.32 | 22.99 | 1.33
[5 empty] | 2023-09-04 09:31 | 5003.075 | 100.4379 | 34.84882 | 0.1917405 | 18.25 | 1095 | 32.81 | 24.32 | 22.9 | 1.42
[5 empty] | 2023-09-04 09:31 | 4999.096 | 98.7337 | 34.87775 | 0.1886372 | 18.33333 | 1100 | 32.9 | 24.32 | 22.9 | 1.42
[5 empty] | 2023-09-04 09:31 | 4996.311 | 99.26901 | 34.87775 | 0.1897656 | 18.41667 | 1105 | 32.9 | 24.32 | 22.99 | 1.33
[5 empty] | 2023-09-04 09:31 | 5001.881 | 101.1526 | 34.88498 | 0.193151 | 18.5 | 1110 | 32.71 | 24.32 | 22.99 | 1.33
[5 empty] | 2023-09-04 09:31 | 5000.6875 | 101.5716 | 34.90307 | 0.1939974 | 18.58333 | 1115 | 32.71 | 24.32 | 22.99 | 1.33
[5 empty] | 2023-09-04 09:31 | 4998.698 | 97.91376 | 34.9103 | 0.1870855 | 18.66667 | 1120 | 32.71 | 24.32 | 22.9 | 1.42
[5 empty] | 2023-09-04 09:31 | 4999.892 | 99.04478 | 34.92477 | 0.1892014 | 18.75 | 1125 | 32.81 | 24.32 | 22.9 | 1.42
[5 empty] | 2023-09-04 09:31 | 4998.698 | 101.0144 | 34.93924 | 0.19301 | 18.83333 | 1130 | 32.81 | 24.32 | 22.99 | 1.33
[5 empty] | 2023-09-04 09:32 | 4990.741 | 96.57857 | 34.9537 | 0.1848285 | 18.91667 | 1135 | 32.9 | 24.32 | 22.99 | 1.33
[5 empty] | 2023-09-04 09:32 | 5006.257 | 102.6459 | 34.96817 | 0.1958311 | 19 | 1140 | 32.81 | 24.32 | 22.9 | 1.42
[5 empty] | 2023-09-04 09:32 | 5007.053 | 102.0706 | 34.97541 | 0.1947027 | 19.08333 | 1145 | 32.81 | 24.32 | 22.99 | 1.33
[5 empty] | 2023-09-04 09:32 | 4999.096 | 100.5795 | 34.99349 | 0.1921636 | 19.16667 | 1150 | 32.81 | 24.32 | 22.9 | 1.42
[5 empty] | 2023-09-04 09:32 | 4993.923 | 101.4342 | 34.9971 | 0.1939974 | 19.25 | 1155 | 32.81 | 24.32 | 22.9 | 1.42
[5 empty] | 2023-09-04 09:32 | 5005.064 | 100.256 | 35.02604 | 0.1913172 | 19.33333 | 1160 | 32.81 | 24.32 | 22.9 | 1.42
[5 empty] | 2023-09-04 09:32 | 5001.085 | 99.58544 | 35.02604 | 0.1901888 | 19.41667 | 1165 | 32.81 | 24.32 | 22.9 | 1.42
[5 empty] | 2023-09-04 09:32 | 5001.881 | 98.86256 | 35.02966 | 0.1887782 | 19.5 | 1170 | 32.9 | 24.32 | 22.9 | 1.42
[5 empty] | 2023-09-04 09:32 | 5000.6875 | 102.7533 | 35.02966 | 0.1962543 | 19.58333 | 1175 | 32.9 | 24.32 | 22.9 | 1.42
[5 empty] | 2023-09-04 09:32 | 4999.494 | 100.9566 | 35.05859375 | 0.1928689 | 19.66667 | 1180 | 33 | 24.32 | 22.99 | 1.33
[5 empty] | 2023-09-04 09:32 | 4998.3 | 105.0664 | 35.06945 | 0.2007682 | 19.75 | 1185 | 32.9 | 24.32 | 22.9 | 1.42
[5 empty] | 2023-09-04 09:32 | 4997.106 | 98.98961 | 35.06945 | 0.1892014 | 19.83333 | 1190 | 32.9 | 24.32 | 22.9 | 1.42
[5 empty] | 2023-09-04 09:32 | 5003.472 | 102.7366 | 35.0803 | 0.1961133 | 19.91667 | 1195 | 32.9 | 24.32 | 22.99 | 1.33
[5 empty] | 2023-09-04 09:33 | 5002.278 | 101.6778 | 35.09476 | 0.1941384 | 20 | 1200 | 32.9 | 24.32 | 22.9 | 1.42
[5 empty] | 2023-09-04 09:33 | 4995.913 | 104.7949 | 35.102 | 0.200345 | 20.08333 | 1205 | 32.9 | 24.32 | 22.9 | 1.42
[5 empty] | 2023-09-04 09:33 | 5003.075 | 103.3195 | 35.10561 | 0.1972417 | 20.16667 | 1210 | 33 | 24.32 | 22.9 | 1.42
[5 empty] | 2023-09-04 09:33 | 5004.666 | 100.0263 | 35.12008 | 0.1908941 | 20.25 | 1215 | 32.9 | 24.32 | 22.9 | 1.42
[5 empty] | 2023-09-04 09:33 | 5000.6875 | 105.929 | 35.12732 | 0.2023199 | 20.33333 | 1220 | 33 | 24.32 | 22.9 | 1.42
[5 empty] | 2023-09-04 09:33 | 5001.881 | 104.5507 | 35.13455 | 0.1996397 | 20.41667 | 1225 | 33 | 24.32 | 22.9 | 1.42
[5 empty] | 2023-09-04 09:33 | 5010.236 | 99.84165 | 35.15263 | 0.1903298 | 20.5 | 1230 | 33 | 24.32 | 22.9 | 1.42
[5 empty] | 2023-09-04 09:33 | 5004.666 | 104.4611 | 35.14902 | 0.1993576 | 20.58333 | 1235 | 33 | 24.32 | 22.9 | 1.42
[5 empty] | 2023-09-04 09:33 | 4997.106 | 103.6391 | 35.15625 | 0.1980881 | 20.66667 | 1240 | 33 | 24.32 | 22.9 | 1.42
[5 empty] | 2023-09-04 09:33 | 4993.128 | 102.8929 | 35.17072 | 0.1968186 | 20.75 | 1245 | 33 | 24.32 | 22.9 | 1.42
[5 empty] | 2023-09-04 09:33 | 4999.892 | 105.3214 | 35.18518 | 0.2011914 | 20.83333 | 1250 | 33.19 | 24.32 | 22.9 | 1.42
[5 empty] | 2023-09-04 09:34 | 4994.322 | 105.4991 | 35.1888 | 0.2017556 | 20.91667 | 1255 | 33 | 24.32 | 22.9 | 1.42
[5 empty] | 2023-09-04 09:34 | 5001.483 | 104.9856 | 35.1888 | 0.2004861 | 21 | 1260 | 33 | 24.32 | 22.9 | 1.42
[5 empty] | 2023-09-04 09:34 | 5002.677 | 105.3801 | 35.19604 | 0.2011914 | 21.08333 | 1265 | 33 | 24.32 | 22.9 | 1.42
[5 empty] | 2023-09-04 09:34 | 5001.483 | 104.3947 | 35.20327 | 0.1993576 | 21.16667 | 1270 | 33.1 | 24.32 | 22.9 | 1.42
[5 empty] | 2023-09-04 09:34 | 4999.892 | 102.5154 | 35.21412 | 0.1958311 | 21.25 | 1275 | 33.1 | 24.32 | 22.99 | 1.33
[5 empty] | 2023-09-04 09:34 | 5004.666 | 102.3915 | 35.21412 | 0.195408 | 21.33333 | 1280 | 33.1 | 24.32 | 22.9 | 1.42
[5 empty] | 2023-09-04 09:34 | 5000.289 | 100.2342 | 35.22497 | 0.1914583 | 21.41667 | 1285 | 33.1 | 24.32 | 22.9 | 1.42
[5 empty] | 2023-09-04 09:34 | 4996.709 | 102.8191 | 35.22497 | 0.1965365 | 21.5 | 1290 | 33.1 | 24.32 | 22.9 | 1.42
[5 empty] | 2023-09-04 09:34 | 5001.881 | 104.8462 | 35.22135 | 0.200204 | 21.58333 | 1295 | 33.1 | 24.32 | 22.9 | 1.42
[5 empty] | 2023-09-04 09:34 | 5009.838 | 107.4547 | 35.23582 | 0.2048589 | 21.66667 | 1300 | 33.1 | 24.32 | 22.9 | 1.42
[5 empty] | 2023-09-04 09:34 | 4995.913 | 103.9833 | 35.23944 | 0.1987934 | 21.75 | 1305 | 33.1 | 24.32 | 22.9 | 1.42
[5 empty] | 2023-09-04 09:34 | 4995.913 | 105.6803 | 35.24667 | 0.2020378 | 21.83333 | 1310 | 33.1 | 24.32 | 22.9 | 1.42
[5 empty] | 2023-09-04 09:35 | 5001.881 | 106.0282 | 35.26114 | 0.2024609 | 21.91667 | 1315 | 33.48 | 24.32 | 22.9 | 1.42
[5 empty] | 2023-09-04 09:35 | 4999.892 | 104.5091 | 35.26114 | 0.1996397 | 22 | 1320 | 33.1 | 24.32 | 22.9 | 1.42
[5 empty] | 2023-09-04 09:35 | 4993.128 | 104.294 | 35.26476 | 0.1994987 | 22.08333 | 1325 | 33.19 | 24.32 | 22.9 | 1.42
[5 empty] | 2023-09-04 09:35 | 5001.881 | 105.7327 | 35.27922 | 0.2018967 | 22.16667 | 1330 | 33.1 | 24.32 | 22.9 | 1.42
[5 empty] | 2023-09-04 09:35 | 4998.698 | 104.6318 | 35.28284 | 0.1999218 | 22.25 | 1335 | 33.1 | 24.32 | 22.9 | 1.42
[5 empty] | 2023-09-04 09:35 | 5003.472 | 104.7318 | 35.30093 | 0.1999218 | 22.33333 | 1340 | 33.39 | 24.32 | 22.9 | 1.42
[5 empty] | 2023-09-04 09:35 | 4996.709 | 106.6565 | 35.31178 | 0.2038715 | 22.41667 | 1345 | 33.19 | 24.32 | 22.9 | 1.42
[5 empty] | 2023-09-04 09:35 | 4996.709 | 106.1399 | 35.34071 | 0.2028841 | 22.5 | 1350 | 33.1 | 24.32 | 22.9 | 1.42
[5 empty] | 2023-09-04 09:35 | 5001.881 | 104.9201 | 35.34433 | 0.200345 | 22.58333 | 1355 | 33.19 | 24.32 | 22.9 | 1.42
[5 empty] | 2023-09-04 09:35 | 4994.322 | 105.7942 | 35.3515625 | 0.2023199 | 22.66667 | 1360 | 33.29 | 24.32 | 22.9 | 1.42
[5 empty] | 2023-09-04 09:35 | 4997.106 | 105.0413 | 35.3588 | 0.2007682 | 22.75 | 1365 | 33.19 | 24.32 | 22.9 | 1.42
[5 empty] | 2023-09-04 09:35 | 5011.828 | 106.239 | 35.36603 | 0.2024609 | 22.83333 | 1370 | 33.19 | 24.32 | 22.9 | 1.42
[5 empty] | 2023-09-04 09:36 | 4995.117 | 104.7782 | 35.36965 | 0.200345 | 22.91667 | 1375 | 33.1 | 24.32 | 22.9 | 1.42
[5 empty] | 2023-09-04 09:36 | 4998.3 | 105.0664 | 35.3805 | 0.2007682 | 23 | 1380 | 33.19 | 24.32 | 22.9 | 1.42
[5 empty] | 2023-09-04 09:36 | 5004.268 | 102.679 | 35.39135 | 0.1959722 | 23.08333 | 1385 | 33.19 | 24.32 | 22.9 | 1.42
[5 empty] | 2023-09-04 09:36 | 4999.494 | 109.4479 | 35.40582 | 0.2090907 | 23.16667 | 1390 | 33.48 | 24.32 | 22.9 | 1.42
[5 empty] | 2023-09-04 09:36 | 4993.526 | 104.2286 | 35.41666 | 0.1993576 | 23.25 | 1395 | 33.19 | 24.32 | 22.9 | 1.42
[5 empty] | 2023-09-04 09:36 | 4998.3 | 102.9256 | 35.43113 | 0.1966775 | 23.33333 | 1400 | 33.19 | 24.32 | 22.81 | 1.51
[5 empty] | 2023-09-04 09:36 | 5003.075 | 107.3096 | 35.44199 | 0.2048589 | 23.41667 | 1405 | 33.19 | 24.32 | 22.9 | 1.42
[5 empty] | 2023-09-04 09:36 | 5001.483 | 106.4629 | 35.46007 | 0.2033073 | 23.5 | 1410 | 33.19 | 24.32 | 22.9 | 1.42
[5 empty] | 2023-09-04 09:36 | 5004.268 | 106.4483 | 35.47092 | 0.2031662 | 23.58333 | 1415 | 33.39 | 24.32 | 22.81 | 1.51
[5 empty] | 2023-09-04 09:36 | 5002.677 | 104.7151 | 35.48539 | 0.1999218 | 23.66667 | 1420 | 33.39 | 24.32 | 22.9 | 1.42
[5 empty] | 2023-09-04 09:36 | 5003.075 | 106.5707 | 35.48901 | 0.2034484 | 23.75 | 1425 | 33.19 | 24.32 | 22.9 | 1.42
[5 empty] | 2023-09-04 09:36 | 4998.3 | 102.6304 | 35.48901 | 0.1961133 | 23.83333 | 1430 | 33.29 | 24.32 | 22.9 | 1.42
[5 empty] | 2023-09-04 09:37 | 4998.3 | 106.8381 | 35.49262 | 0.2041537 | 23.91667 | 1435 | 33.29 | 24.32 | 22.9 | 1.42
[5 empty] | 2023-09-04 09:37 | 5006.655 | 104.2808 | 35.49624 | 0.1989344 | 24 | 1440 | 33.48 | 24.32 | 22.9 | 1.42
[5 empty] | 2023-09-04 09:37 | 4995.515 | 105.7457 | 35.49624 | 0.2021788 | 24.08333 | 1445 | 33.29 | 24.32 | 22.9 | 1.42
[5 empty] | 2023-09-04 09:37 | 5005.461 | 104.182 | 35.50709 | 0.1987934 | 24.16667 | 1450 | 33.39 | 24.32 | 22.9 | 1.42
[5 empty] | 2023-09-04 09:37 | 5006.655 | 104.6505 | 35.51071 | 0.1996397 | 24.25 | 1455 | 33.29 | 24.32 | 22.9 | 1.42
[5 empty] | 2023-09-04 09:37 | 5005.461 | 106.5476 | 35.51432 | 0.2033073 | 24.33333 | 1460 | 33.39 | 24.32 | 22.9 | 1.42
[5 empty] | 2023-09-04 09:37 | 5005.461 | 103.4428 | 35.52517 | 0.1973828 | 24.41667 | 1465 | 33.39 | 24.32 | 22.9 | 1.42
[5 empty] | 2023-09-04 09:37 | 4997.902 | 102.8437 | 35.51794 | 0.1965365 | 24.5 | 1470 | 33.58 | 24.32 | 22.9 | 1.42
[5 empty] | 2023-09-04 09:37 | 5005.859375 | 106.1864 | 35.51794 | 0.202602 | 24.58333 | 1475 | 33.29 | 24.32 | 22.81 | 1.51
[5 empty] | 2023-09-04 09:37 | 4994.719 | 105.1387 | 35.50348 | 0.2010503 | 24.66667 | 1480 | 33.39 | 24.32 | 22.9 | 1.42
[5 empty] | 2023-09-04 09:37 | 4999.494 | 102.4334 | 35.50709 | 0.1956901 | 24.75 | 1485 | 33.29 | 24.32 | 22.81 | 1.51
[5 empty] | 2023-09-04 09:37 | 5002.677 | 106.1928 | 35.51071 | 0.202743 | 24.83333 | 1490 | 33.29 | 24.32 | 22.9 | 1.42
[5 empty] | 2023-09-04 09:38 | 5006.655 | 106.1294 | 35.52156 | 0.2024609 | 24.91667 | 1495 | 33.39 | 24.32 | 22.81 | 1.51
[5 empty] | 2023-09-04 09:38 | 4997.902 | 102.9175 | 35.52879 | 0.1966775 | 25 | 1500 | 33.29 | 24.32 | 22.9 | 1.42
[5 empty] | 2023-09-04 09:38 | 4999.892 | 106.3552 | 35.53964 | 0.2031662 | 25.08333 | 1505 | 33.39 | 24.32 | 22.9 | 1.42
[5 empty] | 2023-09-04 09:38 | 5000.289 | 105.1821 | 35.546875 | 0.2009093 | 25.16667 | 1510 | 33.48 | 24.32 | 22.81 | 1.51
[5 empty] | 2023-09-04 09:38 | 4998.698 | 104.1151 | 35.55049 | 0.1989344 | 25.25 | 1515 | 33.39 | 24.32 | 22.81 | 1.51
[5 empty] | 2023-09-04 09:38 | 4999.892 | 102.8107 | 35.55411 | 0.1963954 | 25.33333 | 1520 | 33.39 | 24.32 | 22.81 | 1.51
[5 empty] | 2023-09-04 09:38 | 5005.461 | 104.1081 | 35.56496 | 0.1986523 | 25.41667 | 1525 | 33.29 | 24.32 | 22.9 | 1.42
[5 empty] | 2023-09-04 09:38 | 4999.096 | 105.6 | 35.56496 | 0.2017556 | 25.5 | 1530 | 33.58 | 24.32 | 22.9 | 1.42
[5 empty] | 2023-09-04 09:38 | 4996.709 | 102.8929 | 35.57219 | 0.1966775 | 25.58333 | 1535 | 33.39 | 24.32 | 22.81 | 1.51
[5 empty] | 2023-09-04 09:38 | 5005.859375 | 102.6377 | 35.58666 | 0.1958311 | 25.66667 | 1540 | 33.39 | 24.32 | 22.9 | 1.42
[5 empty] | 2023-09-04 09:38 | 5006.257 | 104.2725 | 35.58666 | 0.1989344 | 25.75 | 1545 | 33.39 | 24.32 | 22.9 | 1.42
[5 empty] | 2023-09-04 09:38 | 5000.289 | 104.5174 | 35.59751 | 0.1996397 | 25.83333 | 1550 | 33.39 | 24.32 | 22.81 | 1.51
[5 empty] | 2023-09-04 09:39 | 5001.085 | 104.0909 | 35.60836 | 0.1987934 | 25.91667 | 1555 | 33.39 | 24.32 | 22.81 | 1.51
[5 empty] | 2023-09-04 09:39 | 5004.666 | 107.6394 | 35.60474 | 0.2054232 | 26 | 1560 | 33.48 | 24.32 | 22.81 | 1.51
[5 empty] | 2023-09-04 09:39 | 5000.6875 | 107.2584 | 35.60113 | 0.2048589 | 26.08333 | 1565 | 33.39 | 24.32 | 22.9 | 1.42
[5 empty] | 2023-09-04 09:39 | 4999.892 | 105.0999 | 35.60113 | 0.2007682 | 26.16667 | 1570 | 33.48 | 24.32 | 22.81 | 1.51
[5 empty] | 2023-09-04 09:39 | 5001.881 | 107.284 | 35.60474 | 0.2048589 | 26.25 | 1575 | 33.68 | 24.32 | 22.81 | 1.51
[5 empty] | 2023-09-04 09:39 | 5004.666 | 103.2785 | 35.6156 | 0.1971007 | 26.33333 | 1580 | 33.39 | 24.32 | 22.81 | 1.51
[5 empty] | 2023-09-04 09:39 | 4995.515 | 104.5652 | 35.61921 | 0.1999218 | 26.41667 | 1585 | 33.48 | 24.32 | 22.81 | 1.51
[5 empty] | 2023-09-04 09:39 | 5003.075 | 108.4179 | 35.63007 | 0.2069748 | 26.5 | 1590 | 33.48 | 24.32 | 22.81 | 1.51
[5 empty] | 2023-09-04 09:39 | 5004.268 | 105.2658 | 35.6373 | 0.2009093 | 26.58333 | 1595 | 33.48 | 24.32 | 22.81 | 1.51
[5 empty] | 2023-09-04 09:39 | 5002.278 | 105.5194 | 35.65176 | 0.2014735 | 26.66667 | 1600 | 33.48 | 24.32 | 22.81 | 1.51
[5 empty] | 2023-09-04 09:39 | 4994.719 | 100.934 | 35.64453125 | 0.19301 | 26.75 | 1605 | 33.48 | 24.32 | 22.81 | 1.51
[5 empty] | 2023-09-04 09:39 | 5005.859375 | 104.7078 | 35.65538 | 0.1997808 | 26.83333 | 1610 | 33.48 | 24.32 | 22.81 | 1.51
[5 empty] | 2023-09-04 09:40 | 5004.268 | 103.9354 | 35.66262 | 0.1983702 | 26.91667 | 1615 | 33.48 | 24.32 | 22.81 | 1.51
[5 empty] | 2023-09-04 09:40 | 4994.719 | 103.3683 | 35.67347 | 0.1976649 | 27 | 1620 | 33.48 | 24.23 | 22.81 | 1.42
[5 empty] | 2023-09-04 09:40 | 5000.289 | 102.7451 | 35.68432 | 0.1962543 | 27.08333 | 1625 | 33.77 | 24.32 | 22.81 | 1.51
[5 empty] | 2023-09-04 09:40 | 5003.075 | 101.9156 | 35.68793 | 0.1945616 | 27.16667 | 1630 | 33.48 | 24.32 | 22.81 | 1.51
[5 empty] | 2023-09-04 09:40 | 5000.289 | 105.6252 | 35.68793 | 0.2017556 | 27.25 | 1635 | 33.58 | 24.32 | 22.81 | 1.51
[5 empty] | 2023-09-04 09:40 | 4997.106 | 103.1963 | 35.69517 | 0.1972417 | 27.33333 | 1640 | 33.58 | 24.23 | 22.81 | 1.42
[5 empty] | 2023-09-04 09:40 | 5006.257 | 102.7198 | 35.69517 | 0.1959722 | 27.41667 | 1645 | 33.48 | 24.32 | 22.81 | 1.51
[5 empty] | 2023-09-04 09:40 | 5000.289 | 102.6712 | 35.70602 | 0.1961133 | 27.5 | 1650 | 33.48 | 24.32 | 22.81 | 1.51
[5 empty] | 2023-09-04 09:40 | 4994.719 | 101.9667 | 35.70963 | 0.1949848 | 27.58333 | 1655 | 33.48 | 24.23 | 22.81 | 1.42
[5 empty] | 2023-09-04 09:40 | 4997.504 | 100.1046 | 35.71325 | 0.1913172 | 27.66667 | 1660 | 33.48 | 24.23 | 22.81 | 1.42
[5 empty] | 2023-09-04 09:40 | 5005.859375 | 100.0502 | 35.72772 | 0.1908941 | 27.75 | 1665 | 33.48 | 24.23 | 22.81 | 1.42
[5 empty] | 2023-09-04 09:40 | 4997.106 | 100.3918 | 35.7241 | 0.1918815 | 27.83333 | 1670 | 33.48 | 24.32 | 22.81 | 1.51
[5 empty] | 2023-09-04 09:41 | 4995.117 | 100.3519 | 35.72772 | 0.1918815 | 27.91667 | 1675 | 33.48 | 24.23 | 22.81 | 1.42
[5 empty] | 2023-09-04 09:41 | 5005.461 | 98.04624 | 35.72772 | 0.1870855 | 28 | 1680 | 33.48 | 24.32 | 22.81 | 1.51
[5 empty] | 2023-09-04 09:41 | 5003.075 | 97.77781 | 35.72772 | 0.1866623 | 28.08333 | 1685 | 33.48 | 24.23 | 22.72 | 1.51
[5 empty] | 2023-09-04 09:41 | 4999.494 | 99.84908 | 35.72772 | 0.190753 | 28.16667 | 1690 | 33.48 | 24.23 | 22.81 | 1.42
[5 empty] | 2023-09-04 09:41 | 4999.892 | 99.34016 | 35.73133 | 0.1897656 | 28.25 | 1695 | 33.68 | 24.23 | 22.9 | 1.33
[5 empty] | 2023-09-04 09:41 | 5009.44 | 98.79003 | 35.73133 | 0.188355 | 28.33333 | 1700 | 33.48 | 24.23 | 22.81 | 1.42
[5 empty] | 2023-09-04 09:41 | 4999.494 | 94.75436 | 35.73133 | 0.18102 | 28.41667 | 1705 | 33.48 | 24.23 | 22.81 | 1.42
[5 empty] | 2023-09-04 09:41 | 4995.515 | 100.0647 | 35.73495 | 0.1913172 | 28.5 | 1710 | 33.48 | 24.23 | 22.81 | 1.42
[5 empty] | 2023-09-04 09:41 | 5004.666 | 101.0611 | 35.73857 | 0.1928689 | 28.58333 | 1715 | 33.68 | 24.23 | 22.81 | 1.42
[5 empty] | 2023-09-04 09:41 | 5001.085 | 100.1763 | 35.74942 | 0.1913172 | 28.66667 | 1720 | 33.68 | 24.23 | 22.81 | 1.42
[5 empty] | 2023-09-04 09:41 | 4995.117 | 96.51572 | 35.75666 | 0.1845464 | 28.75 | 1725 | 33.77 | 24.23 | 22.81 | 1.42
[5 empty] | 2023-09-04 09:42 | 4998.698 | 99.39025 | 35.76389 | 0.1899067 | 28.83333 | 1730 | 33.77 | 24.23 | 22.81 | 1.42
[5 empty] | 2023-09-04 09:42 | 5000.6875 | 98.91284 | 35.77112 | 0.1889193 | 28.91667 | 1735 | 33.48 | 24.32 | 22.72 | 1.6
[5 empty] | 2023-09-04 09:42 | 5002.677 | 97.40063 | 35.76389 | 0.185957 | 29 | 1740 | 33.58 | 24.23 | 22.72 | 1.51
[5 empty] | 2023-09-04 09:42 | 4993.923 | 98.48402 | 35.77112 | 0.188355 | 29.08333 | 1745 | 33.68 | 24.23 | 22.81 | 1.42
[5 empty] | 2023-09-04 09:42 | 5002.677 | 98.28722 | 35.77474 | 0.1876497 | 29.16667 | 1750 | 33.58 | 24.23 | 22.81 | 1.42
[5 empty] | 2023-09-04 09:42 | 5001.483 | 99.81496 | 35.76389 | 0.190612 | 29.25 | 1755 | 33.77 | 24.23 | 22.72 | 1.51
[5 empty] | 2023-09-04 09:42 | 4996.709 | 98.16998 | 35.77474 | 0.1876497 | 29.33333 | 1760 | 33.58 | 24.23 | 22.72 | 1.51
[5 empty] | 2023-09-04 09:42 | 5001.881 | 99.45353 | 35.77835 | 0.1899067 | 29.41667 | 1765 | 33.58 | 24.23 | 22.72 | 1.51
[5 empty] | 2023-09-04 09:42 | 5003.472 | 102.8844 | 35.76751 | 0.1963954 | 29.5 | 1770 | 33.58 | 24.23 | 22.81 | 1.42
[5 empty] | 2023-09-04 09:42 | 4997.504 | 99.2189 | 35.76389 | 0.1896245 | 29.58333 | 1775 | 33.48 | 24.23 | 22.72 | 1.51
[5 empty] | 2023-09-04 09:42 | 4995.515 | 104.5652 | 35.77474 | 0.1999218 | 29.66667 | 1780 | 33.58 | 24.23 | 22.72 | 1.51
[5 empty] | 2023-09-04 09:42 | 5001.483 | 104.5424 | 35.77112 | 0.1996397 | 29.75 | 1785 | 33.58 | 24.23 | 22.72 | 1.51
[5 empty] | 2023-09-04 09:43 | 5003.472 | 101.5543 | 35.77835 | 0.1938563 | 29.83333 | 1790 | 33.58 | 24.23 | 22.72 | 1.51
[5 empty] | 2023-09-04 09:43 | 4999.096 | 104.714 | 35.77112 | 0.2000629 | 29.91667 | 1795 | 33.58 | 24.23 | 22.72 | 1.51
[5 empty] | 2023-09-04 09:43 | 4999.494 | 104.7223 | 35.77112 | 0.2000629 | 30 | 1800 | 33.58 | 24.23 | 22.72 | 1.51
[5 empty] | 2023-09-04 09:43 | 5001.483 | 104.2469 | 35.76751 | 0.1990755 | 30.08333 | 1805 | 33.58 | 24.23 | 22.72 | 1.51
[5 empty] | 2023-09-04 09:43 | 5002.677 | 103.9024 | 35.76389 | 0.1983702 | 30.16667 | 1810 | 33.58 | 24.15 | 22.72 | 1.43
[5 empty] | 2023-09-04 09:43 | 4998.698 | 106.1822 | 35.76751 | 0.2028841 | 30.25 | 1815 | 33.58 | 24.23 | 22.72 | 1.51
[5 empty] | 2023-09-04 09:43 | 5008.645 | 108.4647 | 35.76751 | 0.2068338 | 30.33333 | 1820 | 33.58 | 24.15 | 22.72 | 1.43
[5 empty] | 2023-09-04 09:43 | 4999.096 | 106.1906 | 35.76751 | 0.2028841 | 30.41667 | 1825 | 33.58 | 24.23 | 22.72 | 1.51
[5 empty] | 2023-09-04 09:43 | 4993.923 | 104.0156 | 35.76389 | 0.1989344 | 30.5 | 1830 | 33.77 | 24.15 | 22.72 | 1.43
[5 empty] | 2023-09-04 09:43 | 5002.278 | 105.0762 | 35.76389 | 0.2006271 | 30.58333 | 1835 | 33.58 | 24.15 | 22.72 | 1.43
[5 empty] | 2023-09-04 09:43 | 5004.666 | 105.7176 | 35.77112 | 0.2017556 | 30.66667 | 1840 | 33.77 | 24.15 | 22.72 | 1.43
[5 empty] | 2023-09-04 09:43 | 4999.892 | 105.1737 | 35.76027 | 0.2009093 | 30.75 | 1845 | 33.58 | 24.15 | 22.72 | 1.43
[5 empty] | 2023-09-04 09:44 | 4999.892 | 105.026 | 35.76389 | 0.2006271 | 30.83333 | 1850 | 33.58 | 24.15 | 22.72 | 1.43
[5 empty] | 2023-09-04 09:44 | 5005.859375 | 105.6689 | 35.76027 | 0.2016146 | 30.91667 | 1855 | 33.58 | 24.15 | 22.72 | 1.43
[5 empty] | 2023-09-04 09:44 | 5003.075 | 107.5313 | 35.76389 | 0.2052821 | 31 | 1860 | 33.48 | 24.15 | 22.72 | 1.43
[5 empty] | 2023-09-04 09:44 | 5001.085 | 104.7557 | 35.75304 | 0.2000629 | 31.08333 | 1865 | 33.58 | 24.15 | 22.72 | 1.43
[5 empty] | 2023-09-04 09:44 | 4997.106 | 105.6318 | 35.75304 | 0.2018967 | 31.16667 | 1870 | 33.48 | 24.15 | 22.72 | 1.43
[5 empty] | 2023-09-04 09:44 | 5003.87 | 110.3566 | 35.75666 | 0.2106423 | 31.25 | 1875 | 33.58 | 24.15 | 22.72 | 1.43
[5 empty] | 2023-09-04 09:44 | 4995.515 | 103.2372 | 35.75666 | 0.1973828 | 31.33333 | 1880 | 33.68 | 24.15 | 22.72 | 1.43
[5 empty] | 2023-09-04 09:44 | 5005.859375 | 104.486 | 35.73133 | 0.1993576 | 31.41667 | 1885 | 33.58 | 24.15 | 22.72 | 1.43
[5 empty] | 2023-09-04 09:44 | 5004.268 | 103.6398 | 35.76389 | 0.197806 | 31.5 | 1890 | 33.68 | 24.15 | 22.72 | 1.43
[5 empty] | 2023-09-04 09:44 | 4997.504 | 101.9498 | 35.76389 | 0.1948437 | 31.58333 | 1895 | 33.58 | 24.15 | 22.72 | 1.43
[5 empty] | 2023-09-04 09:44 | 4995.117 | 105.0733 | 35.76389 | 0.2009093 | 31.66667 | 1900 | 33.48 | 24.15 | 22.72 | 1.43
[5 empty] | 2023-09-04 09:44 | 5010.236 | 103.9854 | 35.76027 | 0.1982291 | 31.75 | 1905 | 33.48 | 24.15 | 22.63 | 1.52
[5 empty] | 2023-09-04 09:45 | 4998.698 | 102.7124 | 35.76027 | 0.1962543 | 31.83333 | 1910 | 33.48 | 24.15 | 22.72 | 1.43
[5 empty] | 2023-09-04 09:45 | 4995.117 | 100.5732 | 35.76389 | 0.1923047 | 31.91667 | 1915 | 33.48 | 24.15 | 22.72 | 1.43
[5 empty] | 2023-09-04 09:45 | 5003.87 | 103.8533 | 35.76389 | 0.1982291 | 32 | 1920 | 33.48 | 24.15 | 22.72 | 1.43
[5 empty] | 2023-09-04 09:45 | 5002.278 | 101.6039 | 35.77112 | 0.1939974 | 32.08333 | 1925 | 33.48 | 24.15 | 22.72 | 1.43
[5 empty] | 2023-09-04 09:45 | 4996.709 | 100.4576 | 35.77112 | 0.1920226 | 32.16667 | 1930 | 33.48 | 24.15 | 22.72 | 1.43
[5 empty] | 2023-09-04 09:45 | 4998.3 | 101.6707 | 35.76751 | 0.1942795 | 32.25 | 1935 | 33.48 | 24.15 | 22.63 | 1.52
[5 empty] | 2023-09-04 09:45 | 5001.881 | 106.4714 | 35.76751 | 0.2033073 | 32.33333 | 1940 | 33.48 | 24.15 | 22.63 | 1.52
[5 empty] | 2023-09-04 09:45 | 5003.472 | 101.037 | 35.76751 | 0.1928689 | 32.41667 | 1945 | 33.48 | 24.15 | 22.72 | 1.43
[5 empty] | 2023-09-04 09:45 | 4999.494 | 104.1316 | 35.77474 | 0.1989344 | 32.5 | 1950 | 33.48 | 24.15 | 22.63 | 1.52
[5 empty] | 2023-09-04 09:45 | 4999.096 | 102.8682 | 35.76751 | 0.1965365 | 32.58333 | 1955 | 33.48 | 24.15 | 22.72 | 1.43
[5 empty] | 2023-09-04 09:45 | 5000.289 | 102.8928 | 35.77474 | 0.1965365 | 32.66667 | 1960 | 33.87 | 24.15 | 22.72 | 1.43
[5 empty] | 2023-09-04 09:45 | 4997.504 | 102.9093 | 35.76751 | 0.1966775 | 32.75 | 1965 | 33.58 | 24.15 | 22.63 | 1.52
[5 empty] | 2023-09-04 09:46 | 4993.128 | 104.589 | 35.77112 | 0.2000629 | 32.83333 | 1970 | 33.58 | 24.15 | 22.63 | 1.52
[5 empty] | 2023-09-04 09:46 | 5010.634 | 105.6957 | 35.77112 | 0.2014735 | 32.91667 | 1975 | 33.48 | 24.15 | 22.72 | 1.43
[5 empty] | 2023-09-04 09:46 | 4999.096 | 104.271 | 35.77112 | 0.1992165 | 33 | 1980 | 33.68 | 24.15 | 22.63 | 1.52
[5 empty] | 2023-09-04 09:46 | 4992.333 | 100.8858 | 35.76389 | 0.19301 | 33.08333 | 1985 | 33.58 | 24.15 | 22.72 | 1.43
[5 empty] | 2023-09-04 09:46 | 5003.87 | 106.292 | 35.76751 | 0.2028841 | 33.16667 | 1990 | 33.68 | 24.15 | 22.72 | 1.43
[5 empty] | 2023-09-04 09:46 | 5001.881 | 103.8859 | 35.76389 | 0.1983702 | 33.25 | 1995 | 33.87 | 24.15 | 22.63 | 1.52
[5 empty] | 2023-09-04 09:46 | 4994.322 | 103.1388 | 35.76751 | 0.1972417 | 33.33333 | 2000 | 33.58 | 24.15 | 22.63 | 1.52
[5 empty] | 2023-09-04 09:46 | 4999.892 | 103.7707 | 35.76751 | 0.1982291 | 33.41667 | 2005 | 33.58 | 24.15 | 22.63 | 1.52
[5 empty] | 2023-09-04 09:46 | 5002.677 | 104.124 | 35.77835 | 0.1987934 | 33.5 | 2010 | 33.58 | 24.15 | 22.63 | 1.52
[5 empty] | 2023-09-04 09:46 | 5001.881 | 106.5453 | 35.78559 | 0.2034484 | 33.58333 | 2015 | 33.48 | 24.15 | 22.72 | 1.43
[5 empty] | 2023-09-04 09:46 | 4990.741 | 103.7282 | 35.78197 | 0.1985113 | 33.66667 | 2020 | 33.58 | 24.15 | 22.63 | 1.52
[5 empty] | 2023-09-04 09:46 | 4999.494 | 102.5811 | 35.77474 | 0.1959722 | 33.75 | 2025 | 33.58 | 24.15 | 22.63 | 1.52
[5 empty] | 2023-09-04 09:47 | 5003.87 | 106.7355 | 35.77835 | 0.2037305 | 33.83333 | 2030 | 33.58 | 24.15 | 22.63 | 1.52
[5 empty] | 2023-09-04 09:47 | 4997.106 | 106.1484 | 35.77835 | 0.2028841 | 33.91667 | 2035 | 33.58 | 24.15 | 22.63 | 1.52
[5 empty] | 2023-09-04 09:47 | 4997.504 | 107.3377 | 35.78197 | 0.205141 | 34 | 2040 | 33.58 | 24.15 | 22.63 | 1.52
[5 empty] | 2023-09-04 09:47 | 5005.859375 | 105.0775 | 35.77835 | 0.2004861 | 34.08333 | 2045 | 33.58 | 24.15 | 22.72 | 1.43
[5 empty] | 2023-09-04 09:47 | 5001.881 | 107.5056 | 35.77835 | 0.2052821 | 34.16667 | 2050 | 33.58 | 24.15 | 22.63 | 1.52
[5 empty] | 2023-09-04 09:47 | 4993.128 | 106.6538 | 35.78197 | 0.2040126 | 34.25 | 2055 | 33.58 | 24.15 | 22.63 | 1.52
[5 empty] | 2023-09-04 09:47 | 4999.494 | 105.5345 | 35.78197 | 0.2016146 | 34.33333 | 2060 | 33.58 | 24.15 | 22.63 | 1.52
[5 empty] | 2023-09-04 09:47 | 5004.666 | 106.7524 | 35.77835 | 0.2037305 | 34.41667 | 2065 | 33.58 | 24.15 | 22.63 | 1.52
[5 empty] | 2023-09-04 09:47 | 5001.483 | 108.3096 | 35.78559 | 0.2068338 | 34.5 | 2070 | 33.58 | 24.15 | 22.63 | 1.52
[5 empty] | 2023-09-04 09:47 | 5001.085 | 106.0113 | 35.77112 | 0.2024609 | 34.58333 | 2075 | 33.58 | 24.15 | 22.63 | 1.52
[5 empty] | 2023-09-04 09:47 | 5006.257 | 107.5257 | 35.76389 | 0.205141 | 34.66667 | 2080 | 33.87 | 24.15 | 22.63 | 1.52
[5 empty] | 2023-09-04 09:47 | 5003.87 | 107.2528 | 35.76751 | 0.2047179 | 34.75 | 2085 | 33.58 | 24.06 | 22.63 | 1.43
[5 empty] | 2023-09-04 09:48 | 4996.311 | 103.1061 | 35.76027 | 0.1971007 | 34.83333 | 2090 | 33.77 | 24.15 | 22.63 | 1.52
[5 empty] | 2023-09-04 09:48 | 5004.268 | 105.5614 | 35.76389 | 0.2014735 | 34.91667 | 2095 | 33.58 | 24.15 | 22.63 | 1.52
[5 empty] | 2023-09-04 09:48 | 5012.623 | 107.8846 | 35.76389 | 0.2055642 | 35 | 2100 | 33.58 | 24.15 | 22.63 | 1.52
[5 empty] | 2023-09-04 09:48 | 5003.87 | 105.8486 | 35.76751 | 0.2020378 | 35.08333 | 2105 | 33.58 | 24.15 | 22.63 | 1.52
[5 empty] | 2023-09-04 09:48 | 4998.698 | 107.1419 | 35.77112 | 0.2047179 | 35.16667 | 2110 | 33.58 | 24.15 | 22.63 | 1.52
[5 empty] | 2023-09-04 09:48 | 5001.881 | 105.4372 | 35.77835 | 0.2013324 | 35.25 | 2115 | 33.58 | 24.15 | 22.63 | 1.52
[5 empty] | 2023-09-04 09:48 | 5001.085 | 107.2669 | 35.79282 | 0.2048589 | 35.33333 | 2120 | 33.58 | 24.06 | 22.63 | 1.43
[5 empty] | 2023-09-04 09:48 | 5002.278 | 106.5537 | 35.79282 | 0.2034484 | 35.41667 | 2125 | 33.58 | 24.15 | 22.63 | 1.52
[5 empty] | 2023-09-04 09:48 | 5003.472 | 105.0274 | 35.80006 | 0.2004861 | 35.5 | 2130 | 33.68 | 24.15 | 22.63 | 1.52
[5 empty] | 2023-09-04 09:48 | 5005.461 | 104.6995 | 35.79644 | 0.1997808 | 35.58333 | 2135 | 33.58 | 24.15 | 22.63 | 1.52
[5 empty] | 2023-09-04 09:48 | 5000.6875 | 106.5937 | 35.80006 | 0.2035894 | 35.66667 | 2140 | 33.87 | 24.15 | 22.63 | 1.52
[5 empty] | 2023-09-04 09:48 | 4998.3 | 102.6304 | 35.79644 | 0.1961133 | 35.75 | 2145 | 33.58 | 24.15 | 22.63 | 1.52
[5 empty] | 2023-09-04 09:49 | 5003.87 | 102.7448 | 35.80729 | 0.1961133 | 35.83333 | 2150 | 33.77 | 24.15 | 22.63 | 1.52
[5 empty] | 2023-09-04 09:49 | 4996.311 | 105.6887 | 35.80368 | 0.2020378 | 35.91667 | 2155 | 33.58 | 24.15 | 22.63 | 1.52
[5 empty] | 2023-09-04 09:49 | 4999.096 | 106.043 | 35.80006 | 0.202602 | 36 | 2160 | 33.58 | 24.15 | 22.63 | 1.52
[5 empty] | 2023-09-04 09:49 | 5003.075 | 108.6396 | 35.80006 | 0.207398 | 36.08333 | 2165 | 33.58 | 24.15 | 22.63 | 1.52
[5 empty] | 2023-09-04 09:49 | 5003.075 | 109.5263 | 35.81091 | 0.2090907 | 36.16667 | 2170 | 33.68 | 24.15 | 22.63 | 1.52
[5 empty] | 2023-09-04 09:49 | 4996.709 | 104.5902 | 35.81453 | 0.1999218 | 36.25 | 2175 | 33.58 | 24.15 | 22.63 | 1.52
[5 empty] | 2023-09-04 09:49 | 4999.494 | 105.6822 | 35.80729 | 0.2018967 | 36.33333 | 2180 | 33.68 | 24.15 | 22.55 | 1.6
[5 empty] | 2023-09-04 09:49 | 5005.461 | 107.0651 | 35.81091 | 0.2042947 | 36.41667 | 2185 | 33.77 | 24.15 | 22.63 | 1.52
[5 empty] | 2023-09-04 09:49 | 5001.483 | 104.9117 | 35.81453 | 0.200345 | 36.5 | 2190 | 33.58 | 24.15 | 22.63 | 1.52
[5 empty] | 2023-09-04 09:49 | 4998.3 | 103.7377 | 35.82176 | 0.1982291 | 36.58333 | 2195 | 33.58 | 24.06 | 22.63 | 1.43
[5 empty] | 2023-09-04 09:49 | 4999.494 | 105.6084 | 35.81091 | 0.2017556 | 36.66667 | 2200 | 33.87 | 24.15 | 22.55 | 1.6
[5 empty] | 2023-09-04 09:50 | 5002.677 | 104.6412 | 35.81453 | 0.1997808 | 36.75 | 2205 | 33.58 | 24.15 | 22.63 | 1.52
[5 empty] | 2023-09-04 09:50 | 5000.289 | 103.7051 | 35.82176 | 0.1980881 | 36.83333 | 2210 | 33.68 | 24.15 | 22.63 | 1.52
[5 empty] | 2023-09-04 09:50 | 5003.075 | 105.3146 | 35.82538 | 0.2010503 | 36.91667 | 2215 | 33.58 | 24.06 | 22.63 | 1.43
[5 empty] | 2023-09-04 09:50 | 5004.666 | 107.4176 | 35.82176 | 0.205 | 37 | 2220 | 33.58 | 24.06 | 22.55 | 1.51
[5 empty] | 2023-09-04 09:50 | 4998.3 | 101.154 | 35.81814 | 0.1932921 | 37.08333 | 2225 | 33.87 | 24.06 | 22.63 | 1.43
[5 empty] | 2023-09-04 09:50 | 4992.73 | 98.31302 | 35.82538 | 0.1880729 | 37.16667 | 2230 | 33.58 | 24.06 | 22.63 | 1.43
[5 empty] | 2023-09-04 09:50 | 5005.859375 | 101.307 | 35.82176 | 0.1932921 | 37.25 | 2235 | 33.68 | 24.15 | 22.55 | 1.6
[5 empty] | 2023-09-04 09:50 | 5001.881 | 101.6697 | 35.82176 | 0.1941384 | 37.33333 | 2240 | 33.58 | 24.06 | 22.63 | 1.43
[5 empty] | 2023-09-04 09:50 | 4993.526 | 99.13992 | 35.82176 | 0.1896245 | 37.41667 | 2245 | 33.87 | 24.06 | 22.63 | 1.43
[5 empty] | 2023-09-04 09:50 | 5002.278 | 98.57491 | 35.82538 | 0.188214 | 37.5 | 2250 | 33.58 | 24.06 | 22.55 | 1.51
[5 empty] | 2023-09-04 09:50 | 5004.666 | 100.3959 | 35.81814 | 0.1915994 | 37.58333 | 2255 | 33.58 | 24.06 | 22.55 | 1.51
[5 empty] | 2023-09-04 09:50 | 5001.881 | 98.1977 | 35.82538 | 0.1875086 | 37.66667 | 2260 | 33.68 | 24.06 | 22.55 | 1.51
[5 empty] | 2023-09-04 09:51 | 4995.117 | 97.76984 | 35.82176 | 0.1869444 | 37.75 | 2265 | 33.58 | 24.06 | 22.55 | 1.51
[5 empty] | 2023-09-04 09:51 | 4999.892 | 100.2262 | 35.83261 | 0.1914583 | 37.83333 | 2270 | 33.58 | 24.06 | 22.55 | 1.51
[5 empty] | 2023-09-04 09:51 | 5005.064 | 99.07331 | 35.82899 | 0.1890603 | 37.91667 | 2275 | 33.58 | 24.06 | 22.55 | 1.51
[5 empty] | 2023-09-04 09:51 | 5002.278 | 98.42716 | 35.82538 | 0.1879319 | 38 | 2280 | 33.58 | 24.06 | 22.55 | 1.51
[5 empty] | 2023-09-04 09:51 | 4994.322 | 98.56564 | 35.82538 | 0.1884961 | 38.08333 | 2285 | 33.58 | 24.06 | 22.55 | 1.51
[5 empty] | 2023-09-04 09:51 | 5007.451 | 99.26848 | 35.82899 | 0.1893424 | 38.16667 | 2290 | 33.58 | 24.06 | 22.63 | 1.43
[5 empty] | 2023-09-04 09:51 | 4995.117 | 97.91737 | 35.83261 | 0.1872265 | 38.25 | 2295 | 33.58 | 24.06 | 22.55 | 1.51
[5 empty] | 2023-09-04 09:51 | 4996.709 | 98.83414 | 35.81814 | 0.1889193 | 38.33333 | 2300 | 33.58 | 24.06 | 22.55 | 1.51
[5 empty] | 2023-09-04 09:51 | 5005.064 | 98.03845 | 35.81814 | 0.1870855 | 38.41667 | 2305 | 33.58 | 24.06 | 22.55 | 1.51
[5 empty] | 2023-09-04 09:51 | 5003.472 | 96.30766 | 35.79644 | 0.1838411 | 38.5 | 2310 | 33.68 | 24.06 | 22.55 | 1.51
[5 empty] | 2023-09-04 09:51 | 5002.278 | 99.01817 | 35.80368 | 0.1890603 | 38.58333 | 2315 | 33.58 | 24.06 | 22.55 | 1.51
[5 empty] | 2023-09-04 09:51 | 5001.483 | 98.92857 | 35.80368 | 0.1889193 | 38.66667 | 2320 | 33.58 | 24.06 | 22.55 | 1.51
[5 empty] | 2023-09-04 09:52 | 5003.87 | 101.8579 | 35.82176 | 0.1944205 | 38.75 | 2325 | 33.58 | 24.06 | 22.55 | 1.51
[5 empty] | 2023-09-04 09:52 | 4997.902 | 100.5555 | 35.81814 | 0.1921636 | 38.83333 | 2330 | 33.77 | 23.97 | 22.55 | 1.42
[5 empty] | 2023-09-04 09:52 | 4996.709 | 99.71968 | 35.81453 | 0.190612 | 38.91667 | 2335 | 33.58 | 24.06 | 22.55 | 1.51
[5 empty] | 2023-09-04 09:52 | 5003.87 | 103.5577 | 35.81091 | 0.1976649 | 39 | 2340 | 33.58 | 24.06 | 22.55 | 1.51
[5 empty] | 2023-09-04 09:52 | 5003.472 | 101.3326 | 35.81091 | 0.1934331 | 39.08333 | 2345 | 33.58 | 23.97 | 22.55 | 1.42
[5 empty] | 2023-09-04 09:52 | 5001.085 | 101.7274 | 35.81091 | 0.1942795 | 39.16667 | 2350 | 33.48 | 24.06 | 22.55 | 1.51
[5 empty] | 2023-09-04 09:52 | 5000.6875 | 100.833 | 35.80006 | 0.1925868 | 39.25 | 2355 | 33.48 | 24.06 | 22.55 | 1.51
[5 empty] | 2023-09-04 09:52 | 4999.494 | 102.6549 | 35.80006 | 0.1961133 | 39.33333 | 2360 | 33.48 | 24.06 | 22.55 | 1.51
[5 empty] | 2023-09-04 09:52 | 4996.311 | 101.7778 | 35.79644 | 0.1945616 | 39.41667 | 2365 | 33.48 | 24.06 | 22.46 | 1.6
[5 empty] | 2023-09-04 09:52 | 5000.289 | 100.4558 | 35.78921 | 0.1918815 | 39.5 | 2370 | 33.48 | 24.06 | 22.55 | 1.51
[5 empty] | 2023-09-04 09:52 | 5005.064 | 105.726 | 35.78559 | 0.2017556 | 39.58333 | 2375 | 33.48 | 24.06 | 22.46 | 1.6
[5 empty] | 2023-09-04 09:52 | 5001.881 | 104.0336 | 35.78559 | 0.1986523 | 39.66667 | 2380 | 33.58 | 24.06 | 22.46 | 1.6
[5 empty] | 2023-09-04 09:53 | 4995.515 | 100.655 | 35.77835 | 0.1924458 | 39.75 | 2385 | 33.48 | 23.97 | 22.55 | 1.42
[5 empty] | 2023-09-04 09:53 | 5005.064 | 101.8083 | 35.77474 | 0.1942795 | 39.83333 | 2390 | 33.77 | 23.97 | 22.46 | 1.51
[5 empty] | 2023-09-04 09:53 | 5006.257 | 104.2725 | 35.77112 | 0.1989344 | 39.91667 | 2395 | 33.48 | 23.97 | 22.55 | 1.42
[5 empty] | 2023-09-04 09:53 | 5001.483 | 102.3264 | 35.76751 | 0.195408 | 40 | 2400 | 33.48 | 23.97 | 22.46 | 1.51
[5 empty] | 2023-09-04 09:53 | 5000.6875 | 102.0147 | 35.76751 | 0.1948437 | 40.08333 | 2405 | 33.58 | 23.97 | 22.46 | 1.51
[5 empty] | 2023-09-04 09:53 | 4998.698 | 103.7459 | 35.76389 | 0.1982291 | 40.16667 | 2410 | 33.48 | 23.97 | 22.46 | 1.51
[5 empty] | 2023-09-04 09:53 | 5002.278 | 103.7464 | 35.75304 | 0.1980881 | 40.25 | 2415 | 33.48 | 23.97 | 22.46 | 1.51
[5 empty] | 2023-09-04 09:53 | 4997.106 | 102.4583 | 35.76027 | 0.1958311 | 40.33333 | 2420 | 33.48 | 23.97 | 22.46 | 1.51
[5 empty] | 2023-09-04 09:53 | 5001.483 | 103.3605 | 35.75304 | 0.1973828 | 40.41667 | 2425 | 33.48 | 23.97 | 22.46 | 1.51
[5 empty] | 2023-09-04 09:53 | 5002.677 | 102.6464 | 35.75304 | 0.1959722 | 40.5 | 2430 | 33.48 | 23.97 | 22.55 | 1.42
[5 empty] | 2023-09-04 09:53 | 5003.87 | 103.336 | 35.75666 | 0.1972417 | 40.58333 | 2435 | 33.48 | 23.97 | 22.46 | 1.51
[5 empty] | 2023-09-04 09:53 | 5000.289 | 100.4558 | 35.73133 | 0.1918815 | 40.66667 | 2440 | 33.48 | 23.97 | 22.46 | 1.51
[5 empty] | 2023-09-04 09:54 | 5009.838 | 104.4951 | 35.73133 | 0.1992165 | 40.75 | 2445 | 33.48 | 23.97 | 22.46 | 1.51
[5 empty] | 2023-09-04 09:54 | 4998.3 | 103.59 | 35.7241 | 0.197947 | 40.83333 | 2450 | 33.48 | 23.97 | 22.46 | 1.51
[5 empty] | 2023-09-04 09:54 | 4992.73 | 104.3594 | 35.7241 | 0.1996397 | 40.91667 | 2455 | 33.48 | 23.97 | 22.46 | 1.51
[5 empty] | 2023-09-04 09:54 | 5004.268 | 102.9747 | 35.7241 | 0.1965365 | 41 | 2460 | 33.58 | 23.97 | 22.46 | 1.51
[5 empty] | 2023-09-04 09:54 | 5003.075 | 103.3934 | 35.71687 | 0.1973828 | 41.08333 | 2465 | 33.48 | 23.97 | 22.46 | 1.51
[5 empty] | 2023-09-04 09:54 | 4993.923 | 102.6143 | 35.71687 | 0.1962543 | 41.16667 | 2470 | 33.48 | 23.97 | 22.46 | 1.51
[5 empty] | 2023-09-04 09:54 | 4999.096 | 104.1233 | 35.7024 | 0.1989344 | 41.25 | 2475 | 33.48 | 23.97 | 22.46 | 1.51
[5 empty] | 2023-09-04 09:54 | 5003.075 | 100.2901 | 35.69517 | 0.1914583 | 41.33333 | 2480 | 33.48 | 23.97 | 22.46 | 1.51
[5 empty] | 2023-09-04 09:54 | 4998.3 | 100.8587 | 35.7024 | 0.1927279 | 41.41667 | 2485 | 33.39 | 23.97 | 22.46 | 1.51
[5 empty] | 2023-09-04 09:54 | 4999.892 | 104.0661 | 35.69517 | 0.1987934 | 41.5 | 2490 | 33.39 | 23.88 | 22.46 | 1.42
[5 empty] | 2023-09-04 09:54 | 5009.44 | 104.0429 | 35.69879 | 0.1983702 | 41.58333 | 2495 | 33.39 | 23.97 | 22.46 | 1.51
[5 empty] | 2023-09-04 09:54 | 5003.472 | 102.5149 | 35.7024 | 0.1956901 | 41.66667 | 2500 | 33.39 | 23.88 | 22.46 | 1.42
[5 empty] | 2023-09-04 09:55 | 4998.698 | 98.50436 | 35.69879 | 0.188214 | 41.75 | 2505 | 33.39 | 23.97 | 22.46 | 1.51
[5 empty] | 2023-09-04 09:55 | 4998.698 | 103.0077 | 35.6807 | 0.1968186 | 41.83333 | 2510 | 33.39 | 23.88 | 22.37 | 1.51
[5 empty] | 2023-09-04 09:55 | 5003.472 | 101.7759 | 35.67347 | 0.1942795 | 41.91667 | 2515 | 33.39 | 23.88 | 22.46 | 1.42
[5 empty] | 2023-09-04 09:55 | 5003.075 | 103.3195 | 35.66985 | 0.1972417 | 42 | 2520 | 33.39 | 23.88 | 22.46 | 1.42
[5 empty] | 2023-09-04 09:55 | 4994.719 | 100.2701 | 35.66985 | 0.1917405 | 42.08333 | 2525 | 33.39 | 23.88 | 22.46 | 1.42
[5 empty] | 2023-09-04 09:55 | 5001.881 | 101.9652 | 35.66985 | 0.1947027 | 42.16667 | 2530 | 33.39 | 23.88 | 22.46 | 1.42
[5 empty] | 2023-09-04 09:55 | 5003.075 | 99.10783 | 35.66623 | 0.1892014 | 42.25 | 2535 | 33.39 | 23.88 | 22.46 | 1.42
[5 empty] | 2023-09-04 09:55 | 4995.117 | 101.0896 | 35.66985 | 0.1932921 | 42.33333 | 2540 | 33.39 | 23.88 | 22.46 | 1.42
[5 empty] | 2023-09-04 09:55 | 5003.075 | 100.4379 | 35.66985 | 0.1917405 | 42.41667 | 2545 | 33.39 | 23.88 | 22.37 | 1.51
[5 empty] | 2023-09-04 09:55 | 5007.451 | 102.0048 | 35.67347 | 0.1945616 | 42.5 | 2550 | 33.39 | 23.88 | 22.46 | 1.42
[5 empty] | 2023-09-04 09:55 | 4998.698 | 97.76611 | 35.66262 | 0.1868034 | 42.58333 | 2555 | 33.58 | 23.88 | 22.37 | 1.51
[5 empty] | 2023-09-04 09:55 | 5002.278 | 99.09206 | 35.65538 | 0.1892014 | 42.66667 | 2560 | 33.39 | 23.88 | 22.37 | 1.51
[5 empty] | 2023-09-04 09:56 | 5009.838 | 98.50191 | 35.66262 | 0.1877908 | 42.75 | 2565 | 33.48 | 23.88 | 22.37 | 1.51
[5 empty] | 2023-09-04 09:56 | 5004.268 | 98.02287 | 35.66262 | 0.1870855 | 42.83333 | 2570 | 33.39 | 23.88 | 22.46 | 1.42
[5 empty] | 2023-09-04 09:56 | 4996.311 | 101.2613 | 35.66262 | 0.1935742 | 42.91667 | 2575 | 33.58 | 23.88 | 22.37 | 1.51
[5 empty] | 2023-09-04 09:56 | 5000.289 | 101.2681 | 35.66262 | 0.1934331 | 43 | 2580 | 33.39 | 23.88 | 22.37 | 1.51
[5 empty] | 2023-09-04 09:56 | 5001.881 | 101.2265 | 35.66623 | 0.1932921 | 43.08333 | 2585 | 33.39 | 23.88 | 22.46 | 1.42
[5 empty] | 2023-09-04 09:56 | 5001.483 | 98.6331 | 35.67347 | 0.188355 | 43.16667 | 2590 | 33.39 | 23.88 | 22.46 | 1.42
[5 empty] | 2023-09-04 09:56 | 4994.322 | 101.7373 | 35.66985 | 0.1945616 | 43.25 | 2595 | 33.29 | 23.88 | 22.37 | 1.51
[5 empty] | 2023-09-04 09:56 | 5004.666 | 100.1741 | 35.66262 | 0.1911762 | 43.33333 | 2600 | 33.39 | 23.88 | 22.46 | 1.42
[5 empty] | 2023-09-04 09:56 | 5001.483 | 98.85469 | 35.66262 | 0.1887782 | 43.41667 | 2605 | 33.29 | 23.88 | 22.37 | 1.51
[5 empty] | 2023-09-04 09:56 | 4998.698 | 100.9406 | 35.64815 | 0.1928689 | 43.5 | 2610 | 33.39 | 23.88 | 22.37 | 1.51
[5 empty] | 2023-09-04 09:56 | 4999.096 | 102.7944 | 35.64091 | 0.1963954 | 43.58333 | 2615 | 33.39 | 23.88 | 22.37 | 1.51
[5 empty] | 2023-09-04 09:56 | 5003.075 | 101.2506 | 35.64815 | 0.1932921 | 43.66667 | 2620 | 33.39 | 23.88 | 22.28 | 1.6
[5 empty] | 2023-09-04 09:57 | 4996.311 | 101.5565 | 35.63368 | 0.1941384 | 43.75 | 2625 | 33.39 | 23.88 | 22.37 | 1.51
[5 empty] | 2023-09-04 09:57 | 5000.289 | 100.3819 | 35.62645 | 0.1917405 | 43.83333 | 2630 | 33.39 | 23.88 | 22.37 | 1.51
[5 empty] | 2023-09-04 09:57 | 5007.849 | 101.0514 | 35.62645 | 0.1927279 | 43.91667 | 2635 | 33.29 | 23.88 | 22.37 | 1.51
[5 empty] | 2023-09-04 09:57 | 5000.289 | 100.6035 | 35.61198 | 0.1921636 | 44 | 2640 | 33.39 | 23.88 | 22.37 | 1.51
[5 empty] | 2023-09-04 09:57 | 4998.698 | 97.83993 | 35.60836 | 0.1869444 | 44.08333 | 2645 | 33.39 | 23.88 | 22.37 | 1.51
[5 empty] | 2023-09-04 09:57 | 4995.913 | 100.663 | 35.59751 | 0.1924458 | 44.16667 | 2650 | 33.48 | 23.88 | 22.37 | 1.51
[5 empty] | 2023-09-04 09:57 | 5005.859375 | 99.97623 | 35.59751 | 0.190753 | 44.25 | 2655 | 33.48 | 23.88 | 22.37 | 1.51
[5 empty] | 2023-09-04 09:57 | 4996.311 | 99.04764 | 35.60113 | 0.1893424 | 44.33333 | 2660 | 33.68 | 23.88 | 22.37 | 1.51
[5 empty] | 2023-09-04 09:57 | 5000.289 | 99.56959 | 35.60113 | 0.1901888 | 44.41667 | 2665 | 33.39 | 23.88 | 22.37 | 1.51
[5 empty] | 2023-09-04 09:57 | 5003.87 | 102.3752 | 35.60113 | 0.195408 | 44.5 | 2670 | 33.29 | 23.88 | 22.37 | 1.51
[5 empty] | 2023-09-04 09:57 | 5000.289 | 99.34805 | 35.59751 | 0.1897656 | 44.58333 | 2675 | 33.29 | 23.88 | 22.37 | 1.51
[5 empty] | 2023-09-04 09:58 | 4996.311 | 99.85933 | 35.59751 | 0.1908941 | 44.66667 | 2680 | 33.58 | 23.88 | 22.37 | 1.51
[5 empty] | 2023-09-04 09:58 | 5002.677 | 99.17383 | 35.59751 | 0.1893424 | 44.75 | 2685 | 33.48 | 23.88 | 22.37 | 1.51
[5 empty] | 2023-09-04 09:58 | 5007.451 | 101.3392 | 35.59751 | 0.1932921 | 44.83333 | 2690 | 33.29 | 23.88 | 22.37 | 1.51
[5 empty] | 2023-09-04 09:58 | 4996.709 | 98.53896 | 35.59751 | 0.188355 | 44.91667 | 2695 | 33.29 | 23.88 | 22.37 | 1.51
[5 empty] | 2023-09-04 09:58 | 5003.472 | 98.74622 | 35.59751 | 0.1884961 | 45 | 2700 | 33.29 | 23.88 | 22.37 | 1.51
[5 empty] | 2023-09-04 09:58 | 5001.483 | 100.4059 | 35.59389 | 0.1917405 | 45.08333 | 2705 | 33.68 | 23.88 | 22.37 | 1.51
[5 empty] | 2023-09-04 09:58 | 4995.117 | 102.8601 | 35.58304 | 0.1966775 | 45.16667 | 2710 | 33.29 | 23.88 | 22.37 | 1.51
[5 empty] | 2023-09-04 09:58 | 5004.268 | 101.9399 | 35.58304 | 0.1945616 | 45.25 | 2715 | 33.29 | 23.88 | 22.37 | 1.51
[5 empty] | 2023-09-04 09:58 | 5005.461 | 100.7815 | 35.58666 | 0.1923047 | 45.33333 | 2720 | 33.29 | 23.88 | 22.37 | 1.51
[5 empty] | 2023-09-04 09:58 | 5004.666 | 101.5785 | 35.58304 | 0.1938563 | 45.41667 | 2725 | 33.29 | 23.88 | 22.37 | 1.51
[5 empty] | 2023-09-04 09:58 | 4994.322 | 104.1714 | 35.58666 | 0.1992165 | 45.5 | 2730 | 33.29 | 23.79 | 22.28 | 1.51
[5 empty] | 2023-09-04 09:58 | 5001.483 | 102.548 | 35.57581 | 0.1958311 | 45.58333 | 2735 | 33.29 | 23.79 | 22.37 | 1.42
[5 empty] | 2023-09-04 09:58 | 5011.828 | 102.538 | 35.56134 | 0.195408 | 45.66667 | 2740 | 33.29 | 23.79 | 22.37 | 1.42
[5 empty] | 2023-09-04 09:59 | 5000.289 | 101.2681 | 35.55773 | 0.1934331 | 45.75 | 2745 | 33.29 | 23.79 | 22.37 | 1.42
[5 empty] | 2023-09-04 09:59 | 4994.322 | 101.3685 | 35.55411 | 0.1938563 | 45.83333 | 2750 | 33.29 | 23.88 | 22.28 | 1.6
[5 empty] | 2023-09-04 09:59 | 5001.085 | 101.3581 | 35.55411 | 0.1935742 | 45.91667 | 2755 | 33.29 | 23.88 | 22.28 | 1.6
[5 empty] | 2023-09-04 09:59 | 4998.698 | 105.813 | 35.55773 | 0.2021788 | 46 | 2760 | 33.19 | 23.79 | 22.37 | 1.42
[5 empty] | 2023-09-04 09:59 | 4999.096 | 102.7206 | 35.546875 | 0.1962543 | 46.08333 | 2765 | 33.29 | 23.88 | 22.28 | 1.6
[5 empty] | 2023-09-04 09:59 | 5001.483 | 102.0309 | 35.53964 | 0.1948437 | 46.16667 | 2770 | 33.19 | 23.79 | 22.28 | 1.51
[5 empty] | 2023-09-04 09:59 | 5009.44 | 103.9689 | 35.53602 | 0.1982291 | 46.25 | 2775 | 33.29 | 23.79 | 22.37 | 1.42
[5 empty] | 2023-09-04 09:59 | 5003.87 | 102.597 | 35.53241 | 0.1958311 | 46.33333 | 2780 | 33.29 | 23.79 | 22.28 | 1.51
[5 empty] | 2023-09-04 09:59 | 4993.526 | 102.3849 | 35.53964 | 0.1958311 | 46.41667 | 2785 | 33.39 | 23.79 | 22.28 | 1.51
[5 empty] | 2023-09-04 09:59 | 5001.881 | 103.6642 | 35.53602 | 0.197947 | 46.5 | 2790 | 33.19 | 23.79 | 22.28 | 1.51
[5 empty] | 2023-09-04 09:59 | 5000.6875 | 103.8611 | 35.54326 | 0.1983702 | 46.58333 | 2795 | 33.19 | 23.79 | 22.28 | 1.51
[5 empty] | 2023-09-04 10:00 | 4999.494 | 102.9502 | 35.53602 | 0.1966775 | 46.66667 | 2800 | 33.19 | 23.79 | 22.28 | 1.51
[5 empty] | 2023-09-04 10:00 | 5003.075 | 102.5068 | 35.52517 | 0.1956901 | 46.75 | 2805 | 33.19 | 23.79 | 22.28 | 1.51
[5 empty] | 2023-09-04 10:00 | 5002.278 | 103.1553 | 35.52156 | 0.1969596 | 46.83333 | 2810 | 33.19 | 23.79 | 22.28 | 1.51
[5 empty] | 2023-09-04 10:00 | 4999.096 | 102.942 | 35.51432 | 0.1966775 | 46.91667 | 2815 | 33.29 | 23.79 | 22.28 | 1.51
[5 empty] | 2023-09-04 10:00 | 5004.268 | 104.1572 | 35.51071 | 0.1987934 | 47 | 2820 | 33.19 | 23.79 | 22.28 | 1.51
[5 empty] | 2023-09-04 10:00 | 5005.859375 | 106.0386 | 35.51071 | 0.2023199 | 47.08333 | 2825 | 33.19 | 23.79 | 22.28 | 1.51
[5 empty] | 2023-09-04 10:00 | 4999.892 | 103.0323 | 35.51432 | 0.1968186 | 47.16667 | 2830 | 33.48 | 23.79 | 22.28 | 1.51
[5 empty] | 2023-09-04 10:00 | 4999.892 | 102.3677 | 35.50709 | 0.195549 | 47.25 | 2835 | 33.19 | 23.79 | 22.28 | 1.51