## 034
Versuch | Bezeichnung
picobond_034 | 040923_034
Datum | 2023-09-04
Modultyp | AMS
Partikelsystem
| Art | Bezeichnung | Einwaage in g
Hostparticle | Alumina | DAW-45 | 79.97
Guestparticle | Polysterol | SX250-H | 8.03
Summe |  |  | 88
Kommentar:
Parameter |  |  | Auswaage |  |  | TempExtern
Spaltweite | 2 | mm | Tara | 484.87 | g | Uhrzeit | Temperatur | Luftfeuchte
Drehzahl | 6000 | rpm | voll | 571.94 | g | 13:19 | 23 | 49%
Prozesszeit | 30 | min | Gesamtauswaage | 87.07 | g | 13:41 | 24 | 48%
|  |  | Verlust | 1.056818 | %
picobond
Leerlauf |  |  |  |  | Versuch
Date Time | Picobond.Drz_Mühle | Picobond.Leistung | Picobond.Temperatur | Picobond.Moment | Date Time | Picobond.Drz_Mühle | Picobond.Leistung | Picobond.Temperatur | Picobond.Moment |  | SensOb.Temperatur |  | SensDiff.Temperatur
| pbDrehzahl | pbLeistung | pbTemp | pbDrehmoment |  | pbDrehzahl | pbLeistung | pbTemp | pbDrehmoment | picobondTime | time | SensOb | SensDiff
| min-1 | W | °C | Nm |  | min-1 | W | °C | Nm | min | s | °C | °C | °C | °C
ts | rpm | power | pbTemp | DMom | ts | rpm | power | pbTemp | DMom | time | SensTime | obTemp | T1 | T2 | dT
2023-09-04 12:53 | 0 | 0 | 25.36169 | -0.12 | 2023-09-04 13:10 | 0 | 0 | 26.3671875 | -0.12 | 0 | 0 | 25.94 | 22.9 | 22.9 | 0
2023-09-04 12:53 | 0 | 0 | 25.37254 | -0.12 | 2023-09-04 13:10 | 0 | 0 | 26.3671875 | -0.12 | 0.08333333 | 5 | 25.76 | 22.9 | 22.9 | 0
2023-09-04 12:53 | 0 | 0 | 25.37616 | 0.8998568 | 2023-09-04 13:10 | 129.3041 | 13.67766 | 26.3671875 | 1.010306 | 0.1666667 | 10 | 26.57 | 22.9 | 22.9 | 0
2023-09-04 12:53 | 1007.776 | -0.9928595 | 25.38701 | -0.009409726 | 2023-09-04 13:10 | 1003.002 | -2.380598 | 26.35995 | -0.02266927 | 0.25 | 15 | 26.3 | 22.9 | 22.9 | 0
2023-09-04 12:53 | 1002.206 | -6.774744 | 25.38339 | -0.0645638 | 2023-09-04 13:10 | 1001.411 | -3.131096 | 26.35995 | -0.02986328 | 0.3333333 | 20 | 25.67 | 22.9 | 22.9 | 0
2023-09-04 12:53 | 1001.808 | -6.875624 | 25.39424 | -0.06555121 | 2023-09-04 13:10 | 1002.206 | -3.326004 | 26.35995 | -0.03169706 | 0.4166667 | 25 | 25.58 | 22.99 | 22.9 | 0.09
2023-09-04 12:53 | 1002.604 | -6.836663 | 25.40148 | -0.06512804 | 2023-09-04 13:10 | 1004.196 | -3.332606 | 26.36357 | -0.03169706 | 0.5 | 30 | 25.49 | 23.17 | 22.9 | 0.27
2023-09-04 12:53 | 1002.206 | -6.789546 | 25.40871 | -0.06470487 | 2023-09-04 13:10 | 1001.411 | -3.367732 | 26.35995 | -0.03212023 | 0.5833333 | 35 | 25.85 | 23.26 | 22.9 | 0.36
2023-09-04 12:54 | 1001.808 | -6.905215 | 25.41956 | -0.06583333 | 2023-09-04 13:10 | 999.8192 | -3.539574 | 26.36357 | -0.03381293 | 0.6666667 | 40 | 26.12 | 23.43 | 23.17 | 0.26
2023-09-04 12:54 | 1002.206 | -6.952361 | 25.41956 | -0.06625651 | 2023-09-04 13:10 | 1002.604 | -3.445782 | 26.35995 | -0.03282552 | 0.75 | 45 | 25.4 | 23.61 | 23.7 | -0.09
2023-09-04 12:54 | 1003.002 | -6.824563 | 25.41594 | -0.06498697 | 2023-09-04 13:10 | 1003.4 | -3.433698 | 26.3671875 | -0.03268446 | 0.8333333 | 50 | 25.4 | 23.61 | 23.52 | 0.09
2023-09-04 12:54 | 1002.604 | -6.940314 | 25.43041 | -0.06611545 | 2023-09-04 13:10 | 1001.411 | -3.500839 | 26.36357 | -0.03338975 | 0.9166667 | 55 | 25.4 | 23.52 | 23.52 | 0
2023-09-04 12:54 | 1002.206 | -6.981965 | 25.43403 | -0.06653863 | 2023-09-04 13:11 | 1842.484 | 2.21208 | 26.36357 | 0.01146702 | 1 | 60 | 25.4 | 23.52 | 23.61 | -0.09
| 6000 |  |  | -0.0413831 | 2023-09-04 13:11 | 1997.251 | 1.041023 | 26.35995 | 0.004978299 | 1.083333 | 65 | 25.49 | 23.52 | 23.52 | 0
[5 empty] | 2023-09-04 13:11 | 1998.046875 | 1.159474 | 26.35272 | 0.005542539 | 1.166667 | 70 | 25.4 | 23.43 | 23.43 | 0
[5 empty] | 2023-09-04 13:11 | 1997.251 | 0.893539 | 26.35995 | 0.004273012 | 1.25 | 75 | 25.4 | 23.34 | 23.26 | 0.08
[5 empty] | 2023-09-04 13:11 | 1998.445 | 1.100674 | 26.35634 | 0.005260415 | 1.333333 | 80 | 25.31 | 23.26 | 23.08 | 0.18
[5 empty] | 2023-09-04 13:11 | 1998.046875 | 1.749652 | 26.36357 | 0.008363716 | 1.416667 | 85 | 25.4 | 23.17 | 22.99 | 0.18
[5 empty] | 2023-09-04 13:11 | 1997.649 | 1.159243 | 26.36357 | 0.005542539 | 1.5 | 90 | 25.4 | 22.99 | 22.81 | 0.18
[5 empty] | 2023-09-04 13:11 | 3002.242 | 11.80733 | 26.36357 | 0.03756291 | 1.583333 | 95 | 25.49 | 22.9 | 22.72 | 0.18
[5 empty] | 2023-09-04 13:11 | 2996.275 | 10.94309 | 26.36357 | 0.03488282 | 1.666667 | 100 | 26.03 | 22.81 | 22.63 | 0.18
[5 empty] | 2023-09-04 13:11 | 2997.866 | 11.39165 | 26.37081 | 0.03629339 | 1.75 | 105 | 25.67 | 22.81 | 22.63 | 0.18
[5 empty] | 2023-09-04 13:11 | 3001.845 | 11.09643 | 26.37081 | 0.03530598 | 1.833333 | 110 | 25.49 | 22.72 | 22.55 | 0.17
[5 empty] | 2023-09-04 13:11 | 2999.458 | 11.53059 | 26.3671875 | 0.03671657 | 1.916667 | 115 | 26.03 | 22.63 | 22.46 | 0.17
[5 empty] | 2023-09-04 13:12 | 3982.567 | 31.24957 | 26.38166 | 0.07494356 | 2 | 120 | 25.94 | 22.63 | 22.37 | 0.26
[5 empty] | 2023-09-04 13:12 | 4001.266 | 32.10543 | 26.37081 | 0.07663629 | 2.083333 | 125 | 25.4 | 22.55 | 22.37 | 0.18
[5 empty] | 2023-09-04 13:12 | 3994.502 | 32.87708 | 26.37804 | 0.0786111 | 2.166667 | 130 | 26.03 | 22.55 | 22.37 | 0.18
[5 empty] | 2023-09-04 13:12 | 4004.051 | 33.54703 | 26.38166 | 0.0800217 | 2.25 | 135 | 25.4 | 22.55 | 22.28 | 0.27
[5 empty] | 2023-09-04 13:12 | 3998.083 | 35.97701 | 26.38889 | 0.08594617 | 2.333333 | 140 | 25.67 | 22.46 | 22.28 | 0.18
[5 empty] | 2023-09-04 13:12 | 3994.502 | 35.8268 | 26.39612 | 0.08566406 | 2.416667 | 145 | 25.4 | 22.46 | 22.28 | 0.18
[5 empty] | 2023-09-04 13:12 | 3999.277 | 35.98774 | 26.41059 | 0.08594617 | 2.5 | 150 | 25.76 | 22.46 | 22.19 | 0.27
[5 empty] | 2023-09-04 13:12 | 4995.117 | 73.35121 | 26.41782 | 0.1402539 | 2.583333 | 155 | 25.67 | 22.46 | 22.19 | 0.27
[5 empty] | 2023-09-04 13:12 | 5001.881 | 78.03062 | 26.43953 | 0.1489996 | 2.666667 | 160 | 26.03 | 22.46 | 22.19 | 0.27
[5 empty] | 2023-09-04 13:12 | 5004.268 | 83.01965 | 26.45399 | 0.1584505 | 2.75 | 165 | 25.31 | 22.55 | 22.19 | 0.36
[5 empty] | 2023-09-04 13:12 | 4997.902 | 82.98784 | 26.46484375 | 0.1585915 | 2.833333 | 170 | 25.31 | 22.55 | 22.19 | 0.36
[5 empty] | 2023-09-04 13:12 | 5000.6875 | 84.14191 | 26.49016 | 0.1607074 | 2.916667 | 175 | 25.31 | 22.55 | 22.1 | 0.45
[5 empty] | 2023-09-04 13:13 | 5986.582 | 130.7918 | 26.51186 | 0.2086675 | 3 | 180 | 25.22 | 22.55 | 22.1 | 0.45
[5 empty] | 2023-09-04 13:13 | 6004.485 | 126.5716 | 26.5408 | 0.2013324 | 3.083333 | 185 | 25.67 | 22.63 | 22.1 | 0.53
[5 empty] | 2023-09-04 13:13 | 6006.077 | 139.9106 | 26.57697 | 0.2224913 | 3.166667 | 190 | 25.31 | 22.72 | 22.1 | 0.62
[5 empty] | 2023-09-04 13:13 | 5994.937 | 116.8967 | 26.62399 | 0.1862392 | 3.25 | 195 | 25.4 | 22.72 | 22.1 | 0.62
[5 empty] | 2023-09-04 13:13 | 5998.517 | 130.7868 | 26.69632 | 0.2082444 | 3.333333 | 200 | 25.4 | 22.81 | 22.1 | 0.71
[5 empty] | 2023-09-04 13:13 | 6008.861 | 132.166 | 26.7759 | 0.2100781 | 3.416667 | 205 | 26.39 | 22.9 | 22.1 | 0.8
[5 empty] | 2023-09-04 13:13 | 6003.292 | 141.8849 | 26.88078 | 0.2257357 | 3.5 | 210 | 25.67 | 22.99 | 22.1 | 0.89
[5 empty] | 2023-09-04 13:13 | 6003.689 | 130.1902 | 27.00014 | 0.2071159 | 3.583333 | 215 | 25.67 | 23.08 | 22.1 | 0.98
[5 empty] | 2023-09-04 13:13 | 6000.108 | 126.9224 | 27.14482 | 0.2020378 | 3.666667 | 220 | 25.76 | 23.08 | 22.1 | 0.98
[5 empty] | 2023-09-04 13:13 | 6003.292 | 125.5711 | 27.29311 | 0.1997808 | 3.75 | 225 | 26.3 | 23.17 | 22.1 | 1.07
[5 empty] | 2023-09-04 13:13 | 5999.313 | 129.4751 | 27.45226 | 0.2061285 | 3.833333 | 230 | 26.03 | 23.26 | 22.1 | 1.16
[5 empty] | 2023-09-04 13:13 | 6002.098 | 135.8289 | 27.61502 | 0.2161437 | 3.916667 | 235 | 27.02 | 23.26 | 22.1 | 1.16
[5 empty] | 2023-09-04 13:14 | 6001.7 | 131.4766 | 27.78501 | 0.2092318 | 4 | 240 | 26.3 | 23.34 | 22.1 | 1.24
[5 empty] | 2023-09-04 13:14 | 6006.872 | 136.2031 | 27.96224 | 0.2165668 | 4.083333 | 245 | 26.39 | 23.34 | 22.1 | 1.24
[5 empty] | 2023-09-04 13:14 | 5996.528 | 135.4371 | 28.12862 | 0.2157204 | 4.166667 | 250 | 26.57 | 23.43 | 22.1 | 1.33
[5 empty] | 2023-09-04 13:14 | 6007.668 | 135.3339 | 28.28776 | 0.2151562 | 4.25 | 255 | 26.93 | 23.43 | 22.19 | 1.24
[5 empty] | 2023-09-04 13:14 | 6001.7 | 135.9086 | 28.45052 | 0.2162847 | 4.333333 | 260 | 28.76 | 23.43 | 22.1 | 1.33
[5 empty] | 2023-09-04 13:14 | 5996.926 | 134.649 | 28.61328125 | 0.2144509 | 4.416667 | 265 | 28.58 | 23.52 | 22.19 | 1.33
[5 empty] | 2023-09-04 13:14 | 6003.292 | 135.1466 | 28.78689 | 0.2150152 | 4.5 | 270 | 29.32 | 23.52 | 22.19 | 1.33
[5 empty] | 2023-09-04 13:14 | 6003.292 | 137.2745 | 28.96412 | 0.2184006 | 4.583333 | 275 | 28.85 | 23.61 | 22.19 | 1.42
[5 empty] | 2023-09-04 13:14 | 6000.506 | 135.7929 | 29.12326 | 0.2161437 | 4.666667 | 280 | 29.04 | 23.61 | 22.19 | 1.42
[5 empty] | 2023-09-04 13:14 | 6002.894 | 134.783 | 29.27879 | 0.2144509 | 4.75 | 285 | 28.76 | 23.61 | 22.19 | 1.42
[5 empty] | 2023-09-04 13:14 | 6006.474 | 135.8392 | 29.43793 | 0.2160026 | 4.833333 | 290 | 29.41 | 23.7 | 22.19 | 1.51
[5 empty] | 2023-09-04 13:14 | 6006.474 | 142.8472 | 29.58623 | 0.2271462 | 4.916667 | 295 | 29.5 | 23.7 | 22.19 | 1.51
[5 empty] | 2023-09-04 13:15 | 5998.915 | 139.7438 | 29.73452 | 0.2224913 | 5 | 300 | 29.69 | 23.7 | 22.19 | 1.51
[5 empty] | 2023-09-04 13:15 | 6003.689 | 140.387 | 29.86473 | 0.2233377 | 5.083333 | 305 | 29.69 | 23.79 | 22.19 | 1.6
[5 empty] | 2023-09-04 13:15 | 6008.066 | 142.6189 | 30.00578 | 0.2267231 | 5.166667 | 310 | 30.06 | 23.79 | 22.19 | 1.6
[5 empty] | 2023-09-04 13:15 | 6004.485 | 139.3414 | 30.14685 | 0.2216449 | 5.25 | 315 | 29.97 | 23.79 | 22.28 | 1.51
[5 empty] | 2023-09-04 13:15 | 5991.355 | 142.1337 | 30.28429 | 0.226582 | 5.333333 | 320 | 30.15 | 23.88 | 22.28 | 1.6
[5 empty] | 2023-09-04 13:15 | 5998.517 | 145.5815 | 30.41811 | 0.2318012 | 5.416667 | 325 | 30.62 | 23.88 | 22.28 | 1.6
[5 empty] | 2023-09-04 13:15 | 6006.077 | 140.7089 | 30.5447 | 0.2237608 | 5.5 | 330 | 31.09 | 23.88 | 22.28 | 1.6
[5 empty] | 2023-09-04 13:15 | 5997.721 | 139.3616 | 30.68576 | 0.2219271 | 5.583333 | 335 | 30.9 | 23.97 | 22.28 | 1.69
[5 empty] | 2023-09-04 13:15 | 6003.292 | 143.3922 | 30.81959 | 0.2281337 | 5.666667 | 340 | 31.28 | 23.97 | 22.28 | 1.69
[5 empty] | 2023-09-04 13:15 | 6004.087 | 143.7659 | 30.93533 | 0.2286979 | 5.75 | 345 | 30.71 | 23.97 | 22.28 | 1.69
[5 empty] | 2023-09-04 13:15 | 6000.506 | 139.0719 | 31.05831 | 0.2213628 | 5.833333 | 350 | 30.53 | 24.06 | 22.28 | 1.78
[5 empty] | 2023-09-04 13:16 | 5999.313 | 140.196 | 31.1849 | 0.2231966 | 5.916667 | 355 | 31.28 | 24.06 | 22.28 | 1.78
[5 empty] | 2023-09-04 13:16 | 6006.474 | 143.4682 | 31.30425 | 0.2281337 | 6 | 360 | 31.28 | 24.06 | 22.37 | 1.69
[5 empty] | 2023-09-04 13:16 | 6000.904 | 148.121 | 31.41638 | 0.2357509 | 6.083333 | 365 | 31.19 | 24.06 | 22.37 | 1.69
[5 empty] | 2023-09-04 13:16 | 5996.528 | 145.4447 | 31.5285 | 0.2316602 | 6.166667 | 370 | 30.53 | 24.06 | 22.37 | 1.69
[5 empty] | 2023-09-04 13:16 | 6008.066 | 144.1273 | 31.640625 | 0.2291211 | 6.25 | 375 | 31.75 | 24.15 | 22.37 | 1.78
[5 empty] | 2023-09-04 13:16 | 6007.27 | 144.197 | 31.7636 | 0.2292621 | 6.333333 | 380 | 32.04 | 24.15 | 22.37 | 1.78
[5 empty] | 2023-09-04 13:16 | 5998.915 | 142.2245 | 31.86487 | 0.226441 | 6.416667 | 385 | 31.94 | 24.15 | 22.37 | 1.78
[5 empty] | 2023-09-04 13:16 | 5997.721 | 149.1054 | 31.977 | 0.2374436 | 6.5 | 390 | 31.28 | 24.23 | 22.37 | 1.86
[5 empty] | 2023-09-04 13:16 | 6009.259 | 146.3747 | 32.08912 | 0.2326475 | 6.583333 | 395 | 31.19 | 24.23 | 22.37 | 1.86
[5 empty] | 2023-09-04 13:16 | 6002.496 | 143.0186 | 32.19763 | 0.2275695 | 6.666667 | 400 | 31.94 | 24.23 | 22.46 | 1.77
[5 empty] | 2023-09-04 13:16 | 6000.108 | 144.6454 | 32.29528 | 0.2302496 | 6.75 | 405 | 32.52 | 24.23 | 22.46 | 1.77
[5 empty] | 2023-09-04 13:16 | 6001.302 | 143.5219 | 32.40741 | 0.2284158 | 6.833333 | 410 | 32.61 | 24.23 | 22.46 | 1.77
[5 empty] | 2023-09-04 13:17 | 6002.894 | 150.6525 | 32.51953125 | 0.2397005 | 6.916667 | 415 | 32.71 | 24.32 | 22.46 | 1.86
[5 empty] | 2023-09-04 13:17 | 6001.302 | 146.9786 | 32.6171875 | 0.2339171 | 7 | 420 | 32.9 | 24.32 | 22.46 | 1.86
[5 empty] | 2023-09-04 13:17 | 6002.496 | 147.4511 | 32.71123 | 0.2346224 | 7.083333 | 425 | 33 | 24.32 | 22.46 | 1.86
[5 empty] | 2023-09-04 13:17 | 6006.474 | 145.6859 | 32.7908 | 0.2316602 | 7.166667 | 430 | 33.29 | 24.32 | 22.46 | 1.86
[5 empty] | 2023-09-04 13:17 | 6005.679 | 146.1988 | 32.87037 | 0.2325065 | 7.25 | 435 | 33.1 | 24.32 | 22.55 | 1.77
[5 empty] | 2023-09-04 13:17 | 5998.119 | 146.2805 | 32.95356 | 0.2329296 | 7.333333 | 440 | 33.29 | 24.41 | 22.55 | 1.86
[5 empty] | 2023-09-04 13:17 | 6002.496 | 145.944 | 33.03675 | 0.2322244 | 7.416667 | 445 | 33.48 | 24.41 | 22.55 | 1.86
[5 empty] | 2023-09-04 13:17 | 6002.496 | 149.3127 | 33.11632 | 0.2375846 | 7.5 | 450 | 33.68 | 24.5 | 22.55 | 1.95
[5 empty] | 2023-09-04 13:17 | 6000.904 | 147.8551 | 33.203125 | 0.2353277 | 7.583333 | 455 | 33.1 | 24.5 | 22.55 | 1.95
[5 empty] | 2023-09-04 13:17 | 6000.506 | 149.8836 | 33.30078125 | 0.238572 | 7.666667 | 460 | 33.68 | 24.5 | 22.55 | 1.95
[5 empty] | 2023-09-04 13:17 | 6006.872 | 150.6636 | 33.38035 | 0.2395594 | 7.75 | 465 | 33.58 | 24.5 | 22.55 | 1.95
[5 empty] | 2023-09-04 13:17 | 6001.7 | 147.6088 | 33.46716 | 0.2349045 | 7.833333 | 470 | 34.17 | 24.5 | 22.63 | 1.87
[5 empty] | 2023-09-04 13:18 | 5996.13 | 143.044 | 33.54673 | 0.2278516 | 7.916667 | 475 | 33.77 | 24.59 | 22.63 | 1.96
[5 empty] | 2023-09-04 13:18 | 6001.302 | 149.2831 | 33.6263 | 0.2375846 | 8 | 480 | 34.26 | 24.59 | 22.63 | 1.96
[5 empty] | 2023-09-04 13:18 | 6003.292 | 148.8892 | 33.69502 | 0.2368793 | 8.083333 | 485 | 34.07 | 24.59 | 22.63 | 1.96
[5 empty] | 2023-09-04 13:18 | 5998.119 | 147.0778 | 33.76013 | 0.2341992 | 8.166667 | 490 | 34.26 | 24.59 | 22.63 | 1.96
[5 empty] | 2023-09-04 13:18 | 6001.7 | 148.7611 | 33.82523 | 0.2367382 | 8.25 | 495 | 34.76 | 24.68 | 22.63 | 2.05
[5 empty] | 2023-09-04 13:18 | 6003.689 | 151.0271 | 33.88671875 | 0.2402647 | 8.333333 | 500 | 34.07 | 24.59 | 22.63 | 1.96
[5 empty] | 2023-09-04 13:18 | 5997.324 | 145.8183 | 33.94821 | 0.2322244 | 8.416667 | 505 | 34.66 | 24.68 | 22.63 | 2.05
[5 empty] | 2023-09-04 13:18 | 5997.324 | 146.704 | 34.02778 | 0.233635 | 8.5 | 510 | 34.36 | 24.59 | 22.72 | 1.87
[5 empty] | 2023-09-04 13:18 | 6000.904 | 145.5508 | 34.09288 | 0.2316602 | 8.583333 | 515 | 35.05 | 24.68 | 22.72 | 1.96
[5 empty] | 2023-09-04 13:18 | 6002.894 | 148.1701 | 34.16883 | 0.2357509 | 8.666667 | 520 | 35.15 | 24.68 | 22.72 | 1.96
[5 empty] | 2023-09-04 13:18 | 5996.926 | 143.5944 | 34.23032 | 0.2286979 | 8.75 | 525 | 35.25 | 24.68 | 22.72 | 1.96
[5 empty] | 2023-09-04 13:18 | 6009.657 | 147.0945 | 34.29181 | 0.233776 | 8.833333 | 530 | 35.35 | 24.68 | 22.72 | 1.96
[5 empty] | 2023-09-04 13:19 | 6005.679 | 150.4563 | 34.35691 | 0.2392773 | 8.916667 | 535 | 35.35 | 24.77 | 22.72 | 2.05
[5 empty] | 2023-09-04 13:19 | 6000.506 | 150.5926 | 34.40755 | 0.2397005 | 9 | 540 | 34.95 | 24.77 | 22.72 | 2.05
[5 empty] | 2023-09-04 13:19 | 6000.506 | 147.9339 | 34.46542 | 0.2354687 | 9.083333 | 545 | 35.05 | 24.77 | 22.81 | 1.96
[5 empty] | 2023-09-04 13:19 | 6004.087 | 146.1601 | 34.52329 | 0.2325065 | 9.166667 | 550 | 35.55 | 24.86 | 22.81 | 2.05
[5 empty] | 2023-09-04 13:19 | 6006.872 | 148.7119 | 34.60648 | 0.2364561 | 9.25 | 555 | 35.35 | 24.86 | 22.81 | 2.05
[5 empty] | 2023-09-04 13:19 | 6000.506 | 149.086 | 34.6535 | 0.2373025 | 9.333333 | 560 | 35.35 | 24.86 | 22.81 | 2.05
[5 empty] | 2023-09-04 13:19 | 6004.485 | 145.549 | 34.71137 | 0.2315191 | 9.416667 | 565 | 35.45 | 24.86 | 22.81 | 2.05
[5 empty] | 2023-09-04 13:19 | 6003.689 | 148.5444 | 34.765625 | 0.2363151 | 9.5 | 570 | 35.55 | 24.86 | 22.9 | 1.96
[5 empty] | 2023-09-04 13:19 | 5995.732 | 148.7903 | 34.81264 | 0.2370204 | 9.583333 | 575 | 35.65 | 24.86 | 22.9 | 1.96
[5 empty] | 2023-09-04 13:19 | 5997.721 | 148.6625 | 34.8886 | 0.2367382 | 9.666667 | 580 | 35.95 | 24.95 | 22.9 | 2.05
[5 empty] | 2023-09-04 13:19 | 6007.27 | 147.3022 | 34.94285 | 0.2341992 | 9.75 | 585 | 35.75 | 24.95 | 22.9 | 2.05
[5 empty] | 2023-09-04 13:19 | 6005.281 | 151.9541 | 34.99349 | 0.2416753 | 9.833333 | 590 | 35.95 | 24.95 | 22.9 | 2.05
[5 empty] | 2023-09-04 13:20 | 5997.721 | 147.511 | 35.04774 | 0.2349045 | 9.916667 | 595 | 35.95 | 24.95 | 22.9 | 2.05
[5 empty] | 2023-09-04 13:20 | 6006.474 | 148.3472 | 35.09838 | 0.2358919 | 10 | 600 | 36.05 | 25.04 | 22.9 | 2.14
[5 empty] | 2023-09-04 13:20 | 6006.077 | 148.8696 | 35.15987 | 0.2367382 | 10.08333 | 605 | 35.65 | 25.04 | 22.99 | 2.05
[5 empty] | 2023-09-04 13:20 | 5999.313 | 149.145 | 35.21412 | 0.2374436 | 10.16667 | 610 | 35.95 | 25.13 | 22.99 | 2.14
[5 empty] | 2023-09-04 13:20 | 5996.528 | 151.0241 | 35.27199 | 0.2405469 | 10.25 | 615 | 36.25 | 25.13 | 22.99 | 2.14
[5 empty] | 2023-09-04 13:20 | 6002.098 | 150.2779 | 35.32986 | 0.2391362 | 10.33333 | 620 | 36.35 | 25.13 | 22.99 | 2.14
[5 empty] | 2023-09-04 13:20 | 6002.496 | 150.9971 | 35.37688 | 0.2402647 | 10.41667 | 625 | 35.75 | 25.22 | 22.99 | 2.23
[5 empty] | 2023-09-04 13:20 | 5998.915 | 149.8438 | 35.42752 | 0.238572 | 10.5 | 630 | 35.95 | 25.13 | 23.08 | 2.05
[5 empty] | 2023-09-04 13:20 | 6003.292 | 148.8892 | 35.48539 | 0.2368793 | 10.58333 | 635 | 36.25 | 25.22 | 23.08 | 2.14
[5 empty] | 2023-09-04 13:20 | 6002.496 | 151.0857 | 35.53602 | 0.2404058 | 10.66667 | 640 | 35.85 | 25.22 | 23.08 | 2.14
[5 empty] | 2023-09-04 13:20 | 6001.302 | 149.1944 | 35.57219 | 0.2374436 | 10.75 | 645 | 36.25 | 25.22 | 23.08 | 2.14
[5 empty] | 2023-09-04 13:20 | 6000.904 | 149.0073 | 35.60836 | 0.2371614 | 10.83333 | 650 | 35.55 | 25.22 | 23.08 | 2.14
[5 empty] | 2023-09-04 13:21 | 6000.506 | 151.9219 | 35.659 | 0.2418164 | 10.91667 | 655 | 35.65 | 25.22 | 23.08 | 2.14
[5 empty] | 2023-09-04 13:21 | 6002.496 | 152.1495 | 35.72049 | 0.2420985 | 11 | 660 | 36.35 | 25.22 | 23.08 | 2.14
[5 empty] | 2023-09-04 13:21 | 5996.528 | 153.4153 | 35.75304 | 0.2443554 | 11.08333 | 665 | 36.15 | 25.22 | 23.08 | 2.14
[5 empty] | 2023-09-04 13:21 | 6003.292 | 153.411 | 35.74942 | 0.2440733 | 11.16667 | 670 | 36.25 | 25.22 | 23.08 | 2.14
[5 empty] | 2023-09-04 13:21 | 6005.281 | 150.8011 | 35.75666 | 0.2398416 | 11.25 | 675 | 36.66 | 25.31 | 23.17 | 2.14
[5 empty] | 2023-09-04 13:21 | 5998.915 | 153.0334 | 35.80729 | 0.2436502 | 11.33333 | 680 | 36.35 | 25.31 | 23.17 | 2.14
[5 empty] | 2023-09-04 13:21 | 6002.496 | 153.302 | 35.85793 | 0.2439323 | 11.41667 | 685 | 36.56 | 25.31 | 23.17 | 2.14
[5 empty] | 2023-09-04 13:21 | 6008.066 | 156.3724 | 35.9158 | 0.2485872 | 11.5 | 690 | 36.46 | 25.31 | 23.17 | 2.14
[5 empty] | 2023-09-04 13:21 | 6004.087 | 153.8747 | 35.97367 | 0.2447786 | 11.58333 | 695 | 36.46 | 25.31 | 23.17 | 2.14
[5 empty] | 2023-09-04 13:21 | 5996.528 | 152.0868 | 36.0243 | 0.2422396 | 11.66667 | 700 | 36.76 | 25.31 | 23.17 | 2.14
[5 empty] | 2023-09-04 13:21 | 5998.517 | 154.9722 | 36.05686 | 0.2467535 | 11.75 | 705 | 36.56 | 25.31 | 23.17 | 2.14
[5 empty] | 2023-09-04 13:21 | 6006.474 | 155.5326 | 35.9809 | 0.2473177 | 11.83333 | 710 | 36.46 | 25.31 | 23.17 | 2.14
[5 empty] | 2023-09-04 13:22 | 6006.077 | 154.3692 | 35.97729 | 0.2454839 | 11.91667 | 715 | 36.86 | 25.4 | 23.17 | 2.23
[5 empty] | 2023-09-04 13:22 | 5996.926 | 154.9311 | 36.0243 | 0.2467535 | 12 | 720 | 36.66 | 25.4 | 23.17 | 2.23
[5 empty] | 2023-09-04 13:22 | 6002.894 | 155.7059 | 36.09303 | 0.2477409 | 12.08333 | 725 | 37.07 | 25.4 | 23.26 | 2.14
[5 empty] | 2023-09-04 13:22 | 6010.851 | 157.3326 | 36.1943 | 0.2499978 | 12.16667 | 730 | 36.56 | 25.4 | 23.26 | 2.14
[5 empty] | 2023-09-04 13:22 | 5997.721 | 155.2174 | 36.1943 | 0.2471766 | 12.25 | 735 | 36.76 | 25.4 | 23.26 | 2.14
[5 empty] | 2023-09-04 13:22 | 6000.506 | 156.8846 | 36.25579 | 0.2497157 | 12.33333 | 740 | 36.66 | 25.31 | 23.26 | 2.05
[5 empty] | 2023-09-04 13:22 | 6006.474 | 155.71 | 36.29919 | 0.2475998 | 12.41667 | 745 | 36.76 | 25.13 | 23.26 | 1.87
[5 empty] | 2023-09-04 13:22 | 5997.721 | 151.6742 | 36.33174 | 0.2415343 | 12.5 | 750 | 36.76 | 25.22 | 23.26 | 1.96
[5 empty] | 2023-09-04 13:22 | 5994.140625 | 155.5674 | 36.37153 | 0.2478819 | 12.58333 | 755 | 37.37 | 25.31 | 23.26 | 2.05
[5 empty] | 2023-09-04 13:22 | 6002.496 | 154.4545 | 36.41132 | 0.2457661 | 12.66667 | 760 | 36.86 | 25.31 | 23.26 | 2.05
[5 empty] | 2023-09-04 13:22 | 6003.689 | 156.5245 | 36.45834 | 0.2490104 | 12.75 | 765 | 37.07 | 25.31 | 23.26 | 2.05
[5 empty] | 2023-09-04 13:22 | 6000.506 | 156.1757 | 36.49088 | 0.2485872 | 12.83333 | 770 | 36.86 | 25.4 | 23.26 | 2.14
[5 empty] | 2023-09-04 13:23 | 6003.689 | 156.0812 | 36.53429 | 0.2483051 | 12.91667 | 775 | 36.96 | 25.4 | 23.34 | 2.06
[5 empty] | 2023-09-04 13:23 | 6000.904 | 156.5405 | 36.57769 | 0.2491515 | 13 | 780 | 36.86 | 25.4 | 23.34 | 2.06
[5 empty] | 2023-09-04 13:23 | 6000.108 | 158.3807 | 36.65726 | 0.2521137 | 13.08333 | 785 | 37.07 | 25.4 | 23.34 | 2.06
[5 empty] | 2023-09-04 13:23 | 6004.087 | 155.3821 | 36.65726 | 0.2471766 | 13.16667 | 790 | 37.17 | 25.4 | 23.34 | 2.06
[5 empty] | 2023-09-04 13:23 | 6005.281 | 157.6303 | 36.75492 | 0.2507031 | 13.25 | 795 | 37.58 | 25.4 | 23.34 | 2.06
[5 empty] | 2023-09-04 13:23 | 6000.108 | 158.5579 | 36.80194 | 0.2523958 | 13.33333 | 800 | 37.17 | 25.49 | 23.34 | 2.15
[5 empty] | 2023-09-04 13:23 | 6001.7 | 154.1681 | 36.84534 | 0.2453429 | 13.41667 | 805 | 37.17 | 25.49 | 23.34 | 2.15
[5 empty] | 2023-09-04 13:23 | 6003.689 | 156.7019 | 36.89598 | 0.2492925 | 13.5 | 810 | 37.37 | 25.49 | 23.34 | 2.15
[5 empty] | 2023-09-04 13:23 | 6004.485 | 157.3434 | 36.95023 | 0.2502799 | 13.58333 | 815 | 37.27 | 25.49 | 23.43 | 2.06
[5 empty] | 2023-09-04 13:23 | 5995.334 | 158.3432 | 36.99002 | 0.2522547 | 13.66667 | 820 | 37.37 | 25.49 | 23.43 | 2.06
[5 empty] | 2023-09-04 13:23 | 5998.915 | 155.9571 | 36.99002 | 0.2483051 | 13.75 | 825 | 37.99 | 25.58 | 23.43 | 2.15
[5 empty] | 2023-09-04 13:23 | 6005.281 | 159.4928 | 37.04427 | 0.2536654 | 13.83333 | 830 | 37.48 | 25.49 | 23.43 | 2.06
[5 empty] | 2023-09-04 13:24 | 6005.281 | 156.8321 | 37.08406 | 0.2494336 | 13.91667 | 835 | 37.48 | 25.58 | 23.43 | 2.15
[5 empty] | 2023-09-04 13:24 | 5996.528 | 156.8692 | 37.13831 | 0.2498568 | 14 | 840 | 37.68 | 25.58 | 23.43 | 2.15
[5 empty] | 2023-09-04 13:24 | 6004.087 | 157.3329 | 37.19257 | 0.2502799 | 14.08333 | 845 | 37.58 | 25.58 | 23.43 | 2.15
[5 empty] | 2023-09-04 13:24 | 6004.485 | 159.4717 | 37.2215 | 0.2536654 | 14.16667 | 850 | 37.68 | 25.58 | 23.43 | 2.15
[5 empty] | 2023-09-04 13:24 | 5998.915 | 159.1466 | 37.26852 | 0.2533832 | 14.25 | 855 | 37.99 | 25.58 | 23.43 | 2.15
[5 empty] | 2023-09-04 13:24 | 6000.108 | 158.1148 | 37.31554 | 0.2516905 | 14.33333 | 860 | 37.68 | 25.58 | 23.43 | 2.15
[5 empty] | 2023-09-04 13:24 | 6008.861 | 161.0965 | 37.4132 | 0.2560633 | 14.41667 | 865 | 37.79 | 25.67 | 23.43 | 2.24
[5 empty] | 2023-09-04 13:24 | 6004.883 | 156.8217 | 37.4132 | 0.2494336 | 14.5 | 870 | 38.1 | 25.67 | 23.43 | 2.24
[5 empty] | 2023-09-04 13:24 | 6000.506 | 155.644 | 37.49638 | 0.2477409 | 14.58333 | 875 | 37.89 | 25.67 | 23.52 | 2.15
[5 empty] | 2023-09-04 13:24 | 6001.7 | 161.4364 | 37.54702 | 0.2569097 | 14.66667 | 880 | 37.89 | 25.67 | 23.52 | 2.15
[5 empty] | 2023-09-04 13:24 | 6007.668 | 159.3788 | 37.59765625 | 0.2533832 | 14.75 | 885 | 37.89 | 25.67 | 23.52 | 2.15
[5 empty] | 2023-09-04 13:24 | 5995.732 | 158.6194 | 37.64106 | 0.2526779 | 14.83333 | 890 | 37.99 | 25.67 | 23.52 | 2.15
[5 empty] | 2023-09-04 13:25 | 5999.313 | 159.3343 | 37.6917 | 0.2536654 | 14.91667 | 895 | 37.99 | 25.76 | 23.52 | 2.24
[5 empty] | 2023-09-04 13:25 | 6004.883 | 157.5312 | 37.73148 | 0.250562 | 15 | 900 | 38.1 | 25.76 | 23.52 | 2.24
[5 empty] | 2023-09-04 13:25 | 6001.7 | 158.6886 | 37.76765 | 0.2525369 | 15.08333 | 905 | 38.1 | 25.76 | 23.52 | 2.24
[5 empty] | 2023-09-04 13:25 | 6000.904 | 160.1742 | 37.80744 | 0.2549349 | 15.16667 | 910 | 37.99 | 25.76 | 23.52 | 2.24
[5 empty] | 2023-09-04 13:25 | 6002.894 | 158.7202 | 37.85807 | 0.2525369 | 15.25 | 915 | 38.2 | 25.76 | 23.52 | 2.24
[5 empty] | 2023-09-04 13:25 | 6001.7 | 162.5001 | 37.90509 | 0.2586024 | 15.33333 | 920 | 38.2 | 25.76 | 23.52 | 2.24
[5 empty] | 2023-09-04 13:25 | 6001.302 | 159.4758 | 37.94849 | 0.2538064 | 15.41667 | 925 | 38.2 | 25.76 | 23.52 | 2.24
[5 empty] | 2023-09-04 13:25 | 6002.894 | 162.1778 | 37.9919 | 0.2580382 | 15.5 | 930 | 38.2 | 25.76 | 23.61 | 2.15
[5 empty] | 2023-09-04 13:25 | 6000.506 | 163.354 | 38.02807 | 0.260013 | 15.58333 | 935 | 38.3 | 25.85 | 23.52 | 2.33
[5 empty] | 2023-09-04 13:25 | 5999.313 | 161.9038 | 38.06785 | 0.2577561 | 15.66667 | 940 | 38.51 | 25.85 | 23.61 | 2.24
[5 empty] | 2023-09-04 13:25 | 5998.517 | 161.1736 | 38.11849 | 0.2566276 | 15.75 | 945 | 38.51 | 25.85 | 23.61 | 2.24
[5 empty] | 2023-09-04 13:25 | 6005.281 | 164.4595 | 38.16189 | 0.2615647 | 15.83333 | 950 | 38.62 | 25.85 | 23.61 | 2.24
[5 empty] | 2023-09-04 13:26 | 5998.915 | 160.6527 | 38.19083 | 0.2557812 | 15.91667 | 955 | 38.51 | 25.85 | 23.61 | 2.24
[5 empty] | 2023-09-04 13:26 | 6002.496 | 161.9897 | 38.21976 | 0.2577561 | 16 | 960 | 38.83 | 25.85 | 23.61 | 2.24
[5 empty] | 2023-09-04 13:26 | 6003.689 | 159.0959 | 38.25955 | 0.2531011 | 16.08333 | 965 | 38.51 | 25.85 | 23.61 | 2.24
[5 empty] | 2023-09-04 13:26 | 6004.087 | 162.5647 | 38.29934 | 0.2586024 | 16.16667 | 970 | 38.51 | 25.85 | 23.61 | 2.24
[5 empty] | 2023-09-04 13:26 | 5996.926 | 163.1679 | 38.35359 | 0.2598719 | 16.25 | 975 | 38.62 | 25.85 | 23.61 | 2.24
[5 empty] | 2023-09-04 13:26 | 6001.302 | 161.6916 | 38.37890625 | 0.2573329 | 16.33333 | 980 | 38.72 | 25.94 | 23.61 | 2.33
[5 empty] | 2023-09-04 13:26 | 6004.883 | 159.9257 | 38.40423 | 0.2543706 | 16.41667 | 985 | 39.04 | 25.94 | 23.61 | 2.33
[5 empty] | 2023-09-04 13:26 | 5996.528 | 165.2826 | 38.42954 | 0.2632574 | 16.5 | 990 | 38.72 | 25.94 | 23.61 | 2.33
[5 empty] | 2023-09-04 13:26 | 5996.528 | 165.0169 | 38.45848 | 0.2628342 | 16.58333 | 995 | 39.04 | 25.94 | 23.61 | 2.33
[5 empty] | 2023-09-04 13:26 | 6002.496 | 165.1811 | 38.48742 | 0.2628342 | 16.66667 | 1000 | 38.83 | 25.94 | 23.61 | 2.33
[5 empty] | 2023-09-04 13:26 | 6006.077 | 164.57 | 38.5272 | 0.2617057 | 16.75 | 1005 | 38.83 | 25.94 | 23.61 | 2.33
[5 empty] | 2023-09-04 13:27 | 6002.894 | 164.3055 | 38.56337 | 0.2614236 | 16.83333 | 1010 | 38.83 | 25.94 | 23.61 | 2.33
[5 empty] | 2023-09-04 13:27 | 5996.528 | 161.8286 | 38.59954 | 0.2577561 | 16.91667 | 1015 | 39.04 | 25.94 | 23.61 | 2.33
[5 empty] | 2023-09-04 13:27 | 6005.679 | 163.5835 | 38.63932 | 0.2601541 | 17 | 1020 | 38.93 | 25.94 | 23.61 | 2.33
[5 empty] | 2023-09-04 13:27 | 6002.098 | 161.1812 | 38.66826 | 0.2564865 | 17.08333 | 1025 | 39.04 | 25.94 | 23.61 | 2.33
[5 empty] | 2023-09-04 13:27 | 5995.334 | 162.3277 | 38.68996 | 0.2586024 | 17.16667 | 1030 | 38.93 | 25.94 | 23.7 | 2.24
[5 empty] | 2023-09-04 13:27 | 6006.474 | 162.1858 | 38.72974 | 0.2578971 | 17.25 | 1035 | 39.04 | 25.94 | 23.7 | 2.24
[5 empty] | 2023-09-04 13:27 | 6005.679 | 164.9139 | 38.75145 | 0.2622699 | 17.33333 | 1040 | 39.04 | 25.94 | 23.61 | 2.33
[5 empty] | 2023-09-04 13:27 | 5995.732 | 161.6301 | 38.7623 | 0.2574739 | 17.41667 | 1045 | 39.04 | 25.94 | 23.7 | 2.24
[5 empty] | 2023-09-04 13:27 | 6002.496 | 162.433 | 38.77676 | 0.2584614 | 17.5 | 1050 | 39.15 | 25.94 | 23.61 | 2.33
[5 empty] | 2023-09-04 13:27 | 6000.506 | 164.9491 | 38.8057 | 0.2625521 | 17.58333 | 1055 | 39.04 | 25.94 | 23.61 | 2.33
[5 empty] | 2023-09-04 13:27 | 6000.506 | 163.9743 | 38.8274 | 0.2610004 | 17.66667 | 1060 | 39.15 | 25.94 | 23.61 | 2.33
[5 empty] | 2023-09-04 13:27 | 6000.506 | 165.0378 | 38.83463 | 0.2626931 | 17.75 | 1065 | 39.15 | 25.94 | 23.7 | 2.24
[5 empty] | 2023-09-04 13:28 | 5998.915 | 164.0194 | 38.8708 | 0.2611415 | 17.83333 | 1070 | 39.15 | 25.94 | 23.7 | 2.24
[5 empty] | 2023-09-04 13:28 | 6008.463 | 166.5877 | 38.89974 | 0.264809 | 17.91667 | 1075 | 39.15 | 26.03 | 23.7 | 2.33
[5 empty] | 2023-09-04 13:28 | 5999.313 | 165.0935 | 38.91421 | 0.2628342 | 18 | 1080 | 39.15 | 25.94 | 23.7 | 2.24
[5 empty] | 2023-09-04 13:28 | 5998.517 | 162.3253 | 38.94314 | 0.2584614 | 18.08333 | 1085 | 39.68 | 26.03 | 23.61 | 2.42
[5 empty] | 2023-09-04 13:28 | 6005.281 | 166.4107 | 38.9757 | 0.264668 | 18.16667 | 1090 | 39.36 | 25.94 | 23.7 | 2.24
[5 empty] | 2023-09-04 13:28 | 5998.119 | 165.3264 | 39.0191 | 0.2632574 | 18.25 | 1095 | 39.46 | 25.94 | 23.7 | 2.24
[5 empty] | 2023-09-04 13:28 | 5992.947 | 165.8035 | 39.04803 | 0.2642448 | 18.33333 | 1100 | 39.25 | 26.03 | 23.7 | 2.33
[5 empty] | 2023-09-04 13:28 | 6006.474 | 166.0003 | 39.0842 | 0.2639627 | 18.41667 | 1105 | 39.25 | 26.03 | 23.7 | 2.33
[5 empty] | 2023-09-04 13:28 | 6006.474 | 164.1374 | 39.09143 | 0.2610004 | 18.5 | 1110 | 39.46 | 25.94 | 23.7 | 2.24
[5 empty] | 2023-09-04 13:28 | 5998.915 | 166.6773 | 39.11314 | 0.2653733 | 18.58333 | 1115 | 39.36 | 25.94 | 23.7 | 2.24
[5 empty] | 2023-09-04 13:28 | 6000.506 | 166.3671 | 39.13845 | 0.264809 | 18.66667 | 1120 | 39.36 | 26.03 | 23.7 | 2.33
[5 empty] | 2023-09-04 13:28 | 6002.894 | 167.0538 | 39.1493 | 0.2657964 | 18.75 | 1125 | 39.36 | 26.03 | 23.7 | 2.33
[5 empty] | 2023-09-04 13:29 | 6000.904 | 163.4534 | 39.15292 | 0.2601541 | 18.83333 | 1130 | 39.36 | 26.03 | 23.7 | 2.33
[5 empty] | 2023-09-04 13:29 | 5998.915 | 163.1334 | 39.16015625 | 0.2597309 | 18.91667 | 1135 | 39.46 | 26.03 | 23.61 | 2.42
[5 empty] | 2023-09-04 13:29 | 6006.474 | 167.5083 | 39.16015625 | 0.2663607 | 19 | 1140 | 39.46 | 26.03 | 23.7 | 2.33
[5 empty] | 2023-09-04 13:29 | 6007.668 | 166.4769 | 39.18548 | 0.264668 | 19.08333 | 1145 | 39.36 | 26.03 | 23.61 | 2.42
[5 empty] | 2023-09-04 13:29 | 5998.517 | 167.2864 | 39.20356 | 0.2663607 | 19.16667 | 1150 | 39.46 | 26.03 | 23.7 | 2.33
[5 empty] | 2023-09-04 13:29 | 6000.904 | 165.3146 | 39.21803 | 0.2631163 | 19.25 | 1155 | 39.46 | 26.03 | 23.7 | 2.33
[5 empty] | 2023-09-04 13:29 | 6001.7 | 166.3115 | 39.23611 | 0.264668 | 19.33333 | 1160 | 39.36 | 26.03 | 23.7 | 2.33
[5 empty] | 2023-09-04 13:29 | 5999.71 | 165.7247 | 39.2578125 | 0.2638216 | 19.41667 | 1165 | 39.68 | 26.03 | 23.61 | 2.42
[5 empty] | 2023-09-04 13:29 | 6000.506 | 166.1898 | 39.28313 | 0.2645269 | 19.5 | 1170 | 39.46 | 26.03 | 23.7 | 2.33
[5 empty] | 2023-09-04 13:29 | 6006.077 | 165.2797 | 39.32291 | 0.2628342 | 19.58333 | 1175 | 39.46 | 26.03 | 23.7 | 2.33
[5 empty] | 2023-09-04 13:29 | 6002.894 | 170.9547 | 39.341 | 0.272003 | 19.66667 | 1180 | 39.36 | 26.03 | 23.7 | 2.33
[5 empty] | 2023-09-04 13:29 | 6000.904 | 168.771 | 39.37717 | 0.2686176 | 19.75 | 1185 | 39.36 | 26.03 | 23.7 | 2.33
[5 empty] | 2023-09-04 13:30 | 5999.71 | 169.4463 | 39.40249 | 0.2697461 | 19.83333 | 1190 | 39.36 | 26.03 | 23.61 | 2.42
[5 empty] | 2023-09-04 13:30 | 6004.087 | 169.2152 | 39.43142 | 0.2691818 | 19.91667 | 1195 | 39.36 | 26.03 | 23.61 | 2.42
[5 empty] | 2023-09-04 13:30 | 6008.463 | 166.4989 | 39.44227 | 0.264668 | 20 | 1200 | 39.36 | 26.03 | 23.61 | 2.42
[5 empty] | 2023-09-04 13:30 | 6003.292 | 166.001 | 39.43504 | 0.2641037 | 20.08333 | 1205 | 39.36 | 26.03 | 23.61 | 2.42
[5 empty] | 2023-09-04 13:30 | 6001.7 | 167.0206 | 39.453125 | 0.2657964 | 20.16667 | 1210 | 39.36 | 26.03 | 23.61 | 2.42
[5 empty] | 2023-09-04 13:30 | 6004.883 | 163.0297 | 39.47483 | 0.2593077 | 20.25 | 1215 | 39.36 | 26.03 | 23.7 | 2.33
[5 empty] | 2023-09-04 13:30 | 5997.721 | 168.6815 | 39.48929 | 0.2686176 | 20.33333 | 1220 | 39.89 | 26.03 | 23.61 | 2.42
[5 empty] | 2023-09-04 13:30 | 6003.292 | 166.5329 | 39.51099 | 0.2649501 | 20.41667 | 1225 | 39.36 | 26.03 | 23.61 | 2.42
[5 empty] | 2023-09-04 13:30 | 6002.496 | 168.8158 | 39.51099 | 0.2686176 | 20.5 | 1230 | 39.36 | 26.03 | 23.61 | 2.42
[5 empty] | 2023-09-04 13:30 | 5999.71 | 164.9273 | 39.51461 | 0.2625521 | 20.58333 | 1235 | 39.46 | 25.94 | 23.61 | 2.33
[5 empty] | 2023-09-04 13:30 | 6001.302 | 166.2119 | 39.5327 | 0.2645269 | 20.66667 | 1240 | 39.78 | 25.94 | 23.61 | 2.33
[5 empty] | 2023-09-04 13:30 | 6006.474 | 168.9277 | 39.56163 | 0.2686176 | 20.75 | 1245 | 39.57 | 26.03 | 23.61 | 2.42
[5 empty] | 2023-09-04 13:31 | 6006.077 | 169.4487 | 39.58695 | 0.269464 | 20.83333 | 1250 | 39.36 | 26.03 | 23.61 | 2.42
[5 empty] | 2023-09-04 13:31 | 6000.108 | 165.4699 | 39.59057 | 0.2633984 | 20.91667 | 1255 | 39.36 | 26.03 | 23.61 | 2.42
[5 empty] | 2023-09-04 13:31 | 6000.904 | 165.0487 | 39.60504 | 0.2626931 | 21 | 1260 | 39.46 | 26.03 | 23.61 | 2.42
[5 empty] | 2023-09-04 13:31 | 6003.689 | 167.2533 | 39.62674 | 0.2660785 | 21.08333 | 1265 | 39.78 | 26.03 | 23.61 | 2.42
[5 empty] | 2023-09-04 13:31 | 5998.119 | 167.8068 | 39.6412 | 0.267207 | 21.16667 | 1270 | 39.78 | 26.03 | 23.61 | 2.42
[5 empty] | 2023-09-04 13:31 | 5998.119 | 166.5666 | 39.66291 | 0.2652322 | 21.25 | 1275 | 39.89 | 26.03 | 23.61 | 2.42
[5 empty] | 2023-09-04 13:31 | 6004.485 | 168.251 | 39.67014 | 0.2676302 | 21.33333 | 1280 | 39.78 | 26.03 | 23.61 | 2.42
[5 empty] | 2023-09-04 13:31 | 6004.883 | 170.2132 | 39.66291 | 0.2707335 | 21.41667 | 1285 | 39.78 | 26.03 | 23.61 | 2.42
[5 empty] | 2023-09-04 13:31 | 5998.119 | 170.553 | 39.67737 | 0.2715799 | 21.5 | 1290 | 40.21 | 26.03 | 23.61 | 2.42
[5 empty] | 2023-09-04 13:31 | 6006.077 | 167.7633 | 39.68822 | 0.2667838 | 21.58333 | 1295 | 39.78 | 26.03 | 23.61 | 2.42
[5 empty] | 2023-09-04 13:31 | 6004.485 | 169.4038 | 39.70269 | 0.269464 | 21.66667 | 1300 | 40.21 | 26.03 | 23.61 | 2.42
[5 empty] | 2023-09-04 13:31 | 5998.517 | 164.0085 | 39.70993 | 0.2611415 | 21.75 | 1305 | 39.89 | 25.94 | 23.61 | 2.33
[5 empty] | 2023-09-04 13:32 | 5996.528 | 167.1424 | 39.72078 | 0.2662196 | 21.83333 | 1310 | 39.89 | 26.03 | 23.61 | 2.42
[5 empty] | 2023-09-04 13:32 | 6002.098 | 167.8295 | 39.73524 | 0.267066 | 21.91667 | 1315 | 39.89 | 26.03 | 23.52 | 2.51
[5 empty] | 2023-09-04 13:32 | 6001.7 | 168.0843 | 39.74248 | 0.2674891 | 22 | 1320 | 40.21 | 25.94 | 23.61 | 2.33
[5 empty] | 2023-09-04 13:32 | 5998.119 | 167.5411 | 39.75333 | 0.2667838 | 22.08333 | 1325 | 39.89 | 26.03 | 23.61 | 2.42
[5 empty] | 2023-09-04 13:32 | 6003.292 | 169.2814 | 39.7678 | 0.2693229 | 22.16667 | 1330 | 40.32 | 26.03 | 23.52 | 2.51
[5 empty] | 2023-09-04 13:32 | 6006.872 | 166.1887 | 39.77865 | 0.2642448 | 22.25 | 1335 | 39.89 | 25.94 | 23.52 | 2.42
[5 empty] | 2023-09-04 13:32 | 5998.915 | 167.1203 | 39.78588 | 0.2660785 | 22.33333 | 1340 | 39.89 | 26.03 | 23.52 | 2.51
[5 empty] | 2023-09-04 13:32 | 5997.324 | 169.8218 | 39.81843 | 0.2704514 | 22.41667 | 1345 | 39.89 | 26.03 | 23.52 | 2.51
[5 empty] | 2023-09-04 13:32 | 6000.108 | 168.9259 | 39.83652 | 0.2688997 | 22.5 | 1350 | 40 | 25.94 | 23.52 | 2.42
[5 empty] | 2023-09-04 13:32 | 6000.904 | 170.2776 | 39.84013 | 0.2710156 | 22.58333 | 1355 | 39.89 | 25.94 | 23.52 | 2.42
[5 empty] | 2023-09-04 13:32 | 6000.108 | 168.9259 | 39.84375 | 0.2688997 | 22.66667 | 1360 | 40.21 | 25.94 | 23.61 | 2.33
[5 empty] | 2023-09-04 13:32 | 6003.292 | 170.7887 | 39.84013 | 0.2717209 | 22.75 | 1365 | 40.32 | 25.94 | 23.52 | 2.42
[5 empty] | 2023-09-04 13:33 | 6003.292 | 170.2567 | 39.84375 | 0.2708745 | 22.83333 | 1370 | 39.89 | 25.94 | 23.52 | 2.42
[5 empty] | 2023-09-04 13:33 | 5999.71 | 169.3577 | 39.85822 | 0.269605 | 22.91667 | 1375 | 39.89 | 25.94 | 23.52 | 2.42
[5 empty] | 2023-09-04 13:33 | 6002.496 | 168.7271 | 39.8763 | 0.2684765 | 23 | 1380 | 39.89 | 25.94 | 23.52 | 2.42
[5 empty] | 2023-09-04 13:33 | 6006.474 | 168.218 | 39.89801 | 0.2674891 | 23.08333 | 1385 | 39.89 | 25.94 | 23.52 | 2.42
[5 empty] | 2023-09-04 13:33 | 6004.087 | 170.2793 | 39.91609 | 0.2708745 | 23.16667 | 1390 | 40 | 25.94 | 23.52 | 2.42
[5 empty] | 2023-09-04 13:33 | 6000.506 | 166.7215 | 39.90885 | 0.2653733 | 23.25 | 1395 | 40 | 25.94 | 23.52 | 2.42
[5 empty] | 2023-09-04 13:33 | 6003.292 | 167.7742 | 39.89439 | 0.2669249 | 23.33333 | 1400 | 40 | 25.94 | 23.52 | 2.42
[5 empty] | 2023-09-04 13:33 | 6001.7 | 169.2366 | 39.89439 | 0.2693229 | 23.41667 | 1405 | 40.43 | 25.94 | 23.52 | 2.42
[5 empty] | 2023-09-04 13:33 | 5994.140625 | 169.3775 | 39.9197 | 0.2698871 | 23.5 | 1410 | 40 | 25.94 | 23.43 | 2.51
[5 empty] | 2023-09-04 13:33 | 6006.474 | 169.1938 | 39.94502 | 0.2690408 | 23.58333 | 1415 | 40 | 25.94 | 23.43 | 2.51
[5 empty] | 2023-09-04 13:33 | 6005.281 | 171.4661 | 39.95226 | 0.2727083 | 23.66667 | 1420 | 40.32 | 25.94 | 23.43 | 2.51
[5 empty] | 2023-09-04 13:34 | 6005.281 | 173.3287 | 39.96673 | 0.2756706 | 23.75 | 1425 | 40.43 | 25.94 | 23.43 | 2.51
[5 empty] | 2023-09-04 13:34 | 5996.13 | 169.5223 | 39.97757 | 0.2700282 | 23.83333 | 1430 | 39.89 | 25.94 | 23.43 | 2.51
[5 empty] | 2023-09-04 13:34 | 6005.679 | 167.2201 | 39.99204 | 0.2659375 | 23.91667 | 1435 | 39.89 | 25.94 | 23.43 | 2.51
[5 empty] | 2023-09-04 13:34 | 6004.087 | 170.368 | 40.0029 | 0.2710156 | 24 | 1440 | 40.21 | 25.94 | 23.43 | 2.51
[5 empty] | 2023-09-04 13:34 | 5996.926 | 168.5706 | 39.99928 | 0.2684765 | 24.08333 | 1445 | 40 | 25.94 | 23.43 | 2.51
[5 empty] | 2023-09-04 13:34 | 6003.292 | 170.7001 | 40.00651 | 0.2715799 | 24.16667 | 1450 | 40 | 25.94 | 23.43 | 2.51
[5 empty] | 2023-09-04 13:34 | 6006.872 | 171.4229 | 40.01374 | 0.2725672 | 24.25 | 1455 | 40 | 25.94 | 23.43 | 2.51
[5 empty] | 2023-09-04 13:34 | 5993.345 | 168.2929 | 40.01013 | 0.2681944 | 24.33333 | 1460 | 40.1 | 25.85 | 23.43 | 2.42
[5 empty] | 2023-09-04 13:34 | 6002.098 | 168.2727 | 39.99928 | 0.2677713 | 24.41667 | 1465 | 40.43 | 25.94 | 23.43 | 2.51
[5 empty] | 2023-09-04 13:34 | 6003.292 | 169.9908 | 39.99204 | 0.2704514 | 24.5 | 1470 | 40.32 | 25.85 | 23.43 | 2.42
[5 empty] | 2023-09-04 13:34 | 5997.721 | 169.3901 | 39.99566 | 0.2697461 | 24.58333 | 1475 | 40.1 | 25.94 | 23.34 | 2.6
[5 empty] | 2023-09-04 13:34 | 5992.151 | 168.9673 | 40.00651 | 0.2693229 | 24.66667 | 1480 | 40.32 | 25.85 | 23.34 | 2.51
[5 empty] | 2023-09-04 13:35 | 6005.281 | 169.5149 | 40.01736 | 0.269605 | 24.75 | 1485 | 40.1 | 25.85 | 23.34 | 2.51
[5 empty] | 2023-09-04 13:35 | 6007.27 | 167.6192 | 40.04268 | 0.2665017 | 24.83333 | 1490 | 40.1 | 25.85 | 23.43 | 2.42
[5 empty] | 2023-09-04 13:35 | 5998.119 | 170.11 | 40.05715 | 0.2708745 | 24.91667 | 1495 | 40.21 | 25.85 | 23.34 | 2.51
[5 empty] | 2023-09-04 13:35 | 5999.313 | 169.5237 | 40.06438 | 0.2698871 | 25 | 1500 | 40 | 25.94 | 23.34 | 2.6
[5 empty] | 2023-09-04 13:35 | 6005.281 | 171.2001 | 40.07162 | 0.2722851 | 25.08333 | 1505 | 40 | 25.94 | 23.34 | 2.6
[5 empty] | 2023-09-04 13:35 | 6000.506 | 173.9884 | 40.07885 | 0.2769401 | 25.16667 | 1510 | 40.32 | 25.85 | 23.34 | 2.51
[5 empty] | 2023-09-04 13:35 | 5997.721 | 171.1617 | 40.08608 | 0.2725672 | 25.25 | 1515 | 40.1 | 25.85 | 23.34 | 2.51
[5 empty] | 2023-09-04 13:35 | 6002.894 | 172.9051 | 40.07162 | 0.2751063 | 25.33333 | 1520 | 40.1 | 25.85 | 23.34 | 2.51
[5 empty] | 2023-09-04 13:35 | 6004.087 | 176.1318 | 40.06076 | 0.2801844 | 25.41667 | 1525 | 40.32 | 25.85 | 23.34 | 2.51
[5 empty] | 2023-09-04 13:35 | 6002.496 | 169.7909 | 40.06076 | 0.2701693 | 25.5 | 1530 | 40.1 | 25.85 | 23.34 | 2.51
[5 empty] | 2023-09-04 13:35 | 5994.937 | 169.1344 | 40.06438 | 0.269464 | 25.58333 | 1535 | 40 | 25.85 | 23.34 | 2.51
[5 empty] | 2023-09-04 13:35 | 6000.506 | 171.4184 | 40.07885 | 0.2728494 | 25.66667 | 1540 | 40.1 | 25.85 | 23.34 | 2.51
[5 empty] | 2023-09-04 13:36 | 6004.087 | 172.0528 | 40.09332 | 0.2736957 | 25.75 | 1545 | 40.1 | 25.85 | 23.34 | 2.51
[5 empty] | 2023-09-04 13:36 | 6000.904 | 173.0251 | 40.09693 | 0.2753884 | 25.83333 | 1550 | 40 | 25.85 | 23.34 | 2.51
[5 empty] | 2023-09-04 13:36 | 6001.302 | 172.8593 | 40.10055 | 0.2751063 | 25.91667 | 1555 | 40.1 | 25.85 | 23.26 | 2.59
[5 empty] | 2023-09-04 13:36 | 6008.066 | 171.9893 | 40.12225 | 0.2734136 | 26 | 1560 | 40.1 | 25.85 | 23.34 | 2.51
[5 empty] | 2023-09-04 13:36 | 5995.334 | 170.3853 | 40.10055 | 0.2714388 | 26.08333 | 1565 | 40.21 | 25.76 | 23.26 | 2.5
[5 empty] | 2023-09-04 13:36 | 5998.915 | 170.044 | 40.09693 | 0.2707335 | 26.16667 | 1570 | 40.1 | 25.85 | 23.26 | 2.59
[5 empty] | 2023-09-04 13:36 | 6007.27 | 173.9184 | 40.09332 | 0.2765169 | 26.25 | 1575 | 40.65 | 25.85 | 23.26 | 2.59
[5 empty] | 2023-09-04 13:36 | 5998.517 | 171.8932 | 40.08247 | 0.2736957 | 26.33333 | 1580 | 40.1 | 25.85 | 23.26 | 2.59
[5 empty] | 2023-09-04 13:36 | 5996.13 | 173.3302 | 40.0897 | 0.2760937 | 26.41667 | 1585 | 40.1 | 25.76 | 23.26 | 2.5
[5 empty] | 2023-09-04 13:36 | 6006.474 | 172.2099 | 40.1114 | 0.2738368 | 26.5 | 1590 | 40.1 | 25.76 | 23.26 | 2.5
[5 empty] | 2023-09-04 13:36 | 6006.474 | 170.2583 | 40.10778 | 0.2707335 | 26.58333 | 1595 | 40 | 25.76 | 23.26 | 2.5
[5 empty] | 2023-09-04 13:36 | 6000.904 | 170.9867 | 40.0897 | 0.2721441 | 26.66667 | 1600 | 40.1 | 25.76 | 23.26 | 2.5
[5 empty] | 2023-09-04 13:37 | 6000.904 | 170.3663 | 40.11863 | 0.2711567 | 26.75 | 1605 | 40.1 | 25.76 | 23.26 | 2.5
[5 empty] | 2023-09-04 13:37 | 6003.292 | 174.0692 | 40.13671875 | 0.2769401 | 26.83333 | 1610 | 40.1 | 25.76 | 23.26 | 2.5
[5 empty] | 2023-09-04 13:37 | 6001.302 | 174.1888 | 40.1548 | 0.2772222 | 26.91667 | 1615 | 40.1 | 25.76 | 23.17 | 2.59
[5 empty] | 2023-09-04 13:37 | 6002.894 | 170.1568 | 40.17289 | 0.2707335 | 27 | 1620 | 40.1 | 25.76 | 23.17 | 2.59
[5 empty] | 2023-09-04 13:37 | 6004.883 | 175.3569 | 40.16204 | 0.2789149 | 27.08333 | 1625 | 40.21 | 25.76 | 23.17 | 2.59
[5 empty] | 2023-09-04 13:37 | 6003.689 | 174.6127 | 40.1548 | 0.2777864 | 27.16667 | 1630 | 40.1 | 25.76 | 23.17 | 2.59
[5 empty] | 2023-09-04 13:37 | 6001.302 | 172.2389 | 40.14757 | 0.2741189 | 27.25 | 1635 | 39.89 | 25.76 | 23.17 | 2.59
[5 empty] | 2023-09-04 13:37 | 6001.302 | 173.5684 | 40.11863 | 0.2762348 | 27.33333 | 1640 | 40.1 | 25.67 | 23.17 | 2.5
[5 empty] | 2023-09-04 13:37 | 6004.485 | 175.9661 | 40.11863 | 0.2799023 | 27.41667 | 1645 | 40.1 | 25.67 | 23.17 | 2.5
[5 empty] | 2023-09-04 13:37 | 6008.463 | 175.8165 | 40.1114 | 0.2794791 | 27.5 | 1650 | 40.1 | 25.67 | 23.17 | 2.5
[5 empty] | 2023-09-04 13:37 | 5997.324 | 174.6933 | 40.1114 | 0.2782096 | 27.58333 | 1655 | 40.43 | 25.67 | 23.17 | 2.5
[5 empty] | 2023-09-04 13:37 | 5998.915 | 173.6765 | 40.1331 | 0.2765169 | 27.66667 | 1660 | 40.1 | 25.67 | 23.08 | 2.59
[5 empty] | 2023-09-04 13:38 | 6007.27 | 172.0553 | 40.15842 | 0.2735547 | 27.75 | 1665 | 40.65 | 25.67 | 23.08 | 2.59
[5 empty] | 2023-09-04 13:38 | 5996.528 | 172.1018 | 40.18736 | 0.2741189 | 27.83333 | 1670 | 40.21 | 25.58 | 23.08 | 2.5
[5 empty] | 2023-09-04 13:38 | 6004.883 | 169.415 | 40.21267 | 0.269464 | 27.91667 | 1675 | 40.21 | 25.67 | 23.08 | 2.59
[5 empty] | 2023-09-04 13:38 | 6003.689 | 173.7261 | 40.21267 | 0.2763758 | 28 | 1680 | 40.43 | 25.67 | 23.08 | 2.59
[5 empty] | 2023-09-04 13:38 | 6000.108 | 171.6729 | 40.19459 | 0.2732726 | 28.08333 | 1685 | 40.21 | 25.58 | 23.08 | 2.5
[5 empty] | 2023-09-04 13:38 | 5999.313 | 174.6627 | 40.16204 | 0.2780685 | 28.16667 | 1690 | 40.21 | 25.58 | 23.08 | 2.5
[5 empty] | 2023-09-04 13:38 | 6005.281 | 174.1269 | 40.14395 | 0.2769401 | 28.25 | 1695 | 40.21 | 25.58 | 23.08 | 2.5
[5 empty] | 2023-09-04 13:38 | 6005.281 | 173.24 | 40.15119 | 0.2755295 | 28.33333 | 1700 | 40.21 | 25.67 | 23.08 | 2.59
[5 empty] | 2023-09-04 13:38 | 6000.904 | 173.291 | 40.15119 | 0.2758116 | 28.41667 | 1705 | 40.21 | 25.58 | 22.99 | 2.59
[5 empty] | 2023-09-04 13:38 | 6004.087 | 172.5848 | 40.15119 | 0.2745421 | 28.5 | 1710 | 40.21 | 25.58 | 23.08 | 2.5
[5 empty] | 2023-09-04 13:38 | 6004.087 | 173.6489 | 40.16927 | 0.2762348 | 28.58333 | 1715 | 40.21 | 25.58 | 22.99 | 2.59
[5 empty] | 2023-09-04 13:38 | 5997.324 | 175.9333 | 40.19459 | 0.2801844 | 28.66667 | 1720 | 40.21 | 25.58 | 22.99 | 2.59
[5 empty] | 2023-09-04 13:39 | 6000.506 | 176.204 | 40.20906 | 0.2804666 | 28.75 | 1725 | 40.32 | 25.58 | 22.99 | 2.59
[5 empty] | 2023-09-04 13:39 | 6003.689 | 177.0954 | 40.22352 | 0.2817361 | 28.83333 | 1730 | 40.32 | 25.58 | 22.99 | 2.59
[5 empty] | 2023-09-04 13:39 | 6003.292 | 176.3744 | 40.22714 | 0.2806076 | 28.91667 | 1735 | 40.32 | 25.58 | 22.99 | 2.59
[5 empty] | 2023-09-04 13:39 | 5994.937 | 174.7123 | 40.21991 | 0.2783507 | 29 | 1740 | 40.32 | 25.58 | 22.99 | 2.59
[5 empty] | 2023-09-04 13:39 | 6002.496 | 175.9078 | 40.21629 | 0.2799023 | 29.08333 | 1745 | 40.32 | 25.49 | 22.99 | 2.5
[5 empty] | 2023-09-04 13:39 | 6005.281 | 176.8763 | 40.23799 | 0.2813129 | 29.16667 | 1750 | 40.65 | 25.58 | 22.99 | 2.59
[5 empty] | 2023-09-04 13:39 | 6000.904 | 175.1521 | 40.234375 | 0.2787739 | 29.25 | 1755 | 40.43 | 25.49 | 22.99 | 2.5
[5 empty] | 2023-09-04 13:39 | 6003.689 | 175.3221 | 40.24523 | 0.2789149 | 29.33333 | 1760 | 40.75 | 25.49 | 22.9 | 2.59
[5 empty] | 2023-09-04 13:39 | 6001.7 | 172.1617 | 40.24523 | 0.2739778 | 29.41667 | 1765 | 40.43 | 25.49 | 22.99 | 2.5
[5 empty] | 2023-09-04 13:39 | 6000.108 | 173.1794 | 40.2597 | 0.2756706 | 29.5 | 1770 | 40.21 | 25.49 | 22.9 | 2.59
[5 empty] | 2023-09-04 13:39 | 5999.71 | 172.5476 | 40.27054 | 0.2746831 | 29.58333 | 1775 | 40.21 | 25.4 | 22.9 | 2.5
[5 empty] | 2023-09-04 13:39 | 6003.689 | 173.9034 | 40.25608 | 0.2766579 | 29.66667 | 1780 | 40.21 | 25.4 | 22.9 | 2.5
[5 empty] | 2023-09-04 13:40 | 6008.066 | 174.6513 | 40.26693 | 0.2776454 | 29.75 | 1785 | 40.43 | 25.49 | 22.9 | 2.59
[5 empty] | 2023-09-04 13:40 | 6000.108 | 170.8754 | 40.27416 | 0.272003 | 29.83333 | 1790 | 40.43 | 25.4 | 22.9 | 2.5
[5 empty] | 2023-09-04 13:40 | 5997.324 | 172.1247 | 40.28501 | 0.2741189 | 29.91667 | 1795 | 40.43 | 25.4 | 22.9 | 2.5
[5 empty] | 2023-09-04 13:40 | 6006.474 | 169.9922 | 40.28863 | 0.2703103 | 30 | 1800 | 40.43 | 25.4 | 22.9 | 2.5
[5 empty] | 2023-09-04 13:40 | 6002.894 | 171.6639 | 40.28139 | 0.2731315 | 30.08333 | 1805 | 40.43 | 25.49 | 22.9 | 2.59
[5 empty] | 2023-09-04 13:40 | 5996.926 | 171.139 | 40.27416 | 0.2725672 | 30.16667 | 1810 | 40.43 | 25.4 | 22.81 | 2.59
[5 empty] | 2023-09-04 13:40 | 6004.883 | 171.6322 | 40.28139 | 0.2729905 | 30.25 | 1815 | 40.54 | 25.49 | 22.81 | 2.68
[5 empty] | 2023-09-04 13:40 | 6007.668 | 176.9466 | 40.28501 | 0.2813129 | 30.33333 | 1820 | 40.43 | 25.49 | 22.81 | 2.68
[5 empty] | 2023-09-04 13:40 | 6000.506 | 174.3429 | 40.26693 | 0.2775043 | 30.41667 | 1825 | 40.54 | 25.49 | 22.9 | 2.59
[5 empty] | 2023-09-04 13:40 | 6001.7 | 172.9594 | 40.25608 | 0.2752474 | 30.5 | 1830 | 40.54 | 25.49 | 22.81 | 2.68
[5 empty] | 2023-09-04 13:40 | 6009.259 | 175.5735 | 40.25246 | 0.279056 | 30.58333 | 1835 | 40.43 | 25.4 | 22.9 | 2.5
[5 empty] | 2023-09-04 13:40 | 6005.679 | 173.961 | 40.25246 | 0.2766579 | 30.66667 | 1840 | 40.43 | 25.4 | 22.9 | 2.5
[5 empty] | 2023-09-04 13:41 | 5999.71 | 173.7881 | 40.24884 | 0.2766579 | 30.75 | 1845 | 40.54 | 25.4 | 22.81 | 2.59
[5 empty] | 2023-09-04 13:41 | 6000.108 | 175.4834 | 40.2597 | 0.2793381 | 30.83333 | 1850 | 40.54 | 25.4 | 22.81 | 2.59
[5 empty] | 2023-09-04 13:41 | 6004.485 | 176.3208 | 40.25608 | 0.2804666 | 30.91667 | 1855 | 40.75 | 25.4 | 22.81 | 2.59
[5 empty] | 2023-09-04 13:41 | 6001.7 | 178.1004 | 40.26693 | 0.2834288 | 31 | 1860 | 40.65 | 25.4 | 22.81 | 2.59
[5 empty] | 2023-09-04 13:41 | 6000.108 | 174.0655 | 40.28501 | 0.2770812 | 31.08333 | 1865 | 40.54 | 25.4 | 22.81 | 2.59
[5 empty] | 2023-09-04 13:41 | 6005.679 | 178.662 | 40.29586 | 0.2841341 | 31.16667 | 1870 | 40.65 | 25.4 | 22.81 | 2.59
[5 empty] | 2023-09-04 13:41 | 6002.098 | 175.0097 | 40.25246 | 0.2784917 | 31.25 | 1875 | 40.54 | 25.4 | 22.72 | 2.68
[5 empty] | 2023-09-04 13:41 | 5993.345 | 175.1085 | 40.24523 | 0.279056 | 31.33333 | 1880 | 40.65 | 25.4 | 22.72 | 2.68
[5 empty] | 2023-09-04 13:41 | 6002.894 | 175.5648 | 40.25246 | 0.2793381 | 31.41667 | 1885 | 40.54 | 25.4 | 22.72 | 2.68
[5 empty] | 2023-09-04 13:41 | 6009.259 | 174.5085 | 40.25246 | 0.2773633 | 31.5 | 1890 | 40.54 | 25.31 | 22.72 | 2.59
[5 empty] | 2023-09-04 13:41 | 5997.324 | 172.2132 | 40.26331 | 0.27426 | 31.58333 | 1895 | 40.54 | 25.31 | 22.72 | 2.59
[5 empty] | 2023-09-04 13:41 | 5999.71 | 176.2692 | 40.28139 | 0.2806076 | 31.66667 | 1900 | 41.08 | 25.31 | 22.72 | 2.59
[5 empty] | 2023-09-04 13:42 | 6003.689 | 175.6768 | 40.28863 | 0.2794791 | 31.75 | 1905 | 40.54 | 25.31 | 22.72 | 2.59
[5 empty] | 2023-09-04 13:42 | 5996.13 | 176.5182 | 40.29224 | 0.2811719 | 31.83333 | 1910 | 40.54 | 25.31 | 22.72 | 2.59
[5 empty] | 2023-09-04 13:42 | 5998.119 | 177.3741 | 40.29586 | 0.2824414 | 31.91667 | 1915 | 40.54 | 25.31 | 22.72 | 2.59
[5 empty] | 2023-09-04 13:42 | 6008.463 | 179.9872 | 40.26693 | 0.2861089 | 32 | 1920 | 40.43 | 25.31 | 22.72 | 2.59
[5 empty] | 2023-09-04 13:42 | 6003.292 | 174.5125 | 40.25246 | 0.2776454 | 32.08333 | 1925 | 40.54 | 25.31 | 22.63 | 2.68
[5 empty] | 2023-09-04 13:42 | 6000.108 | 176.724 | 40.27778 | 0.2813129 | 32.16667 | 1930 | 40.65 | 25.31 | 22.63 | 2.68
[5 empty] | 2023-09-04 13:42 | 6000.108 | 176.015 | 40.27416 | 0.2801844 | 32.25 | 1935 | 40.32 | 25.31 | 22.63 | 2.68
[5 empty] | 2023-09-04 13:42 | 6001.7 | 178.9868 | 40.27054 | 0.2848394 | 32.33333 | 1940 | 40.43 | 25.22 | 22.63 | 2.59
[5 empty] | 2023-09-04 13:42 | 6000.108 | 176.8126 | 40.26331 | 0.281454 | 32.41667 | 1945 | 40.43 | 25.22 | 22.63 | 2.59
[5 empty] | 2023-09-04 13:42 | 6002.496 | 174.9326 | 40.27054 | 0.2783507 | 32.5 | 1950 | 40.43 | 25.22 | 22.63 | 2.59
[5 empty] | 2023-09-04 13:42 | 6002.496 | 176.8829 | 40.27778 | 0.281454 | 32.58333 | 1955 | 40.43 | 25.22 | 22.63 | 2.59