## 052
Versuch | Bezeichnung
picobond_052 | 041023_052
Datum | 2023-10-04
Modultyp | AMS
Partikelsystem
| Art | Bezeichnung | Einwaage in g
Hostparticle | Alumina | DAW-45 | 79.95
Guestparticle | Polysterol | SX250-H | 8.03
Summe |  |  | 87.98
Kommentar:
Parameter |  |  | Auswaage |  |  | TempExtern
Spaltweite | 2 | mm | Tara | 484.87 | g | Uhrzeit | Temperatur | Luftfeuchte
Drehzahl | 4000 | rpm | voll | 572.21 | g | 9:16 | 22 | 48%
Prozesszeit | 45 | min | Gesamtauswaage | 87.34 | g | 9:59 | 23 | 46%
|  |  | Verlust | 0.7274381 | %
picobond
Leerlauf |  |  |  |  | Versuch
Date Time | Picobond.Drz_Mühle | Picobond.Leistung | Picobond.Temperatur | Picobond.Moment | Date Time | Picobond.Drz_Mühle | Picobond.Leistung | Picobond.Temperatur | Picobond.Moment |  | SensOb.Temperatur |  | SensDiff.Temperatur
| pbDrehzahl | pbLeistung | pbTemp | pbDrehmoment |  | pbDrehzahl | pbLeistung | pbTemp | pbDrehmoment | picobondTime | time | SensOb | SensDiff
| min-1 | W | °C | Nm |  | min-1 | W | °C | Nm | min | s | °C | °C | °C | °C
ts | rpm | power | pbTemp | DMom | ts | rpm | power | pbTemp | DMom | SensTime | obTime | obTemp | T1 | T2 | dT
2023-10-04 08:16 | 0 | 0 | 23.36155 | -0.12 | 2023-10-04 09:11 | 0 | 0 | 23.75579 | -0.12 | 0 | 0 | 22.01 | 21.31 | 21.75 | -0.44
2023-10-04 08:16 | 0 | 0 | 23.36155 | -0.12 | 2023-10-04 09:11 | 0 | 0 | 23.71962 | -0.12 | 0.08333333 | 5 | 22.01 | 21.22 | 21.66 | -0.44
2023-10-04 08:16 | 4.376447 | 0.4332687 | 23.36155 | 0.9455599 | 2023-10-04 09:11 | 309.5341 | 33.88966 | 23.70877 | 1.045712 | 0.1666667 | 10 | 22.01 | 21.13 | 21.66 | -0.53
2023-10-04 08:16 | 1008.97 | -1.26226 | 23.36878 | -0.01194879 | 2023-10-04 09:11 | 1003.002 | -3.091632 | 23.70153 | -0.0294401 | 0.25 | 15 | 22.01 | 21.22 | 21.57 | -0.35
2023-10-04 08:16 | 1002.206 | -6.611928 | 23.37601 | -0.06301215 | 2023-10-04 09:11 | 1003.798 | -3.242334 | 23.70515 | -0.03085069 | 0.3333333 | 20 | 22.01 | 21.22 | 21.57 | -0.35
2023-10-04 08:16 | 1001.411 | -6.577099 | 23.39048 | -0.06273004 | 2023-10-04 09:11 | 1001.013 | -3.322043 | 23.70153 | -0.03169706 | 0.4166667 | 25 | 22.19 | 21.31 | 21.57 | -0.26
2023-10-04 08:16 | 1002.604 | -6.481287 | 23.3941 | -0.06174261868 | 2023-10-04 09:12 | 1004.593 | -3.126211 | 23.69792 | -0.02972222 | 0.5 | 30 | 22.01 | 21.31 | 21.57 | -0.26
2023-10-04 08:16 | 1002.206 | -6.449112 | 23.40495 | -0.0614605 | 2023-10-04 09:12 | 1001.808 | -3.02877 | 23.70153 | -0.02887587 | 0.5833333 | 35 | 22.1 | 21.31 | 21.48 | -0.17
2023-10-04 08:16 | 1003.002 | -6.498672 | 23.4158 | -0.06188368 | 2023-10-04 09:12 | 1003.002 | -3.091632 | 23.70153 | -0.0294401 | 0.6666667 | 40 | 22.01 | 21.22 | 21.4 | -0.18
2023-10-04 08:17 | 1003.4 | -6.486431 | 23.43388 | -0.06174261868 | 2023-10-04 09:12 | 1001.808 | -2.910406 | 23.70515 | -0.02774739 | 0.75 | 45 | 22.01 | 21.22 | 21.4 | -0.18
2023-10-04 08:17 | 1003.002 | -6.469046 | 23.4375 | -0.06160156 | 2023-10-04 09:12 | 1004.593 | -2.725619 | 23.716 | -0.02591363 | 0.8333333 | 50 | 22.01 | 21.13 | 21.31 | -0.18
2023-10-04 08:17 | 1002.206 | -6.597127 | 23.44835 | -0.0628711 | 2023-10-04 09:12 | 1002.604 | -2.79426 | 23.71239 | -0.02661893 | 0.9166667 | 55 | 22.01 | 21.13 | 21.31 | -0.18
2023-10-04 08:17 | 1001.411 | -6.547519 | 23.44473 | -0.06244791 | 2023-10-04 09:12 | 1000.217 | -2.758063 | 23.71239 | -0.02633681 | 1 | 60 | 22.01 | 21.04 | 21.22 | -0.18
2023-10-04 08:17 | 1001.808 | -6.416961 | 23.44112 | -0.06117839 | 2023-10-04 09:12 | 1001.808 | -2.599699 | 23.72324 | -0.02478515 | 1.083333 | 65 | 22.1 | 21.04 | 21.22 | -0.18
2023-10-04 08:17 | 1002.206 | -6.463914 | 23.43027 | -0.06160156 | 2023-10-04 09:12 | 1002.206 | -2.58593 | 23.72685 | -0.0246441 | 1.166667 | 70 | 22.01 | 21.04 | 21.22 | -0.18
2023-10-04 08:17 | 1392.506 | -1.166237 | 23.42665 | -0.007999137 | 2023-10-04 09:12 | 1001.808 | -2.584903 | 23.73409 | -0.0246441 | 1.25 | 75 | 22.55 | 21.04 | 21.22 | -0.18
2023-10-04 08:17 | 1998.445 | -11.64972 | 23.42303 | -0.05567709 | 2023-10-04 09:12 | 1000.615 | -2.640936 | 23.73409 | -0.02520834 | 1.333333 | 80 | 22.1 | 21.04 | 21.22 | -0.18
2023-10-04 08:17 | 1998.445 | -11.6202 | 23.43388 | -0.05553602 | 2023-10-04 09:12 | 1000.615 | -2.53749 | 23.74132 | -0.02422092 | 1.416667 | 85 | 22.01 | 21.04 | 21.22 | -0.18
2023-10-04 08:17 | 1996.853 | -11.90586 | 23.4375 | -0.05694661 | 2023-10-04 09:13 | 1995.66 | 0.8044059 | 23.74855 | 0.003849834 | 1.5 | 90 | 22.19 | 21.04 | 21.22 | -0.18
2023-10-04 08:17 | 1999.24 | -11.50672 | 23.42665 | -0.05497179 | 2023-10-04 09:13 | 1998.843 | 0.7171234 | 23.75579 | 0.003426641 | 1.583333 | 95 | 22.1 | 21.04 | 21.22 | -0.18
2023-10-04 08:17 | 1998.445 | -12.12195 | 23.43388 | -0.05793403 | 2023-10-04 09:13 | 2000.434 | 1.338122 | 23.75579 | 0.00638888 | 1.666667 | 100 | 22.1 | 21.04 | 21.22 | -0.18
2023-10-04 08:18 | 2034.252 | -8.61374 | 23.43027 | -0.04044271 | 2023-10-04 09:13 | 1997.649 | 1.60179 | 23.76302 | 0.007658429 | 1.75 | 105 | 22.1 | 21.04 | 21.22 | -0.18
2023-10-04 08:18 | 3000.651 | -17.00449 | 23.45197 | -0.05412544 | 2023-10-04 09:13 | 1995.262 | 2.012421 | 23.77025 | 0.009633236 | 1.833333 | 110 | 22.1 | 21.04 | 21.22 | -0.18
2023-10-04 08:18 | 2997.866 | -17.60855 | 23.46643 | -0.05610026 | 2023-10-04 09:13 | 1996.455 | 2.485394 | 23.77025 | 0.0118902 | 1.916667 | 115 | 22.1 | 21.13 | 21.22 | -0.09
2023-10-04 08:18 | 2998.662 | -17.30323 | 23.46282 | -0.05511285 | 2023-10-04 09:13 | 2997.07 | 9.795142 | 23.78472 | 0.03121527 | 2 | 120 | 22.37 | 21.13 | 21.22 | -0.09
2023-10-04 08:18 | 2999.855 | -16.42402 | 23.47367 | -0.05229166 | 2023-10-04 09:13 | 3001.447 | 10.29706 | 23.78472 | 0.03276693 | 2.083333 | 125 | 22.1 | 21.13 | 21.22 | -0.09
2023-10-04 08:18 | 3000.651 | -16.51701 | 23.46643 | -0.05257379 | 2023-10-04 09:13 | 2999.458 | 10.68892 | 23.79196 | 0.03403646 | 2.166667 | 130 | 22.1 | 21.22 | 21.22 | 0
2023-10-04 08:18 | 3124.783 | -5.478306 | 23.47005 | -0.01674479 | 2023-10-04 09:13 | 2998.662 | 9.977495 | 23.80643 | 0.03177952 | 2.25 | 135 | 22.19 | 21.22 | 21.22 | 0
2023-10-04 08:18 | 3999.277 | -20.83262 | 23.46643 | -0.04975261 | 2023-10-04 09:13 | 2998.662 | 10.24321 | 23.81727 | 0.03262586 | 2.333333 | 140 | 22.1 | 21.22 | 21.22 | 0
2023-10-04 08:18 | 3998.481 | -21.30091 | 23.46643 | -0.05088108 | 2023-10-04 09:14 | 3000.253 | 9.894167 | 23.82089 | 0.0314974 | 2.416667 | 145 | 22.55 | 21.31 | 21.31 | 0
2023-10-04 08:18 | 4000.072 | -21.48661 | 23.46282 | -0.05130426 | 2023-10-04 09:14 | 4002.857 | 24.96495 | 23.84259 | 0.05956813 | 2.5 | 150 | 22.28 | 21.31 | 21.31 | 0
2023-10-04 08:18 | 4001.664 | -20.78596 | 23.4809 | -0.04961155 | 2023-10-04 09:14 | 4002.459 | 24.25313 | 23.85344 | 0.05787543 | 2.583333 | 155 | 22.55 | 21.4 | 21.31 | 0.09
2023-10-04 08:18 | 3997.685 | -21.65091 | 23.49537 | -0.05172743 | 2023-10-04 09:14 | 3998.083 | 24.34471 | 23.86791 | 0.05815754 | 2.666667 | 160 | 22.19 | 21.4 | 21.31 | 0.09
2023-10-04 08:19 | 3998.083 | -21.35783 | 23.49537 | -0.05102213 | 2023-10-04 09:14 | 3999.277 | 24.58824 | 23.88238 | 0.05872179 | 2.75 | 165 | 22.28 | 21.4 | 21.31 | 0.09
2023-10-04 08:19 | 4001.266 | -20.78389 | 23.49899 | -0.04961155 | 2023-10-04 09:14 | 4003.255 | 24.73094 | 23.89685 | 0.0590039 | 2.833333 | 170 | 22.28 | 21.48 | 21.31 | 0.17
2023-10-04 08:19 | 4000.072 | -21.54569 | 23.50984 | -0.05144531 | 2023-10-04 09:14 | 4001.266 | 24.48228 | 23.94386 | 0.05843966 | 2.916667 | 175 | 22.28 | 21.48 | 21.31 | 0.17
2023-10-04 08:19 | 3996.492 | -21.93956 | 23.51346 | -0.05243272 | 2023-10-04 09:14 | 3996.889 | 24.98677 | 23.94386 | 0.0597092 | 3 | 180 | 22.37 | 21.48 | 21.4 | 0.08
2023-10-04 08:19 | 4002.062 | -22.02925 | 23.51346 | -0.05257379 | 2023-10-04 09:14 | 4000.47 | 25.65906 | 23.99812 | 0.06126086 | 3.083333 | 185 | 22.37 | 21.48 | 21.4 | 0.08
2023-10-04 08:19 | 4002.459 | -21.55854 | 23.48814 | -0.05144531 | 2023-10-04 09:14 | 3999.675 | 26.00838 | 23.99812 | 0.06210721 | 3.166667 | 190 | 22.37 | 21.57 | 21.4 | 0.17
[5 empty] | 2023-10-04 09:14 | 4000.072 | 25.89281 | 24.03067 | 0.06182509 | 3.25 | 195 | 22.37 | 21.57 | 21.4 | 0.17
[5 empty] | 2023-10-04 09:14 | 3997.685 | 25.58216 | 24.05599 | 0.06111979 | 3.333333 | 200 | 22.46 | 21.57 | 21.4 | 0.17
[5 empty] | 2023-10-04 09:14 | 4004.051 | 26.86473 | 24.09578 | 0.06408202 | 3.416667 | 205 | 22.63 | 21.66 | 21.4 | 0.26
[5 empty] | 2023-10-04 09:15 | 3996.889 | 25.57706 | 24.12833 | 0.06111979 | 3.5 | 210 | 22.55 | 21.66 | 21.48 | 0.18
[5 empty] | 2023-10-04 09:15 | 3997.287 | 24.75311 | 24.1645 | 0.05914495 | 3.583333 | 215 | 22.63 | 21.66 | 21.48 | 0.18
[5 empty] | 2023-10-04 09:15 | 4000.868 | 26.60702 | 24.2079 | 0.06351779 | 3.666667 | 220 | 22.63 | 21.66 | 21.48 | 0.18
[5 empty] | 2023-10-04 09:15 | 4004.449 | 26.92654 | 24.24407 | 0.06422307 | 3.75 | 225 | 22.72 | 21.75 | 21.48 | 0.27
[5 empty] | 2023-10-04 09:15 | 3996.889 | 25.93124 | 24.27662 | 0.06196614 | 3.833333 | 230 | 22.72 | 21.75 | 21.48 | 0.27
[5 empty] | 2023-10-04 09:15 | 3998.083 | 26.17518 | 24.32002 | 0.06253039 | 3.916667 | 235 | 22.72 | 21.75 | 21.48 | 0.27
[5 empty] | 2023-10-04 09:15 | 4003.255 | 27.68712 | 24.36343 | 0.06605686 | 4 | 240 | 22.81 | 21.75 | 21.48 | 0.27
[5 empty] | 2023-10-04 09:15 | 3997.685 | 26.6449 | 24.40321 | 0.06365886 | 4.083333 | 245 | 22.81 | 21.84 | 21.57 | 0.27
[5 empty] | 2023-10-04 09:15 | 3996.492 | 26.2828 | 24.44661 | 0.0628125 | 4.166667 | 250 | 22.9 | 21.75 | 21.48 | 0.27
[5 empty] | 2023-10-04 09:15 | 4001.266 | 28.3234 | 24.52619 | 0.0676085 | 4.25 | 255 | 22.9 | 21.84 | 21.57 | 0.27
[5 empty] | 2023-10-04 09:15 | 4002.459 | 28.74564 | 24.56236 | 0.06859592 | 4.333333 | 260 | 23.34 | 21.84 | 21.57 | 0.27
[5 empty] | 2023-10-04 09:15 | 3996.889 | 27.99727 | 24.56236 | 0.0669032 | 4.416667 | 265 | 22.99 | 21.84 | 21.57 | 0.27
[5 empty] | 2023-10-04 09:16 | 4001.266 | 27.73246 | 24.64554 | 0.06619791 | 4.5 | 270 | 23.08 | 21.84 | 21.57 | 0.27
[5 empty] | 2023-10-04 09:16 | 4004.847 | 28.70363 | 24.68533 | 0.06845485 | 4.583333 | 275 | 23.52 | 21.84 | 21.57 | 0.27
[5 empty] | 2023-10-04 09:16 | 4000.47 | 27.90419 | 24.68533 | 0.06662109 | 4.666667 | 280 | 23.17 | 21.93 | 21.57 | 0.36
[5 empty] | 2023-10-04 09:16 | 3998.879 | 28.12933 | 24.77214 | 0.06718532 | 4.75 | 285 | 23.26 | 21.93 | 21.66 | 0.27
[5 empty] | 2023-10-04 09:16 | 4003.255 | 28.86959 | 24.77214 | 0.06887803 | 4.833333 | 290 | 23.26 | 21.93 | 21.66 | 0.27
[5 empty] | 2023-10-04 09:16 | 4001.266 | 29.20981 | 24.81554 | 0.06972439 | 4.916667 | 295 | 23.26 | 21.93 | 21.66 | 0.27
[5 empty] | 2023-10-04 09:16 | 3996.889 | 27.76116 | 24.84809 | 0.06633898 | 5 | 300 | 23.34 | 21.93 | 21.66 | 0.27
[5 empty] | 2023-10-04 09:16 | 3999.675 | 28.60749 | 24.89873 | 0.0683138 | 5.083333 | 305 | 23.61 | 21.93 | 21.66 | 0.27
[5 empty] | 2023-10-04 09:16 | 4004.051 | 30.23545 | 24.93489 | 0.0721224 | 5.166667 | 310 | 23.43 | 21.93 | 21.66 | 0.27
[5 empty] | 2023-10-04 09:16 | 4000.47 | 29.44033 | 24.9783 | 0.07028862 | 5.25 | 315 | 23.43 | 22.01 | 21.66 | 0.35
[5 empty] | 2023-10-04 09:16 | 3998.879 | 30.25545 | 25.01447 | 0.07226346 | 5.333333 | 320 | 23.52 | 22.01 | 21.66 | 0.35
[5 empty] | 2023-10-04 09:16 | 4000.47 | 30.9174 | 25.05787 | 0.0738151 | 5.416667 | 325 | 23.52 | 22.01 | 21.66 | 0.35
[5 empty] | 2023-10-04 09:17 | 4001.266 | 30.03713 | 25.13021 | 0.07169921 | 5.5 | 330 | 23.61 | 22.01 | 21.66 | 0.35
[5 empty] | 2023-10-04 09:17 | 3996.492 | 29.82423 | 25.17361 | 0.07127605 | 5.583333 | 335 | 23.79 | 22.01 | 21.66 | 0.35
[5 empty] | 2023-10-04 09:17 | 4000.47 | 30.14933 | 25.20978 | 0.07198135 | 5.666667 | 340 | 23.88 | 22.01 | 21.75 | 0.26
[5 empty] | 2023-10-04 09:17 | 4004.051 | 29.8215 | 25.26042 | 0.07113498 | 5.75 | 345 | 23.7 | 22.01 | 21.75 | 0.26
[5 empty] | 2023-10-04 09:17 | 3997.287 | 30.0663 | 25.29296875 | 0.07184026 | 5.833333 | 350 | 23.79 | 22.1 | 21.75 | 0.35
[5 empty] | 2023-10-04 09:17 | 3998.879 | 29.66486 | 25.33637 | 0.07085287 | 5.916667 | 355 | 23.79 | 22.1 | 21.75 | 0.35
[5 empty] | 2023-10-04 09:17 | 4004.051 | 30.11717 | 25.33637 | 0.07184026 | 6 | 360 | 23.88 | 22.1 | 21.75 | 0.35
[5 empty] | 2023-10-04 09:17 | 4000.868 | 30.09323 | 25.37254 | 0.07184026 | 6.083333 | 365 | 23.88 | 22.1 | 21.75 | 0.35
[5 empty] | 2023-10-04 09:17 | 3997.685 | 30.18738 | 25.41594 | 0.0721224 | 6.166667 | 370 | 23.97 | 22.1 | 21.75 | 0.35
[5 empty] | 2023-10-04 09:17 | 4001.664 | 30.57203 | 25.48466 | 0.07296876 | 6.25 | 375 | 23.97 | 22.19 | 21.75 | 0.44
[5 empty] | 2023-10-04 09:17 | 4002.857 | 31.34967 | 25.52807 | 0.07480251 | 6.333333 | 380 | 23.97 | 22.19 | 21.75 | 0.44
[5 empty] | 2023-10-04 09:18 | 3999.675 | 29.96612 | 25.57147 | 0.07155816 | 6.416667 | 385 | 24.06 | 22.19 | 21.75 | 0.44
[5 empty] | 2023-10-04 09:18 | 3998.083 | 29.59991 | 25.61125 | 0.0707118 | 6.5 | 390 | 24.06 | 22.19 | 21.84 | 0.35
[5 empty] | 2023-10-04 09:18 | 4002.857 | 30.99497 | 25.64019 | 0.07395617 | 6.583333 | 395 | 24.15 | 22.19 | 21.84 | 0.35
[5 empty] | 2023-10-04 09:18 | 4000.072 | 30.85525 | 25.67998 | 0.07367405 | 6.666667 | 400 | 24.15 | 22.28 | 21.84 | 0.44
[5 empty] | 2023-10-04 09:18 | 3996.492 | 30.17837 | 25.71615 | 0.0721224 | 6.75 | 405 | 24.32 | 22.19 | 21.84 | 0.35
[5 empty] | 2023-10-04 09:18 | 4000.47 | 31.86272 | 25.7487 | 0.07607204 | 6.833333 | 410 | 24.23 | 22.28 | 21.84 | 0.44
[5 empty] | 2023-10-04 09:18 | 4002.857 | 31.64526 | 25.7921 | 0.0755078 | 6.916667 | 415 | 24.32 | 22.19 | 21.84 | 0.35
[5 empty] | 2023-10-04 09:18 | 3997.287 | 30.24341 | 25.82104 | 0.07226346 | 7 | 420 | 24.41 | 22.28 | 21.84 | 0.44
[5 empty] | 2023-10-04 09:18 | 3994.502 | 30.22234 | 25.86082 | 0.07226346 | 7.083333 | 425 | 24.32 | 22.28 | 21.84 | 0.44
[5 empty] | 2023-10-04 09:18 | 4000.868 | 31.51135 | 25.90422 | 0.07522569 | 7.166667 | 430 | 24.41 | 22.28 | 21.84 | 0.44
[5 empty] | 2023-10-04 09:18 | 4000.072 | 31.03248 | 25.93316 | 0.07409722 | 7.25 | 435 | 24.41 | 22.28 | 21.84 | 0.44
[5 empty] | 2023-10-04 09:18 | 3998.481 | 31.37445 | 25.97294 | 0.07494356 | 7.333333 | 440 | 24.41 | 22.28 | 21.84 | 0.44
[5 empty] | 2023-10-04 09:19 | 4000.47 | 31.80364 | 26.0055 | 0.07593099 | 7.416667 | 445 | 24.86 | 22.28 | 21.84 | 0.44
[5 empty] | 2023-10-04 09:19 | 4001.664 | 32.46323 | 26.0055 | 0.07748265 | 7.5 | 450 | 24.5 | 22.28 | 21.84 | 0.44
[5 empty] | 2023-10-04 09:19 | 4000.868 | 31.68861 | 26.08145 | 0.07564885 | 7.583333 | 455 | 24.59 | 22.28 | 21.84 | 0.44
[5 empty] | 2023-10-04 09:19 | 3999.277 | 32.50293 | 26.12124 | 0.0776237 | 7.666667 | 460 | 24.59 | 22.28 | 21.84 | 0.44
[5 empty] | 2023-10-04 09:19 | 4002.857 | 33.35968 | 26.14656 | 0.07959852 | 7.75 | 465 | 24.59 | 22.28 | 21.84 | 0.44
[5 empty] | 2023-10-04 09:19 | 3998.083 | 32.55227 | 26.17549 | 0.07776476 | 7.833333 | 470 | 25.13 | 22.28 | 21.93 | 0.35
[5 empty] | 2023-10-04 09:19 | 3999.675 | 32.50616 | 26.21166 | 0.0776237 | 7.916667 | 475 | 24.86 | 22.28 | 21.93 | 0.35
[5 empty] | 2023-10-04 09:19 | 4000.868 | 33.16583 | 26.23698 | 0.07917535 | 8 | 480 | 24.77 | 22.28 | 21.93 | 0.35
[5 empty] | 2023-10-04 09:19 | 4002.062 | 33.35304 | 26.26953125 | 0.07959852 | 8.083333 | 485 | 24.95 | 22.37 | 21.93 | 0.44
[5 empty] | 2023-10-04 09:19 | 3996.09375 | 31.59178 | 26.29123 | 0.0755078 | 8.166667 | 490 | 24.77 | 22.37 | 21.93 | 0.44
[5 empty] | 2023-10-04 09:19 | 3996.889 | 32.18837 | 26.32017 | 0.0769184 | 8.25 | 495 | 24.77 | 22.37 | 21.93 | 0.44
[5 empty] | 2023-10-04 09:19 | 4002.857 | 32.35467 | 26.3491 | 0.07720051 | 8.333333 | 500 | 24.86 | 22.37 | 21.93 | 0.44
[5 empty] | 2023-10-04 09:20 | 3998.481 | 33.38225 | 26.38889 | 0.07973958 | 8.416667 | 505 | 24.86 | 22.37 | 21.93 | 0.44
[5 empty] | 2023-10-04 09:20 | 3994.9 | 34.00136 | 26.38889 | 0.08129124 | 8.5 | 510 | 24.86 | 22.37 | 21.93 | 0.44
[5 empty] | 2023-10-04 09:20 | 4000.072 | 34.69522 | 26.43953 | 0.08284288 | 8.583333 | 515 | 24.95 | 22.37 | 21.93 | 0.44
[5 empty] | 2023-10-04 09:20 | 4002.857 | 34.42379 | 26.43953 | 0.08213758 | 8.666667 | 520 | 25.04 | 22.37 | 21.93 | 0.44
[5 empty] | 2023-10-04 09:20 | 4002.459 | 33.29724 | 26.47569 | 0.07945745 | 8.75 | 525 | 25.04 | 22.37 | 21.93 | 0.44
[5 empty] | 2023-10-04 09:20 | 3996.492 | 33.0115 | 26.50101 | 0.07889322 | 8.833333 | 530 | 25.04 | 22.37 | 21.93 | 0.44
[5 empty] | 2023-10-04 09:20 | 4005.642 | 34.27027 | 26.53357 | 0.08171441 | 8.916667 | 535 | 25.04 | 22.46 | 21.93 | 0.53
[5 empty] | 2023-10-04 09:20 | 3992.513 | 33.98104 | 26.5625 | 0.08129124 | 9 | 540 | 25.13 | 22.46 | 21.93 | 0.53
[5 empty] | 2023-10-04 09:20 | 3994.9 | 33.88336 | 26.59143 | 0.08100911 | 9.083333 | 545 | 25.13 | 22.46 | 21.93 | 0.53
[5 empty] | 2023-10-04 09:20 | 4004.051 | 33.25135 | 26.62037 | 0.0793164 | 9.166667 | 550 | 25.22 | 22.46 | 22.01 | 0.45
[5 empty] | 2023-10-04 09:20 | 4002.459 | 34.89326 | 26.67824 | 0.08326604 | 9.25 | 555 | 25.22 | 22.46 | 22.01 | 0.45
[5 empty] | 2023-10-04 09:20 | 3996.492 | 33.89686 | 26.70356 | 0.08100911 | 9.333333 | 560 | 25.31 | 22.46 | 22.01 | 0.45
[5 empty] | 2023-10-04 09:21 | 3998.879 | 34.38957 | 26.73611 | 0.08213758 | 9.416667 | 565 | 25.22 | 22.46 | 22.01 | 0.45
[5 empty] | 2023-10-04 09:21 | 4001.266 | 33.81917 | 26.77228 | 0.080727 | 9.5 | 570 | 25.31 | 22.46 | 22.01 | 0.45
[5 empty] | 2023-10-04 09:21 | 3999.277 | 34.45206 | 26.79398 | 0.08227863 | 9.583333 | 575 | 25.31 | 22.46 | 22.01 | 0.45
[5 empty] | 2023-10-04 09:21 | 3994.9 | 32.23135 | 26.8193 | 0.07705946 | 9.666667 | 580 | 25.31 | 22.46 | 22.01 | 0.45
[5 empty] | 2023-10-04 09:21 | 4001.266 | 33.99644 | 26.84462 | 0.08115017 | 9.75 | 585 | 25.4 | 22.46 | 22.01 | 0.45
[5 empty] | 2023-10-04 09:21 | 4000.47 | 34.46234 | 26.8627 | 0.08227863 | 9.833333 | 590 | 25.4 | 22.46 | 22.01 | 0.45
[5 empty] | 2023-10-04 09:21 | 3998.879 | 33.56275 | 26.8844 | 0.08016276 | 9.916667 | 595 | 25.4 | 22.46 | 22.01 | 0.45
[5 empty] | 2023-10-04 09:21 | 3999.675 | 32.97872 | 26.90249 | 0.07875217 | 10 | 600 | 25.49 | 22.46 | 22.01 | 0.45
[5 empty] | 2023-10-04 09:21 | 4002.459 | 34.89326 | 26.90249 | 0.08326604 | 10.08333 | 605 | 25.85 | 22.55 | 22.01 | 0.54
[5 empty] | 2023-10-04 09:21 | 4001.266 | 32.75546 | 26.93866 | 0.07818792 | 10.16667 | 610 | 25.49 | 22.55 | 22.01 | 0.54
[5 empty] | 2023-10-04 09:21 | 3994.502 | 33.11306 | 26.96398 | 0.07917535 | 10.25 | 615 | 25.49 | 22.55 | 22.01 | 0.54
[5 empty] | 2023-10-04 09:21 | 4002.062 | 34.53515625 | 26.99291 | 0.08241969 | 10.33333 | 620 | 25.58 | 22.55 | 22.01 | 0.54
[5 empty] | 2023-10-04 09:22 | 4000.47 | 34.75776 | 27.02547 | 0.08298393 | 10.41667 | 625 | 25.58 | 22.55 | 22.01 | 0.54
[5 empty] | 2023-10-04 09:22 | 3998.879 | 34.50769 | 27.05801 | 0.08241969 | 10.5 | 630 | 25.58 | 22.55 | 22.01 | 0.54
[5 empty] | 2023-10-04 09:22 | 3997.287 | 33.78554 | 27.07248 | 0.080727 | 10.58333 | 635 | 25.58 | 22.55 | 22.01 | 0.54
[5 empty] | 2023-10-04 09:22 | 4002.459 | 34.83415 | 27.10142 | 0.08312499 | 10.66667 | 640 | 25.67 | 22.55 | 22.01 | 0.54
[5 empty] | 2023-10-04 09:22 | 3997.287 | 33.43132 | 27.11227 | 0.07988063 | 10.75 | 645 | 25.67 | 22.55 | 22.01 | 0.54
[5 empty] | 2023-10-04 09:22 | 3998.879 | 33.09028 | 27.1412 | 0.07903428 | 10.83333 | 650 | 25.67 | 22.55 | 22.1 | 0.45
[5 empty] | 2023-10-04 09:22 | 4002.857 | 34.30556 | 27.15929 | 0.08185547 | 10.91667 | 655 | 25.67 | 22.55 | 22.1 | 0.45
[5 empty] | 2023-10-04 09:22 | 4001.266 | 35.59199 | 27.18822 | 0.08495875 | 11 | 660 | 25.76 | 22.55 | 22.01 | 0.54
[5 empty] | 2023-10-04 09:22 | 3997.287 | 33.60843 | 27.19907 | 0.08030383 | 11.08333 | 665 | 26.3 | 22.55 | 22.1 | 0.45
[5 empty] | 2023-10-04 09:22 | 3998.879 | 34.62582 | 27.22078 | 0.08270182 | 11.16667 | 670 | 25.76 | 22.55 | 22.1 | 0.45
[5 empty] | 2023-10-04 09:22 | 4002.459 | 34.65682 | 27.23524 | 0.08270182 | 11.25 | 675 | 25.76 | 22.55 | 22.1 | 0.45
[5 empty] | 2023-10-04 09:22 | 3997.287 | 33.84457 | 27.26418 | 0.08086806 | 11.33333 | 680 | 25.85 | 22.55 | 22.1 | 0.45
[5 empty] | 2023-10-04 09:23 | 3994.502 | 33.52602 | 27.26418 | 0.08016276 | 11.41667 | 685 | 25.85 | 22.63 | 22.1 | 0.53
[5 empty] | 2023-10-04 09:23 | 4002.459 | 34.47948 | 27.31843 | 0.08227863 | 11.5 | 690 | 25.85 | 22.63 | 22.1 | 0.53
[5 empty] | 2023-10-04 09:23 | 4001.664 | 34.64993 | 27.34737 | 0.08270182 | 11.58333 | 695 | 25.85 | 22.63 | 22.1 | 0.53
[5 empty] | 2023-10-04 09:23 | 3999.277 | 34.21581 | 27.37268 | 0.08171441 | 11.66667 | 700 | 25.94 | 22.63 | 22.1 | 0.53
[5 empty] | 2023-10-04 09:23 | 4000.072 | 34.28169 | 27.40162 | 0.08185547 | 11.75 | 705 | 25.94 | 22.63 | 22.1 | 0.53
[5 empty] | 2023-10-04 09:23 | 4001.664 | 35.00453 | 27.41609 | 0.08354818 | 11.83333 | 710 | 25.94 | 22.63 | 22.1 | 0.53
[5 empty] | 2023-10-04 09:23 | 3996.492 | 35.4905 | 27.43779 | 0.0848177 | 11.91667 | 715 | 25.94 | 22.63 | 22.1 | 0.53
[5 empty] | 2023-10-04 09:23 | 3999.277 | 34.45206 | 27.44864 | 0.08227863 | 12 | 720 | 26.03 | 22.63 | 22.1 | 0.53
[5 empty] | 2023-10-04 09:23 | 4001.266 | 35.4738 | 27.46672 | 0.08467665 | 12.08333 | 725 | 26.3 | 22.63 | 22.1 | 0.53
[5 empty] | 2023-10-04 09:23 | 4002.459 | 35.01149 | 27.48481 | 0.08354818 | 12.16667 | 730 | 26.03 | 22.63 | 22.1 | 0.53
[5 empty] | 2023-10-04 09:23 | 3995.696 | 35.66047 | 27.5029 | 0.08524089 | 12.25 | 735 | 26.03 | 22.63 | 22.1 | 0.53
[5 empty] | 2023-10-04 09:23 | 4000.868 | 34.70213 | 27.51736 | 0.08284288 | 12.33333 | 740 | 26.03 | 22.63 | 22.1 | 0.53
[5 empty] | 2023-10-04 09:24 | 4004.847 | 34.14516 | 27.53544 | 0.08143229 | 12.41667 | 745 | 26.3 | 22.63 | 22.1 | 0.53
[5 empty] | 2023-10-04 09:24 | 3997.287 | 34.96625 | 27.54991 | 0.08354818 | 12.5 | 750 | 26.12 | 22.63 | 22.1 | 0.53
[5 empty] | 2023-10-04 09:24 | 3997.287 | 35.2024 | 27.568 | 0.08411243 | 12.58333 | 755 | 26.12 | 22.63 | 22.1 | 0.53
[5 empty] | 2023-10-04 09:24 | 4002.459 | 36.96218 | 27.58247 | 0.08820312 | 12.66667 | 760 | 26.12 | 22.63 | 22.1 | 0.53
[5 empty] | 2023-10-04 09:24 | 4000.47 | 35.40767 | 27.59693 | 0.08453559 | 12.75 | 765 | 26.12 | 22.63 | 22.1 | 0.53
[5 empty] | 2023-10-04 09:24 | 3997.287 | 34.37589 | 27.60778 | 0.08213758 | 12.83333 | 770 | 26.12 | 22.63 | 22.1 | 0.53
[5 empty] | 2023-10-04 09:24 | 4003.653 | 34.60803 | 27.62587 | 0.08256077 | 12.91667 | 775 | 26.21 | 22.72 | 22.19 | 0.53
[5 empty] | 2023-10-04 09:24 | 4004.051 | 34.19752 | 27.64395 | 0.08157336 | 13 | 780 | 26.21 | 22.72 | 22.19 | 0.53
[5 empty] | 2023-10-04 09:24 | 3999.675 | 34.39642 | 27.66203 | 0.08213758 | 13.08333 | 785 | 26.21 | 22.63 | 22.19 | 0.44
[5 empty] | 2023-10-04 09:24 | 3999.277 | 34.51112 | 27.6765 | 0.08241969 | 13.16667 | 790 | 26.21 | 22.72 | 22.19 | 0.53
[5 empty] | 2023-10-04 09:24 | 4002.062 | 36.36744 | 27.69097 | 0.08679252 | 13.25 | 795 | 26.3 | 22.72 | 22.19 | 0.53
[5 empty] | 2023-10-04 09:24 | 3999.675 | 36.46389 | 27.71267 | 0.08707463 | 13.33333 | 800 | 26.21 | 22.72 | 22.19 | 0.53
[5 empty] | 2023-10-04 09:25 | 3994.9 | 36.95137 | 27.72714 | 0.08834418 | 13.41667 | 805 | 26.3 | 22.72 | 22.19 | 0.53
[5 empty] | 2023-10-04 09:25 | 4002.062 | 34.94891 | 27.73799 | 0.08340713 | 13.5 | 810 | 26.3 | 22.72 | 22.19 | 0.53
[5 empty] | 2023-10-04 09:25 | 4004.051 | 35.73504 | 27.74523 | 0.08524089 | 13.58333 | 815 | 26.03 | 22.72 | 22.19 | 0.53
[5 empty] | 2023-10-04 09:25 | 3995.696 | 34.95233 | 27.76693 | 0.08354818 | 13.66667 | 820 | 26.03 | 22.72 | 22.19 | 0.53
[5 empty] | 2023-10-04 09:25 | 3999.675 | 35.87319 | 27.79225 | 0.08566406 | 13.75 | 825 | 26.3 | 22.72 | 22.19 | 0.53
[5 empty] | 2023-10-04 09:25 | 4004.051 | 36.32639 | 27.81033 | 0.08665147 | 13.83333 | 830 | 26.12 | 22.72 | 22.19 | 0.53
[5 empty] | 2023-10-04 09:25 | 4000.072 | 36.82199 | 27.83203125 | 0.08792102 | 13.91667 | 835 | 26.12 | 22.72 | 22.19 | 0.53
[5 empty] | 2023-10-04 09:25 | 3999.675 | 35.81412 | 27.85735 | 0.085523 | 14 | 840 | 26.21 | 22.72 | 22.19 | 0.53
[5 empty] | 2023-10-04 09:25 | 4001.266 | 36.4784 | 27.86097 | 0.08707463 | 14.08333 | 845 | 26.39 | 22.72 | 22.19 | 0.53
[5 empty] | 2023-10-04 09:25 | 4004.449 | 36.98055 | 27.8682 | 0.08820312 | 14.16667 | 850 | 26.21 | 22.72 | 22.19 | 0.53
[5 empty] | 2023-10-04 09:25 | 3998.083 | 35.32749 | 27.8682 | 0.08439454 | 14.25 | 855 | 26.3 | 22.72 | 22.19 | 0.53
[5 empty] | 2023-10-04 09:25 | 3998.083 | 34.73701 | 27.88267 | 0.08298393 | 14.33333 | 860 | 26.39 | 22.72 | 22.19 | 0.53
[5 empty] | 2023-10-04 09:26 | 4002.062 | 36.30834 | 27.90075 | 0.08665147 | 14.41667 | 865 | 26.21 | 22.72 | 22.19 | 0.53
[5 empty] | 2023-10-04 09:26 | 4001.664 | 36.54113 | 27.91522 | 0.08721571 | 14.5 | 870 | 26.21 | 22.72 | 22.19 | 0.53
[5 empty] | 2023-10-04 09:26 | 3994.9 | 36.89237 | 27.93331 | 0.08820312 | 14.58333 | 875 | 26.21 | 22.72 | 22.19 | 0.53
[5 empty] | 2023-10-04 09:26 | 4002.459 | 37.25774 | 27.94777 | 0.08890843 | 14.66667 | 880 | 26.3 | 22.72 | 22.19 | 0.53
[5 empty] | 2023-10-04 09:26 | 4002.857 | 35.96085 | 27.96585 | 0.08580511 | 14.75 | 885 | 26.21 | 22.72 | 22.19 | 0.53
[5 empty] | 2023-10-04 09:26 | 3997.685 | 35.97343 | 27.98756 | 0.08594617 | 14.83333 | 890 | 26.48 | 22.72 | 22.19 | 0.53
[5 empty] | 2023-10-04 09:26 | 3998.481 | 36.63017 | 28.00926 | 0.08749782 | 14.91667 | 895 | 26.39 | 22.72 | 22.19 | 0.53
[5 empty] | 2023-10-04 09:26 | 4003.255 | 36.20092 | 28.01649 | 0.08636936 | 15 | 900 | 26.3 | 22.72 | 22.19 | 0.53
[5 empty] | 2023-10-04 09:26 | 3998.083 | 36.39034 | 28.02734375 | 0.08693358 | 15.08333 | 905 | 26.3 | 22.72 | 22.19 | 0.53
[5 empty] | 2023-10-04 09:26 | 3996.492 | 36.19878 | 28.03458 | 0.08651041 | 15.16667 | 910 | 26.3 | 22.81 | 22.19 | 0.62
[5 empty] | 2023-10-04 09:26 | 4002.459 | 37.02129 | 28.04181 | 0.08834418 | 15.25 | 915 | 26.3 | 22.72 | 22.19 | 0.53
[5 empty] | 2023-10-04 09:26 | 4002.857 | 37.02497 | 28.0599 | 0.08834418 | 15.33333 | 920 | 26.48 | 22.72 | 22.19 | 0.53
[5 empty] | 2023-10-04 09:27 | 3995.696 | 37.07675 | 28.06713 | 0.08862629 | 15.41667 | 925 | 26.39 | 22.72 | 22.19 | 0.53
[5 empty] | 2023-10-04 09:27 | 4000.47 | 36.70747 | 28.07436 | 0.08763888 | 15.5 | 930 | 26.3 | 22.81 | 22.19 | 0.62
[5 empty] | 2023-10-04 09:27 | 4002.857 | 37.43879 | 28.09968 | 0.08933159 | 15.58333 | 935 | 26.39 | 22.81 | 22.19 | 0.62
[5 empty] | 2023-10-04 09:27 | 4000.868 | 36.47477 | 28.11415 | 0.08707463 | 15.66667 | 940 | 26.39 | 22.81 | 22.19 | 0.62
[5 empty] | 2023-10-04 09:27 | 3998.083 | 35.44558 | 28.13223 | 0.08467665 | 15.75 | 945 | 26.39 | 22.81 | 22.19 | 0.62
[5 empty] | 2023-10-04 09:27 | 4002.857 | 36.43379 | 28.15032 | 0.08693358 | 15.83333 | 950 | 26.39 | 22.81 | 22.19 | 0.62
[5 empty] | 2023-10-04 09:27 | 4000.47 | 37.35739 | 28.15755 | 0.08919054 | 15.91667 | 955 | 26.57 | 22.81 | 22.19 | 0.62
[5 empty] | 2023-10-04 09:27 | 3999.675 | 36.93646 | 28.16117 | 0.08820312 | 16 | 960 | 26.75 | 22.81 | 22.19 | 0.62
[5 empty] | 2023-10-04 09:27 | 4000.868 | 36.82932 | 28.17925 | 0.08792102 | 16.08333 | 965 | 26.48 | 22.81 | 22.19 | 0.62
[5 empty] | 2023-10-04 09:27 | 4003.255 | 37.32427 | 28.1901 | 0.08904948 | 16.16667 | 970 | 26.39 | 22.81 | 22.19 | 0.62
[5 empty] | 2023-10-04 09:27 | 4000.47 | 38.6572 | 28.20095 | 0.09229384 | 16.25 | 975 | 26.48 | 22.81 | 22.19 | 0.62
[5 empty] | 2023-10-04 09:27 | 3997.287 | 37.20959 | 28.19734 | 0.08890843 | 16.33333 | 980 | 26.48 | 22.81 | 22.19 | 0.62
[5 empty] | 2023-10-04 09:28 | 4003.255 | 36.79215 | 28.21181 | 0.08777993 | 16.41667 | 985 | 26.48 | 22.81 | 22.19 | 0.62
[5 empty] | 2023-10-04 09:28 | 4004.051 | 37.21342 | 28.22265625 | 0.08876736 | 16.5 | 990 | 26.48 | 22.81 | 22.19 | 0.62
[5 empty] | 2023-10-04 09:28 | 3996.09375 | 37.19849 | 28.22989 | 0.08890843 | 16.58333 | 995 | 26.93 | 22.81 | 22.28 | 0.53
[5 empty] | 2023-10-04 09:28 | 3999.277 | 37.28718 | 28.24074 | 0.08904948 | 16.66667 | 1000 | 26.66 | 22.81 | 22.19 | 0.62
[5 empty] | 2023-10-04 09:28 | 4003.653 | 37.5645 | 28.25882 | 0.08961371 | 16.75 | 1005 | 26.48 | 22.81 | 22.19 | 0.62
[5 empty] | 2023-10-04 09:28 | 3999.277 | 36.63746 | 28.27691 | 0.08749782 | 16.83333 | 1010 | 26.57 | 22.81 | 22.19 | 0.62
[5 empty] | 2023-10-04 09:28 | 3998.481 | 36.74828 | 28.27691 | 0.08777993 | 16.91667 | 1015 | 26.57 | 22.81 | 22.19 | 0.62
[5 empty] | 2023-10-04 09:28 | 4004.449 | 36.32999 | 28.28776 | 0.08665147 | 17 | 1020 | 26.57 | 22.81 | 22.19 | 0.62
[5 empty] | 2023-10-04 09:28 | 4001.664 | 38.19594 | 28.29861 | 0.09116537 | 17.08333 | 1025 | 26.57 | 22.81 | 22.28 | 0.53
[5 empty] | 2023-10-04 09:28 | 3998.481 | 38.16556 | 28.29861 | 0.09116537 | 17.16667 | 1030 | 26.57 | 22.81 | 22.28 | 0.53
[5 empty] | 2023-10-04 09:28 | 4004.051 | 37.44996 | 28.30946 | 0.08933159 | 17.25 | 1035 | 26.57 | 22.81 | 22.19 | 0.62
[5 empty] | 2023-10-04 09:29 | 4004.449 | 37.27626 | 28.32755 | 0.08890843 | 17.33333 | 1040 | 26.57 | 22.81 | 22.19 | 0.62
[5 empty] | 2023-10-04 09:29 | 4001.266 | 36.71478 | 28.32393 | 0.08763888 | 17.41667 | 1045 | 26.84 | 22.81 | 22.19 | 0.62
[5 empty] | 2023-10-04 09:29 | 3998.083 | 37.27605 | 28.33478 | 0.08904948 | 17.5 | 1050 | 26.57 | 22.81 | 22.19 | 0.62
[5 empty] | 2023-10-04 09:29 | 4003.653 | 38.09666 | 28.35648 | 0.09088323 | 17.58333 | 1055 | 26.57 | 22.81 | 22.28 | 0.53
[5 empty] | 2023-10-04 09:29 | 4000.868 | 37.77472 | 28.36733 | 0.09017795 | 17.66667 | 1060 | 26.84 | 22.81 | 22.28 | 0.53
[5 empty] | 2023-10-04 09:29 | 3999.675 | 38.17695 | 28.3818 | 0.09116537 | 17.75 | 1065 | 26.93 | 22.81 | 22.28 | 0.53
[5 empty] | 2023-10-04 09:29 | 4000.868 | 37.42019 | 28.39989 | 0.08933159 | 17.83333 | 1070 | 26.66 | 22.81 | 22.28 | 0.53
[5 empty] | 2023-10-04 09:29 | 4001.664 | 38.25504 | 28.41435 | 0.09130643 | 17.91667 | 1075 | 26.66 | 22.81 | 22.28 | 0.53
[5 empty] | 2023-10-04 09:29 | 3997.685 | 37.80371 | 28.41796875 | 0.09031902 | 18 | 1080 | 26.66 | 22.81 | 22.28 | 0.53
[5 empty] | 2023-10-04 09:29 | 3998.083 | 37.98461 | 28.43244 | 0.09074218 | 18.08333 | 1085 | 26.75 | 22.81 | 22.19 | 0.62
[5 empty] | 2023-10-04 09:29 | 4004.847 | 38.5812 | 28.43244 | 0.09201173 | 18.16667 | 1090 | 26.66 | 22.81 | 22.19 | 0.62
[5 empty] | 2023-10-04 09:29 | 4000.47 | 37.94821 | 28.44328 | 0.09060112 | 18.25 | 1095 | 26.66 | 22.81 | 22.28 | 0.53
[5 empty] | 2023-10-04 09:30 | 3996.09375 | 37.67062 | 28.43967 | 0.09003688 | 18.33333 | 1100 | 26.66 | 22.81 | 22.19 | 0.62
[5 empty] | 2023-10-04 09:30 | 4000.868 | 36.77021 | 28.46137 | 0.08777993 | 18.41667 | 1105 | 26.66 | 22.81 | 22.19 | 0.62
[5 empty] | 2023-10-04 09:30 | 4002.062 | 37.90421 | 28.47584 | 0.09046007 | 18.5 | 1110 | 26.66 | 22.81 | 22.28 | 0.53
[5 empty] | 2023-10-04 09:30 | 3996.492 | 37.26121 | 28.48307 | 0.08904948 | 18.58333 | 1115 | 26.75 | 22.81 | 22.19 | 0.62
[5 empty] | 2023-10-04 09:30 | 3998.879 | 37.28347 | 28.47946 | 0.08904948 | 18.66667 | 1120 | 26.66 | 22.81 | 22.19 | 0.62
[5 empty] | 2023-10-04 09:30 | 4002.459 | 38.38086 | 28.49392 | 0.09158853 | 18.75 | 1125 | 26.93 | 22.81 | 22.19 | 0.62
[5 empty] | 2023-10-04 09:30 | 3996.492 | 38.7368 | 28.50477 | 0.09257594 | 18.83333 | 1130 | 26.75 | 22.9 | 22.28 | 0.62
[5 empty] | 2023-10-04 09:30 | 3995.696 | 37.84391 | 28.50839 | 0.09046007 | 18.91667 | 1135 | 26.75 | 22.81 | 22.19 | 0.62
[5 empty] | 2023-10-04 09:30 | 4000.868 | 36.41568 | 28.52648 | 0.08693358 | 19 | 1140 | 26.93 | 22.81 | 22.28 | 0.53
[5 empty] | 2023-10-04 09:30 | 4002.857 | 37.85263 | 28.53371 | 0.09031902 | 19.08333 | 1145 | 26.84 | 22.81 | 22.19 | 0.62
[5 empty] | 2023-10-04 09:30 | 3998.083 | 38.81128 | 28.53371 | 0.09271703 | 19.16667 | 1150 | 26.93 | 22.81 | 22.28 | 0.53
[5 empty] | 2023-10-04 09:30 | 3999.277 | 38.29128 | 28.53733 | 0.09144748 | 19.25 | 1155 | 26.75 | 22.81 | 22.28 | 0.53
[5 empty] | 2023-10-04 09:31 | 4004.847 | 37.5757 | 28.55541 | 0.08961371 | 19.33333 | 1160 | 26.75 | 22.81 | 22.19 | 0.62
[5 empty] | 2023-10-04 09:31 | 4002.062 | 37.25404 | 28.56626 | 0.08890843 | 19.41667 | 1165 | 26.75 | 22.81 | 22.19 | 0.62
[5 empty] | 2023-10-04 09:31 | 3995.696 | 37.84391 | 28.55179 | 0.09046007 | 19.5 | 1170 | 26.75 | 22.81 | 22.28 | 0.53
[5 empty] | 2023-10-04 09:31 | 4003.255 | 37.08777 | 28.54818 | 0.08848523 | 19.58333 | 1175 | 26.75 | 22.81 | 22.28 | 0.53
[5 empty] | 2023-10-04 09:31 | 3999.675 | 37.58624 | 28.55541 | 0.08975477 | 19.66667 | 1180 | 26.93 | 22.81 | 22.19 | 0.62
[5 empty] | 2023-10-04 09:31 | 3997.287 | 37.85898 | 28.55541 | 0.09046007 | 19.75 | 1185 | 26.93 | 22.81 | 22.19 | 0.62
[5 empty] | 2023-10-04 09:31 | 3995.298 | 38.25319 | 28.55903 | 0.09144748 | 19.83333 | 1190 | 26.75 | 22.81 | 22.19 | 0.62
[5 empty] | 2023-10-04 09:31 | 4002.062 | 39.32274 | 28.56988 | 0.09384546 | 19.91667 | 1195 | 26.75 | 22.81 | 22.19 | 0.62
[5 empty] | 2023-10-04 09:31 | 4002.062 | 38.140625 | 28.56626 | 0.0910243 | 20 | 1200 | 26.84 | 22.81 | 22.19 | 0.62
[5 empty] | 2023-10-04 09:31 | 3999.675 | 38.64951 | 28.56988 | 0.09229384 | 20.08333 | 1205 | 26.84 | 22.9 | 22.19 | 0.71
[5 empty] | 2023-10-04 09:31 | 4000.072 | 37.64905 | 28.58073 | 0.08989582 | 20.16667 | 1210 | 26.84 | 22.81 | 22.19 | 0.62
[5 empty] | 2023-10-04 09:31 | 4002.062 | 39.26363 | 28.58435 | 0.09370441 | 20.25 | 1215 | 26.84 | 22.81 | 22.28 | 0.53
[5 empty] | 2023-10-04 09:32 | 3998.083 | 38.75222 | 28.58797 | 0.09257594 | 20.33333 | 1220 | 26.84 | 22.81 | 22.19 | 0.62
[5 empty] | 2023-10-04 09:32 | 3999.277 | 37.5825 | 28.5952 | 0.08975477 | 20.41667 | 1225 | 26.84 | 22.81 | 22.19 | 0.62
[5 empty] | 2023-10-04 09:32 | 4002.459 | 38.26264 | 28.59882 | 0.09130643 | 20.5 | 1230 | 26.93 | 22.81 | 22.19 | 0.62
[5 empty] | 2023-10-04 09:32 | 3997.685 | 39.2207 | 28.61328125 | 0.09370441 | 20.58333 | 1235 | 26.84 | 22.81 | 22.28 | 0.53
[5 empty] | 2023-10-04 09:32 | 3995.696 | 38.25699 | 28.61328125 | 0.09144748 | 20.66667 | 1240 | 26.84 | 22.81 | 22.19 | 0.62
[5 empty] | 2023-10-04 09:32 | 4000.47 | 39.24802 | 28.62051 | 0.09370441 | 20.75 | 1245 | 26.84 | 22.81 | 22.19 | 0.62
[5 empty] | 2023-10-04 09:32 | 4002.062 | 38.31794 | 28.63498 | 0.09144748 | 20.83333 | 1250 | 27.11 | 22.81 | 22.19 | 0.62
[5 empty] | 2023-10-04 09:32 | 3998.481 | 37.75218 | 28.64222 | 0.09017795 | 20.91667 | 1255 | 26.84 | 22.81 | 22.19 | 0.62
[5 empty] | 2023-10-04 09:32 | 4004.449 | 38.93222 | 28.65668 | 0.09285808 | 21 | 1260 | 26.84 | 22.81 | 22.28 | 0.53
[5 empty] | 2023-10-04 09:32 | 4002.857 | 39.15321 | 28.66754 | 0.0934223 | 21.08333 | 1265 | 26.84 | 22.81 | 22.19 | 0.62
[5 empty] | 2023-10-04 09:32 | 3996.09375 | 37.13947 | 28.68924 | 0.08876736 | 21.16667 | 1270 | 26.84 | 22.81 | 22.19 | 0.62
[5 empty] | 2023-10-04 09:32 | 3997.685 | 38.80742 | 28.68924 | 0.09271703 | 21.25 | 1275 | 26.93 | 22.81 | 22.19 | 0.62
[5 empty] | 2023-10-04 09:33 | 4000.47 | 39.36619 | 28.67838 | 0.09398655 | 21.33333 | 1280 | 27.21 | 22.81 | 22.19 | 0.62
[5 empty] | 2023-10-04 09:33 | 3998.879 | 37.815 | 28.68924 | 0.09031902 | 21.41667 | 1285 | 26.84 | 22.81 | 22.19 | 0.62
[5 empty] | 2023-10-04 09:33 | 3996.889 | 38.56357 | 28.70009 | 0.09215278 | 21.5 | 1290 | 26.93 | 22.81 | 22.19 | 0.62
[5 empty] | 2023-10-04 09:33 | 3999.277 | 37.99595 | 28.72179 | 0.09074218 | 21.58333 | 1295 | 26.93 | 22.81 | 22.19 | 0.62
[5 empty] | 2023-10-04 09:33 | 4004.449 | 38.57737 | 28.72179 | 0.09201173 | 21.66667 | 1300 | 27.3 | 22.9 | 22.19 | 0.71
[5 empty] | 2023-10-04 09:33 | 3999.277 | 38.58661 | 28.72902 | 0.09215278 | 21.75 | 1305 | 26.93 | 22.81 | 22.19 | 0.62
[5 empty] | 2023-10-04 09:33 | 3998.083 | 38.51604 | 28.71456 | 0.09201173 | 21.83333 | 1310 | 26.93 | 22.81 | 22.19 | 0.62
[5 empty] | 2023-10-04 09:33 | 4004.449 | 38.3408 | 28.72541 | 0.09144748 | 21.91667 | 1315 | 26.93 | 22.81 | 22.19 | 0.62
[5 empty] | 2023-10-04 09:33 | 3999.277 | 38.941 | 28.72902 | 0.09299914 | 22 | 1320 | 26.93 | 22.81 | 22.19 | 0.62
[5 empty] | 2023-10-04 09:33 | 3997.287 | 38.74451 | 28.73625 | 0.09257594 | 22.08333 | 1325 | 26.93 | 22.81 | 22.19 | 0.62
[5 empty] | 2023-10-04 09:33 | 4000.47 | 40.01611 | 28.71817 | 0.09553821 | 22.16667 | 1330 | 26.93 | 22.81 | 22.19 | 0.62
[5 empty] | 2023-10-04 09:33 | 4003.255 | 39.21622 | 28.7109375 | 0.09356336 | 22.25 | 1335 | 26.93 | 22.81 | 22.19 | 0.62
[5 empty] | 2023-10-04 09:34 | 3998.083 | 38.87033 | 28.72541 | 0.09285808 | 22.33333 | 1340 | 26.93 | 22.81 | 22.19 | 0.62
[5 empty] | 2023-10-04 09:34 | 4003.255 | 38.62499 | 28.73264 | 0.09215278 | 22.41667 | 1345 | 26.93 | 22.81 | 22.19 | 0.62
[5 empty] | 2023-10-04 09:34 | 4004.449 | 38.39994 | 28.73264 | 0.09158853 | 22.5 | 1350 | 26.93 | 22.81 | 22.19 | 0.62
[5 empty] | 2023-10-04 09:34 | 4001.266 | 39.61039 | 28.73625 | 0.09455077 | 22.58333 | 1355 | 26.93 | 22.81 | 22.19 | 0.62
[5 empty] | 2023-10-04 09:34 | 3996.09375 | 38.31982 | 28.75796 | 0.09158853 | 22.66667 | 1360 | 26.93 | 22.81 | 22.19 | 0.62
[5 empty] | 2023-10-04 09:34 | 3998.083 | 38.81128 | 28.77243 | 0.09271703 | 22.75 | 1365 | 27.11 | 22.81 | 22.19 | 0.62
[5 empty] | 2023-10-04 09:34 | 4002.062 | 39.14542 | 28.77243 | 0.0934223 | 22.83333 | 1370 | 27.02 | 22.81 | 22.19 | 0.62
[5 empty] | 2023-10-04 09:34 | 3997.287 | 39.09873 | 28.76157 | 0.0934223 | 22.91667 | 1375 | 26.93 | 22.81 | 22.19 | 0.62
[5 empty] | 2023-10-04 09:34 | 3998.481 | 39.34662 | 28.76157 | 0.09398655 | 23 | 1380 | 26.93 | 22.81 | 22.19 | 0.62
[5 empty] | 2023-10-04 09:34 | 4004.847 | 38.5812 | 28.75796 | 0.09201173 | 23.08333 | 1385 | 27.02 | 22.81 | 22.19 | 0.62
[5 empty] | 2023-10-04 09:34 | 3998.083 | 39.87412 | 28.76157 | 0.09525607 | 23.16667 | 1390 | 26.93 | 22.81 | 22.19 | 0.62
[5 empty] | 2023-10-04 09:34 | 3996.492 | 38.38266 | 28.77243 | 0.0917296 | 23.25 | 1395 | 26.93 | 22.9 | 22.19 | 0.71
[5 empty] | 2023-10-04 09:35 | 4007.234 | 38.07155 | 28.77966 | 0.09074218 | 23.33333 | 1400 | 26.93 | 22.81 | 22.19 | 0.62
[5 empty] | 2023-10-04 09:35 | 4001.664 | 39.43704 | 28.77604 | 0.0941276 | 23.41667 | 1405 | 27.02 | 22.81 | 22.19 | 0.62
[5 empty] | 2023-10-04 09:35 | 3998.481 | 39.05135 | 28.77966 | 0.09328125 | 23.5 | 1410 | 27.02 | 22.81 | 22.19 | 0.62
[5 empty] | 2023-10-04 09:35 | 4000.868 | 38.42469 | 28.78328 | 0.0917296 | 23.58333 | 1415 | 26.93 | 22.81 | 22.19 | 0.62
[5 empty] | 2023-10-04 09:35 | 4001.266 | 39.61039 | 28.78689 | 0.09455077 | 23.66667 | 1420 | 27.21 | 22.81 | 22.19 | 0.62
[5 empty] | 2023-10-04 09:35 | 4002.062 | 38.37705 | 28.80136 | 0.09158853 | 23.75 | 1425 | 27.02 | 22.81 | 22.19 | 0.62
[5 empty] | 2023-10-04 09:35 | 3994.9 | 38.13138 | 28.80498 | 0.09116537 | 23.83333 | 1430 | 27.02 | 22.81 | 22.19 | 0.62
[5 empty] | 2023-10-04 09:35 | 4001.266 | 39.84677 | 28.81221 | 0.09511501 | 23.91667 | 1435 | 27.02 | 22.81 | 22.19 | 0.62
[5 empty] | 2023-10-04 09:35 | 4002.062 | 39.97291 | 28.81944 | 0.09539712 | 24 | 1440 | 27.48 | 22.81 | 22.19 | 0.62
[5 empty] | 2023-10-04 09:35 | 3996.889 | 39.74416 | 28.83391 | 0.09497396 | 24.08333 | 1445 | 27.02 | 22.81 | 22.19 | 0.62
[5 empty] | 2023-10-04 09:35 | 4004.051 | 37.80477 | 28.81583 | 0.09017795 | 24.16667 | 1450 | 27.11 | 22.81 | 22.19 | 0.62
[5 empty] | 2023-10-04 09:36 | 4004.449 | 38.51823 | 28.81221 | 0.09187067 | 24.25 | 1455 | 27.02 | 22.81 | 22.19 | 0.62
[5 empty] | 2023-10-04 09:36 | 3998.481 | 39.05135 | 28.80859375 | 0.09328125 | 24.33333 | 1460 | 27.11 | 22.81 | 22.19 | 0.62
[5 empty] | 2023-10-04 09:36 | 3998.083 | 38.39795 | 28.81583 | 0.0917296 | 24.41667 | 1465 | 27.02 | 22.81 | 22.19 | 0.62
[5 empty] | 2023-10-04 09:36 | 4004.051 | 38.63267 | 28.82306 | 0.09215278 | 24.5 | 1470 | 27.02 | 22.81 | 22.19 | 0.62
[5 empty] | 2023-10-04 09:36 | 4002.857 | 38.85763 | 28.8303 | 0.09271703 | 24.58333 | 1475 | 27.02 | 22.81 | 22.19 | 0.62
[5 empty] | 2023-10-04 09:36 | 3998.083 | 38.27985 | 28.8303 | 0.09144748 | 24.66667 | 1480 | 27.02 | 22.81 | 22.19 | 0.62
[5 empty] | 2023-10-04 09:36 | 3998.481 | 39.1104 | 28.83391 | 0.0934223 | 24.75 | 1485 | 27.02 | 22.81 | 22.19 | 0.62
[5 empty] | 2023-10-04 09:36 | 4003.653 | 39.45664 | 28.83753 | 0.0941276 | 24.83333 | 1490 | 27.02 | 22.81 | 22.19 | 0.62
[5 empty] | 2023-10-04 09:36 | 3997.287 | 38.3903 | 28.82306 | 0.0917296 | 24.91667 | 1495 | 27.02 | 22.81 | 22.1 | 0.71
[5 empty] | 2023-10-04 09:36 | 3996.889 | 38.50455 | 28.8303 | 0.09201173 | 25 | 1500 | 27.02 | 22.81 | 22.19 | 0.62
[5 empty] | 2023-10-04 09:36 | 4002.459 | 38.97198 | 28.84115 | 0.09299914 | 25.08333 | 1505 | 27.02 | 22.81 | 22.19 | 0.62
[5 empty] | 2023-10-04 09:36 | 4003.653 | 40.04794 | 28.84115 | 0.09553821 | 25.16667 | 1510 | 27.39 | 22.81 | 22.19 | 0.62
[5 empty] | 2023-10-04 09:36 | 3995.696 | 37.72588 | 28.83391 | 0.09017795 | 25.25 | 1515 | 27.02 | 22.81 | 22.19 | 0.62
[5 empty] | 2023-10-04 09:37 | 4001.266 | 39.61039 | 28.8303 | 0.09455077 | 25.33333 | 1520 | 27.02 | 22.81 | 22.19 | 0.62
[5 empty] | 2023-10-04 09:37 | 4001.664 | 39.96893 | 28.82668 | 0.09539712 | 25.41667 | 1525 | 27.02 | 22.81 | 22.19 | 0.62
[5 empty] | 2023-10-04 09:37 | 3999.277 | 39.64977 | 28.83391 | 0.09469182 | 25.5 | 1530 | 27.02 | 22.81 | 22.1 | 0.71
[5 empty] | 2023-10-04 09:37 | 3998.481 | 39.34662 | 28.84476 | 0.09398655 | 25.58333 | 1535 | 27.02 | 22.81 | 22.19 | 0.62
[5 empty] | 2023-10-04 09:37 | 4000.072 | 40.48473 | 28.86285 | 0.09666667 | 25.66667 | 1540 | 27.02 | 22.81 | 22.1 | 0.71
[5 empty] | 2023-10-04 09:37 | 4000.072 | 39.36227 | 28.86285 | 0.09398655 | 25.75 | 1545 | 27.02 | 22.81 | 22.1 | 0.71
[5 empty] | 2023-10-04 09:37 | 3997.287 | 38.86259 | 28.86285 | 0.09285808 | 25.83333 | 1550 | 27.11 | 22.81 | 22.1 | 0.71
[5 empty] | 2023-10-04 09:37 | 4001.664 | 38.72784 | 28.88093 | 0.09243489 | 25.91667 | 1555 | 27.02 | 22.81 | 22.1 | 0.71
[5 empty] | 2023-10-04 09:37 | 4000.47 | 39.48436 | 28.87008 | 0.09426866 | 26 | 1560 | 27.02 | 22.81 | 22.1 | 0.71
[5 empty] | 2023-10-04 09:37 | 3996.09375 | 38.08375 | 28.87008 | 0.0910243 | 26.08333 | 1565 | 27.21 | 22.81 | 22.1 | 0.71
[5 empty] | 2023-10-04 09:37 | 3998.879 | 38.40559 | 28.8737 | 0.0917296 | 26.16667 | 1570 | 27.11 | 22.81 | 22.1 | 0.71
[5 empty] | 2023-10-04 09:38 | 4002.062 | 39.55917 | 28.8737 | 0.09440971 | 26.25 | 1575 | 27.02 | 22.81 | 22.1 | 0.71
[5 empty] | 2023-10-04 09:38 | 4004.051 | 39.34229 | 28.87008 | 0.09384546 | 26.33333 | 1580 | 27.02 | 22.81 | 22.1 | 0.71
[5 empty] | 2023-10-04 09:38 | 3996.09375 | 37.31652 | 28.87732 | 0.08919054 | 26.41667 | 1585 | 27.11 | 22.81 | 22.1 | 0.71
[5 empty] | 2023-10-04 09:38 | 3998.879 | 39.11429 | 28.88817 | 0.0934223 | 26.5 | 1590 | 27.11 | 22.81 | 22.1 | 0.71
[5 empty] | 2023-10-04 09:38 | 4003.255 | 39.9257 | 28.89902 | 0.09525607 | 26.58333 | 1595 | 27.21 | 22.81 | 22.1 | 0.71
[5 empty] | 2023-10-04 09:38 | 3996.09375 | 39.85428 | 28.90263 | 0.09525607 | 26.66667 | 1600 | 27.02 | 22.81 | 22.1 | 0.71
[5 empty] | 2023-10-04 09:38 | 3998.481 | 38.69703 | 28.88817 | 0.09243489 | 26.75 | 1605 | 27.11 | 22.81 | 22.1 | 0.71
[5 empty] | 2023-10-04 09:38 | 4002.062 | 40.09113 | 28.8954 | 0.09567926 | 26.83333 | 1610 | 27.11 | 22.81 | 22.1 | 0.71
[5 empty] | 2023-10-04 09:38 | 4000.072 | 38.41705 | 28.90625 | 0.0917296 | 26.91667 | 1615 | 27.11 | 22.81 | 22.1 | 0.71
[5 empty] | 2023-10-04 09:38 | 3996.889 | 39.15386 | 28.90987 | 0.09356336 | 27 | 1620 | 27.11 | 22.81 | 22.1 | 0.71
[5 empty] | 2023-10-04 09:38 | 4000.868 | 40.19735 | 28.90987 | 0.09596137 | 27.08333 | 1625 | 27.11 | 22.81 | 22.1 | 0.71
[5 empty] | 2023-10-04 09:38 | 4003.255 | 39.74834 | 28.9171 | 0.0948329 | 27.16667 | 1630 | 27.11 | 22.81 | 22.1 | 0.71
[5 empty] | 2023-10-04 09:39 | 3996.889 | 39.15386 | 28.92433 | 0.09356336 | 27.25 | 1635 | 27.11 | 22.72 | 22.1 | 0.62
[5 empty] | 2023-10-04 09:39 | 4000.072 | 39.30319 | 28.91348 | 0.09384546 | 27.33333 | 1640 | 27.11 | 22.81 | 22.1 | 0.71
[5 empty] | 2023-10-04 09:39 | 4003.255 | 40.33957 | 28.9171 | 0.09624348 | 27.41667 | 1645 | 27.11 | 22.81 | 22.1 | 0.71
[5 empty] | 2023-10-04 09:39 | 4002.459 | 39.91777 | 28.90625 | 0.09525607 | 27.5 | 1650 | 27.11 | 22.81 | 22.1 | 0.71
[5 empty] | 2023-10-04 09:39 | 3998.879 | 39.5277 | 28.89178 | 0.09440971 | 27.58333 | 1655 | 27.11 | 22.81 | 22.1 | 0.71
[5 empty] | 2023-10-04 09:39 | 4000.868 | 41.02458 | 28.89178 | 0.09793619 | 27.66667 | 1660 | 27.11 | 22.72 | 22.1 | 0.62
[5 empty] | 2023-10-04 09:39 | 4001.664 | 40.14624 | 28.89902 | 0.09582032 | 27.75 | 1665 | 27.11 | 22.81 | 22.1 | 0.71
[5 empty] | 2023-10-04 09:39 | 4000.072 | 38.94874 | 28.9171 | 0.09299914 | 27.83333 | 1670 | 27.11 | 22.81 | 22.1 | 0.71
[5 empty] | 2023-10-04 09:39 | 4000.47 | 40.25243 | 28.90987 | 0.09610242 | 27.91667 | 1675 | 27.57 | 22.72 | 22.1 | 0.62
[5 empty] | 2023-10-04 09:39 | 3999.675 | 40.95327 | 28.90625 | 0.09779514 | 28 | 1680 | 27.11 | 22.81 | 22.1 | 0.71
[5 empty] | 2023-10-04 09:39 | 4003.255 | 40.39869 | 28.90625 | 0.09638453 | 28.08333 | 1685 | 27.11 | 22.72 | 22.1 | 0.62
[5 empty] | 2023-10-04 09:39 | 3998.879 | 39.58676 | 28.91348 | 0.09455077 | 28.16667 | 1690 | 27.11 | 22.72 | 22.1 | 0.62
[5 empty] | 2023-10-04 09:40 | 4001.266 | 39.37402 | 28.92433 | 0.09398655 | 28.25 | 1695 | 27.02 | 22.72 | 22.1 | 0.62
[5 empty] | 2023-10-04 09:40 | 4001.664 | 40.85543 | 28.92795 | 0.09751301 | 28.33333 | 1700 | 27.3 | 22.72 | 22.1 | 0.62
[5 empty] | 2023-10-04 09:40 | 3994.502 | 39.54344 | 28.94242 | 0.09455077 | 28.41667 | 1705 | 27.02 | 22.72 | 22.1 | 0.62
[5 empty] | 2023-10-04 09:40 | 3998.481 | 40.23241 | 28.94965 | 0.09610242 | 28.5 | 1710 | 27.11 | 22.81 | 22.1 | 0.71
[5 empty] | 2023-10-04 09:40 | 4002.857 | 39.21233 | 28.94242 | 0.09356336 | 28.58333 | 1715 | 27.48 | 22.72 | 22.1 | 0.62
[5 empty] | 2023-10-04 09:40 | 3997.685 | 38.98454 | 28.94604 | 0.09314019 | 28.66667 | 1720 | 27.11 | 22.72 | 22.1 | 0.62
[5 empty] | 2023-10-04 09:40 | 3996.09375 | 40.26741 | 28.9388 | 0.09624348 | 28.75 | 1725 | 27.11 | 22.72 | 22.1 | 0.62
[5 empty] | 2023-10-04 09:40 | 4000.868 | 41.26093 | 28.94242 | 0.09850042 | 28.83333 | 1730 | 27.11 | 22.72 | 22.1 | 0.62
[5 empty] | 2023-10-04 09:40 | 4000.072 | 40.48473 | 28.94604 | 0.09666667 | 28.91667 | 1735 | 27.11 | 22.72 | 22.1 | 0.62
[5 empty] | 2023-10-04 09:40 | 3996.492 | 39.68118 | 28.94965 | 0.0948329 | 29 | 1740 | 27.11 | 22.72 | 22.1 | 0.62
[5 empty] | 2023-10-04 09:40 | 3995.696 | 40.20439 | 28.95689 | 0.09610242 | 29.08333 | 1745 | 27.39 | 22.72 | 22.1 | 0.62
[5 empty] | 2023-10-04 09:40 | 4002.857 | 40.92674 | 28.95327 | 0.09765407 | 29.16667 | 1750 | 27.11 | 22.72 | 22.1 | 0.62
[5 empty] | 2023-10-04 09:41 | 4001.266 | 39.96496 | 28.94604 | 0.09539712 | 29.25 | 1755 | 27.3 | 22.72 | 22.01 | 0.71
[5 empty] | 2023-10-04 09:41 | 3998.879 | 38.81901 | 28.94965 | 0.09271703 | 29.33333 | 1760 | 27.02 | 22.72 | 22.1 | 0.62
[5 empty] | 2023-10-04 09:41 | 4003.255 | 40.69431 | 28.9605 | 0.09708983 | 29.41667 | 1765 | 27.11 | 22.72 | 22.01 | 0.71
[5 empty] | 2023-10-04 09:41 | 4001.266 | 39.43312 | 28.97135 | 0.0941276 | 29.5 | 1770 | 27.11 | 22.72 | 22.1 | 0.62
[5 empty] | 2023-10-04 09:41 | 3997.685 | 39.87016 | 28.97859 | 0.09525607 | 29.58333 | 1775 | 27.11 | 22.72 | 22.1 | 0.62
[5 empty] | 2023-10-04 09:41 | 3998.879 | 39.64582 | 28.97497 | 0.09469182 | 29.66667 | 1780 | 27.11 | 22.72 | 22.1 | 0.62
[5 empty] | 2023-10-04 09:41 | 4003.255 | 39.9257 | 28.97135 | 0.09525607 | 29.75 | 1785 | 27.11 | 22.72 | 22.01 | 0.71
[5 empty] | 2023-10-04 09:41 | 3996.09375 | 40.38545 | 28.95689 | 0.09652562 | 29.83333 | 1790 | 27.3 | 22.72 | 22.01 | 0.71
[5 empty] | 2023-10-04 09:41 | 3995.696 | 39.96835 | 28.95689 | 0.09553821 | 29.91667 | 1795 | 27.11 | 22.72 | 22.01 | 0.71
[5 empty] | 2023-10-04 09:41 | 4000.868 | 41.67456 | 28.9605 | 0.09948785 | 30 | 1800 | 27.3 | 22.72 | 22.01 | 0.71
[5 empty] | 2023-10-04 09:41 | 4001.664 | 39.96893 | 28.96774 | 0.09539712 | 30.08333 | 1805 | 27.11 | 22.72 | 22.01 | 0.71
[5 empty] | 2023-10-04 09:41 | 3996.492 | 39.03192 | 28.96774 | 0.09328125 | 30.16667 | 1810 | 27.11 | 22.72 | 22.1 | 0.62
[5 empty] | 2023-10-04 09:42 | 4000.868 | 39.84281 | 28.95689 | 0.09511501 | 30.25 | 1815 | 27.39 | 22.72 | 22.01 | 0.71
[5 empty] | 2023-10-04 09:42 | 4002.062 | 40.44577 | 28.93157 | 0.09652562 | 30.33333 | 1820 | 27.3 | 22.72 | 22.01 | 0.71
[5 empty] | 2023-10-04 09:42 | 3997.287 | 40.81075 | 28.93518 | 0.09751301 | 30.41667 | 1825 | 27.11 | 22.72 | 22.01 | 0.71
[5 empty] | 2023-10-04 09:42 | 3996.492 | 39.38606 | 28.92795 | 0.0941276 | 30.5 | 1830 | 27.11 | 22.72 | 22.01 | 0.71
[5 empty] | 2023-10-04 09:42 | 4003.255 | 39.98483 | 28.92072 | 0.09539712 | 30.58333 | 1835 | 27.21 | 22.72 | 22.01 | 0.71
[5 empty] | 2023-10-04 09:42 | 4001.266 | 40.08316 | 28.9171 | 0.09567926 | 30.66667 | 1840 | 27.11 | 22.72 | 22.01 | 0.71
[5 empty] | 2023-10-04 09:42 | 3996.09375 | 40.20839 | 28.90987 | 0.09610242 | 30.75 | 1845 | 27.11 | 22.72 | 22.01 | 0.71
[5 empty] | 2023-10-04 09:42 | 4001.664 | 39.85074 | 28.90987 | 0.09511501 | 30.83333 | 1850 | 27.11 | 22.72 | 22.01 | 0.71
[5 empty] | 2023-10-04 09:42 | 4005.245 | 40.41877 | 28.9171 | 0.09638453 | 30.91667 | 1855 | 27.3 | 22.72 | 22.01 | 0.71
[5 empty] | 2023-10-04 09:42 | 4000.47 | 39.48436 | 28.92072 | 0.09426866 | 31 | 1860 | 27.11 | 22.72 | 22.01 | 0.71
[5 empty] | 2023-10-04 09:42 | 3998.083 | 40.52364 | 28.92072 | 0.09680773 | 31.08333 | 1865 | 27.3 | 22.72 | 22.01 | 0.71
[5 empty] | 2023-10-04 09:42 | 4001.664 | 40.91454 | 28.92795 | 0.09765407 | 31.16667 | 1870 | 27.11 | 22.72 | 22.01 | 0.71
[5 empty] | 2023-10-04 09:43 | 4001.266 | 39.13764 | 28.93518 | 0.0934223 | 31.25 | 1875 | 27.11 | 22.72 | 22.01 | 0.71
[5 empty] | 2023-10-04 09:43 | 3999.277 | 39.5907 | 28.95327 | 0.09455077 | 31.33333 | 1880 | 27.3 | 22.72 | 22.01 | 0.71
[5 empty] | 2023-10-04 09:43 | 4001.266 | 41.32413 | 28.96774 | 0.09864149 | 31.41667 | 1885 | 27.48 | 22.72 | 22.01 | 0.71
[5 empty] | 2023-10-04 09:43 | 4002.062 | 40.9186 | 28.95689 | 0.09765407 | 31.5 | 1890 | 27.11 | 22.72 | 22.01 | 0.71
[5 empty] | 2023-10-04 09:43 | 3998.481 | 40.46863 | 28.9605 | 0.09666667 | 31.58333 | 1895 | 27.66 | 22.72 | 22.01 | 0.71
[5 empty] | 2023-10-04 09:43 | 3994.502 | 39.77942 | 28.9605 | 0.09511501 | 31.66667 | 1900 | 27.11 | 22.72 | 22.01 | 0.71
[5 empty] | 2023-10-04 09:43 | 4002.857 | 41.4588 | 28.96774 | 0.0989236 | 31.75 | 1905 | 27.11 | 22.72 | 22.01 | 0.71
[5 empty] | 2023-10-04 09:43 | 3999.675 | 40.42164 | 28.96774 | 0.09652562 | 31.83333 | 1910 | 27.21 | 22.63 | 22.01 | 0.62
[5 empty] | 2023-10-04 09:43 | 3995.298 | 39.72834 | 28.95327 | 0.09497396 | 31.91667 | 1915 | 27.11 | 22.72 | 22.01 | 0.71
[5 empty] | 2023-10-04 09:43 | 4002.459 | 40.15422 | 28.95327 | 0.09582032 | 32 | 1920 | 27.48 | 22.63 | 22.01 | 0.62
[5 empty] | 2023-10-04 09:43 | 4004.847 | 41.5977 | 28.94965 | 0.09920572 | 32.08333 | 1925 | 27.3 | 22.63 | 22.01 | 0.62
[5 empty] | 2023-10-04 09:43 | 4000.072 | 40.3075 | 28.9605 | 0.09624348 | 32.16667 | 1930 | 27.11 | 22.72 | 22.01 | 0.71
[5 empty] | 2023-10-04 09:44 | 3997.685 | 40.10633 | 28.94242 | 0.09582032 | 32.25 | 1935 | 27.11 | 22.63 | 22.01 | 0.62
[5 empty] | 2023-10-04 09:44 | 4004.449 | 40.3516 | 28.9388 | 0.09624348 | 32.33333 | 1940 | 27.48 | 22.63 | 22.01 | 0.62
[5 empty] | 2023-10-04 09:44 | 3998.879 | 40.4136 | 28.9388 | 0.09652562 | 32.41667 | 1945 | 27.11 | 22.63 | 22.01 | 0.62
[5 empty] | 2023-10-04 09:44 | 3996.09375 | 40.44447 | 28.95327 | 0.09666667 | 32.5 | 1950 | 27.11 | 22.72 | 22.01 | 0.71
[5 empty] | 2023-10-04 09:44 | 3999.675 | 40.59885 | 28.94604 | 0.09694878 | 32.58333 | 1955 | 27.11 | 22.63 | 22.01 | 0.62
[5 empty] | 2023-10-04 09:44 | 4004.051 | 39.5197 | 28.94604 | 0.09426866 | 32.66667 | 1960 | 27.11 | 22.63 | 22.01 | 0.62
[5 empty] | 2023-10-04 09:44 | 3998.083 | 39.99222 | 28.9605 | 0.09553821 | 32.75 | 1965 | 27.11 | 22.63 | 22.01 | 0.62
[5 empty] | 2023-10-04 09:44 | 4000.072 | 39.83488 | 28.96412 | 0.09511501 | 32.83333 | 1970 | 27.11 | 22.63 | 22.01 | 0.62
[5 empty] | 2023-10-04 09:44 | 4004.449 | 40.70644 | 28.96774 | 0.09708983 | 32.91667 | 1975 | 27.11 | 22.63 | 21.93 | 0.7
[5 empty] | 2023-10-04 09:44 | 3999.675 | 40.65791 | 28.9822 | 0.09708983 | 33 | 1980 | 27.3 | 22.63 | 21.93 | 0.7
[5 empty] | 2023-10-04 09:44 | 3998.083 | 40.4646 | 28.98582 | 0.09666667 | 33.08333 | 1985 | 27.11 | 22.63 | 21.93 | 0.7
[5 empty] | 2023-10-04 09:44 | 4002.857 | 40.39468 | 28.97859 | 0.09638453 | 33.16667 | 1990 | 27.11 | 22.63 | 22.01 | 0.62
[5 empty] | 2023-10-04 09:45 | 4001.664 | 41.91924 | 28.96774 | 0.1000521 | 33.25 | 1995 | 27.11 | 22.63 | 22.01 | 0.62
[5 empty] | 2023-10-04 09:45 | 3995.298 | 40.37741 | 28.96774 | 0.09652562 | 33.33333 | 2000 | 27.11 | 22.63 | 21.93 | 0.7
[5 empty] | 2023-10-04 09:45 | 3996.09375 | 39.9133 | 28.95327 | 0.09539712 | 33.41667 | 2005 | 27.11 | 22.63 | 21.93 | 0.7
[5 empty] | 2023-10-04 09:45 | 4001.664 | 41.56464 | 28.94242 | 0.09920572 | 33.5 | 2010 | 27.11 | 22.63 | 21.93 | 0.7
[5 empty] | 2023-10-04 09:45 | 3998.879 | 40.1183 | 28.92072 | 0.09582032 | 33.58333 | 2015 | 27.11 | 22.63 | 21.93 | 0.7
[5 empty] | 2023-10-04 09:45 | 3996.09375 | 39.67723 | 28.89902 | 0.0948329 | 33.66667 | 2020 | 27.11 | 22.63 | 22.01 | 0.62
[5 empty] | 2023-10-04 09:45 | 4001.664 | 39.43704 | 28.90263 | 0.0941276 | 33.75 | 2025 | 27.11 | 22.63 | 21.93 | 0.7
[5 empty] | 2023-10-04 09:45 | 4000.072 | 40.0712 | 28.93157 | 0.09567926 | 33.83333 | 2030 | 27.11 | 22.63 | 21.93 | 0.7
[5 empty] | 2023-10-04 09:45 | 3998.481 | 39.70094 | 28.93157 | 0.0948329 | 33.91667 | 2035 | 27.39 | 22.63 | 21.93 | 0.7
[5 empty] | 2023-10-04 09:45 | 3998.481 | 41.0001 | 28.9388 | 0.09793619 | 34 | 2040 | 27.02 | 22.63 | 21.93 | 0.7
[5 empty] | 2023-10-04 09:45 | 4002.459 | 41.51379 | 28.93157 | 0.09906467 | 34.08333 | 2045 | 27.11 | 22.63 | 21.93 | 0.7
[5 empty] | 2023-10-04 09:46 | 3998.481 | 41.1182 | 28.91348 | 0.0982183 | 34.16667 | 2050 | 27.11 | 22.63 | 21.93 | 0.7
[5 empty] | 2023-10-04 09:46 | 3998.083 | 38.98842 | 28.9171 | 0.09314019 | 34.25 | 2055 | 27.11 | 22.63 | 21.93 | 0.7
[5 empty] | 2023-10-04 09:46 | 4000.072 | 39.65765 | 28.92795 | 0.09469182 | 34.33333 | 2060 | 27.11 | 22.63 | 21.93 | 0.7
[5 empty] | 2023-10-04 09:46 | 4001.664 | 40.67813 | 28.92795 | 0.09708983 | 34.41667 | 2065 | 27.11 | 22.63 | 21.93 | 0.7
[5 empty] | 2023-10-04 09:46 | 3996.492 | 39.26801 | 28.92795 | 0.09384546 | 34.5 | 2070 | 27.11 | 22.63 | 21.93 | 0.7
[5 empty] | 2023-10-04 09:46 | 4000.47 | 39.42527 | 28.94242 | 0.0941276 | 34.58333 | 2075 | 27.11 | 22.63 | 21.93 | 0.7
[5 empty] | 2023-10-04 09:46 | 4002.857 | 40.27645 | 28.94242 | 0.09610242 | 34.66667 | 2080 | 27.11 | 22.63 | 21.93 | 0.7
[5 empty] | 2023-10-04 09:46 | 3999.277 | 39.88602 | 28.93157 | 0.09525607 | 34.75 | 2085 | 27.11 | 22.63 | 21.93 | 0.7
[5 empty] | 2023-10-04 09:46 | 3996.492 | 39.56313 | 28.9388 | 0.09455077 | 34.83333 | 2090 | 27.11 | 22.63 | 21.93 | 0.7
[5 empty] | 2023-10-04 09:46 | 4003.653 | 39.16099 | 28.94965 | 0.0934223 | 34.91667 | 2095 | 27.11 | 22.63 | 21.93 | 0.7
[5 empty] | 2023-10-04 09:46 | 4001.664 | 40.67813 | 28.9605 | 0.09708983 | 35 | 2100 | 27.11 | 22.63 | 21.93 | 0.7
[5 empty] | 2023-10-04 09:46 | 3997.287 | 39.45294 | 28.97497 | 0.09426866 | 35.08333 | 2105 | 27.21 | 22.63 | 21.93 | 0.7
[5 empty] | 2023-10-04 09:47 | 4000.47 | 38.59812 | 28.95689 | 0.09215278 | 35.16667 | 2110 | 27.11 | 22.63 | 21.93 | 0.7
[5 empty] | 2023-10-04 09:47 | 4002.857 | 40.21733 | 28.94242 | 0.09596137 | 35.25 | 2115 | 27.11 | 22.63 | 21.93 | 0.7
[5 empty] | 2023-10-04 09:47 | 3998.481 | 39.64187 | 28.94242 | 0.09469182 | 35.33333 | 2120 | 27.11 | 22.55 | 21.93 | 0.62
[5 empty] | 2023-10-04 09:47 | 3999.277 | 40.47668 | 28.94242 | 0.09666667 | 35.41667 | 2125 | 27.11 | 22.55 | 21.93 | 0.62
[5 empty] | 2023-10-04 09:47 | 4001.664 | 40.79633 | 28.9388 | 0.09737194 | 35.5 | 2130 | 27.3 | 22.63 | 21.93 | 0.7
[5 empty] | 2023-10-04 09:47 | 4000.868 | 41.85182 | 28.94604 | 0.09991103 | 35.58333 | 2135 | 27.11 | 22.63 | 21.93 | 0.7
[5 empty] | 2023-10-04 09:47 | 4000.072 | 40.54381 | 28.94965 | 0.09680773 | 35.66667 | 2140 | 27.11 | 22.63 | 21.93 | 0.7
[5 empty] | 2023-10-04 09:47 | 4000.47 | 39.48436 | 28.94965 | 0.09426866 | 35.75 | 2145 | 27.3 | 22.55 | 21.93 | 0.62
[5 empty] | 2023-10-04 09:47 | 4004.051 | 39.63796 | 28.92433 | 0.09455077 | 35.83333 | 2150 | 27.11 | 22.55 | 21.93 | 0.62
[5 empty] | 2023-10-04 09:47 | 3997.685 | 40.75577 | 28.92433 | 0.09737194 | 35.91667 | 2155 | 27.11 | 22.55 | 21.93 | 0.62
[5 empty] | 2023-10-04 09:47 | 3998.481 | 39.70094 | 28.90263 | 0.0948329 | 36 | 2160 | 27.02 | 22.55 | 21.93 | 0.62
[5 empty] | 2023-10-04 09:47 | 4002.062 | 40.68218 | 28.89178 | 0.09708983 | 36.08333 | 2165 | 27.11 | 22.55 | 21.93 | 0.62
[5 empty] | 2023-10-04 09:48 | 4002.062 | 39.8547 | 28.91348 | 0.09511501 | 36.16667 | 2170 | 27.21 | 22.63 | 21.84 | 0.79
[5 empty] | 2023-10-04 09:48 | 3997.287 | 40.33847 | 28.92795 | 0.09638453 | 36.25 | 2175 | 27.02 | 22.55 | 21.93 | 0.62
[5 empty] | 2023-10-04 09:48 | 3998.879 | 40.05924 | 28.94965 | 0.09567926 | 36.33333 | 2180 | 27.11 | 22.55 | 21.84 | 0.71
[5 empty] | 2023-10-04 09:48 | 4002.857 | 40.8085 | 28.95327 | 0.09737194 | 36.41667 | 2185 | 27.11 | 22.55 | 21.93 | 0.62
[5 empty] | 2023-10-04 09:48 | 3997.685 | 38.68933 | 28.95327 | 0.09243489 | 36.5 | 2190 | 27.11 | 22.55 | 21.84 | 0.71
[5 empty] | 2023-10-04 09:48 | 3996.889 | 41.63311 | 28.94965 | 0.09948785 | 36.58333 | 2195 | 27.02 | 22.55 | 21.84 | 0.71
[5 empty] | 2023-10-04 09:48 | 4004.847 | 40.65135 | 28.92433 | 0.09694878 | 36.66667 | 2200 | 27.11 | 22.55 | 21.84 | 0.71
[5 empty] | 2023-10-04 09:48 | 4003.653 | 41.34878 | 28.92072 | 0.09864149 | 36.75 | 2205 | 27.11 | 22.55 | 21.84 | 0.71
[5 empty] | 2023-10-04 09:48 | 3999.277 | 39.5907 | 28.92433 | 0.09455077 | 36.83333 | 2210 | 27.11 | 22.55 | 21.84 | 0.71
[5 empty] | 2023-10-04 09:48 | 4000.868 | 40.19735 | 28.91348 | 0.09596137 | 36.91667 | 2215 | 27.02 | 22.55 | 21.84 | 0.71
[5 empty] | 2023-10-04 09:48 | 4002.857 | 40.74939 | 28.90263 | 0.09723089 | 37 | 2220 | 27.11 | 22.55 | 21.84 | 0.71
[5 empty] | 2023-10-04 09:48 | 3998.481 | 39.93714 | 28.89902 | 0.09539712 | 37.08333 | 2225 | 27.02 | 22.55 | 21.84 | 0.71
[5 empty] | 2023-10-04 09:49 | 3997.287 | 40.92883 | 28.89902 | 0.09779514 | 37.16667 | 2230 | 27.02 | 22.55 | 21.84 | 0.71
[5 empty] | 2023-10-04 09:49 | 4004.449 | 40.58817 | 28.89902 | 0.09680773 | 37.25 | 2235 | 27.02 | 22.55 | 21.84 | 0.71
[5 empty] | 2023-10-04 09:49 | 3999.277 | 40.47668 | 28.89902 | 0.09666667 | 37.33333 | 2240 | 27.02 | 22.55 | 21.84 | 0.71
[5 empty] | 2023-10-04 09:49 | 3996.09375 | 40.32642 | 28.8954 | 0.09638453 | 37.41667 | 2245 | 27.02 | 22.55 | 21.84 | 0.71
[5 empty] | 2023-10-04 09:49 | 4002.062 | 41.33235 | 28.90263 | 0.09864149 | 37.5 | 2250 | 27.11 | 22.55 | 21.84 | 0.71
[5 empty] | 2023-10-04 09:49 | 4003.255 | 40.51695 | 28.90263 | 0.09666667 | 37.58333 | 2255 | 27.02 | 22.55 | 21.84 | 0.71
[5 empty] | 2023-10-04 09:49 | 3992.911 | 39.82254 | 28.89178 | 0.09525607 | 37.66667 | 2260 | 27.11 | 22.55 | 21.84 | 0.71
[5 empty] | 2023-10-04 09:49 | 4002.062 | 40.62308 | 28.8954 | 0.09694878 | 37.75 | 2265 | 27.02 | 22.55 | 21.84 | 0.71
[5 empty] | 2023-10-04 09:49 | 4004.847 | 42.13002 | 28.8954 | 0.1004753 | 37.83333 | 2270 | 27.02 | 22.55 | 21.84 | 0.71
[5 empty] | 2023-10-04 09:49 | 3997.287 | 40.39751 | 28.8954 | 0.09652562 | 37.91667 | 2275 | 27.02 | 22.55 | 21.84 | 0.71
[5 empty] | 2023-10-04 09:49 | 3998.481 | 41.23631 | 28.90263 | 0.09850042 | 38 | 2280 | 27.11 | 22.55 | 21.84 | 0.71
[5 empty] | 2023-10-04 09:49 | 4002.062 | 40.03202 | 28.88455 | 0.09553821 | 38.08333 | 2285 | 27.02 | 22.55 | 21.84 | 0.71
[5 empty] | 2023-10-04 09:50 | 4003.653 | 41.88095 | 28.88455 | 0.09991103 | 38.16667 | 2290 | 27.02 | 22.55 | 21.84 | 0.71
[5 empty] | 2023-10-04 09:50 | 3999.277 | 41.71704 | 28.8954 | 0.0996289 | 38.25 | 2295 | 27.02 | 22.55 | 21.84 | 0.71
[5 empty] | 2023-10-04 09:50 | 3998.879 | 42.42159 | 28.89902 | 0.1013216 | 38.33333 | 2300 | 27.02 | 22.46 | 21.84 | 0.62
[5 empty] | 2023-10-04 09:50 | 4003.653 | 41.70356 | 28.9171 | 0.09948785 | 38.41667 | 2305 | 27.02 | 22.46 | 21.84 | 0.62
[5 empty] | 2023-10-04 09:50 | 3999.277 | 42.72114 | 28.9171 | 0.1020269 | 38.5 | 2310 | 27.02 | 22.46 | 21.84 | 0.62
[5 empty] | 2023-10-04 09:50 | 3999.277 | 41.12638 | 28.90987 | 0.0982183 | 38.58333 | 2315 | 27.02 | 22.46 | 21.84 | 0.62
[5 empty] | 2023-10-04 09:50 | 4000.072 | 41.84349 | 28.90987 | 0.09991103 | 38.66667 | 2320 | 27.3 | 22.46 | 21.84 | 0.62
[5 empty] | 2023-10-04 09:50 | 4004.449 | 42.30326 | 28.88455 | 0.1008984 | 38.75 | 2325 | 27.21 | 22.46 | 21.75 | 0.71
[5 empty] | 2023-10-04 09:50 | 3998.879 | 40.4136 | 28.89178 | 0.09652562 | 38.83333 | 2330 | 27.02 | 22.46 | 21.84 | 0.62
[5 empty] | 2023-10-04 09:50 | 4001.664 | 41.32824 | 28.89178 | 0.09864149 | 38.91667 | 2335 | 27.02 | 22.46 | 21.75 | 0.71
[5 empty] | 2023-10-04 09:50 | 4002.857 | 41.22233 | 28.88455 | 0.09835937 | 39 | 2340 | 27.02 | 22.46 | 21.84 | 0.62
[5 empty] | 2023-10-04 09:50 | 3998.879 | 40.827 | 28.86646 | 0.09751301 | 39.08333 | 2345 | 27.21 | 22.46 | 21.75 | 0.71
[5 empty] | 2023-10-04 09:51 | 3996.889 | 39.92125 | 28.87008 | 0.09539712 | 39.16667 | 2350 | 27.02 | 22.46 | 21.75 | 0.71
[5 empty] | 2023-10-04 09:51 | 4000.47 | 40.25243 | 28.87732 | 0.09610242 | 39.25 | 2355 | 27.02 | 22.46 | 21.75 | 0.71
[5 empty] | 2023-10-04 09:51 | 4001.664 | 40.20534 | 28.87732 | 0.09596137 | 39.33333 | 2360 | 27.02 | 22.46 | 21.75 | 0.71
[5 empty] | 2023-10-04 09:51 | 3996.09375 | 39.97233 | 28.87732 | 0.09553821 | 39.41667 | 2365 | 27.11 | 22.46 | 21.75 | 0.71
[5 empty] | 2023-10-04 09:51 | 3998.879 | 40.05924 | 28.8737 | 0.09567926 | 39.5 | 2370 | 27.02 | 22.46 | 21.75 | 0.71
[5 empty] | 2023-10-04 09:51 | 4002.062 | 41.62788 | 28.8737 | 0.09934679 | 39.58333 | 2375 | 27.02 | 22.46 | 21.75 | 0.71
[5 empty] | 2023-10-04 09:51 | 3999.675 | 41.01234 | 28.86646 | 0.09793619 | 39.66667 | 2380 | 27.02 | 22.46 | 21.75 | 0.71
[5 empty] | 2023-10-04 09:51 | 3998.481 | 40.17336 | 28.86285 | 0.09596137 | 39.75 | 2385 | 27.11 | 22.46 | 21.75 | 0.71
[5 empty] | 2023-10-04 09:51 | 4002.459 | 40.5089 | 28.852 | 0.09666667 | 39.83333 | 2390 | 27.02 | 22.46 | 21.75 | 0.71
[5 empty] | 2023-10-04 09:51 | 4002.459 | 41.39557 | 28.852 | 0.09878255 | 39.91667 | 2395 | 27.02 | 22.46 | 21.75 | 0.71
[5 empty] | 2023-10-04 09:51 | 3997.685 | 40.75577 | 28.84115 | 0.09737194 | 40 | 2400 | 27.3 | 22.46 | 21.75 | 0.71
[5 empty] | 2023-10-04 09:51 | 4000.47 | 40.42968 | 28.8303 | 0.09652562 | 40.08333 | 2405 | 27.02 | 22.46 | 21.75 | 0.71
[5 empty] | 2023-10-04 09:52 | 4004.449 | 41.47528 | 28.8303 | 0.0989236 | 40.16667 | 2410 | 27.11 | 22.46 | 21.75 | 0.71
[5 empty] | 2023-10-04 09:52 | 3998.879 | 41.35853 | 28.83753 | 0.09878255 | 40.25 | 2415 | 27.21 | 22.46 | 21.75 | 0.71
[5 empty] | 2023-10-04 09:52 | 3999.675 | 41.01234 | 28.83391 | 0.09793619 | 40.33333 | 2420 | 27.21 | 22.46 | 21.75 | 0.71
[5 empty] | 2023-10-04 09:52 | 4003.653 | 40.75748 | 28.82306 | 0.09723089 | 40.41667 | 2425 | 27.02 | 22.46 | 21.75 | 0.71
[5 empty] | 2023-10-04 09:52 | 4000.47 | 40.54784 | 28.82306 | 0.09680773 | 40.5 | 2430 | 27.02 | 22.46 | 21.75 | 0.71
[5 empty] | 2023-10-04 09:52 | 3997.685 | 40.51962 | 28.82306 | 0.09680773 | 40.58333 | 2435 | 26.93 | 22.46 | 21.75 | 0.71
[5 empty] | 2023-10-04 09:52 | 3998.083 | 39.10651 | 28.82668 | 0.0934223 | 40.66667 | 2440 | 27.02 | 22.46 | 21.75 | 0.71
[5 empty] | 2023-10-04 09:52 | 4003.653 | 40.99401 | 28.82306 | 0.09779514 | 40.75 | 2445 | 27.02 | 22.46 | 21.75 | 0.71
[5 empty] | 2023-10-04 09:52 | 3999.675 | 41.01234 | 28.82306 | 0.09793619 | 40.83333 | 2450 | 27.02 | 22.37 | 21.75 | 0.62
[5 empty] | 2023-10-04 09:52 | 3997.287 | 40.10233 | 28.82668 | 0.09582032 | 40.91667 | 2455 | 27.02 | 22.37 | 21.75 | 0.62
[5 empty] | 2023-10-04 09:52 | 4004.449 | 41.357 | 28.83391 | 0.09864149 | 41 | 2460 | 27.02 | 22.37 | 21.66 | 0.71
[5 empty] | 2023-10-04 09:52 | 4001.664 | 40.55994 | 28.852 | 0.09680773 | 41.08333 | 2465 | 27.02 | 22.37 | 21.75 | 0.62
[5 empty] | 2023-10-04 09:53 | 3998.083 | 39.93317 | 28.84838 | 0.09539712 | 41.16667 | 2470 | 27.39 | 22.37 | 21.75 | 0.62
[5 empty] | 2023-10-04 09:53 | 3998.481 | 40.76389 | 28.84115 | 0.09737194 | 41.25 | 2475 | 27.02 | 22.46 | 21.66 | 0.8
[5 empty] | 2023-10-04 09:53 | 4001.664 | 41.56464 | 28.84115 | 0.09920572 | 41.33333 | 2480 | 27.11 | 22.37 | 21.75 | 0.62
[5 empty] | 2023-10-04 09:53 | 3996.492 | 41.2158 | 28.84115 | 0.09850042 | 41.41667 | 2485 | 27.02 | 22.37 | 21.75 | 0.62
[5 empty] | 2023-10-04 09:53 | 3999.675 | 41.13048 | 28.84838 | 0.0982183 | 41.5 | 2490 | 26.93 | 22.37 | 21.75 | 0.62
[5 empty] | 2023-10-04 09:53 | 4002.459 | 42.10491 | 28.84838 | 0.1004753 | 41.58333 | 2495 | 27.02 | 22.37 | 21.66 | 0.71
[5 empty] | 2023-10-04 09:53 | 4001.664 | 42.74664 | 28.84115 | 0.1020269 | 41.66667 | 2500 | 26.93 | 22.37 | 21.66 | 0.71
[5 empty] | 2023-10-04 09:53 | 3997.685 | 41.81852 | 28.83753 | 0.09991103 | 41.75 | 2505 | 27.02 | 22.37 | 21.66 | 0.71
[5 empty] | 2023-10-04 09:53 | 4000.47 | 41.25682 | 28.83391 | 0.09850042 | 41.83333 | 2510 | 27.3 | 22.37 | 21.66 | 0.71
[5 empty] | 2023-10-04 09:53 | 4000.868 | 42.50178 | 28.81583 | 0.1014627 | 41.91667 | 2515 | 27.11 | 22.37 | 21.66 | 0.71
[5 empty] | 2023-10-04 09:53 | 3998.083 | 41.88173 | 28.80136 | 0.1000521 | 42 | 2520 | 26.93 | 22.37 | 21.66 | 0.71
[5 empty] | 2023-10-04 09:54 | 4000.47 | 41.43407 | 28.79774 | 0.0989236 | 42.08333 | 2525 | 26.93 | 22.37 | 21.66 | 0.71
[5 empty] | 2023-10-04 09:54 | 4002.857 | 41.99086 | 28.79051 | 0.1001931 | 42.16667 | 2530 | 26.93 | 22.37 | 21.66 | 0.71
[5 empty] | 2023-10-04 09:54 | 4002.062 | 41.98251 | 28.79051 | 0.1001931 | 42.25 | 2535 | 26.93 | 22.37 | 21.66 | 0.71
[5 empty] | 2023-10-04 09:54 | 3995.696 | 41.08956 | 28.81221 | 0.0982183 | 42.33333 | 2540 | 26.93 | 22.37 | 21.66 | 0.71
[5 empty] | 2023-10-04 09:54 | 4000.072 | 41.78441 | 28.81583 | 0.09976996 | 42.41667 | 2545 | 26.93 | 22.37 | 21.66 | 0.71
[5 empty] | 2023-10-04 09:54 | 4004.847 | 42.60321 | 28.80859375 | 0.1016037 | 42.5 | 2550 | 27.02 | 22.37 | 21.66 | 0.71
[5 empty] | 2023-10-04 09:54 | 3997.287 | 41.10593 | 28.80136 | 0.0982183 | 42.58333 | 2555 | 26.93 | 22.37 | 21.66 | 0.71
[5 empty] | 2023-10-04 09:54 | 3998.083 | 41.70459 | 28.79413 | 0.0996289 | 42.66667 | 2560 | 27.39 | 22.37 | 21.66 | 0.71
[5 empty] | 2023-10-04 09:54 | 4003.255 | 41.99503 | 28.79051 | 0.1001931 | 42.75 | 2565 | 26.93 | 22.37 | 21.66 | 0.71
[5 empty] | 2023-10-04 09:54 | 4001.266 | 41.61961 | 28.77966 | 0.09934679 | 42.83333 | 2570 | 27.21 | 22.37 | 21.66 | 0.71
[5 empty] | 2023-10-04 09:54 | 3998.879 | 41.29948 | 28.79051 | 0.09864149 | 42.91667 | 2575 | 26.93 | 22.37 | 21.66 | 0.71
[5 empty] | 2023-10-04 09:54 | 4002.062 | 41.27324 | 28.79413 | 0.09850042 | 43 | 2580 | 26.93 | 22.37 | 21.66 | 0.71
[5 empty] | 2023-10-04 09:54 | 4003.653 | 41.17139 | 28.79051 | 0.0982183 | 43.08333 | 2585 | 26.93 | 22.37 | 21.66 | 0.71
[5 empty] | 2023-10-04 09:55 | 3997.685 | 40.16536 | 28.77604 | 0.09596137 | 43.16667 | 2590 | 26.93 | 22.37 | 21.66 | 0.71
[5 empty] | 2023-10-04 09:55 | 3998.083 | 41.94078 | 28.76881 | 0.1001931 | 43.25 | 2595 | 27.02 | 22.37 | 21.66 | 0.71
[5 empty] | 2023-10-04 09:55 | 4000.868 | 40.72913 | 28.76519 | 0.09723089 | 43.33333 | 2600 | 26.93 | 22.37 | 21.66 | 0.71
[5 empty] | 2023-10-04 09:55 | 4001.266 | 42.03326 | 28.76881 | 0.1003342 | 43.41667 | 2605 | 26.93 | 22.37 | 21.66 | 0.71
[5 empty] | 2023-10-04 09:55 | 3996.492 | 41.98311 | 28.76881 | 0.1003342 | 43.5 | 2610 | 26.93 | 22.37 | 21.66 | 0.71
[5 empty] | 2023-10-04 09:55 | 4001.664 | 42.33294 | 28.77243 | 0.1010395 | 43.58333 | 2615 | 26.93 | 22.37 | 21.66 | 0.71
[5 empty] | 2023-10-04 09:55 | 4001.664 | 42.56935 | 28.76881 | 0.1016037 | 43.66667 | 2620 | 27.39 | 22.37 | 21.66 | 0.71
[5 empty] | 2023-10-04 09:55 | 3997.685 | 41.87756 | 28.76881 | 0.1000521 | 43.75 | 2625 | 26.93 | 22.37 | 21.66 | 0.71
[5 empty] | 2023-10-04 09:55 | 4001.266 | 42.15145 | 28.76519 | 0.1006163 | 43.83333 | 2630 | 27.21 | 22.37 | 21.66 | 0.71
[5 empty] | 2023-10-04 09:55 | 4003.255 | 41.69942 | 28.77243 | 0.09948785 | 43.91667 | 2635 | 26.93 | 22.28 | 21.66 | 0.62
[5 empty] | 2023-10-04 09:55 | 3999.675 | 42.01654 | 28.76157 | 0.1003342 | 44 | 2640 | 26.93 | 22.28 | 21.66 | 0.62
[5 empty] | 2023-10-04 09:56 | 3996.889 | 40.74766 | 28.76881 | 0.09737194 | 44.08333 | 2645 | 26.93 | 22.28 | 21.66 | 0.62
[5 empty] | 2023-10-04 09:56 | 4002.459 | 40.98179 | 28.76519 | 0.09779514 | 44.16667 | 2650 | 27.3 | 22.28 | 21.57 | 0.71
[5 empty] | 2023-10-04 09:56 | 4002.459 | 42.57781 | 28.77243 | 0.1016037 | 44.25 | 2655 | 26.93 | 22.28 | 21.57 | 0.71
[5 empty] | 2023-10-04 09:56 | 3999.277 | 40.71293 | 28.76881 | 0.09723089 | 44.33333 | 2660 | 26.93 | 22.37 | 21.57 | 0.8
[5 empty] | 2023-10-04 09:56 | 3998.879 | 40.53171 | 28.78689 | 0.09680773 | 44.41667 | 2665 | 27.21 | 22.28 | 21.66 | 0.62
[5 empty] | 2023-10-04 09:56 | 4001.266 | 40.96957 | 28.79774 | 0.09779514 | 44.5 | 2670 | 26.93 | 22.37 | 21.66 | 0.71
[5 empty] | 2023-10-04 09:56 | 3999.277 | 41.65797 | 28.80136 | 0.09948785 | 44.58333 | 2675 | 26.93 | 22.28 | 21.57 | 0.71
[5 empty] | 2023-10-04 09:56 | 3998.481 | 40.88199 | 28.80498 | 0.09765407 | 44.66667 | 2680 | 26.93 | 22.28 | 21.57 | 0.71
[5 empty] | 2023-10-04 09:56 | 4002.857 | 41.51792 | 28.81221 | 0.09906467 | 44.75 | 2685 | 26.93 | 22.28 | 21.57 | 0.71
[5 empty] | 2023-10-04 09:56 | 4005.245 | 41.48352 | 28.81221 | 0.0989236 | 44.83333 | 2690 | 26.93 | 22.28 | 21.57 | 0.71
[5 empty] | 2023-10-04 09:56 | 3994.502 | 40.48735 | 28.80136 | 0.09680773 | 44.91667 | 2695 | 27.02 | 22.28 | 21.57 | 0.71
[5 empty] | 2023-10-04 09:56 | 3998.879 | 41.00418 | 28.77604 | 0.09793619 | 45 | 2700 | 26.93 | 22.28 | 21.66 | 0.62
[5 empty] | 2023-10-04 09:57 | 4001.664 | 41.26914 | 28.77604 | 0.09850042 | 45.08333 | 2705 | 27.11 | 22.28 | 21.57 | 0.71
[5 empty] | 2023-10-04 09:57 | 3998.879 | 41.83101 | 28.76881 | 0.09991103 | 45.16667 | 2710 | 26.93 | 22.28 | 21.57 | 0.71
[5 empty] | 2023-10-04 09:57 | 3998.083 | 41.29126 | 28.75072 | 0.09864149 | 45.25 | 2715 | 26.93 | 22.28 | 21.57 | 0.71
[5 empty] | 2023-10-04 09:57 | 4002.062 | 42.51446 | 28.75434 | 0.1014627 | 45.33333 | 2720 | 27.02 | 22.28 | 21.57 | 0.71
[5 empty] | 2023-10-04 09:57 | 4002.062 | 42.10073 | 28.76519 | 0.1004753 | 45.41667 | 2725 | 26.93 | 22.28 | 21.57 | 0.71
[5 empty] | 2023-10-04 09:57 | 3995.696 | 40.61747 | 28.76519 | 0.09708983 | 45.5 | 2730 | 27.3 | 22.28 | 21.57 | 0.71
[5 empty] | 2023-10-04 09:57 | 4002.459 | 40.74533 | 28.75796 | 0.09723089 | 45.58333 | 2735 | 26.93 | 22.28 | 21.57 | 0.71
[5 empty] | 2023-10-04 09:57 | 4003.653 | 41.64444 | 28.75796 | 0.09934679 | 45.66667 | 2740 | 26.93 | 22.28 | 21.57 | 0.71
[5 empty] | 2023-10-04 09:57 | 3996.09375 | 40.73955 | 28.74349 | 0.09737194 | 45.75 | 2745 | 27.48 | 22.28 | 21.57 | 0.71
[5 empty] | 2023-10-04 09:57 | 3995.696 | 41.03055 | 28.75072 | 0.09807725 | 45.83333 | 2750 | 27.3 | 22.28 | 21.57 | 0.71
[5 empty] | 2023-10-04 09:57 | 4002.857 | 39.56703 | 28.7471 | 0.09440971 | 45.91667 | 2755 | 26.93 | 22.28 | 21.57 | 0.71
[5 empty] | 2023-10-04 09:57 | 4000.47 | 41.67041 | 28.74349 | 0.09948785 | 46 | 2760 | 26.93 | 22.28 | 21.57 | 0.71
[5 empty] | 2023-10-04 09:58 | 3996.09375 | 41.44777 | 28.74349 | 0.09906467 | 46.08333 | 2765 | 26.93 | 22.28 | 21.57 | 0.71
[5 empty] | 2023-10-04 09:58 | 3998.879 | 40.827 | 28.7471 | 0.09751301 | 46.16667 | 2770 | 27.11 | 22.28 | 21.57 | 0.71
[5 empty] | 2023-10-04 09:58 | 4000.868 | 42.26543 | 28.73264 | 0.1008984 | 46.25 | 2775 | 27.11 | 22.28 | 21.57 | 0.71
[5 empty] | 2023-10-04 09:58 | 3997.287 | 40.16137 | 28.73625 | 0.09596137 | 46.33333 | 2780 | 26.93 | 22.28 | 21.57 | 0.71
[5 empty] | 2023-10-04 09:58 | 3999.277 | 41.24452 | 28.75434 | 0.09850042 | 46.41667 | 2785 | 26.93 | 22.28 | 21.57 | 0.71
[5 empty] | 2023-10-04 09:58 | 4003.653 | 42.47224 | 28.76157 | 0.1013216 | 46.5 | 2790 | 26.93 | 22.28 | 21.57 | 0.71
[5 empty] | 2023-10-04 09:58 | 4002.062 | 41.62788 | 28.76157 | 0.09934679 | 46.58333 | 2795 | 26.84 | 22.28 | 21.57 | 0.71
[5 empty] | 2023-10-04 09:58 | 3995.298 | 42.44261 | 28.76157 | 0.1014627 | 46.66667 | 2800 | 26.93 | 22.28 | 21.57 | 0.71
[5 empty] | 2023-10-04 09:58 | 4000.072 | 42.3161 | 28.74349 | 0.1010395 | 46.75 | 2805 | 26.93 | 22.28 | 21.57 | 0.71
[5 empty] | 2023-10-04 09:58 | 4004.051 | 41.5303 | 28.72902 | 0.09906467 | 46.83333 | 2810 | 26.93 | 22.19 | 21.57 | 0.62
[5 empty] | 2023-10-04 09:58 | 3998.083 | 41.58649 | 28.73987 | 0.09934679 | 46.91667 | 2815 | 27.02 | 22.28 | 21.57 | 0.71
[5 empty] | 2023-10-04 09:58 | 3996.492 | 41.2158 | 28.72541 | 0.09850042 | 47 | 2820 |  | 22.19 | 21.57 | 0.62