## 053
Versuch | Bezeichnung
picobond_053 | 041023_053
Datum | 2023-10-04
Modultyp | AMS
Partikelsystem
| Art | Bezeichnung | Einwaage in g
Hostparticle | Alumina | DAW-45 | 79.95
Guestparticle | Polysterol | SX250-H | 8.04
Summe |  |  | 87.99
Kommentar:
Parameter |  |  | Auswaage |  |  | TempExtern
Spaltweite | 2 | mm | Tara | 484.87 | g | Uhrzeit | Temperatur | Luftfeuchte
Drehzahl | 6000 | rpm | voll | 572.24 | g | 12:36 | 24 | 45%
Prozesszeit | 15 | min | Gesamtauswaage | 87.37 | g | 13:00 | 24 | 45%
|  |  | Verlust | 0.7046255 | %
picobond
Leerlauf |  |  |  |  | Versuch
Date Time | Picobond.Drz_Mühle | Picobond.Leistung | Picobond.Temperatur | Picobond.Moment | Date Time | Picobond.Drz_Mühle | Picobond.Leistung | Picobond.Temperatur | Picobond.Moment |  | SensOb.Temperatur |  | SensDiff.Temperatur
| pbDrehzahl | pbLeistung | pbTemp | pbDrehmoment |  | pbDrehzahl | pbLeistung | pbTemp | pbDrehmoment | picobondTime | time | SensOb | SensDiff
| min-1 | W | °C | Nm |  | min-1 | W | °C | Nm | min | s | °C | °C | °C | °C
ts | rpm | power | pbTemp | DMom | ts | rpm | power | pbTemp | DMom | SensTime | obTime | obTemp | T1 | T2 | dT
2023-10-04 12:07 | 0 | 0 | 25.40148 | -0.12 | 2023-10-04 12:32 | 0 | 0 | 25.45211 | -0.12 | 0 | 0 | 24.68 | 22.63 | 22.9 | -0.27
2023-10-04 12:07 | 0 | 0 | 25.40148 | -0.12 | 2023-10-04 12:32 | 0 | 0 | 25.45935 | -0.12 | 0.08333333 | 5 | 25.04 | 22.63 | 22.9 | -0.27
2023-10-04 12:07 | 11.14005 | 1.149262 | 25.41594 | 0.9853384 | 2023-10-04 12:32 | 789.3519 | 86.73775 | 25.45211 | 1.04952 | 0.1666667 | 10 | 24.5 | 22.63 | 22.9 | -0.27
2023-10-04 12:07 | 1016.927 | 4.79541 | 25.41233 | 0.04503905 | 2023-10-04 12:32 | 1002.604 | -3.001562 | 25.45573 | -0.02859375 | 0.25 | 15 | 24.5 | 22.72 | 22.99 | -0.27
2023-10-04 12:07 | 1002.604 | -7.162426 | 25.42679 | -0.06823134 | 2023-10-04 12:32 | 1000.217 | -3.009187 | 25.4485 | -0.0287348 | 0.3333333 | 20 | 24.5 | 22.72 | 23.08 | -0.36
2023-10-04 12:08 | 1001.808 | -7.171536 | 25.43041 | -0.0683724 | 2023-10-04 12:32 | 1001.013 | -2.982014 | 25.4485 | -0.02845269 | 0.4166667 | 25 | 24.59 | 22.81 | 23.17 | -0.36
2023-10-04 12:08 | 1003.002 | -6.928255 | 25.43041 | -0.06597439 | 2023-10-04 12:32 | 1000.615 | -2.818271 | 25.4485 | -0.02690104 | 0.5 | 30 | 24.5 | 22.99 | 23.43 | -0.44
2023-10-04 12:08 | 1002.206 | -6.922759 | 25.42679 | -0.06597439 | 2023-10-04 12:32 | 1001.411 | -2.820512 | 25.45573 | -0.02690104 | 0.5833333 | 35 | 24.5 | 23.08 | 23.43 | -0.35
2023-10-04 12:08 | 1002.604 | -7.01435 | 25.43403 | -0.06682074 | 2023-10-04 12:32 | 1002.604 | -2.927526 | 25.45573 | -0.02788846 | 0.6666667 | 40 | 24.5 | 23.17 | 23.52 | -0.35
2023-10-04 12:08 | 1002.206 | -6.863553 | 25.43403 | -0.06541015 | 2023-10-04 12:32 | 1003.798 | -2.81241 | 25.46658 | -0.02675998 | 0.75 | 45 | 24.5 | 23.26 | 23.52 | -0.26
2023-10-04 12:08 | 1001.411 | -6.784155 | 25.43403 | -0.06470487 | 2023-10-04 12:32 | 1001.808 | -2.747655 | 25.4702 | -0.02619575 | 0.8333333 | 50 | 24.5 | 23.26 | 23.52 | -0.26
2023-10-04 12:08 | 1002.206 | -6.922759 | 25.43764 | -0.06597439 | 2023-10-04 12:33 | 1003.4 | -2.90021 | 25.47743 | -0.02760633 | 0.9166667 | 55 | 24.59 | 23.26 | 23.43 | -0.17
2023-10-04 12:08 | 1002.604 | -6.821856 | 25.44488 | -0.06498697 | 2023-10-04 12:33 | 1001.808 | -2.836428 | 25.48105 | -0.0270421 | 1 | 60 | 24.5 | 23.17 | 23.26 | -0.09
2023-10-04 12:08 | 1003.002 | -6.735682 | 25.44488 | -0.06414062 | 2023-10-04 12:33 | 1001.808 | -2.73286 | 25.4919 | -0.0260547 | 1.083333 | 65 | 24.95 | 23.08 | 23.08 | 0
2023-10-04 12:08 | 1003.002 | -6.794937 | 25.4485 | -0.06470487 | 2023-10-04 12:33 | 1002.206 | -2.881959 | 25.4919 | -0.02746528 | 1.166667 | 70 | 24.5 | 22.99 | 22.99 | 0
2023-10-04 12:08 | 1001.808 | -6.860828 | 25.45211 | -0.06541015 | 2023-10-04 12:33 | 1996.058 | 1.276237 | 25.50275 | 0.006106772 | 1.25 | 75 | 24.5 | 22.9 | 22.81 | 0.09
2023-10-04 12:08 | 1002.604 | -6.644168 | 25.46297 | -0.06329428 | 2023-10-04 12:33 | 1999.24 | 1.603066 | 25.50998 | 0.007658429 | 1.333333 | 80 | 24.59 | 22.72 | 22.72 | 0
2023-10-04 12:09 | 1983.326 | -11.23938 | 25.46297 | -0.05412544 | 2023-10-04 12:33 | 1997.649 | 2.04433 | 25.51722 | 0.00977429 | 1.416667 | 85 | 25.22 | 22.72 | 22.72 | 0
2023-10-04 12:09 | 1996.853 | -12.40721 | 25.4702 | -0.05934462 | 2023-10-04 12:33 | 1996.058 | 2.249061 | 25.53168 | 0.01076172 | 1.5 | 90 | 24.59 | 22.63 | 22.63 | 0
2023-10-04 12:09 | 1996.853 | -12.61365 | 25.48828125 | -0.06033203 | 2023-10-04 12:33 | 1996.058 | 1.895306 | 25.5353 | 0.009069003 | 1.583333 | 95 | 24.59 | 22.63 | 22.55 | 0.08
2023-10-04 12:09 | 1998.445 | -11.4136 | 25.4919 | -0.05454861 | 2023-10-04 12:33 | 1997.649 | 2.663899 | 25.54254 | 0.01273655 | 1.666667 | 100 | 24.59 | 22.55 | 22.55 | 0
2023-10-04 12:09 | 1998.046875 | -12.06052 | 25.4919 | -0.05765191 | 2023-10-04 12:33 | 2998.662 | 11.57182 | 25.55338 | 0.03685763 | 1.75 | 105 | 24.59 | 22.55 | 22.55 | 0
2023-10-04 12:09 | 1994.864 | -11.68776 | 25.49551 | -0.05595919 | 2023-10-04 12:33 | 2998.662 | 11.61611 | 25.557 | 0.0369987 | 1.833333 | 110 | 24.59 | 22.46 | 22.46 | 0
2023-10-04 12:09 | 2979.167 | -15.12278 | 25.4919 | -0.04848307 | 2023-10-04 12:34 | 2995.479 | 11.20562 | 25.56062 | 0.03572916 | 1.916667 | 115 | 24.59 | 22.46 | 22.46 | 0
2023-10-04 12:09 | 2999.06 | -16.24249 | 25.49913 | -0.05172743 | 2023-10-04 12:34 | 2999.06 | 12.10487 | 25.57147 | 0.03855035 | 2 | 120 | 24.68 | 22.46 | 22.37 | 0.09
2023-10-04 12:09 | 3002.64 | -15.64105 | 25.50275 | -0.04975261 | 2023-10-04 12:34 | 3000.651 | 11.75676 | 25.57509 | 0.03742186 | 2.083333 | 125 | 24.59 | 22.46 | 22.37 | 0.09
2023-10-04 12:09 | 3000.253 | -16.16034 | 25.50275 | -0.05144531 | 2023-10-04 12:34 | 2997.866 | 11.70157 | 25.58232 | 0.03728081 | 2.166667 | 130 | 24.59 | 22.46 | 22.37 | 0.09
2023-10-04 12:09 | 2997.866 | -16.36885 | 25.50636 | -0.0521506 | 2023-10-04 12:34 | 4003.653 | 27.68987 | 25.59679 | 0.06605686 | 2.25 | 135 | 24.77 | 22.37 | 22.37 | 0
2023-10-04 12:09 | 3001.447 | -15.72349 | 25.5136 | -0.05003472 | 2023-10-04 12:34 | 3997.287 | 27.17357 | 25.60041 | 0.06492839 | 2.333333 | 140 | 24.68 | 22.37 | 22.28 | 0.09
2023-10-04 12:10 | 3979.781 | -17.38079 | 25.50636 | -0.04171224 | 2023-10-04 12:34 | 3998.879 | 26.59379 | 25.60764 | 0.06351779 | 2.416667 | 145 | 25.22 | 22.46 | 22.28 | 0.18
2023-10-04 12:10 | 4001.664 | -19.84035 | 25.50636 | -0.0473546 | 2023-10-04 12:34 | 4004.051 | 27.75176 | 25.61487 | 0.06619791 | 2.5 | 150 | 24.68 | 22.46 | 22.28 | 0.18
2023-10-04 12:10 | 4001.266 | -20.07476 | 25.50636 | -0.04791883 | 2023-10-04 12:34 | 4000.072 | 28.13772 | 25.63296 | 0.06718532 | 2.583333 | 155 | 24.77 | 22.46 | 22.28 | 0.18
2023-10-04 12:10 | 3997.287 | -20.0548 | 25.50998 | -0.04791883 | 2023-10-04 12:34 | 3999.675 | 28.60749 | 25.65466 | 0.0683138 | 2.666667 | 160 | 24.68 | 22.46 | 22.28 | 0.18
2023-10-04 12:10 | 4000.072 | -20.30507 | 25.50636 | -0.04848307 | 2023-10-04 12:34 | 4999.096 | 52.1463 | 25.67274 | 0.0996289 | 2.75 | 165 | 24.95 | 22.46 | 22.28 | 0.18
2023-10-04 12:10 | 4002.062 | -20.07875 | 25.49551 | -0.04791883 | 2023-10-04 12:34 | 4997.902 | 55.30783 | 25.69444 | 0.1056944 | 2.833333 | 170 | 24.77 | 22.46 | 22.28 | 0.18
2023-10-04 12:10 | 4868.598 | -13.06546 | 25.49913 | -0.02563151 | 2023-10-04 12:35 | 5005.064 | 56.86546 | 25.73061 | 0.1085156 | 2.916667 | 175 | 25.04 | 22.55 | 22.28 | 0.27
2023-10-04 12:10 | 5003.075 | -23.62314 | 25.4919 | -0.04509766 | 2023-10-04 12:35 | 5007.849 | 61.48263 | 25.76317 | 0.1172613 | 3 | 180 | 24.77 | 22.55 | 22.28 | 0.27
2023-10-04 12:10 | 4996.709 | -24.47863 | 25.4919 | -0.04679036 | 2023-10-04 12:35 | 4994.322 | 56.07957 | 25.79572 | 0.1072461 | 3.083333 | 185 | 24.77 | 22.63 | 22.19 | 0.44
2023-10-04 12:10 | 4998.3 | -24.85553 | 25.48828125 | -0.04749566 | 2023-10-04 12:35 | 5781.684 | 94.63596 | 25.84274 | 0.1563346 | 3.166667 | 190 | 24.86 | 22.63 | 22.19 | 0.44
2023-10-04 12:10 | 5004.268 | -24.07222 | 25.48105 | -0.04594401 | 2023-10-04 12:35 | 6000.904 | 98.49007 | 25.88976 | 0.1567578 | 3.25 | 195 | 24.86 | 22.72 | 22.28 | 0.44
2023-10-04 12:10 | 4998.3 | -24.56025 | 25.47382 | -0.04693143 | 2023-10-04 12:35 | 6006.872 | 102.4028 | 25.9404 | 0.1628233 | 3.333333 | 200 | 24.86 | 22.72 | 22.19 | 0.53
2023-10-04 12:11 | 4995.117 | -25.06101 | 25.48105 | -0.04791883 | 2023-10-04 12:35 | 6006.474 | 103.3718 | 25.99826 | 0.164375 | 3.416667 | 205 | 24.86 | 22.81 | 22.19 | 0.62
2023-10-04 12:11 | 6000.108 | -29.12839 | 25.46658 | -0.04636718 | 2023-10-04 12:35 | 6000.904 | 103.01 | 26.05975 | 0.1639518 | 3.5 | 210 | 24.95 | 22.9 | 22.19 | 0.71
2023-10-04 12:11 | 5998.915 | -29.1226 | 25.45935 | -0.04636718 | 2023-10-04 12:35 | 5996.926 | 102.0561 | 26.13571 | 0.1625412 | 3.583333 | 215 | 25.04 | 22.9 | 22.19 | 0.71
2023-10-04 12:11 | 6003.689 | -28.70244 | 25.46658 | -0.0456619 | 2023-10-04 12:35 | 6003.292 | 104.0263 | 26.21528 | 0.1655035 | 3.666667 | 220 | 25.04 | 22.99 | 22.19 | 0.8
2023-10-04 12:11 | 6000.108 | -29.66008 | 25.45935 | -0.04721354 | 2023-10-04 12:35 | 6003.689 | 105.8952 | 26.29485 | 0.1684657 | 3.75 | 225 | 25.13 | 23.08 | 22.19 | 0.89
2023-10-04 12:11 | 5998.119 | -30.27035 | 25.4485 | -0.04820095 | 2023-10-04 12:35 | 5995.334 | 104.1541 | 26.3925 | 0.1659266 | 3.833333 | 230 | 25.94 | 23.08 | 22.19 | 0.89
2023-10-04 12:11 | 6002.098 | -29.58127 | 25.44488 | -0.04707249 | 2023-10-04 12:36 | 6000.904 | 106.0234 | 26.49378 | 0.1687478 | 3.916667 | 235 | 25.31 | 23.17 | 22.19 | 0.98
2023-10-04 12:11 | 6003.689 | -29.05711 | 25.43764 | -0.04622613 | 2023-10-04 12:36 | 6001.302 | 107.5371 | 26.58782 | 0.1711458 | 4 | 240 | 25.49 | 23.26 | 22.19 | 1.07
2023-10-04 12:11 | 6000.108 | -30.10315 | 25.43403 | -0.04791883 | 2023-10-04 12:36 | 5997.721 | 106.3214 | 26.68547 | 0.1693121 | 4.083333 | 245 | 25.58 | 23.26 | 22.19 | 1.07
2023-10-04 12:11 | 5998.119 | -30.00459 | 25.43041 | -0.04777777 | 2023-10-04 12:36 | 6000.904 | 107.1755 | 26.79398 | 0.1705816 | 4.166667 | 250 | 25.67 | 23.26 | 22.19 | 1.07
2023-10-04 12:11 | 6004.883 | -29.94974 | 25.42318 | -0.04763672 | 2023-10-04 12:36 | 6004.485 | 108.1262 | 26.90611 | 0.1719922 | 4.25 | 255 | 25.85 | 23.34 | 22.19 | 1.15
2023-10-04 12:11 | 6000.108 | -30.45761 | 25.41594 | -0.04848307 | 2023-10-04 12:36 | 6003.689 | 109.6193 | 27.02908 | 0.1743902 | 4.333333 | 260 | 26.03 | 23.34 | 22.28 | 1.06
[5 empty] | 2023-10-04 12:36 | 6000.904 | 109.8343 | 27.14482 | 0.1748134 | 4.416667 | 265 | 26.66 | 23.34 | 22.28 | 1.06
[5 empty] | 2023-10-04 12:36 | 6004.883 | 111.4148 | 27.24971 | 0.1772114 | 4.5 | 270 | 26.84 | 23.43 | 22.28 | 1.15
[5 empty] | 2023-10-04 12:36 | 6000.506 | 111.0677 | 27.36907 | 0.1767882 | 4.583333 | 275 | 27.21 | 23.43 | 22.28 | 1.15
[5 empty] | 2023-10-04 12:36 | 5999.313 | 109.5394 | 27.48481 | 0.1743902 | 4.666667 | 280 | 26.57 | 23.43 | 22.28 | 1.15
[5 empty] | 2023-10-04 12:36 | 5995.334 | 110.5292 | 27.60055 | 0.1760828 | 4.75 | 285 | 26.75 | 23.52 | 22.28 | 1.24
[5 empty] | 2023-10-04 12:36 | 6004.883 | 112.3016 | 27.72714 | 0.1786219 | 4.833333 | 290 | 26.84 | 23.52 | 22.28 | 1.24
[5 empty] | 2023-10-04 12:37 | 6004.883 | 114.5188 | 27.83203125 | 0.1821484 | 4.916667 | 295 | 27.48 | 23.52 | 22.28 | 1.24
[5 empty] | 2023-10-04 12:37 | 6000.904 | 109.9229 | 27.95139 | 0.1749544 | 5 | 300 | 27.21 | 23.61 | 22.28 | 1.33
[5 empty] | 2023-10-04 12:37 | 6004.883 | 112.6564 | 28.07436 | 0.1791862 | 5.083333 | 305 | 27.3 | 23.61 | 22.28 | 1.33
[5 empty] | 2023-10-04 12:37 | 6006.474 | 113.3959 | 28.18649 | 0.1803147 | 5.166667 | 310 | 27.39 | 23.61 | 22.28 | 1.33
[5 empty] | 2023-10-04 12:37 | 6000.108 | 112.6554 | 28.30223 | 0.1793272 | 5.25 | 315 | 27.57 | 23.61 | 22.28 | 1.33
[5 empty] | 2023-10-04 12:37 | 5996.926 | 113.0385 | 28.43244 | 0.1800325 | 5.333333 | 320 | 27.75 | 23.7 | 22.37 | 1.33
[5 empty] | 2023-10-04 12:37 | 6003.292 | 112.0059 | 28.54818 | 0.1781988 | 5.416667 | 325 | 27.75 | 23.7 | 22.28 | 1.42
[5 empty] | 2023-10-04 12:37 | 5998.119 | 113.8583 | 28.64583 | 0.1813021 | 5.5 | 330 | 28.03 | 23.7 | 22.28 | 1.42
[5 empty] | 2023-10-04 12:37 | 5999.313 | 114.3239 | 28.74349 | 0.1820074 | 5.583333 | 335 | 28.03 | 23.7 | 22.37 | 1.33
[5 empty] | 2023-10-04 12:37 | 6005.679 | 114.4452 | 28.852 | 0.1820074 | 5.666667 | 340 | 28.21 | 23.79 | 22.37 | 1.42
[5 empty] | 2023-10-04 12:37 | 6004.087 | 114.3262 | 28.96412 | 0.1818663 | 5.75 | 345 | 28.3 | 23.79 | 22.37 | 1.42
[5 empty] | 2023-10-04 12:37 | 5997.721 | 116.4195 | 29.0654 | 0.1853928 | 5.833333 | 350 | 28.39 | 23.79 | 22.37 | 1.42
[5 empty] | 2023-10-04 12:38 | 6000.904 | 116.7472 | 29.1522 | 0.185816 | 5.916667 | 355 | 29.04 | 23.79 | 22.37 | 1.42
[5 empty] | 2023-10-04 12:38 | 6003.689 | 113.5207 | 29.239 | 0.1805968 | 6 | 360 | 28.58 | 23.88 | 22.37 | 1.51
[5 empty] | 2023-10-04 12:38 | 6002.496 | 117.1327 | 29.34389 | 0.1863802 | 6.083333 | 365 | 28.76 | 23.88 | 22.37 | 1.51
[5 empty] | 2023-10-04 12:38 | 5996.528 | 114.9794 | 29.44879 | 0.1831358 | 6.166667 | 370 | 29.32 | 23.88 | 22.46 | 1.42
[5 empty] | 2023-10-04 12:38 | 6007.27 | 117.1372 | 29.56091 | 0.1862392 | 6.25 | 375 | 28.95 | 23.88 | 22.37 | 1.51
[5 empty] | 2023-10-04 12:38 | 6003.689 | 118.5747 | 29.66218 | 0.1886372 | 6.333333 | 380 | 29.59 | 23.88 | 22.37 | 1.51
[5 empty] | 2023-10-04 12:38 | 5994.937 | 116.454 | 29.78154 | 0.1855339 | 6.416667 | 385 | 29.22 | 23.97 | 22.37 | 1.6
[5 empty] | 2023-10-04 12:38 | 6002.496 | 118.5512 | 29.8828125 | 0.1886372 | 6.5 | 390 | 29.32 | 23.97 | 22.37 | 1.6
[5 empty] | 2023-10-04 12:38 | 6007.668 | 117.766 | 29.96239 | 0.1872265 | 6.583333 | 395 | 29.41 | 23.97 | 22.46 | 1.51
[5 empty] | 2023-10-04 12:38 | 6001.7 | 117.4718 | 30.05642 | 0.1869444 | 6.666667 | 400 | 29.5 | 23.97 | 22.37 | 1.6
[5 empty] | 2023-10-04 12:38 | 6000.506 | 118.6891 | 30.14685 | 0.1889193 | 6.75 | 405 | 29.59 | 23.97 | 22.37 | 1.6
[5 empty] | 2023-10-04 12:38 | 6003.689 | 117.688 | 30.24812 | 0.1872265 | 6.833333 | 410 | 29.69 | 24.06 | 22.46 | 1.6
[5 empty] | 2023-10-04 12:39 | 6004.485 | 118.4131 | 30.32769 | 0.188355 | 6.916667 | 415 | 29.78 | 24.06 | 22.46 | 1.6
[5 empty] | 2023-10-04 12:39 | 5997.721 | 117.6596 | 30.42173 | 0.1873676 | 7 | 420 | 30.34 | 24.06 | 22.46 | 1.6
[5 empty] | 2023-10-04 12:39 | 5999.313 | 118.8427 | 30.5013 | 0.1892014 | 7.083333 | 425 | 30.34 | 24.06 | 22.46 | 1.6
[5 empty] | 2023-10-04 12:39 | 6004.087 | 119.824 | 30.59534 | 0.190612 | 7.166667 | 430 | 30.15 | 24.06 | 22.46 | 1.6
[5 empty] | 2023-10-04 12:39 | 6004.883 | 119.4851 | 30.693 | 0.1900477 | 7.25 | 435 | 30.25 | 24.06 | 22.46 | 1.6
[5 empty] | 2023-10-04 12:39 | 5998.517 | 119.7128 | 30.76534 | 0.190612 | 7.333333 | 440 | 30.34 | 24.06 | 22.46 | 1.6
[5 empty] | 2023-10-04 12:39 | 6002.894 | 120.3321 | 30.83767 | 0.1914583 | 7.416667 | 445 | 30.34 | 24.15 | 22.46 | 1.69
[5 empty] | 2023-10-04 12:39 | 6003.689 | 120.3481 | 30.91725 | 0.1914583 | 7.5 | 450 | 30.53 | 24.15 | 22.46 | 1.69
[5 empty] | 2023-10-04 12:39 | 5998.915 | 118.4804 | 31.00767 | 0.1886372 | 7.583333 | 455 | 31.09 | 24.15 | 22.46 | 1.69
[5 empty] | 2023-10-04 12:39 | 5995.732 | 119.0374 | 31.08362 | 0.1896245 | 7.666667 | 460 | 30.62 | 24.15 | 22.46 | 1.69
[5 empty] | 2023-10-04 12:39 | 6005.679 | 118.2592 | 31.16681 | 0.1880729 | 7.75 | 465 | 30.62 | 24.15 | 22.46 | 1.69
[5 empty] | 2023-10-04 12:39 | 6000.108 | 121.4283 | 31.23192 | 0.1932921 | 7.833333 | 470 | 30.62 | 24.15 | 22.46 | 1.69
[5 empty] | 2023-10-04 12:40 | 5997.324 | 118.9805 | 31.30425 | 0.1894835 | 7.916667 | 475 | 30.71 | 24.15 | 22.46 | 1.69
[5 empty] | 2023-10-04 12:40 | 6009.259 | 119.9272 | 31.37659 | 0.190612 | 8 | 480 | 30.81 | 24.23 | 22.46 | 1.77
[5 empty] | 2023-10-04 12:40 | 6003.292 | 118.9215 | 31.45616 | 0.1892014 | 8.083333 | 485 | 30.81 | 24.23 | 22.46 | 1.77
[5 empty] | 2023-10-04 12:40 | 5998.119 | 120.5022 | 31.52489 | 0.1918815 | 8.166667 | 490 | 30.9 | 24.23 | 22.55 | 1.68
[5 empty] | 2023-10-04 12:40 | 5998.915 | 123.7963 | 31.59722 | 0.1971007 | 8.25 | 495 | 31 | 24.23 | 22.55 | 1.68
[5 empty] | 2023-10-04 12:40 | 6005.679 | 122.6054 | 31.66594 | 0.1949848 | 8.333333 | 500 | 31.09 | 24.23 | 22.55 | 1.68
[5 empty] | 2023-10-04 12:40 | 6000.108 | 120.4535 | 31.72382 | 0.1917405 | 8.416667 | 505 | 31.09 | 24.23 | 22.55 | 1.68
[5 empty] | 2023-10-04 12:40 | 5996.528 | 119.5846 | 31.77807 | 0.1904709 | 8.5 | 510 | 31.56 | 24.23 | 22.55 | 1.68
[5 empty] | 2023-10-04 12:40 | 6006.872 | 121.7426 | 31.8359375 | 0.1935742 | 8.583333 | 515 | 31.19 | 24.23 | 22.55 | 1.68
[5 empty] | 2023-10-04 12:40 | 6004.087 | 123.371 | 31.90828 | 0.1962543 | 8.666667 | 520 | 31.66 | 24.23 | 22.55 | 1.68
[5 empty] | 2023-10-04 12:40 | 5996.13 | 119.8423 | 31.98423 | 0.1908941 | 8.75 | 525 | 31.37 | 24.32 | 22.55 | 1.77
[5 empty] | 2023-10-04 12:40 | 6004.087 | 122.1295 | 32.05295 | 0.1942795 | 8.833333 | 530 | 31.37 | 24.32 | 22.55 | 1.77
[5 empty] | 2023-10-04 12:41 | 6005.281 | 123.2181 | 32.1072 | 0.1959722 | 8.916667 | 535 | 31.47 | 24.32 | 22.55 | 1.77
[5 empty] | 2023-10-04 12:41 | 6000.108 | 121.4283 | 32.17593 | 0.1932921 | 9 | 540 | 31.56 | 24.32 | 22.55 | 1.77
[5 empty] | 2023-10-04 12:41 | 6000.108 | 120.3649 | 32.24103 | 0.1915994 | 9.083333 | 545 | 31.56 | 24.32 | 22.55 | 1.77
[5 empty] | 2023-10-04 12:41 | 6005.679 | 120.9201 | 32.30613 | 0.1923047 | 9.166667 | 550 | 31.66 | 24.32 | 22.55 | 1.77
[5 empty] | 2023-10-04 12:41 | 5999.313 | 122.6526 | 32.36762 | 0.1952669 | 9.25 | 555 | 31.75 | 24.32 | 22.55 | 1.77
[5 empty] | 2023-10-04 12:41 | 6000.506 | 122.677 | 32.42911 | 0.1952669 | 9.333333 | 560 | 31.85 | 24.32 | 22.55 | 1.77
[5 empty] | 2023-10-04 12:41 | 6000.904 | 122.5965 | 32.48336 | 0.1951258 | 9.416667 | 565 | 32.52 | 24.32 | 22.55 | 1.77
[5 empty] | 2023-10-04 12:41 | 6006.872 | 123.162 | 32.534 | 0.1958311 | 9.5 | 570 | 32.9 | 24.32 | 22.55 | 1.77
[5 empty] | 2023-10-04 12:41 | 6005.679 | 122.5167 | 32.57379 | 0.1948437 | 9.583333 | 575 | 31.94 | 24.32 | 22.55 | 1.77
[5 empty] | 2023-10-04 12:41 | 6005.281 | 122.0651 | 32.60995 | 0.1941384 | 9.666667 | 580 | 32.33 | 24.41 | 22.63 | 1.78
[5 empty] | 2023-10-04 12:41 | 6004.087 | 123.7256 | 32.65697 | 0.1968186 | 9.75 | 585 | 32.04 | 24.41 | 22.55 | 1.86
[5 empty] | 2023-10-04 12:42 | 5997.721 | 124.746 | 32.70761 | 0.1986523 | 9.833333 | 590 | 32.14 | 24.41 | 22.55 | 1.86
[5 empty] | 2023-10-04 12:42 | 6000.108 | 124.4412 | 32.7691 | 0.1980881 | 9.916667 | 595 | 32.42 | 24.41 | 22.63 | 1.78
[5 empty] | 2023-10-04 12:42 | 5998.119 | 126.2602 | 32.84867 | 0.2010503 | 10 | 600 | 32.23 | 24.41 | 22.63 | 1.78
[5 empty] | 2023-10-04 12:42 | 6006.872 | 126.888 | 32.91377 | 0.2017556 | 10.08333 | 605 | 32.9 | 24.41 | 22.63 | 1.78
[5 empty] | 2023-10-04 12:42 | 5998.517 | 128.4834 | 32.95718 | 0.2045768 | 10.16667 | 610 | 32.23 | 24.41 | 22.63 | 1.78
[5 empty] | 2023-10-04 12:42 | 5998.517 | 126.7115 | 32.98611 | 0.2017556 | 10.25 | 615 | 32.33 | 24.41 | 22.63 | 1.78
[5 empty] | 2023-10-04 12:42 | 6004.087 | 126.0312 | 32.98611 | 0.2004861 | 10.33333 | 620 | 32.33 | 24.41 | 22.63 | 1.78
[5 empty] | 2023-10-04 12:42 | 6004.485 | 129.1433 | 33.01505 | 0.2054232 | 10.41667 | 625 | 32.42 | 24.41 | 22.63 | 1.78
[5 empty] | 2023-10-04 12:42 | 5996.13 | 124.89 | 33.08377 | 0.1989344 | 10.5 | 630 | 32.42 | 24.41 | 22.63 | 1.78
[5 empty] | 2023-10-04 12:42 | 6000.506 | 127.6398 | 33.14887 | 0.2031662 | 10.58333 | 635 | 32.81 | 24.5 | 22.63 | 1.87
[5 empty] | 2023-10-04 12:42 | 6004.087 | 126.2085 | 33.19227 | 0.2007682 | 10.66667 | 640 | 32.52 | 24.5 | 22.63 | 1.87
[5 empty] | 2023-10-04 12:42 | 5999.71 | 125.8507 | 33.20674 | 0.200345 | 10.75 | 645 | 32.61 | 24.5 | 22.63 | 1.87
[5 empty] | 2023-10-04 12:42 | 5998.517 | 124.4968 | 33.25376 | 0.1982291 | 10.83333 | 650 | 32.61 | 24.5 | 22.63 | 1.87
[5 empty] | 2023-10-04 12:43 | 6005.281 | 127.2092 | 33.29716 | 0.2023199 | 10.91667 | 655 | 32.61 | 24.5 | 22.63 | 1.87
[5 empty] | 2023-10-04 12:43 | 5999.71 | 128.1545 | 33.3478 | 0.2040126 | 11 | 660 | 32.71 | 24.5 | 22.63 | 1.87
[5 empty] | 2023-10-04 12:43 | 5998.915 | 125.4796 | 33.40567 | 0.1997808 | 11.08333 | 665 | 33.1 | 24.5 | 22.63 | 1.87
[5 empty] | 2023-10-04 12:43 | 6004.883 | 127.7329 | 33.47078 | 0.2031662 | 11.16667 | 670 | 33 | 24.5 | 22.63 | 1.87
[5 empty] | 2023-10-04 12:43 | 6009.259 | 127.9147 | 33.52503 | 0.2033073 | 11.25 | 675 | 32.81 | 24.5 | 22.63 | 1.87
[5 empty] | 2023-10-04 12:43 | 5998.517 | 126.2686 | 33.57928 | 0.2010503 | 11.33333 | 680 | 32.9 | 24.5 | 22.63 | 1.87
[5 empty] | 2023-10-04 12:43 | 6000.904 | 127.3824 | 33.6263 | 0.202743 | 11.41667 | 685 | 33 | 24.5 | 22.63 | 1.87
[5 empty] | 2023-10-04 12:43 | 6006.077 | 127.1374 | 33.6697 | 0.2021788 | 11.5 | 690 | 33 | 24.5 | 22.63 | 1.87
[5 empty] | 2023-10-04 12:43 | 6005.679 | 128.282 | 33.72396 | 0.2040126 | 11.58333 | 695 | 33 | 24.59 | 22.63 | 1.96
[5 empty] | 2023-10-04 12:43 | 6000.108 | 125.6818 | 33.76013 | 0.2000629 | 11.66667 | 700 | 33.1 | 24.59 | 22.63 | 1.96
[5 empty] | 2023-10-04 12:43 | 6008.066 | 126.4696 | 33.78545 | 0.2010503 | 11.75 | 705 | 33.1 | 24.59 | 22.63 | 1.96
[5 empty] | 2023-10-04 12:44 | 6004.087 | 125.8538 | 33.82523 | 0.200204 | 11.83333 | 710 | 33.1 | 24.59 | 22.63 | 1.96
[5 empty] | 2023-10-04 12:44 | 5996.528 | 127.2895 | 33.8397 | 0.202743 | 11.91667 | 715 | 33.19 | 24.59 | 22.63 | 1.96
[5 empty] | 2023-10-04 12:44 | 6003.292 | 127.433 | 33.85778 | 0.202743 | 12 | 720 | 33.48 | 24.59 | 22.72 | 1.87
[5 empty] | 2023-10-04 12:44 | 6004.883 | 128.9745 | 33.8831 | 0.205141 | 12.08333 | 725 | 33.19 | 24.59 | 22.63 | 1.96
[5 empty] | 2023-10-04 12:44 | 5998.119 | 127.0575 | 33.88671875 | 0.2023199 | 12.16667 | 730 | 33.29 | 24.59 | 22.63 | 1.96
[5 empty] | 2023-10-04 12:44 | 5999.71 | 127.357 | 33.91565 | 0.202743 | 12.25 | 735 | 33.29 | 24.59 | 22.72 | 1.87
[5 empty] | 2023-10-04 12:44 | 6003.689 | 127.2642 | 33.93012 | 0.2024609 | 12.33333 | 740 | 33.77 | 24.68 | 22.72 | 1.96
[5 empty] | 2023-10-04 12:44 | 6006.077 | 126.5164 | 33.96267 | 0.2011914 | 12.41667 | 745 | 33.39 | 24.59 | 22.63 | 1.96
[5 empty] | 2023-10-04 12:44 | 6003.689 | 127.0868 | 34.0748 | 0.2021788 | 12.5 | 750 | 33.39 | 24.59 | 22.72 | 1.87
[5 empty] | 2023-10-04 12:44 | 6004.485 | 126.9263 | 34.1182 | 0.2018967 | 12.58333 | 755 | 33.77 | 24.59 | 22.63 | 1.96
[5 empty] | 2023-10-04 12:44 | 6005.281 | 128.0074 | 34.13267 | 0.2035894 | 12.66667 | 760 | 33.48 | 24.59 | 22.63 | 1.96
[5 empty] | 2023-10-04 12:44 | 6003.292 | 128.0537 | 34.14713 | 0.2037305 | 12.75 | 765 | 33.48 | 24.59 | 22.72 | 1.87
[5 empty] | 2023-10-04 12:45 | 6001.302 | 126.0613 | 34.14713 | 0.2006271 | 12.83333 | 770 | 33.58 | 24.59 | 22.72 | 1.87
[5 empty] | 2023-10-04 12:45 | 6004.485 | 128.0791 | 34.1833 | 0.2037305 | 12.91667 | 775 | 33.58 | 24.59 | 22.72 | 1.87
[5 empty] | 2023-10-04 12:45 | 6002.496 | 128.0367 | 34.21947 | 0.2037305 | 13 | 780 | 33.58 | 24.59 | 22.72 | 1.87
[5 empty] | 2023-10-04 12:45 | 6002.496 | 126.8843 | 34.26649 | 0.2018967 | 13.08333 | 785 | 33.68 | 24.68 | 22.72 | 1.96
[5 empty] | 2023-10-04 12:45 | 5998.915 | 130.4411 | 34.31351 | 0.2076801 | 13.16667 | 790 | 33.77 | 24.59 | 22.72 | 1.87
[5 empty] | 2023-10-04 12:45 | 6004.485 | 126.9263 | 34.34245 | 0.2018967 | 13.25 | 795 | 33.68 | 24.68 | 22.72 | 1.96
[5 empty] | 2023-10-04 12:45 | 6002.894 | 130.173 | 34.36777 | 0.2071159 | 13.33333 | 800 | 33.68 | 24.68 | 22.72 | 1.96
[5 empty] | 2023-10-04 12:45 | 6000.506 | 129.9439 | 34.39309 | 0.2068338 | 13.41667 | 805 | 33.97 | 24.68 | 22.72 | 1.96
[5 empty] | 2023-10-04 12:45 | 6003.292 | 131.2455 | 34.40393 | 0.2088086 | 13.5 | 810 | 33.87 | 24.59 | 22.72 | 1.87
[5 empty] | 2023-10-04 12:45 | 6003.292 | 129.1176 | 34.45819 | 0.2054232 | 13.58333 | 815 | 33.87 | 24.68 | 22.72 | 1.96
[5 empty] | 2023-10-04 12:45 | 5997.721 | 128.3778 | 34.47627 | 0.2044358 | 13.66667 | 820 | 33.77 | 24.68 | 22.72 | 1.96
[5 empty] | 2023-10-04 12:45 | 6000.506 | 131.0074 | 34.47989 | 0.2085265 | 13.75 | 825 | 33.87 | 24.68 | 22.72 | 1.96
[5 empty] | 2023-10-04 12:46 | 6005.679 | 130.4994 | 34.47989 | 0.2075391 | 13.83333 | 830 | 34.26 | 24.68 | 22.72 | 1.96
[5 empty] | 2023-10-04 12:46 | 5995.334 | 129.5663 | 34.52691 | 0.2064106 | 13.91667 | 835 | 33.87 | 24.68 | 22.72 | 1.96
[5 empty] | 2023-10-04 12:46 | 5998.915 | 131.2384 | 34.55223 | 0.2089496 | 14 | 840 | 33.87 | 24.68 | 22.63 | 2.05
[5 empty] | 2023-10-04 12:46 | 6001.7 | 130.1471 | 34.59563 | 0.2071159 | 14.08333 | 845 | 33.87 | 24.68 | 22.72 | 1.96
[5 empty] | 2023-10-04 12:46 | 6005.281 | 131.1116 | 34.63903 | 0.2085265 | 14.16667 | 850 | 33.97 | 24.68 | 22.72 | 1.96
[5 empty] | 2023-10-04 12:46 | 5998.517 | 128.2176 | 34.63903 | 0.2041537 | 14.25 | 855 | 33.97 | 24.68 | 22.72 | 1.96
[5 empty] | 2023-10-04 12:46 | 6001.7 | 129.172 | 34.66435 | 0.2055642 | 14.33333 | 860 | 34.07 | 24.68 | 22.72 | 1.96
[5 empty] | 2023-10-04 12:46 | 6007.668 | 130.8975 | 34.68605 | 0.2081033 | 14.41667 | 865 | 34.07 | 24.5 | 22.72 | 1.78
[5 empty] | 2023-10-04 12:46 | 6000.506 | 131.0074 | 34.70414 | 0.2085265 | 14.5 | 870 | 34.07 | 24.5 | 22.72 | 1.78
[5 empty] | 2023-10-04 12:46 | 6000.904 | 130.3071 | 34.72946 | 0.207398 | 14.58333 | 875 | 34.07 | 24.59 | 22.72 | 1.87
[5 empty] | 2023-10-04 12:46 | 6005.281 | 131.6438 | 34.75839 | 0.2093728 | 14.66667 | 880 | 34.07 | 24.59 | 22.72 | 1.87
[5 empty] | 2023-10-04 12:46 | 5998.915 | 131.4156 | 34.765625 | 0.2092318 | 14.75 | 885 | 34.07 | 24.59 | 22.72 | 1.87
[5 empty] | 2023-10-04 12:47 | 6000.506 | 129.7667 | 34.79818 | 0.2065516 | 14.83333 | 890 | 34.17 | 24.59 | 22.72 | 1.87
[5 empty] | 2023-10-04 12:47 | 6000.904 | 131.1933 | 34.83796 | 0.2088086 | 14.91667 | 895 | 34.17 | 24.59 | 22.72 | 1.87
[5 empty] | 2023-10-04 12:47 | 6003.292 | 132.0435 | 34.87775 | 0.2100781 | 15 | 900 | 34.17 | 24.59 | 22.63 | 1.96
[5 empty] | 2023-10-04 12:47 | 5998.119 | 134.3215 | 34.92115 | 0.2138867 | 15.08333 | 905 | 34.26 | 24.59 | 22.72 | 1.87
[5 empty] | 2023-10-04 12:47 | 5998.915 | 131.77 | 34.96817 | 0.209796 | 15.16667 | 910 | 34.26 | 24.59 | 22.72 | 1.87
[5 empty] | 2023-10-04 12:47 | 6007.27 | 132.131 | 34.99349 | 0.2100781 | 15.25 | 915 | 34.36 | 24.68 | 22.72 | 1.96
[5 empty] | 2023-10-04 12:47 | 6002.894 | 132.6553 | 35.02604 | 0.2110655 | 15.33333 | 920 | 34.26 | 24.68 | 22.72 | 1.96
[5 empty] | 2023-10-04 12:47 | 5996.528 | 131.0977 | 35.06583 | 0.2088086 | 15.41667 | 925 | 34.36 | 24.68 | 22.72 | 1.96
[5 empty] | 2023-10-04 12:47 | 6001.302 | 132.2656 | 35.10561 | 0.2105013 | 15.5 | 930 | 34.46 | 24.68 | 22.72 | 1.96
[5 empty] | 2023-10-04 12:47 | 6005.679 | 134.136 | 35.14178 | 0.2133225 | 15.58333 | 935 | 34.36 | 24.68 | 22.72 | 1.96
[5 empty] | 2023-10-04 12:47 | 5995.732 | 131.2574 | 35.1671 | 0.2090907 | 15.66667 | 940 | 34.95 | 24.68 | 22.72 | 1.96
[5 empty] | 2023-10-04 12:47 | 6002.496 | 132.1146 | 35.19242 | 0.2102192 | 15.75 | 945 | 34.46 | 24.68 | 22.72 | 1.96
[5 empty] | 2023-10-04 12:48 | 6002.098 | 133.7901 | 35.22497 | 0.2128993 | 15.83333 | 950 | 34.46 | 24.68 | 22.72 | 1.96
[5 empty] | 2023-10-04 12:48 | 6001.302 | 132.9747 | 35.24305 | 0.2116297 | 15.91667 | 955 | 34.46 | 24.68 | 22.72 | 1.96
[5 empty] | 2023-10-04 12:48 | 6000.108 | 129.6695 | 35.25752 | 0.2064106 | 16 | 960 | 34.56 | 24.68 | 22.72 | 1.96
[5 empty] | 2023-10-04 12:48 | 6002.098 | 133.0809 | 35.25029 | 0.2117708 | 16.08333 | 965 | 34.46 | 24.68 | 22.72 | 1.96
[5 empty] | 2023-10-04 12:48 | 6004.883 | 132.6106 | 35.25390625 | 0.2109245 | 16.16667 | 970 | 34.66 | 24.68 | 22.72 | 1.96
[5 empty] | 2023-10-04 12:48 | 5995.732 | 133.9138 | 35.30093 | 0.2133225 | 16.25 | 975 | 34.56 | 24.68 | 22.72 | 1.96
[5 empty] | 2023-10-04 12:48 | 5999.313 | 136.2089 | 35.33348 | 0.2168489 | 16.33333 | 980 | 34.66 | 24.68 | 22.72 | 1.96
[5 empty] | 2023-10-04 12:48 | 6011.646 | 136.4001 | 35.35518 | 0.2167079 | 16.41667 | 985 | 34.66 | 24.68 | 22.72 | 1.96
[5 empty] | 2023-10-04 12:48 | 6001.302 | 134.4814 | 35.36965 | 0.2140278 | 16.5 | 990 | 34.66 | 24.77 | 22.72 | 2.05
[5 empty] | 2023-10-04 12:48 | 5996.926 | 133.8519 | 35.39497 | 0.2131814 | 16.58333 | 995 | 34.66 | 24.77 | 22.72 | 2.05
[5 empty] | 2023-10-04 12:48 | 6007.27 | 137.8091 | 35.43837 | 0.2191059 | 16.66667 | 1000 | 34.66 | 24.77 | 22.72 | 2.05
[5 empty] | 2023-10-04 12:48 | 6004.883 | 138.9959 | 35.47815 | 0.2210807 | 16.75 | 1005 | 34.76 | 24.77 | 22.72 | 2.05
[5 empty] | 2023-10-04 12:49 | 6000.506 | 136.0587 | 35.51432 | 0.2165668 | 16.83333 | 1010 | 34.85 | 24.77 | 22.72 | 2.05
[5 empty] | 2023-10-04 12:49 | 6000.108 | 136.0497 | 35.51794 | 0.2165668 | 16.91667 | 1015 | 34.85 | 24.77 | 22.63 | 2.14
[5 empty] | 2023-10-04 12:49 | 6005.679 | 137.6839 | 35.53964 | 0.2189648 | 17 | 1020 | 34.85 | 24.77 | 22.72 | 2.05
[5 empty] | 2023-10-04 12:49 | 6000.904 | 138.3721 | 35.57219 | 0.2202344 | 17.08333 | 1025 | 35.05 | 24.77 | 22.72 | 2.05
[5 empty] | 2023-10-04 12:49 | 5996.926 | 137.3061 | 35.6156 | 0.2186827 | 17.16667 | 1030 | 34.85 | 24.77 | 22.72 | 2.05
[5 empty] | 2023-10-04 12:49 | 6006.474 | 137.9683 | 35.63368 | 0.219388 | 17.25 | 1035 | 34.95 | 24.77 | 22.72 | 2.05
[5 empty] | 2023-10-04 12:49 | 6000.506 | 137.4767 | 35.64453125 | 0.2188238 | 17.33333 | 1040 | 34.95 | 24.77 | 22.72 | 2.05
[5 empty] | 2023-10-04 12:49 | 6000.904 | 136.245 | 35.66623 | 0.2168489 | 17.41667 | 1045 | 35.55 | 24.77 | 22.72 | 2.05
[5 empty] | 2023-10-04 12:49 | 6003.689 | 137.461 | 35.7024 | 0.2186827 | 17.5 | 1050 | 34.95 | 24.77 | 22.72 | 2.05
[5 empty] | 2023-10-04 12:49 | 6005.679 | 136.4421 | 35.7241 | 0.21699 | 17.58333 | 1055 | 35.05 | 24.77 | 22.72 | 2.05
[5 empty] | 2023-10-04 12:49 | 6002.894 | 136.4675 | 35.73495 | 0.217131 | 17.66667 | 1060 | 34.95 | 24.77 | 22.72 | 2.05
[5 empty] | 2023-10-04 12:49 | 5995.732 | 135.9505 | 35.7458 | 0.2165668 | 17.75 | 1065 | 35.15 | 24.77 | 22.72 | 2.05
[5 empty] | 2023-10-04 12:50 | 6005.679 | 139.9013 | 35.7458 | 0.2224913 | 17.83333 | 1070 | 35.05 | 24.77 | 22.72 | 2.05
[5 empty] | 2023-10-04 12:50 | 6002.496 | 140.0045 | 35.75304 | 0.2227734 | 17.91667 | 1075 | 35.05 | 24.77 | 22.72 | 2.05
[5 empty] | 2023-10-04 12:50 | 5999.71 | 136.8382 | 35.77112 | 0.2178364 | 18 | 1080 | 35.05 | 24.77 | 22.72 | 2.05