## 035
Versuch | Bezeichnung
picobond_035 | 050923_035
Datum | 2023-09-05
Modultyp | AMS
Partikelsystem
| Art | Bezeichnung | Einwaage in g
Hostparticle | Alumina | DAW-45 | 79.98
Guestparticle | Polysterol | SX250-H | 8.03
Summe |  |  | 88.01
Kommentar:
Parameter |  |  | Auswaage |  |  | TempExtern
Spaltweite | 2 | mm | Tara | 484.87 | g | Uhrzeit | Temperatur | Luftfeuchte
Drehzahl | 4000 | rpm | voll | 571.89 | g | 8:59 | 23 | 51%
Prozesszeit | 45 | min | Gesamtauswaage | 87.02 | g
|  |  | Verlust | 1.124872 | %
picobond
Leerlauf |  |  |  |  | Versuch
Date Time | Picobond.Drz_Mühle | Picobond.Leistung | Picobond.Temperatur | Picobond.Moment | Date Time | Picobond.Drz_Mühle | Picobond.Leistung | Picobond.Temperatur | Picobond.Moment |  | SensOb.Temperatur |  | SensDiff.Temperatur
| pbDrehzahl | pbLeistung | pbTemp | pbDrehmoment |  | pbDrehzahl | pbLeistung | pbTemp | pbDrehmoment | picobondTime | time | SensOb | SensDiff
| min-1 | W | °C | Nm |  | min-1 | W | °C | Nm | min | s | °C | °C | °C | °C
ts | rpm | power | pbTemp | DMom | ts | rpm | power | pbTemp | DMom | SensTime | obTime | obTemp | T1 | T2 | dT
2023-09-05 07:59 | 0 | 0 | 24.33087 | -0.12 | 2023-09-05 09:00 | 0 | 0 | 24.49364 | -0.12 | 0 | 0 | 22.81 | 19.98 | 22.28 | -2.3
2023-09-05 07:59 | 0 | 0 | 24.33449 | -0.12 | 2023-09-05 09:00 | 0 | 0 | 24.49002 | -0.12 | 0.08333333 | 5 | 22.81 | 20.78 | 22.28 | -1.5
2023-09-05 07:59 | 24.26939 | 2.502674 | 24.33449 | 0.9849153 | 2023-09-05 09:00 | 565.3574 | 62.11583 | 24.49364 | 1.049379 | 0.1666667 | 10 | 22.99 | 20.78 | 22.37 | -1.59
2023-09-05 07:59 | 1046.766 | 18.10767 | 24.34534 | 0.1652214 | 2023-09-05 09:00 | 1002.206 | -3.015172 | 24.49002 | -0.0287348 | 0.25 | 15 | 22.81 | 21.93 | 22.46 | -0.53
2023-09-05 07:59 | 1003.4 | -6.471612 | 24.33811 | -0.06160156 | 2023-09-05 09:00 | 1000.615 | -3.261609 | 24.49002 | -0.03113281 | 0.3333333 | 20 | 22.81 | 21.93 | 22.55 | -0.62
2023-09-05 08:00 | 1002.206 | -6.626729 | 24.33449 | -0.06315321 | 2023-09-05 09:01 | 1001.808 | -3.324684 | 24.4864 | -0.03169706 | 0.4166667 | 25 | 22.81 | 21.84 | 22.46 | -0.62
2023-09-05 08:00 | 1002.604 | -6.599746 | 24.34172 | -0.0628711 | 2023-09-05 09:01 | 1001.808 | -3.280296 | 24.4864 | -0.03127387 | 0.5 | 30 | 22.81 | 21.84 | 22.1 | -0.26
2023-09-05 08:00 | 1003.4 | -6.604984 | 24.34896 | -0.0628711 | 2023-09-05 09:01 | 1001.411 | -3.44168 | 24.49002 | -0.03282552 | 0.5833333 | 35 | 22.99 | 21.75 | 22.01 | -0.26
2023-09-05 08:00 | 1003.4 | -6.708718 | 24.34896 | -0.06385851 | 2023-09-05 09:01 | 1002.206 | -3.577627 | 24.49725 | -0.03409505 | 0.6666667 | 40 | 22.81 | 21.75 | 22.01 | -0.26
2023-09-05 08:00 | 1002.604 | -6.762626 | 24.36343 | -0.06442274 | 2023-09-05 09:01 | 1003.002 | -3.580468 | 24.49725 | -0.03409505 | 0.75 | 45 | 22.81 | 21.75 | 22.01 | -0.26
2023-09-05 08:00 | 1002.604 | -6.688591 | 24.37428 | -0.06371745 | 2023-09-05 09:01 | 1001.013 | -3.558583 | 24.50087 | -0.03395399 | 0.8333333 | 50 | 22.81 | 21.66 | 22.01 | -0.35
2023-09-05 08:00 | 1002.604 | -6.703398 | 24.37428 | -0.06385851 | 2023-09-05 09:01 | 1996.853 | 1.070307 | 24.49725 | 0.005119361 | 0.9166667 | 55 | 22.81 | 21.75 | 21.93 | -0.18
2023-09-05 08:00 | 1002.206 | -6.878354 | 24.37066 | -0.06555121 | 2023-09-05 09:01 | 1996.853 | 0.568955 | 24.50087 | 0.002721354 | 1 | 60 | 22.9 | 21.66 | 21.93 | -0.27
2023-09-05 08:00 | 1003.798 | -6.874451 | 24.36343 | -0.06541015 | 2023-09-05 09:01 | 1999.24 | 0.8649003 | 24.49725 | 0.004131943 | 1.083333 | 65 | 22.81 | 21.75 | 21.93 | -0.18
2023-09-05 08:00 | 1002.604 | -6.777433 | 24.36704 | -0.0645638 | 2023-09-05 09:01 | 1996.058 | 0.9224835 | 24.49725 | 0.004414067 | 1.166667 | 70 | 22.81 | 21.66 | 21.84 | -0.18
2023-09-05 08:00 | 1001.808 | -6.920011 | 24.35619 | -0.06597439 | 2023-09-05 09:01 | 1994.466 | 0.8333798 | 24.51171875 | 0.003990889 | 1.25 | 75 | 22.81 | 21.66 | 21.84 | -0.18
2023-09-05 08:01 | 1002.604 | -6.940314 | 24.34896 | -0.06611545 | 2023-09-05 09:02 | 1996.455 | 1.099579 | 24.51534 | 0.005260415 | 1.333333 | 80 | 22.99 | 21.66 | 21.84 | -0.18
2023-09-05 08:01 | 1002.604 | -6.807049 | 24.35619 | -0.06484592 | 2023-09-05 09:02 | 1998.445 | 1.100674 | 24.52257 | 0.005260415 | 1.416667 | 85 | 22.81 | 21.66 | 21.84 | -0.18
2023-09-05 08:01 | 1002.206 | -6.893156 | 24.35258 | -0.06569228 | 2023-09-05 09:02 | 3003.834 | 11.05942 | 24.53704 | 0.03516493 | 1.5 | 90 | 22.81 | 21.66 | 21.84 | -0.18
| 4000 |  |  | -0.04723705 | 2023-09-05 09:02 | 2997.07 | 10.8132 | 24.54427 | 0.03445964 | 1.583333 | 95 | 22.81 | 21.66 | 21.84 | -0.18
[5 empty] | 2023-09-05 09:02 | 2997.07 | 10.28204 | 24.55874 | 0.03276693 | 1.666667 | 100 | 23.08 | 21.66 | 21.75 | -0.09
[5 empty] | 2023-09-05 09:02 | 2999.855 | 10.15868 | 24.56959 | 0.03234375 | 1.75 | 105 | 22.81 | 21.66 | 21.84 | -0.18
[5 empty] | 2023-09-05 09:02 | 3002.242 | 11.36394 | 24.58406 | 0.03615234 | 1.833333 | 110 | 22.81 | 21.66 | 21.84 | -0.18
[5 empty] | 2023-09-05 09:02 | 4001.266 | 31.3372 | 24.60214 | 0.07480251 | 1.916667 | 115 | 22.99 | 21.66 | 21.84 | -0.18
[5 empty] | 2023-09-05 09:02 | 4001.266 | 31.3963 | 24.61661 | 0.07494356 | 2 | 120 | 22.9 | 21.75 | 21.84 | -0.09
[5 empty] | 2023-09-05 09:02 | 3996.492 | 29.82423 | 24.63108 | 0.07127605 | 2.083333 | 125 | 22.9 | 21.75 | 21.84 | -0.09
[5 empty] | 2023-09-05 09:02 | 3997.685 | 30.12835 | 24.64916 | 0.07198135 | 2.166667 | 130 | 22.9 | 21.84 | 21.84 | 0
[5 empty] | 2023-09-05 09:02 | 4003.653 | 30.58722 | 24.67448 | 0.07296876 | 2.25 | 135 | 22.81 | 21.84 | 21.84 | 0
[5 empty] | 2023-09-05 09:03 | 3998.083 | 32.02085 | 24.70703125 | 0.07649524 | 2.333333 | 140 | 22.9 | 21.93 | 21.84 | 0.09
[5 empty] | 2023-09-05 09:03 | 3997.287 | 32.01448 | 24.73958 | 0.07649524 | 2.416667 | 145 | 22.9 | 21.93 | 21.93 | 0
[5 empty] | 2023-09-05 09:03 | 4001.266 | 32.99184 | 24.77937 | 0.07875217 | 2.5 | 150 | 22.9 | 22.01 | 21.93 | 0.08
[5 empty] | 2023-09-05 09:03 | 4000.868 | 34.22942 | 24.81554 | 0.08171441 | 2.583333 | 155 | 22.9 | 22.01 | 21.93 | 0.08
[5 empty] | 2023-09-05 09:03 | 3997.685 | 34.02507 | 24.86256 | 0.08129124 | 2.666667 | 160 | 22.99 | 22.01 | 22.01 | 0
[5 empty] | 2023-09-05 09:03 | 4002.062 | 34.65338 | 24.91319 | 0.08270182 | 2.75 | 165 | 22.99 | 22.1 | 22.01 | 0.09
[5 empty] | 2023-09-05 09:03 | 4004.051 | 38.10044 | 24.95298 | 0.09088323 | 2.833333 | 170 | 23.08 | 22.1 | 22.01 | 0.09
[5 empty] | 2023-09-05 09:03 | 4001.266 | 41.02866 | 25.00362 | 0.09793619 | 2.916667 | 175 | 23.08 | 22.19 | 22.01 | 0.18
[5 empty] | 2023-09-05 09:03 | 3996.492 | 44.04893 | 25.05787 | 0.1052712 | 3 | 180 | 23.08 | 22.19 | 22.01 | 0.18
[5 empty] | 2023-09-05 09:03 | 4004.051 | 47.26642 | 25.11574 | 0.1127474 | 3.083333 | 185 | 23.08 | 22.28 | 22.1 | 0.18
[5 empty] | 2023-09-05 09:03 | 4001.664 | 44.81515 | 25.16638 | 0.106964 | 3.166667 | 190 | 23.17 | 22.28 | 22.1 | 0.18
[5 empty] | 2023-09-05 09:03 | 3996.492 | 44.63917 | 25.22425 | 0.1066818 | 3.25 | 195 | 23.26 | 22.37 | 22.1 | 0.27
[5 empty] | 2023-09-05 09:04 | 3998.083 | 45.7198 | 25.28212 | 0.1092209 | 3.333333 | 200 | 23.26 | 22.37 | 22.1 | 0.27
[5 empty] | 2023-09-05 09:04 | 4004.449 | 46.73885 | 25.34722 | 0.1114779 | 3.416667 | 205 | 23.26 | 22.37 | 22.19 | 0.18
[5 empty] | 2023-09-05 09:04 | 3998.083 | 47.78645 | 25.40871 | 0.114158 | 3.5 | 210 | 23.34 | 22.37 | 22.19 | 0.18
[5 empty] | 2023-09-05 09:04 | 3996.09375 | 48.11678 | 25.46297 | 0.1150043 | 3.583333 | 215 | 23.34 | 22.46 | 22.19 | 0.27
[5 empty] | 2023-09-05 09:04 | 4002.062 | 48.89791 | 25.53168 | 0.116697 | 3.666667 | 220 | 23.34 | 22.55 | 22.19 | 0.36
[5 empty] | 2023-09-05 09:04 | 4001.266 | 50.07008 | 25.60041 | 0.1195182 | 3.75 | 225 | 23.88 | 22.55 | 22.19 | 0.36
[5 empty] | 2023-09-05 09:04 | 3995.696 | 49.70531 | 25.65828 | 0.1188129 | 3.833333 | 230 | 23.43 | 22.55 | 22.28 | 0.27
[5 empty] | 2023-09-05 09:04 | 3999.675 | 49.51852 | 25.71615 | 0.1182487 | 3.916667 | 235 | 23.52 | 22.55 | 22.28 | 0.27
[5 empty] | 2023-09-05 09:04 | 4002.459 | 51.44458 | 25.7704 | 0.1227626 | 4 | 240 | 23.61 | 22.63 | 22.28 | 0.35
[5 empty] | 2023-09-05 09:04 | 3997.287 | 50.49257 | 25.83189 | 0.1206467 | 4.083333 | 245 | 23.7 | 22.63 | 22.28 | 0.35
[5 empty] | 2023-09-05 09:04 | 3996.889 | 51.96329 | 25.90422 | 0.1241732 | 4.166667 | 250 | 23.7 | 22.63 | 22.28 | 0.35
[5 empty] | 2023-09-05 09:04 | 4004.847 | 52.7765 | 25.96571 | 0.1258659 | 4.25 | 255 | 24.06 | 22.72 | 22.37 | 0.35
[5 empty] | 2023-09-05 09:05 | 4000.47 | 52.18709 | 26.03443 | 0.1245963 | 4.333333 | 260 | 23.97 | 22.72 | 22.37 | 0.35
[5 empty] | 2023-09-05 09:05 | 3996.09375 | 53.25134 | 26.0923 | 0.1272765 | 4.416667 | 265 | 23.88 | 22.72 | 22.37 | 0.35
[5 empty] | 2023-09-05 09:05 | 4001.664 | 52.32085 | 26.15741 | 0.1248785 | 4.5 | 270 | 23.88 | 22.81 | 22.37 | 0.44
[5 empty] | 2023-09-05 09:05 | 4002.459 | 53.04059 | 26.22975 | 0.1265711 | 4.583333 | 275 | 23.97 | 22.81 | 22.37 | 0.44
[5 empty] | 2023-09-05 09:05 | 3994.502 | 53.99706 | 26.284 | 0.1291102 | 4.666667 | 280 | 23.97 | 22.81 | 22.46 | 0.35
[5 empty] | 2023-09-05 09:05 | 3998.481 | 55.17285 | 26.35995 | 0.1317904 | 4.75 | 285 | 24.06 | 22.9 | 22.46 | 0.44
[5 empty] | 2023-09-05 09:05 | 4002.857 | 55.82441 | 26.41421 | 0.1332009 | 4.833333 | 290 | 24.15 | 22.9 | 22.46 | 0.44
[5 empty] | 2023-09-05 09:05 | 3997.685 | 55.10282 | 26.47569 | 0.1316493 | 4.916667 | 295 | 24.23 | 22.9 | 22.46 | 0.44
[5 empty] | 2023-09-05 09:05 | 3996.09375 | 54.72678 | 26.53357 | 0.130803 | 5 | 300 | 24.23 | 22.9 | 22.46 | 0.44
[5 empty] | 2023-09-05 09:05 | 4001.266 | 56.27496 | 26.6059 | 0.1343294 | 5.083333 | 305 | 24.5 | 22.9 | 22.55 | 0.35
[5 empty] | 2023-09-05 09:05 | 4002.459 | 57.17843 | 26.66739 | 0.1364453 | 5.166667 | 310 | 24.32 | 22.99 | 22.46 | 0.53
[5 empty] | 2023-09-05 09:05 | 3998.879 | 55.3555 | 26.7325 | 0.1322135 | 5.25 | 315 | 24.41 | 22.99 | 22.55 | 0.44
[5 empty] | 2023-09-05 09:06 | 3998.481 | 56.3539 | 26.79037 | 0.1346115 | 5.333333 | 320 | 24.5 | 22.99 | 22.55 | 0.44
[5 empty] | 2023-09-05 09:06 | 4002.459 | 56.88286 | 26.85546875 | 0.13574 | 5.416667 | 325 | 24.59 | 22.99 | 22.55 | 0.44
[5 empty] | 2023-09-05 09:06 | 3998.879 | 57.54068 | 26.91334 | 0.1374327 | 5.5 | 330 | 24.86 | 23.08 | 22.55 | 0.53
[5 empty] | 2023-09-05 09:06 | 3996.09375 | 57.20552 | 26.97483 | 0.1367274 | 5.583333 | 335 | 24.86 | 23.08 | 22.55 | 0.53
[5 empty] | 2023-09-05 09:06 | 4001.266 | 58.46143 | 27.03632 | 0.1395486 | 5.666667 | 340 | 24.77 | 23.08 | 22.55 | 0.53
[5 empty] | 2023-09-05 09:06 | 4001.664 | 58.64457 | 27.10142 | 0.1399718 | 5.75 | 345 | 24.77 | 23.08 | 22.55 | 0.53
[5 empty] | 2023-09-05 09:06 | 3997.287 | 56.80935 | 27.17014 | 0.13574 | 5.833333 | 350 | 24.86 | 23.17 | 22.63 | 0.54
[5 empty] | 2023-09-05 09:06 | 4000.072 | 57.85324 | 27.22439 | 0.138138 | 5.916667 | 355 | 25.22 | 23.17 | 22.63 | 0.54
[5 empty] | 2023-09-05 09:06 | 4004.847 | 59.51926 | 27.27503 | 0.1419466 | 6 | 360 | 25.04 | 23.17 | 22.63 | 0.54
[5 empty] | 2023-09-05 09:06 | 3998.481 | 58.83413 | 27.33652 | 0.140536 | 6.083333 | 365 | 25.04 | 23.17 | 22.63 | 0.54
[5 empty] | 2023-09-05 09:06 | 3996.09375 | 57.85471 | 27.398 | 0.1382791 | 6.166667 | 370 | 25.13 | 23.17 | 22.63 | 0.54
[5 empty] | 2023-09-05 09:06 | 4001.664 | 58.99916 | 27.45588 | 0.1408181 | 6.25 | 375 | 25.22 | 23.17 | 22.63 | 0.54
[5 empty] | 2023-09-05 09:07 | 4001.664 | 59.53106 | 27.51736 | 0.1420876 | 6.333333 | 380 | 25.31 | 23.26 | 22.63 | 0.63
[5 empty] | 2023-09-05 09:07 | 3996.889 | 59.22392 | 27.568 | 0.1415234 | 6.416667 | 385 | 25.31 | 23.26 | 22.63 | 0.63
[5 empty] | 2023-09-05 09:07 | 4002.062 | 59.30056 | 27.62587 | 0.1415234 | 6.5 | 390 | 25.49 | 23.26 | 22.72 | 0.54
[5 empty] | 2023-09-05 09:07 | 4004.449 | 60.99189 | 27.67289 | 0.1454731 | 6.583333 | 395 | 25.85 | 23.26 | 22.72 | 0.54
[5 empty] | 2023-09-05 09:07 | 3996.492 | 59.98533 | 27.734375 | 0.1433572 | 6.666667 | 400 | 25.58 | 23.26 | 22.72 | 0.54
[5 empty] | 2023-09-05 09:07 | 3996.09375 | 60.03838 | 27.78863 | 0.1434982 | 6.75 | 405 | 25.58 | 23.26 | 22.72 | 0.54
[5 empty] | 2023-09-05 09:07 | 4002.062 | 61.01463 | 27.8465 | 0.1456141 | 6.833333 | 410 | 25.67 | 23.34 | 22.72 | 0.62
[5 empty] | 2023-09-05 09:07 | 4002.857 | 61.67706 | 27.90799 | 0.1471658 | 6.916667 | 415 | 25.67 | 23.34 | 22.72 | 0.62
[5 empty] | 2023-09-05 09:07 | 3997.685 | 60.71174 | 27.955 | 0.1450499 | 7 | 420 | 25.76 | 23.34 | 22.72 | 0.62
[5 empty] | 2023-09-05 09:07 | 4002.459 | 61.61183 | 28.00926 | 0.1470248 | 7.083333 | 425 | 25.85 | 23.43 | 22.72 | 0.71
[5 empty] | 2023-09-05 09:07 | 4004.051 | 62.16854 | 28.0599 | 0.1482943 | 7.166667 | 430 | 25.85 | 23.34 | 22.81 | 0.53
[5 empty] | 2023-09-05 09:07 | 4001.266 | 61.47525 | 28.10692 | 0.1467426 | 7.25 | 435 | 25.94 | 23.34 | 22.72 | 0.62
[5 empty] | 2023-09-05 09:08 | 3996.09375 | 60.21544 | 28.16479 | 0.1439214 | 7.333333 | 440 | 26.03 | 23.43 | 22.81 | 0.62
[5 empty] | 2023-09-05 09:08 | 4006.04 | 62.5544 | 28.28053 | 0.1491406 | 7.416667 | 445 | 26.03 | 23.43 | 22.81 | 0.62
[5 empty] | 2023-09-05 09:08 | 4003.255 | 62.51091 | 28.28053 | 0.1491406 | 7.5 | 450 | 26.12 | 23.43 | 22.81 | 0.62
[5 empty] | 2023-09-05 09:08 | 3995.696 | 61.44869 | 28.32755 | 0.1468837 | 7.583333 | 455 | 26.12 | 23.43 | 22.81 | 0.62
[5 empty] | 2023-09-05 09:08 | 4000.868 | 62.82818 | 28.36733 | 0.149987 | 7.666667 | 460 | 26.21 | 23.43 | 22.81 | 0.62
[5 empty] | 2023-09-05 09:08 | 4001.664 | 63.31347 | 28.41435 | 0.1511154 | 7.75 | 465 | 26.3 | 23.52 | 22.81 | 0.71
[5 empty] | 2023-09-05 09:08 | 3999.675 | 62.75037 | 28.45775 | 0.1498459 | 7.833333 | 470 | 26.3 | 23.43 | 22.81 | 0.62
[5 empty] | 2023-09-05 09:08 | 3997.685 | 62.12874 | 28.50116 | 0.1484353 | 7.916667 | 475 | 26.39 | 23.52 | 22.81 | 0.71
[5 empty] | 2023-09-05 09:08 | 4003.255 | 61.86057 | 28.55541 | 0.147589 | 8 | 480 | 26.39 | 23.52 | 22.9 | 0.62
[5 empty] | 2023-09-05 09:08 | 4002.062 | 62.72871 | 28.60966 | 0.1497048 | 8.083333 | 485 | 26.48 | 23.52 | 22.9 | 0.62
[5 empty] | 2023-09-05 09:08 | 3995.696 | 61.92078 | 28.6603 | 0.1480121 | 8.166667 | 490 | 26.48 | 23.52 | 22.9 | 0.62
[5 empty] | 2023-09-05 09:08 | 4004.051 | 61.63632 | 28.69647 | 0.1470248 | 8.25 | 495 | 26.57 | 23.52 | 22.9 | 0.62
[5 empty] | 2023-09-05 09:09 | 4004.051 | 61.63632 | 28.73625 | 0.1470248 | 8.333333 | 500 | 26.57 | 23.61 | 22.9 | 0.71
[5 empty] | 2023-09-05 09:09 | 3999.277 | 60.38152 | 28.78328 | 0.1442035 | 8.416667 | 505 | 26.93 | 23.52 | 22.9 | 0.62
[5 empty] | 2023-09-05 09:09 | 3997.287 | 58.04911 | 28.83391 | 0.1387022 | 8.5 | 510 | 26.75 | 23.52 | 22.9 | 0.62
[5 empty] | 2023-09-05 09:09 | 4004.449 | 58.62623 | 28.9171 | 0.1398307 | 8.583333 | 515 | 26.75 | 23.52 | 22.9 | 0.62
[5 empty] | 2023-09-05 09:09 | 4000.47 | 58.68615 | 28.9171 | 0.1401128 | 8.666667 | 520 | 26.84 | 23.61 | 22.9 | 0.71
[5 empty] | 2023-09-05 09:09 | 3998.879 | 57.48162 | 29.01114 | 0.1372916 | 8.75 | 525 | 26.84 | 23.61 | 22.9 | 0.71
[5 empty] | 2023-09-05 09:09 | 4002.459 | 57.71042 | 29.04731 | 0.1377148 | 8.833333 | 530 | 27.21 | 23.61 | 22.99 | 0.62
[5 empty] | 2023-09-05 09:09 | 4003.653 | 57.37286 | 29.04731 | 0.1368685 | 8.916667 | 535 | 27.02 | 23.61 | 22.9 | 0.71
[5 empty] | 2023-09-05 09:09 | 3996.492 | 56.85708 | 29.09433 | 0.1358811 | 9 | 540 | 27.39 | 23.61 | 22.99 | 0.62
[5 empty] | 2023-09-05 09:09 | 3999.277 | 56.83762 | 29.13773 | 0.13574 | 9.083333 | 545 | 27.02 | 23.61 | 22.99 | 0.62
[5 empty] | 2023-09-05 09:09 | 4003.653 | 57.432 | 29.17028 | 0.1370095 | 9.166667 | 550 | 27.11 | 23.61 | 22.99 | 0.62
[5 empty] | 2023-09-05 09:10 | 4002.857 | 56.71118 | 29.21369 | 0.1353168 | 9.25 | 555 | 27.11 | 23.7 | 22.99 | 0.71
[5 empty] | 2023-09-05 09:10 | 3996.889 | 56.74468 | 29.24986 | 0.135599 | 9.333333 | 560 | 27.11 | 23.7 | 22.99 | 0.71
[5 empty] | 2023-09-05 09:10 | 3995.696 | 56.43267 | 29.28964 | 0.1348937 | 9.416667 | 565 | 27.21 | 23.7 | 22.99 | 0.71
[5 empty] | 2023-09-05 09:10 | 4002.459 | 56.70554 | 29.36198 | 0.1353168 | 9.5 | 570 | 27.21 | 23.7 | 22.99 | 0.71
[5 empty] | 2023-09-05 09:10 | 3995.696 | 56.1376 | 29.3873 | 0.1341883 | 9.583333 | 575 | 27.3 | 23.7 | 22.99 | 0.71
[5 empty] | 2023-09-05 09:10 | 3998.879 | 56.53668 | 29.43432 | 0.1350347 | 9.666667 | 580 | 27.3 | 23.7 | 22.99 | 0.71
[5 empty] | 2023-09-05 09:10 | 4004.051 | 57.26029 | 29.47772 | 0.1365863 | 9.75 | 585 | 27.48 | 23.7 | 22.99 | 0.71
[5 empty] | 2023-09-05 09:10 | 3999.277 | 56.83762 | 29.51027 | 0.13574 | 9.833333 | 590 | 27.39 | 23.7 | 22.99 | 0.71
[5 empty] | 2023-09-05 09:10 | 3998.083 | 56.87972 | 29.54282 | 0.1358811 | 9.916667 | 595 | 27.39 | 23.7 | 22.99 | 0.71
[5 empty] | 2023-09-05 09:10 | 4001.664 | 57.87626 | 29.58623 | 0.138138 | 10 | 600 | 27.48 | 23.7 | 22.99 | 0.71
[5 empty] | 2023-09-05 09:10 | 4006.438 | 57.76779 | 29.62601 | 0.1377148 | 10.08333 | 605 | 27.48 | 23.79 | 22.99 | 0.8
[5 empty] | 2023-09-05 09:10 | 3998.083 | 57.05685 | 29.62601 | 0.1363042 | 10.16667 | 610 | 27.57 | 23.7 | 23.08 | 0.62
[5 empty] | 2023-09-05 09:11 | 3999.675 | 58.20191 | 29.69112 | 0.1389844 | 10.25 | 615 | 27.57 | 23.79 | 22.99 | 0.8
[5 empty] | 2023-09-05 09:11 | 4002.062 | 58.00023 | 29.72367 | 0.1384201 | 10.33333 | 620 | 27.57 | 23.79 | 22.99 | 0.8
[5 empty] | 2023-09-05 09:11 | 3998.879 | 58.07222 | 29.75984 | 0.1387022 | 10.41667 | 625 | 27.66 | 23.79 | 23.08 | 0.71
[5 empty] | 2023-09-05 09:11 | 3997.685 | 57.99584 | 29.79601 | 0.1385612 | 10.5 | 630 | 27.94 | 23.79 | 23.08 | 0.71
[5 empty] | 2023-09-05 09:11 | 3999.675 | 58.32005 | 29.82856 | 0.1392665 | 10.58333 | 635 | 27.66 | 23.79 | 23.08 | 0.71
[5 empty] | 2023-09-05 09:11 | 4001.266 | 59.70243 | 29.86835 | 0.1425108 | 10.66667 | 640 | 27.75 | 23.79 | 22.99 | 0.8
[5 empty] | 2023-09-05 09:11 | 3997.685 | 59.23571 | 29.89005 | 0.1415234 | 10.75 | 645 | 27.75 | 23.79 | 22.99 | 0.8
[5 empty] | 2023-09-05 09:11 | 3993.707 | 58.94082 | 29.90813 | 0.1409592 | 10.83333 | 650 | 27.75 | 23.79 | 22.99 | 0.8
[5 empty] | 2023-09-05 09:11 | 4003.255 | 60.02773 | 29.94792 | 0.1432161 | 10.91667 | 655 | 27.84 | 23.79 | 23.08 | 0.71
[5 empty] | 2023-09-05 09:11 | 4000.072 | 60.09815 | 29.97324 | 0.1434982 | 11 | 660 | 27.94 | 23.79 | 22.99 | 0.8
[5 empty] | 2023-09-05 09:11 | 3997.287 | 59.28885 | 30.0094 | 0.1416645 | 11.08333 | 665 | 28.21 | 23.79 | 23.08 | 0.71
[5 empty] | 2023-09-05 09:11 | 4002.857 | 60.55383 | 30.04557 | 0.1444857 | 11.16667 | 670 | 27.94 | 23.79 | 23.08 | 0.71
[5 empty] | 2023-09-05 09:12 | 4004.449 | 60.28219 | 30.07089 | 0.1437804 | 11.25 | 675 | 28.21 | 23.79 | 23.08 | 0.71
[5 empty] | 2023-09-05 09:12 | 3994.9 | 59.90245 | 30.09983 | 0.1432161 | 11.33333 | 680 | 28.03 | 23.79 | 23.08 | 0.71
[5 empty] | 2023-09-05 09:12 | 4000.868 | 60.87826 | 30.12153 | 0.145332 | 11.41667 | 685 | 28.03 | 23.79 | 23.08 | 0.71
[5 empty] | 2023-09-05 09:12 | 4002.459 | 62.32115 | 30.14685 | 0.1487174 | 11.5 | 690 | 28.03 | 23.79 | 23.08 | 0.71
[5 empty] | 2023-09-05 09:12 | 3999.675 | 62.69128 | 30.17216 | 0.1497048 | 11.58333 | 695 | 28.03 | 23.79 | 23.08 | 0.71
[5 empty] | 2023-09-05 09:12 | 3998.879 | 62.20634 | 30.20472 | 0.1485764 | 11.66667 | 700 | 28.12 | 23.79 | 23.08 | 0.71
[5 empty] | 2023-09-05 09:12 | 4003.255 | 64.40288 | 30.23004 | 0.1536545 | 11.75 | 705 | 28.12 | 23.79 | 23.08 | 0.71
[5 empty] | 2023-09-05 09:12 | 4001.664 | 63.31347 | 30.25174 | 0.1511154 | 11.83333 | 710 | 28.21 | 23.79 | 23.08 | 0.71
[5 empty] | 2023-09-05 09:12 | 3997.685 | 63.72285 | 30.2662 | 0.1522439 | 11.91667 | 715 | 28.21 | 23.79 | 23.08 | 0.71
[5 empty] | 2023-09-05 09:12 | 4000.47 | 64.23991 | 30.29152 | 0.1533724 | 12 | 720 | 28.21 | 23.79 | 22.99 | 0.8
[5 empty] | 2023-09-05 09:12 | 4003.653 | 65.41447 | 30.30599 | 0.1560525 | 12.08333 | 725 | 28.58 | 23.79 | 23.08 | 0.71
[5 empty] | 2023-09-05 09:12 | 3999.675 | 64.0499 | 30.33131 | 0.1529492 | 12.16667 | 730 | 28.21 | 23.79 | 23.08 | 0.71
[5 empty] | 2023-09-05 09:13 | 3996.09375 | 63.28436 | 30.35301 | 0.1512565 | 12.25 | 735 | 28.3 | 23.79 | 22.99 | 0.8
[5 empty] | 2023-09-05 09:13 | 4002.459 | 63.85807 | 30.36386 | 0.152385 | 12.33333 | 740 | 28.76 | 23.79 | 23.08 | 0.71
[5 empty] | 2023-09-05 09:13 | 4003.255 | 64.04813 | 30.38194 | 0.1528082 | 12.41667 | 745 | 28.39 | 23.79 | 23.08 | 0.71
[5 empty] | 2023-09-05 09:13 | 3995.298 | 63.92083 | 30.41088 | 0.1528082 | 12.5 | 750 | 28.3 | 23.79 | 22.99 | 0.8
[5 empty] | 2023-09-05 09:13 | 4000.072 | 65.00153 | 30.4362 | 0.1552062 | 12.58333 | 755 | 28.49 | 23.79 | 23.08 | 0.71
[5 empty] | 2023-09-05 09:13 | 4002.062 | 60.18715 | 30.45067 | 0.1436393 | 12.66667 | 760 | 28.39 | 23.79 | 22.99 | 0.8
[5 empty] | 2023-09-05 09:13 | 3999.277 | 60.02713 | 30.47237 | 0.1433572 | 12.75 | 765 | 28.39 | 23.79 | 23.08 | 0.71
[5 empty] | 2023-09-05 09:13 | 3996.09375 | 61.10071 | 30.49407 | 0.1460373 | 12.83333 | 770 | 28.58 | 23.88 | 22.99 | 0.89
[5 empty] | 2023-09-05 09:13 | 4004.847 | 62.65405 | 30.51939 | 0.1494227 | 12.91667 | 775 | 28.39 | 23.88 | 23.08 | 0.8
[5 empty] | 2023-09-05 09:13 | 4001.266 | 63.12989 | 30.53747 | 0.1506923 | 13 | 780 | 28.67 | 23.79 | 23.08 | 0.71
[5 empty] | 2023-09-05 09:13 | 3996.492 | 62.93652 | 30.55917 | 0.1504101 | 13.08333 | 785 | 28.49 | 23.79 | 23.08 | 0.71
[5 empty] | 2023-09-05 09:13 | 4000.072 | 63.34737 | 30.57726 | 0.1512565 | 13.16667 | 790 | 28.58 | 23.79 | 23.08 | 0.71
[5 empty] | 2023-09-05 09:14 | 4004.449 | 63.77152 | 30.59896 | 0.1521029 | 13.25 | 795 | 28.76 | 23.88 | 23.08 | 0.8
[5 empty] | 2023-09-05 09:14 | 3998.481 | 63.26311 | 30.60981 | 0.1511154 | 13.33333 | 800 | 28.58 | 23.79 | 23.08 | 0.71
[5 empty] | 2023-09-05 09:14 | 3999.277 | 62.98038 | 30.63513 | 0.1504101 | 13.41667 | 805 | 28.58 | 23.88 | 23.08 | 0.8
[5 empty] | 2023-09-05 09:14 | 4004.449 | 63.71238 | 30.65321 | 0.1519618 | 13.5 | 810 | 28.58 | 23.79 | 23.08 | 0.71
[5 empty] | 2023-09-05 09:14 | 4000.47 | 61.52211 | 30.66768 | 0.1468837 | 13.58333 | 815 | 28.67 | 23.79 | 23.08 | 0.71
[5 empty] | 2023-09-05 09:14 | 3997.287 | 60.35149 | 30.68938 | 0.1442035 | 13.66667 | 820 | 28.67 | 23.79 | 23.08 | 0.71
[5 empty] | 2023-09-05 09:14 | 4000.47 | 60.34046 | 30.70747 | 0.1440625 | 13.75 | 825 | 28.67 | 23.88 | 23.08 | 0.8
[5 empty] | 2023-09-05 09:14 | 4000.868 | 61.11461 | 30.7147 | 0.1458963 | 13.83333 | 830 | 28.67 | 23.79 | 23.08 | 0.71
[5 empty] | 2023-09-05 09:14 | 3997.685 | 59.58995 | 30.7364 | 0.1423698 | 13.91667 | 835 | 28.67 | 23.79 | 23.08 | 0.71
[5 empty] | 2023-09-05 09:14 | 4000.47 | 59.45422 | 30.74725 | 0.1419466 | 14 | 840 | 28.67 | 23.88 | 22.99 | 0.89
[5 empty] | 2023-09-05 09:14 | 4003.653 | 60.62499 | 30.76895 | 0.1446267 | 14.08333 | 845 | 28.67 | 23.79 | 22.99 | 0.8
[5 empty] | 2023-09-05 09:14 | 4000.868 | 60.93736 | 30.78342 | 0.1454731 | 14.16667 | 850 | 28.76 | 23.79 | 22.99 | 0.8
[5 empty] | 2023-09-05 09:15 | 3996.492 | 60.8707 | 30.8015 | 0.1454731 | 14.25 | 855 | 28.95 | 23.79 | 22.99 | 0.8
[5 empty] | 2023-09-05 09:15 | 4001.664 | 61.77687 | 30.80874 | 0.1474479 | 14.33333 | 860 | 28.76 | 23.88 | 22.99 | 0.89
[5 empty] | 2023-09-05 09:15 | 4002.459 | 60.90247 | 30.83044 | 0.145332 | 14.41667 | 865 | 28.85 | 23.79 | 22.99 | 0.8
[5 empty] | 2023-09-05 09:15 | 3998.083 | 60.65874 | 30.84129 | 0.1449088 | 14.5 | 870 | 28.85 | 23.79 | 22.99 | 0.8
[5 empty] | 2023-09-05 09:15 | 3998.481 | 61.96394 | 30.85214 | 0.1480121 | 14.58333 | 875 | 28.76 | 23.88 | 22.99 | 0.89
[5 empty] | 2023-09-05 09:15 | 4003.255 | 62.80654 | 30.86661 | 0.1498459 | 14.66667 | 880 | 28.95 | 23.88 | 23.08 | 0.8
[5 empty] | 2023-09-05 09:15 | 3998.879 | 62.97411 | 30.87023 | 0.1504101 | 14.75 | 885 | 28.85 | 23.79 | 22.99 | 0.8
[5 empty] | 2023-09-05 09:15 | 3998.481 | 62.43636 | 30.88108 | 0.1491406 | 14.83333 | 890 | 28.85 | 23.79 | 22.99 | 0.8
[5 empty] | 2023-09-05 09:15 | 4001.664 | 62.13147 | 30.89916 | 0.1482943 | 14.91667 | 895 | 29.13 | 23.88 | 22.99 | 0.89
[5 empty] | 2023-09-05 09:15 | 4001.664 | 63.25436 | 30.91363 | 0.1509744 | 15 | 900 | 28.85 | 23.88 | 22.99 | 0.89
[5 empty] | 2023-09-05 09:15 | 3997.685 | 62.42393 | 30.93533 | 0.1491406 | 15.08333 | 905 | 28.85 | 23.79 | 22.99 | 0.8
[5 empty] | 2023-09-05 09:15 | 4000.47 | 62.46742 | 30.94618 | 0.1491406 | 15.16667 | 910 | 28.85 | 23.79 | 22.99 | 0.8
[5 empty] | 2023-09-05 09:16 | 4004.051 | 62.58248 | 30.95341 | 0.1492817 | 15.25 | 915 | 28.85 | 23.79 | 22.99 | 0.8
[5 empty] | 2023-09-05 09:16 | 3999.675 | 63.16386 | 30.96788 | 0.1508333 | 15.33333 | 920 | 28.95 | 23.79 | 22.99 | 0.8
[5 empty] | 2023-09-05 09:16 | 3998.083 | 62.19397 | 30.98235 | 0.1485764 | 15.41667 | 925 | 28.95 | 23.79 | 22.99 | 0.8
[5 empty] | 2023-09-05 09:16 | 4000.072 | 62.81568 | 30.9932 | 0.149987 | 15.5 | 930 | 28.95 | 23.79 | 22.99 | 0.8
[5 empty] | 2023-09-05 09:16 | 3999.277 | 62.33066 | 31.00405 | 0.1488585 | 15.58333 | 935 | 28.95 | 23.79 | 22.99 | 0.8
[5 empty] | 2023-09-05 09:16 | 3995.696 | 61.44869 | 31.00043 | 0.1468837 | 15.66667 | 940 | 28.95 | 23.79 | 22.99 | 0.8
[5 empty] | 2023-09-05 09:16 | 3999.277 | 61.03123 | 31.01852 | 0.1457552 | 15.75 | 945 | 28.95 | 23.79 | 22.99 | 0.8
[5 empty] | 2023-09-05 09:16 | 4002.857 | 61.61795 | 31.02213 | 0.1470248 | 15.83333 | 950 | 28.95 | 23.79 | 22.99 | 0.8
[5 empty] | 2023-09-05 09:16 | 4000.868 | 61.6464 | 31.0366 | 0.1471658 | 15.91667 | 955 | 28.95 | 23.79 | 22.99 | 0.8
[5 empty] | 2023-09-05 09:16 | 3998.083 | 61.54445 | 31.04384 | 0.1470248 | 16 | 960 | 28.95 | 23.79 | 22.9 | 0.89
[5 empty] | 2023-09-05 09:16 | 4001.664 | 62.42698 | 31.05831 | 0.1489996 | 16.08333 | 965 | 28.95 | 23.79 | 22.9 | 0.89
[5 empty] | 2023-09-05 09:16 | 4002.459 | 62.73494 | 31.08 | 0.1497048 | 16.16667 | 970 | 29.04 | 23.79 | 22.99 | 0.8
[5 empty] | 2023-09-05 09:17 | 3997.287 | 61.82737 | 31.09085 | 0.14773 | 16.25 | 975 | 29.04 | 23.79 | 22.99 | 0.8
[5 empty] | 2023-09-05 09:17 | 3995.298 | 62.09164 | 31.08724 | 0.1484353 | 16.33333 | 980 | 29.04 | 23.79 | 22.9 | 0.89
[5 empty] | 2023-09-05 09:17 | 4002.857 | 62.85942 | 31.10532 | 0.149987 | 16.41667 | 985 | 29.04 | 23.79 | 22.99 | 0.8
[5 empty] | 2023-09-05 09:17 | 3996.492 | 62.81848 | 31.10171 | 0.150128 | 16.5 | 990 | 29.04 | 23.79 | 22.9 | 0.89
[5 empty] | 2023-09-05 09:17 | 3996.889 | 62.52956 | 31.11618 | 0.1494227 | 16.58333 | 995 | 29.04 | 23.79 | 22.9 | 0.89
[5 empty] | 2023-09-05 09:17 | 4002.857 | 62.85942 | 31.10894 | 0.149987 | 16.66667 | 1000 | 29.04 | 23.79 | 22.9 | 0.89
[5 empty] | 2023-09-05 09:17 | 4000.072 | 63.28829 | 31.11256 | 0.1511154 | 16.75 | 1005 | 29.04 | 23.79 | 22.9 | 0.89
[5 empty] | 2023-09-05 09:17 | 3995.298 | 62.44567 | 31.13426 | 0.1492817 | 16.83333 | 1010 | 29.13 | 23.79 | 22.9 | 0.89
[5 empty] | 2023-09-05 09:17 | 4000.868 | 62.17821 | 31.14873 | 0.1484353 | 16.91667 | 1015 | 29.04 | 23.79 | 22.9 | 0.89
[5 empty] | 2023-09-05 09:17 | 4003.255 | 62.62915 | 31.14149 | 0.1494227 | 17 | 1020 | 29.22 | 23.79 | 22.9 | 0.89
[5 empty] | 2023-09-05 09:17 | 3996.09375 | 62.87124 | 31.14511 | 0.1502691 | 17.08333 | 1025 | 29.04 | 23.79 | 22.9 | 0.89
[5 empty] | 2023-09-05 09:18 | 3998.481 | 62.20016 | 31.14873 | 0.1485764 | 17.16667 | 1030 | 29.13 | 23.79 | 22.9 | 0.89
[5 empty] | 2023-09-05 09:18 | 4002.857 | 63.21413 | 31.15234375 | 0.1508333 | 17.25 | 1035 | 29.13 | 23.7 | 22.9 | 0.8
[5 empty] | 2023-09-05 09:18 | 4000.47 | 62.70376 | 31.15596 | 0.1497048 | 17.33333 | 1040 | 29.13 | 23.79 | 22.9 | 0.89
[5 empty] | 2023-09-05 09:18 | 3998.083 | 61.60349 | 31.15234375 | 0.1471658 | 17.41667 | 1045 | 29.13 | 23.7 | 22.9 | 0.8
[5 empty] | 2023-09-05 09:18 | 4001.266 | 62.83443 | 31.16319 | 0.149987 | 17.5 | 1050 | 29.13 | 23.7 | 22.9 | 0.8
[5 empty] | 2023-09-05 09:18 | 4004.847 | 63.54127 | 31.17043 | 0.1515386 | 17.58333 | 1055 | 29.13 | 23.7 | 22.9 | 0.8
[5 empty] | 2023-09-05 09:18 | 3998.481 | 62.43636 | 31.1849 | 0.1491406 | 17.66667 | 1060 | 29.13 | 23.7 | 22.81 | 0.89
[5 empty] | 2023-09-05 09:18 | 4001.664 | 61.95418 | 31.18128 | 0.1478711 | 17.75 | 1065 | 29.13 | 23.7 | 22.9 | 0.8
[5 empty] | 2023-09-05 09:18 | 4004.051 | 59.74398 | 31.1849 | 0.1425108 | 17.83333 | 1070 | 29.13 | 23.7 | 22.9 | 0.8
[5 empty] | 2023-09-05 09:18 | 3999.277 | 58.84583 | 31.19213 | 0.140536 | 17.91667 | 1075 | 29.13 | 23.7 | 22.9 | 0.8
[5 empty] | 2023-09-05 09:18 | 3998.083 | 58.47399 | 31.2066 | 0.1396897 | 18 | 1080 | 29.13 | 23.7 | 22.9 | 0.8
[5 empty] | 2023-09-05 09:18 | 4003.653 | 58.91023 | 31.2283 | 0.140536 | 18.08333 | 1085 | 29.13 | 23.7 | 22.9 | 0.8
[5 empty] | 2023-09-05 09:19 | 4002.857 | 59.07587 | 31.21745 | 0.1409592 | 18.16667 | 1090 | 29.22 | 23.7 | 22.81 | 0.89
[5 empty] | 2023-09-05 09:19 | 3998.481 | 57.41685 | 31.21745 | 0.1371506 | 18.25 | 1095 | 29.5 | 23.7 | 22.9 | 0.8
[5 empty] | 2023-09-05 09:19 | 4000.47 | 57.68174 | 31.22468 | 0.1377148 | 18.33333 | 1100 | 29.13 | 23.7 | 22.9 | 0.8
[5 empty] | 2023-09-05 09:19 | 4002.857 | 57.59793 | 31.21745 | 0.1374327 | 18.41667 | 1105 | 29.13 | 23.7 | 22.9 | 0.8
[5 empty] | 2023-09-05 09:19 | 4005.245 | 57.86888 | 31.22468 | 0.1379969 | 18.5 | 1110 | 29.13 | 23.7 | 22.81 | 0.89
[5 empty] | 2023-09-05 09:19 | 3997.287 | 57.51778 | 31.23192 | 0.1374327 | 18.58333 | 1115 | 29.13 | 23.7 | 22.81 | 0.89
[5 empty] | 2023-09-05 09:19 | 3999.675 | 57.43399 | 31.2283 | 0.1371506 | 18.66667 | 1120 | 29.22 | 23.7 | 22.81 | 0.89
[5 empty] | 2023-09-05 09:19 | 4002.459 | 58.47887 | 31.21745 | 0.1395486 | 18.75 | 1125 | 29.22 | 23.7 | 22.81 | 0.89
[5 empty] | 2023-09-05 09:19 | 3996.889 | 57.57109 | 31.23192 | 0.1375738 | 18.83333 | 1130 | 29.13 | 23.7 | 22.81 | 0.89
[5 empty] | 2023-09-05 09:19 | 3998.083 | 58.00161 | 31.25 | 0.1385612 | 18.91667 | 1135 | 29.22 | 23.7 | 22.81 | 0.89
[5 empty] | 2023-09-05 09:19 | 4001.266 | 57.63413 | 31.25723 | 0.1375738 | 19 | 1140 | 29.22 | 23.7 | 22.81 | 0.89
[5 empty] | 2023-09-05 09:19 | 3999.675 | 57.49306 | 31.25 | 0.1372916 | 19.08333 | 1145 | 29.22 | 23.7 | 22.81 | 0.89
[5 empty] | 2023-09-05 09:20 | 3995.696 | 57.31785 | 31.25362 | 0.1370095 | 19.16667 | 1150 | 29.13 | 23.7 | 22.81 | 0.89
[5 empty] | 2023-09-05 09:20 | 4000.072 | 57.61694 | 31.24638 | 0.1375738 | 19.25 | 1155 | 29.32 | 23.61 | 22.81 | 0.8
[5 empty] | 2023-09-05 09:20 | 4003.653 | 57.49112 | 31.24638 | 0.1371506 | 19.33333 | 1160 | 29.22 | 23.7 | 22.81 | 0.89
[5 empty] | 2023-09-05 09:20 | 3996.09375 | 56.96946 | 31.25 | 0.1361632 | 19.41667 | 1165 | 29.22 | 23.7 | 22.81 | 0.89
[5 empty] | 2023-09-05 09:20 | 3999.277 | 56.12886 | 31.25 | 0.1340473 | 19.5 | 1170 | 29.22 | 23.7 | 22.81 | 0.89
[5 empty] | 2023-09-05 09:20 | 4003.653 | 57.07722 | 31.24277 | 0.1361632 | 19.58333 | 1175 | 29.22 | 23.61 | 22.81 | 0.8
[5 empty] | 2023-09-05 09:20 | 3998.481 | 57.3578 | 31.24277 | 0.1370095 | 19.66667 | 1180 | 29.22 | 23.61 | 22.81 | 0.8
[5 empty] | 2023-09-05 09:20 | 3995.696 | 57.02279 | 31.23915 | 0.1363042 | 19.75 | 1185 | 29.41 | 23.61 | 22.72 | 0.89
[5 empty] | 2023-09-05 09:20 | 4004.051 | 57.55597 | 31.23915 | 0.1372916 | 19.83333 | 1190 | 29.22 | 23.61 | 22.81 | 0.8
[5 empty] | 2023-09-05 09:20 | 4001.266 | 57.33866 | 31.24638 | 0.1368685 | 19.91667 | 1195 | 29.22 | 23.61 | 22.81 | 0.8
[5 empty] | 2023-09-05 09:20 | 3996.492 | 57.03414 | 31.23915 | 0.1363042 | 20 | 1200 | 29.22 | 23.61 | 22.72 | 0.89
[5 empty] | 2023-09-05 09:20 | 4000.072 | 57.32156 | 31.23553 | 0.1368685 | 20.08333 | 1205 | 29.59 | 23.61 | 22.72 | 0.89
[5 empty] | 2023-09-05 09:21 | 4000.47 | 57.5045 | 31.23915 | 0.1372916 | 20.16667 | 1210 | 29.22 | 23.61 | 22.72 | 0.89
[5 empty] | 2023-09-05 09:21 | 3998.481 | 57.41685 | 31.25362 | 0.1371506 | 20.25 | 1215 | 29.41 | 23.61 | 22.72 | 0.89
[5 empty] | 2023-09-05 09:21 | 3996.492 | 57.62437 | 31.26085 | 0.1377148 | 20.33333 | 1220 | 29.22 | 23.61 | 22.72 | 0.89
[5 empty] | 2023-09-05 09:21 | 4004.449 | 57.73911 | 31.26447 | 0.1377148 | 20.41667 | 1225 | 29.22 | 23.61 | 22.72 | 0.89
[5 empty] | 2023-09-05 09:21 | 4003.255 | 58.13577 | 31.26447 | 0.1387022 | 20.5 | 1230 | 29.22 | 23.61 | 22.72 | 0.89
[5 empty] | 2023-09-05 09:21 | 3996.889 | 57.03982 | 31.26808 | 0.1363042 | 20.58333 | 1235 | 29.22 | 23.61 | 22.72 | 0.89
[5 empty] | 2023-09-05 09:21 | 4003.255 | 57.01242 | 31.26085 | 0.1360221 | 20.66667 | 1240 | 29.59 | 23.61 | 22.72 | 0.89
[5 empty] | 2023-09-05 09:21 | 4003.255 | 57.60365 | 31.26085 | 0.1374327 | 20.75 | 1245 | 29.22 | 23.52 | 22.72 | 0.8
[5 empty] | 2023-09-05 09:21 | 3999.277 | 57.48734 | 31.26085 | 0.1372916 | 20.83333 | 1250 | 29.22 | 23.61 | 22.72 | 0.89
[5 empty] | 2023-09-05 09:21 | 3996.889 | 57.21692 | 31.25723 | 0.1367274 | 20.91667 | 1255 | 29.22 | 23.61 | 22.72 | 0.89
[5 empty] | 2023-09-05 09:21 | 4003.653 | 57.90503 | 31.26085 | 0.138138 | 21 | 1260 | 29.22 | 23.61 | 22.72 | 0.89
[5 empty] | 2023-09-05 09:21 | 4002.459 | 57.29665 | 31.26808 | 0.1367274 | 21.08333 | 1265 | 29.22 | 23.61 | 22.72 | 0.89
[5 empty] | 2023-09-05 09:22 | 3996.492 | 56.85708 | 31.26085 | 0.1358811 | 21.16667 | 1270 | 29.22 | 23.61 | 22.72 | 0.89
[5 empty] | 2023-09-05 09:22 | 3999.675 | 57.13865 | 31.26447 | 0.1364453 | 21.25 | 1275 | 29.22 | 23.61 | 22.72 | 0.89
[5 empty] | 2023-09-05 09:22 | 4004.051 | 58.14733 | 31.25723 | 0.1387022 | 21.33333 | 1280 | 29.22 | 23.52 | 22.72 | 0.8
[5 empty] | 2023-09-05 09:22 | 3998.083 | 57.17494 | 31.25723 | 0.1365863 | 21.41667 | 1285 | 29.22 | 23.52 | 22.72 | 0.8
[5 empty] | 2023-09-05 09:22 | 3996.492 | 57.62437 | 31.26085 | 0.1377148 | 21.5 | 1290 | 29.32 | 23.52 | 22.72 | 0.8
[5 empty] | 2023-09-05 09:22 | 4001.664 | 57.81714 | 31.25 | 0.1379969 | 21.58333 | 1295 | 29.22 | 23.61 | 22.72 | 0.89
[5 empty] | 2023-09-05 09:22 | 4000.072 | 57.49878 | 31.23915 | 0.1372916 | 21.66667 | 1300 | 29.22 | 23.52 | 22.72 | 0.8
[5 empty] | 2023-09-05 09:22 | 3996.492 | 57.15218 | 31.23192 | 0.1365863 | 21.75 | 1305 | 29.22 | 23.52 | 22.63 | 0.89
[5 empty] | 2023-09-05 09:22 | 3997.287 | 57.75391 | 31.22107 | 0.1379969 | 21.83333 | 1310 | 29.13 | 23.52 | 22.63 | 0.89
[5 empty] | 2023-09-05 09:22 | 4004.051 | 57.20117 | 31.22468 | 0.1364453 | 21.91667 | 1315 | 29.22 | 23.52 | 22.63 | 0.89
[5 empty] | 2023-09-05 09:22 | 3997.287 | 56.80935 | 31.21745 | 0.13574 | 22 | 1320 | 29.13 | 23.52 | 22.72 | 0.8
[5 empty] | 2023-09-05 09:22 | 4000.47 | 57.44542 | 31.21745 | 0.1371506 | 22.08333 | 1325 | 29.22 | 23.52 | 22.63 | 0.89
[5 empty] | 2023-09-05 09:23 | 4003.653 | 57.72763 | 31.21745 | 0.1377148 | 22.16667 | 1330 | 29.22 | 23.52 | 22.63 | 0.89
[5 empty] | 2023-09-05 09:23 | 4000.47 | 57.7999 | 31.21745 | 0.1379969 | 22.25 | 1335 | 29.41 | 23.52 | 22.63 | 0.89
[5 empty] | 2023-09-05 09:23 | 3996.09375 | 56.91043 | 31.21745 | 0.1360221 | 22.33333 | 1340 | 29.22 | 23.52 | 22.63 | 0.89
[5 empty] | 2023-09-05 09:23 | 4001.664 | 57.04887 | 31.21745 | 0.1361632 | 22.41667 | 1345 | 29.22 | 23.52 | 22.63 | 0.89
[5 empty] | 2023-09-05 09:23 | 4002.062 | 58.05934 | 31.21745 | 0.1385612 | 22.5 | 1350 | 29.13 | 23.52 | 22.63 | 0.89
[5 empty] | 2023-09-05 09:23 | 3996.09375 | 57.26454 | 31.2283 | 0.1368685 | 22.58333 | 1355 | 29.22 | 23.52 | 22.63 | 0.89
[5 empty] | 2023-09-05 09:23 | 3997.685 | 57.05118 | 31.23192 | 0.1363042 | 22.66667 | 1360 | 29.13 | 23.52 | 22.63 | 0.89
[5 empty] | 2023-09-05 09:23 | 4003.255 | 57.66278 | 31.23553 | 0.1375738 | 22.75 | 1365 | 29.32 | 23.52 | 22.63 | 0.89
[5 empty] | 2023-09-05 09:23 | 3999.675 | 57.31586 | 31.2283 | 0.1368685 | 22.83333 | 1370 | 29.22 | 23.52 | 22.63 | 0.89
[5 empty] | 2023-09-05 09:23 | 3996.889 | 57.15787 | 31.2283 | 0.1365863 | 22.91667 | 1375 | 29.13 | 23.52 | 22.63 | 0.89
[5 empty] | 2023-09-05 09:23 | 4001.664 | 56.98976 | 31.2283 | 0.1360221 | 23 | 1380 | 29.13 | 23.52 | 22.63 | 0.89
[5 empty] | 2023-09-05 09:23 | 3999.277 | 57.66453 | 31.2283 | 0.1377148 | 23.08333 | 1385 | 29.13 | 23.52 | 22.63 | 0.89
[5 empty] | 2023-09-05 09:24 | 3996.889 | 56.74468 | 31.23192 | 0.135599 | 23.16667 | 1390 | 29.13 | 23.52 | 22.63 | 0.89
[5 empty] | 2023-09-05 09:24 | 3998.879 | 57.54068 | 31.22468 | 0.1374327 | 23.25 | 1395 | 29.22 | 23.52 | 22.63 | 0.89
[5 empty] | 2023-09-05 09:24 | 4003.653 | 58.2598 | 31.21745 | 0.1389844 | 23.33333 | 1400 | 29.41 | 23.52 | 22.63 | 0.89
[5 empty] | 2023-09-05 09:24 | 4000.072 | 57.14433 | 31.22107 | 0.1364453 | 23.41667 | 1405 | 29.22 | 23.52 | 22.63 | 0.89
[5 empty] | 2023-09-05 09:24 | 3997.685 | 56.57885 | 31.21745 | 0.1351758 | 23.5 | 1410 | 29.22 | 23.43 | 22.63 | 0.8
[5 empty] | 2023-09-05 09:24 | 4000.072 | 57.91232 | 31.2066 | 0.1382791 | 23.58333 | 1415 | 29.22 | 23.43 | 22.63 | 0.8
[5 empty] | 2023-09-05 09:24 | 4000.868 | 57.6284 | 31.20298 | 0.1375738 | 23.66667 | 1420 | 29.22 | 23.52 | 22.63 | 0.89
[5 empty] | 2023-09-05 09:24 | 3995.696 | 57.37686 | 31.21383 | 0.1371506 | 23.75 | 1425 | 29.32 | 23.52 | 22.63 | 0.89
[5 empty] | 2023-09-05 09:24 | 4000.868 | 57.74657 | 31.21383 | 0.1378559 | 23.83333 | 1430 | 29.22 | 23.43 | 22.63 | 0.8
[5 empty] | 2023-09-05 09:24 | 4003.653 | 57.55025 | 31.21021 | 0.1372916 | 23.91667 | 1435 | 29.22 | 23.43 | 22.63 | 0.8
[5 empty] | 2023-09-05 09:24 | 4000.072 | 57.91232 | 31.20298 | 0.1382791 | 24 | 1440 | 29.22 | 23.43 | 22.63 | 0.8
[5 empty] | 2023-09-05 09:24 | 3996.889 | 57.33497 | 31.19936 | 0.1370095 | 24.08333 | 1445 | 29.22 | 23.43 | 22.55 | 0.88
[5 empty] | 2023-09-05 09:25 | 4002.857 | 58.24823 | 31.19575 | 0.1389844 | 24.16667 | 1450 | 29.32 | 23.43 | 22.63 | 0.8
[5 empty] | 2023-09-05 09:25 | 4001.266 | 58.52054 | 31.18128 | 0.1396897 | 24.25 | 1455 | 29.22 | 23.43 | 22.63 | 0.8
[5 empty] | 2023-09-05 09:25 | 3996.889 | 57.63011 | 31.19213 | 0.1377148 | 24.33333 | 1460 | 29.22 | 23.43 | 22.63 | 0.8
[5 empty] | 2023-09-05 09:25 | 3998.879 | 57.9541 | 31.19213 | 0.1384201 | 24.41667 | 1465 | 29.13 | 23.43 | 22.63 | 0.8
[5 empty] | 2023-09-05 09:25 | 4003.255 | 57.4854 | 31.19213 | 0.1371506 | 24.5 | 1470 | 29.13 | 23.43 | 22.55 | 0.88
[5 empty] | 2023-09-05 09:25 | 4000.072 | 56.61263 | 31.19213 | 0.1351758 | 24.58333 | 1475 | 29.5 | 23.43 | 22.55 | 0.88
[5 empty] | 2023-09-05 09:25 | 3999.277 | 57.90079 | 31.1849 | 0.1382791 | 24.66667 | 1480 | 29.13 | 23.43 | 22.55 | 0.88
[5 empty] | 2023-09-05 09:25 | 4003.653 | 58.4372 | 31.17405 | 0.1394075 | 24.75 | 1485 | 29.5 | 23.43 | 22.55 | 0.88
[5 empty] | 2023-09-05 09:25 | 3999.277 | 58.43237 | 31.17405 | 0.1395486 | 24.83333 | 1490 | 29.13 | 23.43 | 22.55 | 0.88
[5 empty] | 2023-09-05 09:25 | 3998.481 | 57.00349 | 31.17405 | 0.1361632 | 24.91667 | 1495 | 29.32 | 23.43 | 22.55 | 0.88
[5 empty] | 2023-09-05 09:25 | 3999.675 | 57.96564 | 31.15958 | 0.1384201 | 25 | 1500 | 29.22 | 23.43 | 22.55 | 0.88
[5 empty] | 2023-09-05 09:26 | 4003.255 | 58.31314 | 31.16319 | 0.1391254 | 25.08333 | 1505 | 29.32 | 23.43 | 22.55 | 0.88
[5 empty] | 2023-09-05 09:26 | 3999.675 | 57.90656 | 31.16319 | 0.1382791 | 25.16667 | 1510 | 29.13 | 23.43 | 22.55 | 0.88
[5 empty] | 2023-09-05 09:26 | 3998.083 | 57.47018 | 31.16319 | 0.1372916 | 25.25 | 1515 | 29.13 | 23.43 | 22.55 | 0.88
[5 empty] | 2023-09-05 09:26 | 4002.459 | 58.59711 | 31.14873 | 0.1398307 | 25.33333 | 1520 | 29.13 | 23.43 | 22.55 | 0.88
[5 empty] | 2023-09-05 09:26 | 4001.266 | 57.8705 | 31.14511 | 0.138138 | 25.41667 | 1525 | 29.22 | 23.43 | 22.55 | 0.88
[5 empty] | 2023-09-05 09:26 | 3997.287 | 57.28165 | 31.14873 | 0.1368685 | 25.5 | 1530 | 29.22 | 23.43 | 22.55 | 0.88
[5 empty] | 2023-09-05 09:26 | 3999.675 | 57.37492 | 31.14873 | 0.1370095 | 25.58333 | 1535 | 29.04 | 23.43 | 22.55 | 0.88
[5 empty] | 2023-09-05 09:26 | 4002.857 | 58.54382 | 31.14149 | 0.1396897 | 25.66667 | 1540 | 29.32 | 23.43 | 22.55 | 0.88
[5 empty] | 2023-09-05 09:26 | 3997.685 | 57.40542 | 31.13788 | 0.1371506 | 25.75 | 1545 | 29.13 | 23.43 | 22.55 | 0.88
[5 empty] | 2023-09-05 09:26 | 3996.889 | 57.80721 | 31.13064 | 0.138138 | 25.83333 | 1550 | 29.41 | 23.43 | 22.55 | 0.88
[5 empty] | 2023-09-05 09:26 | 4001.664 | 58.17176 | 31.13064 | 0.1388433 | 25.91667 | 1555 | 29.22 | 23.43 | 22.55 | 0.88
[5 empty] | 2023-09-05 09:26 | 4001.266 | 58.22507 | 31.13064 | 0.1389844 | 26 | 1560 | 29.32 | 23.43 | 22.55 | 0.88
[5 empty] | 2023-09-05 09:27 | 3996.889 | 56.56759 | 31.12703 | 0.1351758 | 26.08333 | 1565 | 29.13 | 23.43 | 22.55 | 0.88
[5 empty] | 2023-09-05 09:27 | 3999.277 | 57.90079 | 31.13064 | 0.1382791 | 26.16667 | 1570 | 29.13 | 23.43 | 22.55 | 0.88
[5 empty] | 2023-09-05 09:27 | 4002.857 | 58.07088 | 31.12341 | 0.1385612 | 26.25 | 1575 | 29.13 | 23.43 | 22.55 | 0.88
[5 empty] | 2023-09-05 09:27 | 3998.481 | 57.71212 | 31.09809 | 0.1378559 | 26.33333 | 1580 | 29.5 | 23.43 | 22.55 | 0.88
[5 empty] | 2023-09-05 09:27 | 3996.09375 | 57.55963 | 31.10532 | 0.1375738 | 26.41667 | 1585 | 29.13 | 23.34 | 22.55 | 0.79
[5 empty] | 2023-09-05 09:27 | 4004.847 | 56.91678 | 31.11979 | 0.13574 | 26.5 | 1590 | 29.32 | 23.34 | 22.55 | 0.79
[5 empty] | 2023-09-05 09:27 | 4000.47 | 57.26818 | 31.11618 | 0.1367274 | 26.58333 | 1595 | 29.13 | 23.34 | 22.55 | 0.79
[5 empty] | 2023-09-05 09:27 | 3995.696 | 57.31785 | 31.10894 | 0.1370095 | 26.66667 | 1600 | 29.13 | 23.43 | 22.55 | 0.88
[5 empty] | 2023-09-05 09:27 | 4002.857 | 57.77529 | 31.10171 | 0.1378559 | 26.75 | 1605 | 29.22 | 23.34 | 22.55 | 0.79
[5 empty] | 2023-09-05 09:27 | 4004.051 | 57.73337 | 31.10532 | 0.1377148 | 26.83333 | 1610 | 29.13 | 23.43 | 22.55 | 0.88
[5 empty] | 2023-09-05 09:27 | 3997.685 | 57.28735 | 31.10171 | 0.1368685 | 26.91667 | 1615 | 29.13 | 23.34 | 22.46 | 0.88
[5 empty] | 2023-09-05 09:27 | 3998.083 | 57.70638 | 31.09809 | 0.1378559 | 27 | 1620 | 29.13 | 23.34 | 22.55 | 0.79
[5 empty] | 2023-09-05 09:28 | 4003.255 | 57.42629 | 31.10171 | 0.1370095 | 27.08333 | 1625 | 29.13 | 23.34 | 22.46 | 0.88
[5 empty] | 2023-09-05 09:28 | 4000.47 | 57.5045 | 31.10171 | 0.1372916 | 27.16667 | 1630 | 29.22 | 23.34 | 22.46 | 0.88
[5 empty] | 2023-09-05 09:28 | 3999.277 | 57.01484 | 31.10171 | 0.1361632 | 27.25 | 1635 | 29.13 | 23.34 | 22.55 | 0.79
[5 empty] | 2023-09-05 09:28 | 4000.072 | 57.9714 | 31.09447 | 0.1384201 | 27.33333 | 1640 | 29.13 | 23.34 | 22.55 | 0.79
[5 empty] | 2023-09-05 09:28 | 4000.47 | 58.03625 | 31.08362 | 0.1385612 | 27.41667 | 1645 | 29.13 | 23.34 | 22.46 | 0.88
[5 empty] | 2023-09-05 09:28 | 3998.083 | 57.76541 | 31.07639 | 0.1379969 | 27.5 | 1650 | 29.13 | 23.34 | 22.46 | 0.88
[5 empty] | 2023-09-05 09:28 | 3999.675 | 57.84748 | 31.06916 | 0.138138 | 27.58333 | 1655 | 29.13 | 23.34 | 22.46 | 0.88
[5 empty] | 2023-09-05 09:28 | 4004.051 | 57.85164 | 31.06916 | 0.1379969 | 27.66667 | 1660 | 29.13 | 23.34 | 22.55 | 0.79
[5 empty] | 2023-09-05 09:28 | 3999.277 | 57.95987 | 31.07639 | 0.1384201 | 27.75 | 1665 | 29.13 | 23.34 | 22.46 | 0.88
[5 empty] | 2023-09-05 09:28 | 3996.492 | 57.91951 | 31.07277 | 0.1384201 | 27.83333 | 1670 | 29.41 | 23.34 | 22.46 | 0.88
[5 empty] | 2023-09-05 09:28 | 4002.459 | 58.12421 | 31.07277 | 0.1387022 | 27.91667 | 1675 | 29.13 | 23.34 | 22.46 | 0.88
[5 empty] | 2023-09-05 09:28 | 4000.868 | 57.92384 | 31.08 | 0.1382791 | 28 | 1680 | 29.13 | 23.34 | 22.46 | 0.88
[5 empty] | 2023-09-05 09:29 | 3998.879 | 58.2494 | 31.05107 | 0.1391254 | 28.08333 | 1685 | 29.22 | 23.34 | 22.46 | 0.88
[5 empty] | 2023-09-05 09:29 | 3999.277 | 57.90079 | 31.05107 | 0.1382791 | 28.16667 | 1690 | 29.13 | 23.34 | 22.46 | 0.88
[5 empty] | 2023-09-05 09:29 | 4000.868 | 58.45562 | 31.05831 | 0.1395486 | 28.25 | 1695 | 29.13 | 23.34 | 22.46 | 0.88
[5 empty] | 2023-09-05 09:29 | 3998.879 | 58.48563 | 31.05831 | 0.1396897 | 28.33333 | 1700 | 29.13 | 23.34 | 22.46 | 0.88
[5 empty] | 2023-09-05 09:29 | 3997.287 | 58.34428 | 31.05831 | 0.1394075 | 28.41667 | 1705 | 29.04 | 23.34 | 22.46 | 0.88
[5 empty] | 2023-09-05 09:29 | 4001.664 | 58.23086 | 31.03299 | 0.1389844 | 28.5 | 1710 | 29.13 | 23.34 | 22.46 | 0.88
[5 empty] | 2023-09-05 09:29 | 4004.847 | 57.86314 | 31.02575 | 0.1379969 | 28.58333 | 1715 | 29.41 | 23.34 | 22.46 | 0.88
[5 empty] | 2023-09-05 09:29 | 3997.685 | 58.17297 | 31.03299 | 0.1389844 | 28.66667 | 1720 | 29.04 | 23.34 | 22.46 | 0.88
[5 empty] | 2023-09-05 09:29 | 3999.675 | 57.61121 | 31.04022 | 0.1375738 | 28.75 | 1725 | 29.22 | 23.34 | 22.46 | 0.88
[5 empty] | 2023-09-05 09:29 | 4004.847 | 58.69121 | 31.0366 | 0.1399718 | 28.83333 | 1730 | 29.13 | 23.34 | 22.46 | 0.88
[5 empty] | 2023-09-05 09:29 | 3997.287 | 57.51778 | 31.04022 | 0.1374327 | 28.91667 | 1735 | 29.13 | 23.34 | 22.46 | 0.88
[5 empty] | 2023-09-05 09:29 | 3998.083 | 57.58828 | 31.01852 | 0.1375738 | 29 | 1740 | 29.41 | 23.34 | 22.46 | 0.88
[5 empty] | 2023-09-05 09:30 | 4002.459 | 58.24244 | 31.01852 | 0.1389844 | 29.08333 | 1745 | 29.04 | 23.34 | 22.46 | 0.88
[5 empty] | 2023-09-05 09:30 | 3999.277 | 58.49145 | 31.02937 | 0.1396897 | 29.16667 | 1750 | 29.04 | 23.34 | 22.46 | 0.88
[5 empty] | 2023-09-05 09:30 | 3998.083 | 58.00161 | 31.02575 | 0.1385612 | 29.25 | 1755 | 29.04 | 23.34 | 22.46 | 0.88
[5 empty] | 2023-09-05 09:30 | 4000.072 | 58.26678 | 31.03299 | 0.1391254 | 29.33333 | 1760 | 29.04 | 23.34 | 22.46 | 0.88
[5 empty] | 2023-09-05 09:30 | 4001.664 | 58.70366 | 31.02575 | 0.1401128 | 29.41667 | 1765 | 29.04 | 23.34 | 22.46 | 0.88
[5 empty] | 2023-09-05 09:30 | 3997.685 | 57.93681 | 31.02213 | 0.1384201 | 29.5 | 1770 | 29.13 | 23.34 | 22.46 | 0.88
[5 empty] | 2023-09-05 09:30 | 3997.287 | 57.75391 | 31.03299 | 0.1379969 | 29.58333 | 1775 | 29.04 | 23.34 | 22.46 | 0.88
[5 empty] | 2023-09-05 09:30 | 4003.653 | 58.49631 | 31.02937 | 0.1395486 | 29.66667 | 1780 | 29.13 | 23.34 | 22.46 | 0.88
[5 empty] | 2023-09-05 09:30 | 4001.664 | 59.41286 | 31.03299 | 0.1418055 | 29.75 | 1785 | 29.04 | 23.34 | 22.46 | 0.88
[5 empty] | 2023-09-05 09:30 | 3996.492 | 57.91951 | 31.0366 | 0.1384201 | 29.83333 | 1790 | 29.04 | 23.26 | 22.46 | 0.8
[5 empty] | 2023-09-05 09:30 | 4001.664 | 58.82185 | 31.0366 | 0.1403949 | 29.91667 | 1795 | 29.22 | 23.34 | 22.46 | 0.88
[5 empty] | 2023-09-05 09:30 | 4004.051 | 58.79782 | 31.02575 | 0.1402539 | 30 | 1800 | 29.04 | 23.34 | 22.46 | 0.88
[5 empty] | 2023-09-05 09:31 | 3996.492 | 57.62437 | 31.01852 | 0.1377148 | 30.08333 | 1805 | 29.22 | 23.34 | 22.46 | 0.88
[5 empty] | 2023-09-05 09:31 | 3999.277 | 57.90079 | 31.01852 | 0.1382791 | 30.16667 | 1810 | 29.04 | 23.34 | 22.46 | 0.88
[5 empty] | 2023-09-05 09:31 | 4001.664 | 58.40816 | 31.01129 | 0.1394075 | 30.25 | 1815 | 29.04 | 23.34 | 22.46 | 0.88
[5 empty] | 2023-09-05 09:31 | 4002.062 | 58.8277 | 31.02575 | 0.1403949 | 30.33333 | 1820 | 29.04 | 23.26 | 22.46 | 0.8
[5 empty] | 2023-09-05 09:31 | 3998.481 | 57.53496 | 31.02575 | 0.1374327 | 30.41667 | 1825 | 29.04 | 23.26 | 22.46 | 0.8
[5 empty] | 2023-09-05 09:31 | 3999.277 | 59.14115 | 31.01852 | 0.1412413 | 30.5 | 1830 | 29.04 | 23.34 | 22.37 | 0.97
[5 empty] | 2023-09-05 09:31 | 4004.449 | 58.98108 | 31.00767 | 0.1406771 | 30.58333 | 1835 | 29.04 | 23.26 | 22.37 | 0.89
[5 empty] | 2023-09-05 09:31 | 3998.083 | 58.11971 | 31.00405 | 0.1388433 | 30.66667 | 1840 | 29.04 | 23.34 | 22.46 | 0.88
[5 empty] | 2023-09-05 09:31 | 3999.277 | 57.19201 | 31.00043 | 0.1365863 | 30.75 | 1845 | 29.04 | 23.26 | 22.37 | 0.89
[5 empty] | 2023-09-05 09:31 | 4004.847 | 58.98694 | 30.9932 | 0.1406771 | 30.83333 | 1850 | 29.22 | 23.26 | 22.46 | 0.8
[5 empty] | 2023-09-05 09:31 | 4000.47 | 58.98156 | 30.98235 | 0.1408181 | 30.91667 | 1855 | 29.04 | 23.26 | 22.37 | 0.89
[5 empty] | 2023-09-05 09:31 | 3996.492 | 57.86048 | 30.97511 | 0.1382791 | 31 | 1860 | 29.04 | 23.26 | 22.37 | 0.89
[5 empty] | 2023-09-05 09:32 | 4002.459 | 58.71533 | 30.97873 | 0.1401128 | 31.08333 | 1865 | 29.04 | 23.26 | 22.46 | 0.8
[5 empty] | 2023-09-05 09:32 | 4002.459 | 58.89267 | 30.97873 | 0.140536 | 31.16667 | 1870 | 29.04 | 23.26 | 22.46 | 0.8
[5 empty] | 2023-09-05 09:32 | 3996.889 | 57.98429 | 30.96788 | 0.1385612 | 31.25 | 1875 | 29.13 | 23.34 | 22.37 | 0.97
[5 empty] | 2023-09-05 09:32 | 3997.287 | 58.46235 | 30.96788 | 0.1396897 | 31.33333 | 1880 | 29.04 | 23.26 | 22.37 | 0.89
[5 empty] | 2023-09-05 09:32 | 4002.459 | 59.54289 | 30.97511 | 0.1420876 | 31.41667 | 1885 | 29.32 | 23.26 | 22.37 | 0.89
[5 empty] | 2023-09-05 09:32 | 4000.072 | 59.212 | 30.98597 | 0.1413824 | 31.5 | 1890 | 29.13 | 23.26 | 22.37 | 0.89
[5 empty] | 2023-09-05 09:32 | 3996.09375 | 58.38587 | 30.98958 | 0.1395486 | 31.58333 | 1895 | 29.32 | 23.26 | 22.37 | 0.89
[5 empty] | 2023-09-05 09:32 | 4001.664 | 58.46725 | 30.9932 | 0.1395486 | 31.66667 | 1900 | 29.22 | 23.26 | 22.37 | 0.89
[5 empty] | 2023-09-05 09:32 | 4003.653 | 58.67372 | 30.9932 | 0.1399718 | 31.75 | 1905 | 29.04 | 23.26 | 22.37 | 0.89
[5 empty] | 2023-09-05 09:32 | 3997.287 | 58.10814 | 30.9932 | 0.1388433 | 31.83333 | 1910 | 29.22 | 23.26 | 22.37 | 0.89
[5 empty] | 2023-09-05 09:32 | 4002.062 | 58.47306 | 30.97511 | 0.1395486 | 31.91667 | 1915 | 29.04 | 23.26 | 22.37 | 0.89
[5 empty] | 2023-09-05 09:32 | 4002.459 | 58.95178 | 30.96788 | 0.1406771 | 32 | 1920 | 29.04 | 23.26 | 22.37 | 0.89
[5 empty] | 2023-09-05 09:33 | 4000.072 | 58.32585 | 30.96788 | 0.1392665 | 32.08333 | 1925 | 29.22 | 23.26 | 22.37 | 0.89
[5 empty] | 2023-09-05 09:33 | 3996.492 | 58.74583 | 30.96788 | 0.1403949 | 32.16667 | 1930 | 29.04 | 23.26 | 22.37 | 0.89
[5 empty] | 2023-09-05 09:33 | 4001.266 | 58.52054 | 30.96065 | 0.1396897 | 32.25 | 1935 | 29.22 | 23.26 | 22.37 | 0.89
[5 empty] | 2023-09-05 09:33 | 4004.449 | 58.92194 | 30.94257 | 0.140536 | 32.33333 | 1940 | 29.04 | 23.26 | 22.37 | 0.89
[5 empty] | 2023-09-05 09:33 | 3999.277 | 58.72771 | 30.93533 | 0.1402539 | 32.41667 | 1945 | 29.04 | 23.26 | 22.37 | 0.89
[5 empty] | 2023-09-05 09:33 | 4001.664 | 58.99916 | 30.9281 | 0.1408181 | 32.5 | 1950 | 29.04 | 23.26 | 22.37 | 0.89
[5 empty] | 2023-09-05 09:33 | 4004.051 | 59.2709 | 30.9281 | 0.1413824 | 32.58333 | 1955 | 28.95 | 23.26 | 22.37 | 0.89
[5 empty] | 2023-09-05 09:33 | 3999.277 | 58.49145 | 30.94257 | 0.1396897 | 32.66667 | 1960 | 28.95 | 23.26 | 22.37 | 0.89
[5 empty] | 2023-09-05 09:33 | 3998.481 | 58.47981 | 30.9498 | 0.1396897 | 32.75 | 1965 | 28.95 | 23.26 | 22.37 | 0.89
[5 empty] | 2023-09-05 09:33 | 4003.653 | 58.96936 | 30.95703125 | 0.1406771 | 32.83333 | 1970 | 29.04 | 23.26 | 22.37 | 0.89
[5 empty] | 2023-09-05 09:33 | 4001.266 | 58.46143 | 30.9498 | 0.1395486 | 32.91667 | 1975 | 28.95 | 23.26 | 22.37 | 0.89
[5 empty] | 2023-09-05 09:34 | 3996.492 | 58.45072 | 30.95341 | 0.1396897 | 33 | 1980 | 28.95 | 23.26 | 22.37 | 0.89
[5 empty] | 2023-09-05 09:34 | 4000.072 | 57.91232 | 30.94618 | 0.1382791 | 33.08333 | 1985 | 28.95 | 23.26 | 22.37 | 0.89
[5 empty] | 2023-09-05 09:34 | 4003.653 | 59.38327 | 30.95341 | 0.1416645 | 33.16667 | 1990 | 28.95 | 23.26 | 22.37 | 0.89
[5 empty] | 2023-09-05 09:34 | 4000.072 | 58.32585 | 30.94618 | 0.1392665 | 33.25 | 1995 | 28.95 | 23.26 | 22.37 | 0.89
[5 empty] | 2023-09-05 09:34 | 3999.277 | 58.55051 | 30.9498 | 0.1398307 | 33.33333 | 2000 | 29.04 | 23.26 | 22.37 | 0.89
[5 empty] | 2023-09-05 09:34 | 4002.857 | 58.07088 | 30.94618 | 0.1385612 | 33.41667 | 2005 | 29.04 | 23.26 | 22.37 | 0.89
[5 empty] | 2023-09-05 09:34 | 3999.277 | 59.20023 | 30.93533 | 0.1413824 | 33.5 | 2010 | 29.04 | 23.26 | 22.37 | 0.89
[5 empty] | 2023-09-05 09:34 | 3995.696 | 58.26204 | 30.93172 | 0.1392665 | 33.58333 | 2015 | 29.04 | 23.17 | 22.37 | 0.8
[5 empty] | 2023-09-05 09:34 | 3999.277 | 58.78676 | 30.93172 | 0.1403949 | 33.66667 | 2020 | 28.95 | 23.17 | 22.37 | 0.8
[5 empty] | 2023-09-05 09:34 | 4002.857 | 58.66206 | 30.93172 | 0.1399718 | 33.75 | 2025 | 28.95 | 23.17 | 22.37 | 0.8
[5 empty] | 2023-09-05 09:34 | 3997.287 | 58.40331 | 30.9498 | 0.1395486 | 33.83333 | 2030 | 28.95 | 23.17 | 22.37 | 0.8
[5 empty] | 2023-09-05 09:34 | 3997.287 | 58.40331 | 30.94257 | 0.1395486 | 33.91667 | 2035 | 28.95 | 23.26 | 22.37 | 0.89
[5 empty] | 2023-09-05 09:34 | 4004.051 | 58.85694 | 30.9498 | 0.1403949 | 34 | 2040 | 29.22 | 23.17 | 22.37 | 0.8
[5 empty] | 2023-09-05 09:35 | 4002.459 | 58.41977 | 30.93533 | 0.1394075 | 34.08333 | 2045 | 28.95 | 23.17 | 22.28 | 0.89
[5 empty] | 2023-09-05 09:35 | 3997.287 | 58.46235 | 30.94257 | 0.1396897 | 34.16667 | 2050 | 28.95 | 23.17 | 22.37 | 0.8
[5 empty] | 2023-09-05 09:35 | 4000.47 | 59.04064 | 30.94618 | 0.1409592 | 34.25 | 2055 | 28.95 | 23.26 | 22.37 | 0.89
[5 empty] | 2023-09-05 09:35 | 4004.847 | 58.51375 | 30.94257 | 0.1395486 | 34.33333 | 2060 | 28.95 | 23.17 | 22.28 | 0.89
[5 empty] | 2023-09-05 09:35 | 3998.481 | 58.30265 | 30.94618 | 0.1392665 | 34.41667 | 2065 | 28.95 | 23.26 | 22.28 | 0.98
[5 empty] | 2023-09-05 09:35 | 3998.481 | 57.65306 | 30.94257 | 0.1377148 | 34.5 | 2070 | 28.95 | 23.17 | 22.28 | 0.89
[5 empty] | 2023-09-05 09:35 | 4000.868 | 58.57381 | 30.94257 | 0.1398307 | 34.58333 | 2075 | 28.95 | 23.17 | 22.37 | 0.8
[5 empty] | 2023-09-05 09:35 | 4002.062 | 57.94112 | 30.93533 | 0.1382791 | 34.66667 | 2080 | 29.13 | 23.17 | 22.28 | 0.89
[5 empty] | 2023-09-05 09:35 | 3997.287 | 58.04911 | 30.94257 | 0.1387022 | 34.75 | 2085 | 28.95 | 23.17 | 22.28 | 0.89
[5 empty] | 2023-09-05 09:35 | 4002.459 | 57.5922 | 30.93895 | 0.1374327 | 34.83333 | 2090 | 29.04 | 23.17 | 22.28 | 0.89
[5 empty] | 2023-09-05 09:35 | 4001.664 | 57.93535 | 30.93895 | 0.1382791 | 34.91667 | 2095 | 28.95 | 23.17 | 22.28 | 0.89
[5 empty] | 2023-09-05 09:36 | 3998.879 | 57.54068 | 30.94257 | 0.1374327 | 35 | 2100 | 28.95 | 23.17 | 22.28 | 0.89
[5 empty] | 2023-09-05 09:36 | 3997.685 | 57.05118 | 30.93533 | 0.1363042 | 35.08333 | 2105 | 28.95 | 23.17 | 22.28 | 0.89
[5 empty] | 2023-09-05 09:36 | 4002.857 | 58.01176 | 30.93172 | 0.1384201 | 35.16667 | 2110 | 29.04 | 23.17 | 22.28 | 0.89
[5 empty] | 2023-09-05 09:36 | 4000.47 | 57.56358 | 30.93895 | 0.1374327 | 35.25 | 2115 | 28.95 | 23.17 | 22.28 | 0.89
[5 empty] | 2023-09-05 09:36 | 3998.083 | 57.35209 | 30.93895 | 0.1370095 | 35.33333 | 2120 | 28.95 | 23.17 | 22.28 | 0.89
[5 empty] | 2023-09-05 09:36 | 4001.664 | 57.87626 | 30.93172 | 0.138138 | 35.41667 | 2125 | 28.95 | 23.17 | 22.28 | 0.89
[5 empty] | 2023-09-05 09:36 | 4001.664 | 58.58546 | 30.93172 | 0.1398307 | 35.5 | 2130 | 29.13 | 23.17 | 22.28 | 0.89
[5 empty] | 2023-09-05 09:36 | 3996.492 | 57.91951 | 30.92448 | 0.1384201 | 35.58333 | 2135 | 29.04 | 23.17 | 22.28 | 0.89
[5 empty] | 2023-09-05 09:36 | 3998.481 | 57.3578 | 30.92448 | 0.1370095 | 35.66667 | 2140 | 29.32 | 23.17 | 22.28 | 0.89
[5 empty] | 2023-09-05 09:36 | 4003.653 | 58.2598 | 30.91001 | 0.1389844 | 35.75 | 2145 | 28.95 | 23.17 | 22.28 | 0.89
[5 empty] | 2023-09-05 09:36 | 3999.277 | 57.36922 | 30.92086 | 0.1370095 | 35.83333 | 2150 | 28.95 | 23.17 | 22.28 | 0.89
[5 empty] | 2023-09-05 09:36 | 3996.889 | 57.15787 | 30.91725 | 0.1365863 | 35.91667 | 2155 | 28.95 | 23.17 | 22.28 | 0.89
[5 empty] | 2023-09-05 09:37 | 4001.664 | 57.46256 | 30.91725 | 0.1371506 | 36 | 2160 | 29.13 | 23.17 | 22.28 | 0.89
[5 empty] | 2023-09-05 09:37 | 4000.868 | 58.21928 | 30.91725 | 0.1389844 | 36.08333 | 2165 | 29.13 | 23.17 | 22.28 | 0.89
[5 empty] | 2023-09-05 09:37 | 3997.287 | 57.6949 | 30.90278 | 0.1378559 | 36.16667 | 2170 | 28.95 | 23.17 | 22.28 | 0.89
[5 empty] | 2023-09-05 09:37 | 3999.675 | 57.61121 | 30.90278 | 0.1375738 | 36.25 | 2175 | 29.22 | 23.17 | 22.28 | 0.89
[5 empty] | 2023-09-05 09:37 | 4004.051 | 58.02906 | 30.90278 | 0.1384201 | 36.33333 | 2180 | 28.95 | 23.17 | 22.28 | 0.89
[5 empty] | 2023-09-05 09:37 | 4000.072 | 58.26678 | 30.90278 | 0.1391254 | 36.41667 | 2185 | 28.95 | 23.17 | 22.28 | 0.89
[5 empty] | 2023-09-05 09:37 | 3998.481 | 57.59402 | 30.90639 | 0.1375738 | 36.5 | 2190 | 28.95 | 23.17 | 22.28 | 0.89
[5 empty] | 2023-09-05 09:37 | 4001.266 | 58.46143 | 30.90639 | 0.1395486 | 36.58333 | 2195 | 28.85 | 23.17 | 22.28 | 0.89
[5 empty] | 2023-09-05 09:37 | 4002.857 | 58.07088 | 30.90639 | 0.1385612 | 36.66667 | 2200 | 29.04 | 23.17 | 22.28 | 0.89
[5 empty] | 2023-09-05 09:37 | 3996.09375 | 57.1465 | 30.90278 | 0.1365863 | 36.75 | 2205 | 29.22 | 23.17 | 22.28 | 0.89
[5 empty] | 2023-09-05 09:37 | 4000.072 | 58.08955 | 30.90278 | 0.1387022 | 36.83333 | 2210 | 28.95 | 23.17 | 22.28 | 0.89
[5 empty] | 2023-09-05 09:37 | 4003.653 | 57.49112 | 30.89916 | 0.1371506 | 36.91667 | 2215 | 28.95 | 23.17 | 22.28 | 0.89
[5 empty] | 2023-09-05 09:38 | 3997.287 | 57.99007 | 30.90278 | 0.1385612 | 37 | 2220 | 28.95 | 23.17 | 22.28 | 0.89
[5 empty] | 2023-09-05 09:38 | 3996.09375 | 57.5006 | 30.89916 | 0.1374327 | 37.08333 | 2225 | 29.04 | 23.17 | 22.28 | 0.89
[5 empty] | 2023-09-05 09:38 | 4002.857 | 58.66206 | 30.90278 | 0.1399718 | 37.16667 | 2230 | 28.95 | 23.17 | 22.28 | 0.89
[5 empty] | 2023-09-05 09:38 | 4001.266 | 58.52054 | 30.91001 | 0.1396897 | 37.25 | 2235 | 28.95 | 23.17 | 22.28 | 0.89
[5 empty] | 2023-09-05 09:38 | 3996.889 | 57.92527 | 30.91001 | 0.1384201 | 37.33333 | 2240 | 28.95 | 23.08 | 22.28 | 0.8
[5 empty] | 2023-09-05 09:38 | 4002.857 | 58.18911 | 30.91001 | 0.1388433 | 37.41667 | 2245 | 28.95 | 23.17 | 22.28 | 0.89
[5 empty] | 2023-09-05 09:38 | 4003.653 | 58.67372 | 30.90278 | 0.1399718 | 37.5 | 2250 | 29.04 | 23.17 | 22.28 | 0.89
[5 empty] | 2023-09-05 09:38 | 4001.266 | 58.81601 | 30.90278 | 0.1403949 | 37.58333 | 2255 | 28.95 | 23.08 | 22.28 | 0.8
[5 empty] | 2023-09-05 09:38 | 3997.287 | 57.57683 | 30.90278 | 0.1375738 | 37.66667 | 2260 | 28.95 | 23.08 | 22.28 | 0.8
[5 empty] | 2023-09-05 09:38 | 4002.459 | 58.47887 | 30.90278 | 0.1395486 | 37.75 | 2265 | 29.22 | 23.17 | 22.28 | 0.89
[5 empty] | 2023-09-05 09:38 | 4002.857 | 58.8394 | 30.90278 | 0.1403949 | 37.83333 | 2270 | 28.95 | 23.17 | 22.28 | 0.89
[5 empty] | 2023-09-05 09:38 | 3996.889 | 57.80721 | 30.89554 | 0.138138 | 37.91667 | 2275 | 28.95 | 23.17 | 22.28 | 0.89
[5 empty] | 2023-09-05 09:39 | 3999.675 | 59.08797 | 30.89916 | 0.1411002 | 38 | 2280 | 28.95 | 23.08 | 22.28 | 0.8
[5 empty] | 2023-09-05 09:39 | 4002.857 | 58.89852 | 30.89554 | 0.140536 | 38.08333 | 2285 | 29.13 | 23.08 | 22.28 | 0.8
[5 empty] | 2023-09-05 09:39 | 3998.481 | 58.53886 | 30.89916 | 0.1398307 | 38.16667 | 2290 | 28.95 | 23.17 | 22.19 | 0.98
[5 empty] | 2023-09-05 09:39 | 3998.083 | 58.41493 | 30.89554 | 0.1395486 | 38.25 | 2295 | 28.95 | 23.08 | 22.19 | 0.89
[5 empty] | 2023-09-05 09:39 | 4004.449 | 59.1585 | 30.88831 | 0.1411002 | 38.33333 | 2300 | 28.95 | 23.08 | 22.19 | 0.89
[5 empty] | 2023-09-05 09:39 | 4000.072 | 58.68031 | 30.88831 | 0.1401128 | 38.41667 | 2305 | 28.95 | 23.08 | 22.28 | 0.8
[5 empty] | 2023-09-05 09:39 | 3999.277 | 58.96396 | 30.88469 | 0.1408181 | 38.5 | 2310 | 28.95 | 23.08 | 22.19 | 0.89
[5 empty] | 2023-09-05 09:39 | 4002.062 | 58.11844 | 30.87384 | 0.1387022 | 38.58333 | 2315 | 28.85 | 23.08 | 22.19 | 0.89
[5 empty] | 2023-09-05 09:39 | 4003.255 | 58.90438 | 30.88469 | 0.140536 | 38.66667 | 2320 | 28.85 | 23.08 | 22.19 | 0.89
[5 empty] | 2023-09-05 09:39 | 3999.277 | 58.96396 | 30.87746 | 0.1408181 | 38.75 | 2325 | 28.95 | 23.08 | 22.19 | 0.89
[5 empty] | 2023-09-05 09:39 | 3998.481 | 58.83413 | 30.87384 | 0.140536 | 38.83333 | 2330 | 28.95 | 23.08 | 22.28 | 0.8
[5 empty] | 2023-09-05 09:39 | 4003.255 | 58.84524 | 30.88469 | 0.1403949 | 38.91667 | 2335 | 28.95 | 23.08 | 22.19 | 0.89
[5 empty] | 2023-09-05 09:40 | 4000.47 | 59.27697 | 30.88108 | 0.1415234 | 39 | 2340 | 29.13 | 23.08 | 22.28 | 0.8
[5 empty] | 2023-09-05 09:40 | 3998.879 | 58.6628 | 30.88108 | 0.1401128 | 39.08333 | 2345 | 29.13 | 23.08 | 22.19 | 0.89
[5 empty] | 2023-09-05 09:40 | 4002.857 | 58.30735 | 30.87023 | 0.1391254 | 39.16667 | 2350 | 28.95 | 23.08 | 22.19 | 0.89
[5 empty] | 2023-09-05 09:40 | 4002.857 | 59.13499 | 30.87746 | 0.1411002 | 39.25 | 2355 | 29.04 | 23.08 | 22.19 | 0.89
[5 empty] | 2023-09-05 09:40 | 3997.287 | 58.46235 | 30.87023 | 0.1396897 | 39.33333 | 2360 | 28.95 | 23.08 | 22.19 | 0.89
[5 empty] | 2023-09-05 09:40 | 3999.675 | 58.67448 | 30.86661 | 0.1401128 | 39.41667 | 2365 | 28.95 | 23.08 | 22.19 | 0.89
[5 empty] | 2023-09-05 09:40 | 4004.051 | 58.97522 | 30.87023 | 0.1406771 | 39.5 | 2370 | 28.95 | 23.08 | 22.19 | 0.89
[5 empty] | 2023-09-05 09:40 | 3999.277 | 58.60958 | 30.86661 | 0.1399718 | 39.58333 | 2375 | 28.85 | 23.08 | 22.19 | 0.89
[5 empty] | 2023-09-05 09:40 | 3997.685 | 58.58626 | 30.87023 | 0.1399718 | 39.66667 | 2380 | 29.04 | 23.08 | 22.19 | 0.89
[5 empty] | 2023-09-05 09:40 | 4006.04 | 58.70871 | 30.87384 | 0.1399718 | 39.75 | 2385 | 28.85 | 23.08 | 22.19 | 0.89
[5 empty] | 2023-09-05 09:40 | 4004.847 | 59.69671 | 30.86299 | 0.1423698 | 39.83333 | 2390 | 29.04 | 23.08 | 22.19 | 0.89
[5 empty] | 2023-09-05 09:40 | 3997.685 | 58.52721 | 30.86299 | 0.1398307 | 39.91667 | 2395 | 28.85 | 23.08 | 22.19 | 0.89
[5 empty] | 2023-09-05 09:41 | 4000.072 | 58.68031 | 30.86299 | 0.1401128 | 40 | 2400 | 28.85 | 23.08 | 22.19 | 0.89
[5 empty] | 2023-09-05 09:41 | 4004.847 | 58.80951 | 30.859375 | 0.1402539 | 40.08333 | 2405 | 28.85 | 23.08 | 22.19 | 0.89
[5 empty] | 2023-09-05 09:41 | 3996.492 | 59.33607 | 30.86299 | 0.1418055 | 40.16667 | 2410 | 28.85 | 23.08 | 22.19 | 0.89
[5 empty] | 2023-09-05 09:41 | 3995.298 | 59.14133 | 30.86299 | 0.1413824 | 40.25 | 2415 | 28.95 | 23.08 | 22.19 | 0.89
[5 empty] | 2023-09-05 09:41 | 3997.287 | 60.0563 | 30.859375 | 0.1434982 | 40.33333 | 2420 | 28.85 | 23.08 | 22.19 | 0.89
[5 empty] | 2023-09-05 09:41 | 4003.653 | 60.09282 | 30.86299 | 0.1433572 | 40.41667 | 2425 | 29.04 | 23.08 | 22.19 | 0.89
[5 empty] | 2023-09-05 09:41 | 3996.889 | 59.04682 | 30.86299 | 0.1411002 | 40.5 | 2430 | 28.85 | 23.08 | 22.19 | 0.89
[5 empty] | 2023-09-05 09:41 | 3999.675 | 59.38332 | 30.859375 | 0.1418055 | 40.58333 | 2435 | 28.85 | 23.08 | 22.19 | 0.89
[5 empty] | 2023-09-05 09:41 | 4001.266 | 59.46604 | 30.85576 | 0.1419466 | 40.66667 | 2440 | 28.85 | 23.08 | 22.19 | 0.89
[5 empty] | 2023-09-05 09:41 | 4001.664 | 59.76746 | 30.85576 | 0.1426519 | 40.75 | 2445 | 28.85 | 23.08 | 22.19 | 0.89
[5 empty] | 2023-09-05 09:41 | 3997.287 | 58.75752 | 30.85214 | 0.1403949 | 40.83333 | 2450 | 28.85 | 23.08 | 22.19 | 0.89
[5 empty] | 2023-09-05 09:41 | 3999.675 | 60.26939 | 30.85214 | 0.1439214 | 40.91667 | 2455 | 29.04 | 23.08 | 22.19 | 0.89
[5 empty] | 2023-09-05 09:42 | 4003.653 | 59.91544 | 30.84491 | 0.142934 | 41 | 2460 | 28.85 | 23.08 | 22.19 | 0.89
[5 empty] | 2023-09-05 09:42 | 3998.083 | 59.1235 | 30.84129 | 0.1412413 | 41.08333 | 2465 | 28.85 | 23.08 | 22.19 | 0.89
[5 empty] | 2023-09-05 09:42 | 3999.675 | 58.79261 | 30.84491 | 0.1403949 | 41.16667 | 2470 | 28.85 | 23.08 | 22.19 | 0.89
[5 empty] | 2023-09-05 09:42 | 4003.255 | 60.08685 | 30.84491 | 0.1433572 | 41.25 | 2475 | 29.04 | 23.08 | 22.19 | 0.89
[5 empty] | 2023-09-05 09:42 | 4001.266 | 59.76152 | 30.85214 | 0.1426519 | 41.33333 | 2480 | 29.04 | 23.08 | 22.19 | 0.89
[5 empty] | 2023-09-05 09:42 | 3996.889 | 59.16489 | 30.84852 | 0.1413824 | 41.41667 | 2485 | 28.85 | 23.08 | 22.19 | 0.89
[5 empty] | 2023-09-05 09:42 | 4001.266 | 59.76152 | 30.85214 | 0.1426519 | 41.5 | 2490 | 28.85 | 23.08 | 22.19 | 0.89
[5 empty] | 2023-09-05 09:42 | 4004.449 | 60.28219 | 30.85214 | 0.1437804 | 41.58333 | 2495 | 28.85 | 23.08 | 22.19 | 0.89
[5 empty] | 2023-09-05 09:42 | 3998.083 | 59.18256 | 30.84491 | 0.1413824 | 41.66667 | 2500 | 28.95 | 23.08 | 22.19 | 0.89
[5 empty] | 2023-09-05 09:42 | 4000.47 | 59.63147 | 30.84852 | 0.1423698 | 41.75 | 2505 | 28.85 | 22.99 | 22.19 | 0.8
[5 empty] | 2023-09-05 09:42 | 4001.664 | 60.18116 | 30.84129 | 0.1436393 | 41.83333 | 2510 | 28.85 | 23.08 | 22.19 | 0.89
[5 empty] | 2023-09-05 09:42 | 3995.696 | 58.85216 | 30.84491 | 0.1406771 | 41.91667 | 2515 | 28.85 | 23.08 | 22.19 | 0.89
[5 empty] | 2023-09-05 09:43 | 3997.287 | 59.7021 | 30.84129 | 0.1426519 | 42 | 2520 | 28.85 | 22.99 | 22.1 | 0.89
[5 empty] | 2023-09-05 09:43 | 4002.459 | 59.77934 | 30.84491 | 0.1426519 | 42.08333 | 2525 | 28.85 | 23.08 | 22.19 | 0.89
[5 empty] | 2023-09-05 09:43 | 4000.072 | 59.92093 | 30.84491 | 0.1430751 | 42.16667 | 2530 | 28.85 | 23.08 | 22.19 | 0.89
[5 empty] | 2023-09-05 09:43 | 3994.9 | 59.25344 | 30.84852 | 0.1416645 | 42.25 | 2535 | 28.85 | 22.99 | 22.1 | 0.89
[5 empty] | 2023-09-05 09:43 | 3999.277 | 59.55462 | 30.84852 | 0.1422287 | 42.33333 | 2540 | 28.85 | 22.99 | 22.19 | 0.8
[5 empty] | 2023-09-05 09:43 | 4002.062 | 59.95073 | 30.84491 | 0.1430751 | 42.41667 | 2545 | 29.04 | 22.99 | 22.19 | 0.8
[5 empty] | 2023-09-05 09:43 | 3999.277 | 59.61368 | 30.84491 | 0.1423698 | 42.5 | 2550 | 28.85 | 22.99 | 22.1 | 0.89
[5 empty] | 2023-09-05 09:43 | 3996.492 | 58.62778 | 30.84129 | 0.1401128 | 42.58333 | 2555 | 28.85 | 22.99 | 22.19 | 0.8
[5 empty] | 2023-09-05 09:43 | 4004.449 | 59.98648 | 30.83406 | 0.1430751 | 42.66667 | 2560 | 28.85 | 23.08 | 22.1 | 0.98
[5 empty] | 2023-09-05 09:43 | 4004.449 | 59.57248 | 30.83767 | 0.1420876 | 42.75 | 2565 | 28.85 | 22.99 | 22.19 | 0.8
[5 empty] | 2023-09-05 09:43 | 3995.298 | 58.61027 | 30.84129 | 0.1401128 | 42.83333 | 2570 | 28.85 | 22.99 | 22.19 | 0.8
[5 empty] | 2023-09-05 09:43 | 3998.879 | 59.07621 | 30.83406 | 0.1411002 | 42.91667 | 2575 | 28.85 | 22.99 | 22.19 | 0.8
[5 empty] | 2023-09-05 09:44 | 4002.062 | 59.47787 | 30.83406 | 0.1419466 | 43 | 2580 | 28.85 | 22.99 | 22.19 | 0.8
[5 empty] | 2023-09-05 09:44 | 4001.266 | 58.99329 | 30.83406 | 0.1408181 | 43.08333 | 2585 | 28.85 | 22.99 | 22.1 | 0.89
[5 empty] | 2023-09-05 09:44 | 3998.879 | 59.19433 | 30.83044 | 0.1413824 | 43.16667 | 2590 | 28.85 | 22.99 | 22.19 | 0.8
[5 empty] | 2023-09-05 09:44 | 4003.255 | 59.14087 | 30.83044 | 0.1411002 | 43.25 | 2595 | 28.85 | 23.08 | 22.1 | 0.98
[5 empty] | 2023-09-05 09:44 | 4000.868 | 59.51922 | 30.81597 | 0.1420876 | 43.33333 | 2600 | 28.85 | 22.99 | 22.1 | 0.89
[5 empty] | 2023-09-05 09:44 | 3996.09375 | 59.15311 | 30.81597 | 0.1413824 | 43.41667 | 2605 | 28.85 | 22.99 | 22.1 | 0.89
[5 empty] | 2023-09-05 09:44 | 3996.889 | 58.69266 | 30.81597 | 0.1402539 | 43.5 | 2610 | 28.85 | 22.99 | 22.1 | 0.89
[5 empty] | 2023-09-05 09:44 | 4002.459 | 59.42467 | 30.82321 | 0.1418055 | 43.58333 | 2615 | 28.85 | 22.99 | 22.1 | 0.89
[5 empty] | 2023-09-05 09:44 | 3997.287 | 58.63945 | 30.81959 | 0.1401128 | 43.66667 | 2620 | 28.85 | 22.99 | 22.1 | 0.89
[5 empty] | 2023-09-05 09:44 | 3998.083 | 59.1235 | 30.82321 | 0.1412413 | 43.75 | 2625 | 29.04 | 22.99 | 22.19 | 0.8
[5 empty] | 2023-09-05 09:44 | 4001.266 | 59.34785 | 30.82321 | 0.1416645 | 43.83333 | 2630 | 28.85 | 22.99 | 22.1 | 0.89
[5 empty] | 2023-09-05 09:45 | 4000.868 | 58.86926 | 30.81959 | 0.140536 | 43.91667 | 2635 | 28.85 | 22.99 | 22.1 | 0.89
[5 empty] | 2023-09-05 09:45 | 3994.9 | 58.78144 | 30.81236 | 0.140536 | 44 | 2640 | 28.85 | 22.99 | 22.1 | 0.89
[5 empty] | 2023-09-05 09:45 | 3999.277 | 59.7318 | 30.80512 | 0.1426519 | 44.08333 | 2645 | 28.85 | 22.99 | 22.1 | 0.89
[5 empty] | 2023-09-05 09:45 | 4003.255 | 59.37736 | 30.80512 | 0.1416645 | 44.16667 | 2650 | 28.85 | 22.99 | 22.1 | 0.89
[5 empty] | 2023-09-05 09:45 | 3998.083 | 59.53684 | 30.79789 | 0.1422287 | 44.25 | 2655 | 29.04 | 22.99 | 22.1 | 0.89
[5 empty] | 2023-09-05 09:45 | 3998.083 | 58.65113 | 30.79789 | 0.1401128 | 44.33333 | 2660 | 29.04 | 22.99 | 22.1 | 0.89
[5 empty] | 2023-09-05 09:45 | 4002.459 | 60.0749 | 30.80512 | 0.1433572 | 44.41667 | 2665 | 28.85 | 22.99 | 22.1 | 0.89
[5 empty] | 2023-09-05 09:45 | 4002.857 | 59.60794 | 30.80512 | 0.1422287 | 44.5 | 2670 | 28.76 | 22.99 | 22.1 | 0.89
[5 empty] | 2023-09-05 09:45 | 3995.298 | 58.31525 | 30.81236 | 0.1394075 | 44.58333 | 2675 | 28.76 | 22.99 | 22.1 | 0.89
[5 empty] | 2023-09-05 09:45 | 4003.255 | 59.73211 | 30.8015 | 0.1425108 | 44.66667 | 2680 | 28.76 | 22.99 | 22.1 | 0.89
[5 empty] | 2023-09-05 09:45 | 4002.459 | 59.30645 | 30.79427 | 0.1415234 | 44.75 | 2685 | 28.76 | 22.99 | 22.1 | 0.89
[5 empty] | 2023-09-05 09:45 | 3997.685 | 59.17667 | 30.79065 | 0.1413824 | 44.83333 | 2690 | 28.85 | 22.99 | 22.1 | 0.89
[5 empty] | 2023-09-05 09:46 | 3998.879 | 59.54869 | 30.77257 | 0.1422287 | 44.91667 | 2695 | 28.76 | 22.99 | 22.1 | 0.89
[5 empty] | 2023-09-05 09:46 | 4003.255 | 59.43649 | 30.77619 | 0.1418055 | 45 | 2700 | 28.76 | 22.99 | 22.1 | 0.89
[5 empty] | 2023-09-05 09:46 | 4000.47 | 59.63147 | 30.77257 | 0.1423698 | 45.08333 | 2705 | 28.76 | 22.99 | 22.1 | 0.89
[5 empty] | 2023-09-05 09:46 | 3996.09375 | 59.15311 | 30.77619 | 0.1413824 | 45.16667 | 2710 | 28.85 | 22.99 | 22.1 | 0.89
[5 empty] | 2023-09-05 09:46 | 4000.072 | 59.27108 | 30.77619 | 0.1415234 | 45.25 | 2715 | 28.76 | 22.99 | 22.1 | 0.89
[5 empty] | 2023-09-05 09:46 | 4004.051 | 59.86225 | 30.77257 | 0.1427929 | 45.33333 | 2720 | 28.76 | 22.99 | 22.1 | 0.89
[5 empty] | 2023-09-05 09:46 | 3997.287 | 59.34788 | 30.77257 | 0.1418055 | 45.41667 | 2725 | 28.76 | 22.99 | 22.1 | 0.89
[5 empty] | 2023-09-05 09:46 | 3998.481 | 58.65696 | 30.77257 | 0.1401128 | 45.5 | 2730 | 28.85 | 22.99 | 22.1 | 0.89
[5 empty] | 2023-09-05 09:46 | 4002.062 | 59.47787 | 30.76895 | 0.1419466 | 45.58333 | 2735 | 28.76 | 22.99 | 22.1 | 0.89
[5 empty] | 2023-09-05 09:46 | 4001.664 | 58.99916 | 30.76534 | 0.1408181 | 45.66667 | 2740 | 28.76 | 22.99 | 22.1 | 0.89
[5 empty] | 2023-09-05 09:46 | 3996.492 | 58.62778 | 30.76895 | 0.1401128 | 45.75 | 2745 | 28.76 | 22.99 | 22.1 | 0.89
[5 empty] | 2023-09-05 09:46 | 4001.664 | 59.47196 | 30.75449 | 0.1419466 | 45.83333 | 2750 | 28.76 | 22.99 | 22.1 | 0.89
[5 empty] | 2023-09-05 09:47 | 4003.653 | 59.44239 | 30.75449 | 0.1418055 | 45.91667 | 2755 | 28.76 | 22.99 | 22.1 | 0.89
[5 empty] | 2023-09-05 09:47 | 3996.889 | 58.81071 | 30.7581 | 0.140536 | 46 | 2760 | 28.76 | 22.99 | 22.1 | 0.89
[5 empty] | 2023-09-05 09:47 | 4001.266 | 59.34785 | 30.76534 | 0.1416645 | 46.08333 | 2765 | 28.76 | 22.99 | 22.1 | 0.89
[5 empty] | 2023-09-05 09:47 | 4005.245 | 59.2294 | 30.76534 | 0.1412413 | 46.16667 | 2770 | 28.76 | 22.99 | 22.1 | 0.89
[5 empty] | 2023-09-05 09:47 | 4001.266 | 59.46604 | 30.75449 | 0.1419466 | 46.25 | 2775 | 28.76 | 22.99 | 22.1 | 0.89
[5 empty] | 2023-09-05 09:47 | 3996.492 | 57.91951 | 30.7364 | 0.1384201 | 46.33333 | 2780 | 28.76 | 22.9 | 22.1 | 0.8