## 036
Versuch | Bezeichnung
picobond_036 | 050923_036
Datum | 2023-09-05
Modultyp | AMS
Partikelsystem
| Art | Bezeichnung | Einwaage in g
Hostparticle | Alumina | DAW-45 | 79.95
Guestparticle | Polysterol | SX250-H | 8.04
Summe |  |  | 87.99
Kommentar:
Parameter |  |  | Auswaage |  |  | TempExtern
Spaltweite | 2 | mm | Tara | 484.87 | g | Uhrzeit | Temperatur | Luftfeuchte
Drehzahl | 5000 | rpm | voll | 571.89 | g | 12:22 | 24 | 46%
Prozesszeit | 30 | min | Gesamtauswaage | 87.02 | g | 15:35 | 24 | 45%
|  |  | Verlust | 1.102398 | %
picobond
Leerlauf |  |  |  |  | Versuch
Date Time | Picobond.Drz_Mühle | Picobond.Leistung | Picobond.Temperatur | Picobond.Moment | Date Time | Picobond.Drz_Mühle | Picobond.Leistung | Picobond.Temperatur | Picobond.Moment |  | SensOb.Temperatur |  | SensDiff.Temperatur
| pbDrehzahl | pbLeistung | pbTemp | pbDrehmoment |  | pbDrehzahl | pbLeistung | pbTemp | pbDrehmoment | picobondTime | time | SensOb | SensDiff
| min-1 | W | °C | Nm |  | min-1 | W | °C | Nm | min | s | °C | °C | °C | °C
ts | rpm | power | pbTemp | DMom | ts | rpm | power | pbTemp | DMom | SensTime | obTime | obTemp | T1 | T2 | dT
2023-09-05 12:13 | 0 | 0 | 26.05252 | -0.12 | 2023-09-05 12:25 | 0 | 0 | 26.48293 | -0.12 | 0 | 0 | 24.86 | 21.84 | 23.7 | -1.86
2023-09-05 12:13 | 0 | 0 | 26.05614 | -0.12 | 2023-09-05 12:25 | 0 | 0 | 26.49016 | -0.12 | 0.08333333 | 5 | 25.13 | 21.84 | 23.7 | -1.86
2023-09-05 12:13 | 4.376447 | 0.4442567 | 26.06699 | 0.9695399 | 2023-09-05 12:25 | 59.67882 | 6.359482 | 26.49016 | 1.017782 | 0.1666667 | 10 | 25.04 | 21.84 | 23.7 | -1.86
2023-09-05 12:13 | 1015.734 | 3.469672 | 26.0706 | 0.03262586 | 2023-09-05 12:25 | 1039.605 | 18.93573 | 26.48655 | 0.173967 | 0.25 | 15 | 24.95 | 23.52 | 23.7 | -0.18
2023-09-05 12:14 | 1002.206 | -6.996767 | 26.07784 | -0.06667969 | 2023-09-05 12:25 | 1003.002 | -3.387897 | 26.49016 | -0.03226129 | 0.3333333 | 20 | 24.86 | 23.52 | 23.79 | -0.27
2023-09-05 12:14 | 1001.808 | -7.186331 | 26.08869 | -0.06851345 | 2023-09-05 12:25 | 1001.411 | -3.604367 | 26.48293 | -0.03437717 | 0.4166667 | 25 | 24.86 | 23.61 | 23.88 | -0.27
2023-09-05 12:14 | 1002.206 | -7.189185 | 26.114 | -0.06851345 | 2023-09-05 12:26 | 1004.196 | -3.480912 | 26.47931 | -0.03310763 | 0.5 | 30 | 24.95 | 23.61 | 24.06 | -0.45
2023-09-05 12:14 | 1002.604 | -7.132811 | 26.12486 | -0.06794922 | 2023-09-05 12:26 | 1002.604 | -3.62347 | 26.47569 | -0.03451823 | 0.5833333 | 35 | 24.95 | 23.7 | 23.97 | -0.27
2023-09-05 12:14 | 1001.013 | -7.195406 | 26.13209 | -0.06865451 | 2023-09-05 12:26 | 1000.217 | -3.747792 | 26.47931 | -0.03578776 | 0.6666667 | 40 | 25.13 | 23.7 | 23.97 | -0.27
2023-09-05 12:14 | 1001.808 | -7.275105 | 26.13571 | -0.06935981 | 2023-09-05 12:26 | 1001.013 | -3.691638 | 26.47931 | -0.03522352 | 0.75 | 45 | 24.95 | 23.7 | 24.06 | -0.36
2023-09-05 12:14 | 1003.002 | -7.165267 | 26.13571 | -0.06823134 | 2023-09-05 12:26 | 1003.002 | -3.624908 | 26.48655 | -0.03451823 | 0.8333333 | 50 | 24.95 | 23.61 | 23.97 | -0.36
| 5000 |  |  | -0.04848307 | 2023-09-05 12:26 | 1001.808 | -3.73896 | 26.49016 | -0.03564671 | 0.9166667 | 55 | 25.04 | 23.61 | 23.88 | -0.27
[5 empty] | 2023-09-05 12:26 | 1995.66 | 1.246507 | 26.49016 | 0.005965702 | 1 | 60 | 24.95 | 23.52 | 23.79 | -0.27
[5 empty] | 2023-09-05 12:26 | 1998.445 | 1.307277 | 26.49378 | 0.006247826 | 1.083333 | 65 | 24.95 | 23.43 | 23.61 | -0.18
[5 empty] | 2023-09-05 12:26 | 1996.455 | 0.7457545 | 26.49378 | 0.003567711 | 1.166667 | 70 | 24.95 | 23.34 | 23.43 | -0.09
[5 empty] | 2023-09-05 12:26 | 1995.66 | 0.3033514 | 26.4974 | 0.00145182 | 1.25 | 75 | 24.95 | 23.26 | 23.34 | -0.08
[5 empty] | 2023-09-05 12:26 | 1999.24 | 0.5696352 | 26.4974 | 0.002721354 | 1.333333 | 80 | 24.95 | 23.17 | 23.26 | -0.09
[5 empty] | 2023-09-05 12:26 | 1998.445 | 0.7464976 | 26.50101 | 0.003567711 | 1.416667 | 85 | 24.95 | 23.08 | 23.17 | -0.09
[5 empty] | 2023-09-05 12:27 | 3001.447 | 11.0063 | 26.50463 | 0.03502388 | 1.5 | 90 | 24.95 | 23.08 | 23.17 | -0.09
[5 empty] | 2023-09-05 12:27 | 2998.264 | 10.33042 | 26.52271 | 0.03290799 | 1.583333 | 95 | 24.95 | 22.99 | 23.08 | -0.09
[5 empty] | 2023-09-05 12:27 | 2997.07 | 9.927933 | 26.52633 | 0.03163845 | 1.666667 | 100 | 25.04 | 22.99 | 22.99 | 0
[5 empty] | 2023-09-05 12:27 | 2999.06 | 10.33316 | 26.52633 | 0.03290799 | 1.75 | 105 | 25.22 | 22.99 | 22.99 | 0
[5 empty] | 2023-09-05 12:27 | 2999.458 | 10.99901 | 26.53357 | 0.03502388 | 1.833333 | 110 | 24.95 | 22.9 | 22.99 | -0.09
[5 empty] | 2023-09-05 12:27 | 2997.866 | 10.7718 | 26.54803 | 0.03431859 | 1.916667 | 115 | 25.04 | 22.9 | 22.9 | 0
[5 empty] | 2023-09-05 12:27 | 3897.425 | 31.50247 | 26.55165 | 0.07720051 | 2 | 120 | 25.04 | 22.81 | 22.9 | -0.09
[5 empty] | 2023-09-05 12:27 | 3996.492 | 31.0047 | 26.54803 | 0.07409722 | 2.083333 | 125 | 25.31 | 22.81 | 22.9 | -0.09
[5 empty] | 2023-09-05 12:27 | 3999.277 | 31.85321 | 26.5625 | 0.07607204 | 2.166667 | 130 | 25.04 | 22.9 | 22.9 | 0
[5 empty] | 2023-09-05 12:27 | 4002.459 | 33.71103 | 26.56612 | 0.08044488 | 2.25 | 135 | 25.04 | 22.9 | 22.81 | 0.09
[5 empty] | 2023-09-05 12:27 | 4000.47 | 32.51263 | 26.5842 | 0.0776237 | 2.333333 | 140 | 25.4 | 22.9 | 22.81 | 0.09
[5 empty] | 2023-09-05 12:28 | 3998.879 | 32.79498 | 26.59867 | 0.07832897 | 2.416667 | 145 | 25.04 | 22.9 | 22.81 | 0.09
[5 empty] | 2023-09-05 12:28 | 5001.881 | 76.84866 | 26.63122 | 0.1467426 | 2.5 | 150 | 25.04 | 22.9 | 22.81 | 0.09
[5 empty] | 2023-09-05 12:28 | 4998.698 | 80.12189 | 26.65292 | 0.1530903 | 2.583333 | 155 | 25.04 | 22.9 | 22.81 | 0.09
[5 empty] | 2023-09-05 12:28 | 5003.87 | 80.64819 | 26.67824 | 0.1539366 | 2.666667 | 160 | 25.13 | 22.99 | 22.81 | 0.18
[5 empty] | 2023-09-05 12:28 | 5002.677 | 82.32829 | 26.71079 | 0.157181 | 2.75 | 165 | 25.13 | 23.08 | 22.81 | 0.27
[5 empty] | 2023-09-05 12:28 | 4995.515 | 83.31711 | 26.74335 | 0.1592969 | 2.833333 | 170 | 25.4 | 23.17 | 22.81 | 0.36
[5 empty] | 2023-09-05 12:28 | 5000.289 | 85.98143 | 26.76866 | 0.1642339 | 2.916667 | 175 | 25.22 | 23.17 | 22.81 | 0.36
[5 empty] | 2023-09-05 12:28 | 4998.698 | 86.02789 | 26.81568 | 0.164375 | 3 | 180 | 25.31 | 23.26 | 22.81 | 0.45
[5 empty] | 2023-09-05 12:28 | 5000.289 | 87.31071 | 26.85546875 | 0.166773 | 3.083333 | 185 | 25.31 | 23.26 | 22.81 | 0.45
[5 empty] | 2023-09-05 12:28 | 5001.085 | 87.5462 | 26.91334 | 0.1671962 | 3.166667 | 190 | 25.58 | 23.34 | 22.81 | 0.53
[5 empty] | 2023-09-05 12:28 | 5003.075 | 86.76823 | 26.96398 | 0.1656445 | 3.25 | 195 | 25.49 | 23.34 | 22.81 | 0.53
[5 empty] | 2023-09-05 12:28 | 5000.6875 | 88.0562 | 27.02185 | 0.1681836 | 3.333333 | 200 | 25.58 | 23.43 | 22.81 | 0.62
[5 empty] | 2023-09-05 12:29 | 4995.913 | 88.34106 | 27.0978 | 0.1688889 | 3.416667 | 205 | 25.67 | 23.43 | 22.81 | 0.62
[5 empty] | 2023-09-05 12:29 | 5002.278 | 89.1924 | 27.15206 | 0.1702995 | 3.5 | 210 | 25.85 | 23.43 | 22.81 | 0.62
[5 empty] | 2023-09-05 12:29 | 5006.655 | 90.15773 | 27.22078 | 0.1719922 | 3.583333 | 215 | 25.85 | 23.52 | 22.81 | 0.71
[5 empty] | 2023-09-05 12:29 | 4997.106 | 89.24778 | 27.29311 | 0.1705816 | 3.666667 | 220 | 26.3 | 23.52 | 22.81 | 0.71
[5 empty] | 2023-09-05 12:29 | 4999.892 | 89.5929 | 27.36545 | 0.1711458 | 3.75 | 225 | 26.12 | 23.52 | 22.9 | 0.62
[5 empty] | 2023-09-05 12:29 | 5006.655 | 90.15773 | 27.43779 | 0.1719922 | 3.833333 | 230 | 26.21 | 23.61 | 22.81 | 0.8
[5 empty] | 2023-09-05 12:29 | 5002.278 | 90.74383 | 27.51736 | 0.1732617 | 3.916667 | 235 | 26.3 | 23.61 | 22.81 | 0.8
[5 empty] | 2023-09-05 12:29 | 4998.698 | 91.49097 | 27.60055 | 0.1748134 | 4 | 240 | 26.84 | 23.61 | 22.9 | 0.71
[5 empty] | 2023-09-05 12:29 | 5001.483 | 90.43394 | 27.69097 | 0.1726975 | 4.083333 | 245 | 26.57 | 23.7 | 22.9 | 0.8
[5 empty] | 2023-09-05 12:29 | 5005.064 | 92.49451 | 27.77778 | 0.1765061 | 4.166667 | 250 | 26.66 | 23.7 | 22.9 | 0.8
[5 empty] | 2023-09-05 12:29 | 4997.504 | 93.3881 | 27.86097 | 0.1784809 | 4.25 | 255 | 27.3 | 23.7 | 22.9 | 0.8
[5 empty] | 2023-09-05 12:29 | 4998.3 | 92.59096 | 27.94777 | 0.1769292 | 4.333333 | 260 | 26.93 | 23.7 | 22.9 | 0.8
[5 empty] | 2023-09-05 12:30 | 5003.075 | 92.60553 | 28.03096 | 0.1767882 | 4.416667 | 265 | 27.02 | 23.79 | 22.9 | 0.89
[5 empty] | 2023-09-05 12:30 | 4997.504 | 92.28099 | 28.11415 | 0.176365 | 4.5 | 270 | 27.11 | 23.79 | 22.9 | 0.89
[5 empty] | 2023-09-05 12:30 | 4998.698 | 94.37015 | 28.20457 | 0.1803147 | 4.583333 | 275 | 27.21 | 23.79 | 22.9 | 0.89
[5 empty] | 2023-09-05 12:30 | 5002.677 | 96.51402 | 28.29138 | 0.1842643 | 4.666667 | 280 | 27.39 | 23.79 | 22.9 | 0.89
[5 empty] | 2023-09-05 12:30 | 5001.085 | 95.52312 | 28.36733 | 0.1824305 | 4.75 | 285 | 27.57 | 23.88 | 22.9 | 0.98
[5 empty] | 2023-09-05 12:30 | 5001.881 | 95.68607 | 28.44328 | 0.1827127 | 4.833333 | 290 | 27.48 | 23.88 | 22.9 | 0.98
[5 empty] | 2023-09-05 12:30 | 4999.892 | 98.30634 | 28.52286 | 0.1877908 | 4.916667 | 295 | 27.75 | 23.88 | 22.9 | 0.98
[5 empty] | 2023-09-05 12:30 | 5005.461 | 99.15511 | 25.55338 | 0.1892014 | 5 | 300 | 27.75 | 23.88 | 22.99 | 0.89
[5 empty] | 2023-09-05 12:30 | 5000.6875 | 97.14033 | 28.68924 | 0.1855339 | 5.083333 | 305 | 27.84 | 23.88 | 22.99 | 0.89
[5 empty] | 2023-09-05 12:30 | 4998.3 | 98.20123 | 28.77604 | 0.1876497 | 5.166667 | 310 | 27.94 | 23.97 | 22.99 | 0.98
[5 empty] | 2023-09-05 12:30 | 5000.6875 | 98.24814 | 28.84476 | 0.1876497 | 5.25 | 315 | 28.12 | 23.97 | 22.99 | 0.98
[5 empty] | 2023-09-05 12:30 | 4999.892 | 99.63551 | 28.9388 | 0.1903298 | 5.333333 | 320 | 28.21 | 23.97 | 22.99 | 0.98
[5 empty] | 2023-09-05 12:31 | 4995.913 | 97.71162 | 29.02199 | 0.1868034 | 5.416667 | 325 | 28.39 | 23.97 | 22.99 | 0.98
[5 empty] | 2023-09-05 12:31 | 5000.289 | 98.53571 | 29.10518 | 0.188214 | 5.5 | 330 | 28.39 | 24.06 | 22.99 | 1.07
[5 empty] | 2023-09-05 12:31 | 5001.085 | 98.03436 | 29.17752 | 0.1872265 | 5.583333 | 335 | 28.49 | 24.06 | 22.99 | 1.07
[5 empty] | 2023-09-05 12:31 | 4998.698 | 98.28288 | 29.26071 | 0.1877908 | 5.666667 | 340 | 28.85 | 24.06 | 23.08 | 0.98
[5 empty] | 2023-09-05 12:31 | 4995.515 | 99.91718 | 29.34028 | 0.1910351 | 5.75 | 345 | 28.67 | 24.06 | 23.08 | 0.98
[5 empty] | 2023-09-05 12:31 | 5003.075 | 100.4379 | 29.42347 | 0.1917405 | 5.833333 | 350 | 28.95 | 24.15 | 23.08 | 1.07
[5 empty] | 2023-09-05 12:31 | 5004.666 | 100.9133 | 29.49942 | 0.1925868 | 5.916667 | 355 | 29.22 | 24.15 | 23.08 | 1.07
[5 empty] | 2023-09-05 12:31 | 4998.3 | 98.86562 | 29.57899 | 0.1889193 | 6 | 360 | 28.95 | 24.15 | 23.08 | 1.07
[5 empty] | 2023-09-05 12:31 | 5000.6875 | 98.98667 | 29.66218 | 0.1890603 | 6.083333 | 365 | 29.04 | 24.15 | 23.08 | 1.07
[5 empty] | 2023-09-05 12:31 | 5003.472 | 99.78076 | 29.7309 | 0.1904709 | 6.166667 | 370 | 29.13 | 24.15 | 23.08 | 1.07
[5 empty] | 2023-09-05 12:31 | 5002.677 | 98.80443 | 29.80324 | 0.1886372 | 6.25 | 375 | 29.32 | 24.15 | 23.17 | 0.98
[5 empty] | 2023-09-05 12:31 | 5000.6875 | 99.4298 | 29.87196 | 0.1899067 | 6.333333 | 380 | 29.32 | 24.15 | 23.17 | 0.98
[5 empty] | 2023-09-05 12:32 | 5002.677 | 97.17897 | 29.93707 | 0.1855339 | 6.416667 | 385 | 29.41 | 24.15 | 23.08 | 1.07
[5 empty] | 2023-09-05 12:32 | 5000.289 | 100.6773 | 30.0094 | 0.1923047 | 6.5 | 390 | 29.59 | 24.23 | 23.08 | 1.15
[5 empty] | 2023-09-05 12:32 | 4999.892 | 101.4077 | 30.078125 | 0.1937152 | 6.583333 | 395 | 29.69 | 24.23 | 23.17 | 1.06
[5 empty] | 2023-09-05 12:32 | 5002.278 | 100.348 | 30.14685 | 0.1915994 | 6.666667 | 400 | 29.59 | 24.23 | 23.17 | 1.06
[5 empty] | 2023-09-05 12:32 | 4999.892 | 99.93089 | 30.23004 | 0.1908941 | 6.75 | 405 | 29.69 | 24.32 | 23.17 | 1.15
[5 empty] | 2023-09-05 12:32 | 4999.494 | 98.37237 | 30.29152 | 0.1879319 | 6.833333 | 410 | 29.78 | 24.23 | 23.17 | 1.06
[5 empty] | 2023-09-05 12:32 | 4997.902 | 100.2602 | 30.36024 | 0.1915994 | 6.916667 | 415 | 29.87 | 24.32 | 23.17 | 1.15
[5 empty] | 2023-09-05 12:32 | 5006.655 | 102.6541 | 30.42535 | 0.1958311 | 7 | 420 | 29.87 | 24.32 | 23.17 | 1.15
[5 empty] | 2023-09-05 12:32 | 5004.268 | 99.501 | 30.49407 | 0.1899067 | 7.083333 | 425 | 30.34 | 24.32 | 23.26 | 1.06
[5 empty] | 2023-09-05 12:32 | 4996.311 | 101.3351 | 30.55556 | 0.1937152 | 7.166667 | 430 | 30.34 | 24.32 | 23.26 | 1.06
[5 empty] | 2023-09-05 12:32 | 5002.677 | 94.44526 | 30.62428 | 0.1803147 | 7.25 | 435 | 30.15 | 24.41 | 23.26 | 1.15
[5 empty] | 2023-09-05 12:32 | 5004.666 | 97.43935 | 30.68215 | 0.185957 | 7.333333 | 440 | 30.25 | 24.32 | 23.26 | 1.06
[5 empty] | 2023-09-05 12:33 | 4995.117 | 94.67141 | 30.74002 | 0.18102 | 7.416667 | 445 | 30.34 | 24.32 | 23.26 | 1.06
[5 empty] | 2023-09-05 12:33 | 5000.289 | 93.73553 | 30.80512 | 0.1790451 | 7.5 | 450 | 30.43 | 24.41 | 23.26 | 1.15
[5 empty] | 2023-09-05 12:33 | 5002.278 | 94.73324 | 30.87384 | 0.1808789 | 7.583333 | 455 | 30.62 | 24.41 | 23.34 | 1.07
[5 empty] | 2023-09-05 12:33 | 5001.085 | 94.04591 | 30.9281 | 0.1796094 | 7.666667 | 460 | 30.62 | 24.41 | 23.26 | 1.15
[5 empty] | 2023-09-05 12:33 | 4999.892 | 95.50031 | 30.99682 | 0.1824305 | 7.75 | 465 | 31.09 | 24.41 | 23.34 | 1.07
[5 empty] | 2023-09-05 12:33 | 5002.677 | 98.95219 | 31.08362 | 0.1889193 | 7.833333 | 470 | 30.81 | 24.41 | 23.34 | 1.07
[5 empty] | 2023-09-05 12:33 | 5005.064 | 99.8125 | 31.15958 | 0.1904709 | 7.916667 | 475 | 31 | 24.41 | 23.34 | 1.07
[5 empty] | 2023-09-05 12:33 | 4997.902 | 98.19341 | 31.06554 | 0.1876497 | 8 | 480 | 31.37 | 24.41 | 23.34 | 1.07
[5 empty] | 2023-09-05 12:33 | 4998.3 | 96.06048 | 31.35851 | 0.183559 | 8.083333 | 485 | 31.28 | 24.41 | 23.34 | 1.07
[5 empty] | 2023-09-05 12:33 | 5004.666 | 94.63062 | 31.40191 | 0.1805968 | 8.166667 | 490 | 31 | 24.41 | 23.34 | 1.07
[5 empty] | 2023-09-05 12:33 | 4999.494 | 94.53283 | 31.47063 | 0.1805968 | 8.25 | 495 | 31.37 | 24.41 | 23.34 | 1.07
[5 empty] | 2023-09-05 12:33 | 4997.106 | 95.74232 | 31.47063 | 0.1829948 | 8.333333 | 500 | 31.47 | 24.41 | 23.34 | 1.07
[5 empty] | 2023-09-05 12:34 | 4998.698 | 95.62518 | 31.53212 | 0.1827127 | 8.416667 | 505 | 31.28 | 24.5 | 23.43 | 1.07
[5 empty] | 2023-09-05 12:34 | 5006.655 | 98.43932 | 31.59722 | 0.1877908 | 8.5 | 510 | 31.28 | 24.5 | 23.34 | 1.16
[5 empty] | 2023-09-05 12:34 | 4996.311 | 96.24361 | 31.64424 | 0.1839822 | 8.583333 | 515 | 31.47 | 24.5 | 23.43 | 1.07
[5 empty] | 2023-09-05 12:34 | 4999.892 | 93.80192 | 31.69488 | 0.1791862 | 8.666667 | 520 | 31.47 | 24.5 | 23.43 | 1.07
[5 empty] | 2023-09-05 12:34 | 5010.236 | 95.17993 | 31.73466 | 0.1814431 | 8.75 | 525 | 31.75 | 24.5 | 23.43 | 1.07
[5 empty] | 2023-09-05 12:34 | 5002.278 | 98.05775 | 31.78168 | 0.1872265 | 8.833333 | 530 | 31.66 | 24.5 | 23.43 | 1.07
[5 empty] | 2023-09-05 12:34 | 4995.913 | 95.35053 | 31.8359375 | 0.1822895 | 8.916667 | 535 | 31.66 | 24.5 | 23.43 | 1.07
[5 empty] | 2023-09-05 12:34 | 5003.075 | 94.60055 | 31.88296 | 0.1805968 | 9 | 540 | 31.66 | 24.5 | 23.52 | 0.98
[5 empty] | 2023-09-05 12:34 | 5004.268 | 94.69701 | 31.94444 | 0.1807378 | 9.083333 | 545 | 31.66 | 24.59 | 23.43 | 1.16
[5 empty] | 2023-09-05 12:34 | 4995.913 | 94.98161 | 32.00955 | 0.1815842 | 9.166667 | 550 | 32.23 | 24.68 | 23.43 | 1.25
[5 empty] | 2023-09-05 12:34 | 4998.698 | 91.86008 | 32.05295 | 0.1755186 | 9.25 | 555 | 31.85 | 24.59 | 23.52 | 1.07
[5 empty] | 2023-09-05 12:34 | 5007.053 | 94.52788 | 32.11444 | 0.1803147 | 9.333333 | 560 | 31.85 | 24.59 | 23.52 | 1.07
[5 empty] | 2023-09-05 12:35 | 5001.881 | 95.53831 | 32.16146 | 0.1824305 | 9.416667 | 565 | 32.04 | 24.59 | 23.52 | 1.07
[5 empty] | 2023-09-05 12:35 | 4997.902 | 93.83842 | 32.25188 | 0.1793272 | 9.5 | 570 | 32.23 | 24.59 | 23.52 | 1.07
[5 empty] | 2023-09-05 12:35 | 5003.87 | 97.27605 | 32.2989 | 0.1856749 | 9.583333 | 575 | 32.04 | 24.68 | 23.52 | 1.16
[5 empty] | 2023-09-05 12:35 | 5000.289 | 96.39409 | 32.2989 | 0.1841232 | 9.666667 | 580 | 32.04 | 24.59 | 23.52 | 1.07
[5 empty] | 2023-09-05 12:35 | 4994.322 | 95.98402 | 32.38571 | 0.183559 | 9.75 | 585 | 32.04 | 24.59 | 23.61 | 0.98
[5 empty] | 2023-09-05 12:35 | 5000.6875 | 95.58937 | 32.41102 | 0.1825716 | 9.833333 | 590 | 32.14 | 24.68 | 23.52 | 1.16
[5 empty] | 2023-09-05 12:35 | 5001.483 | 97.3035 | 32.41102 | 0.185816 | 9.916667 | 595 | 32.23 | 24.68 | 23.52 | 1.16
[5 empty] | 2023-09-05 12:35 | 4999.096 | 96.29726 | 32.45443 | 0.1839822 | 10 | 600 | 32.23 | 24.68 | 23.52 | 1.16
[5 empty] | 2023-09-05 12:35 | 5000.6875 | 95.95864 | 32.50145 | 0.1832769 | 10.08333 | 605 | 32.52 | 24.68 | 23.52 | 1.16
[5 empty] | 2023-09-05 12:35 | 5001.483 | 98.11604 | 32.59187 | 0.1873676 | 10.16667 | 610 | 32.33 | 24.77 | 23.52 | 1.25
[5 empty] | 2023-09-05 12:35 | 5001.483 | 96.26938 | 32.59187 | 0.1838411 | 10.25 | 615 | 32.42 | 24.77 | 23.52 | 1.25
[5 empty] | 2023-09-05 12:36 | 4993.923 | 95.23881 | 32.68229 | 0.1821484 | 10.33333 | 620 | 32.33 | 24.68 | 23.61 | 1.07
[5 empty] | 2023-09-05 12:36 | 5002.677 | 96.58791 | 32.71484375 | 0.1844054 | 10.41667 | 625 | 32.42 | 24.77 | 23.61 | 1.16
[5 empty] | 2023-09-05 12:36 | 5007.451 | 97.19776 | 32.73655 | 0.1853928 | 10.5 | 630 | 32.52 | 24.77 | 23.61 | 1.16
[5 empty] | 2023-09-05 12:36 | 5000.6875 | 96.18021 | 32.76186 | 0.1837001 | 10.58333 | 635 | 32.52 | 24.77 | 23.61 | 1.16
[5 empty] | 2023-09-05 12:36 | 5000.289 | 96.09871 | 32.80888 | 0.183559 | 10.66667 | 640 | 32.61 | 24.77 | 23.61 | 1.16
[5 empty] | 2023-09-05 12:36 | 4999.096 | 96.81407 | 32.84867 | 0.1849696 | 10.75 | 645 | 32.52 | 24.77 | 23.61 | 1.16
[5 empty] | 2023-09-05 12:36 | 5003.075 | 96.07834 | 32.8776 | 0.1834179 | 10.83333 | 650 | 32.61 | 24.77 | 23.61 | 1.16
[5 empty] | 2023-09-05 12:36 | 4993.526 | 94.2725 | 32.87399 | 0.1803147 | 10.91667 | 655 | 32.71 | 24.77 | 23.7 | 1.07
[5 empty] | 2023-09-05 12:36 | 5001.085 | 93.97205 | 32.8993 | 0.1794683 | 11 | 660 | 32.61 | 24.77 | 23.61 | 1.16
[5 empty] | 2023-09-05 12:36 | 5009.042 | 98.04239 | 32.92101 | 0.1869444 | 11.08333 | 665 | 32.61 | 24.86 | 23.61 | 1.25
[5 empty] | 2023-09-05 12:36 | 4997.106 | 93.15928 | 32.96079 | 0.1780577 | 11.16667 | 670 | 32.71 | 24.86 | 23.7 | 1.16
[5 empty] | 2023-09-05 12:36 | 4994.322 | 95.02512 | 32.99696 | 0.1817252 | 11.25 | 675 | 32.71 | 24.86 | 23.7 | 1.16
[5 empty] | 2023-09-05 12:37 | 5000.289 | 93.14474 | 33.03675 | 0.1779166 | 11.33333 | 680 | 32.9 | 24.86 | 23.7 | 1.16
[5 empty] | 2023-09-05 12:37 | 5003.87 | 96.53704 | 33.04037 | 0.1842643 | 11.41667 | 685 | 33 | 24.95 | 23.7 | 1.25
[5 empty] | 2023-09-05 12:37 | 4995.913 | 95.20296 | 33.0693 | 0.1820074 | 11.5 | 690 | 32.9 | 24.86 | 23.7 | 1.16
[5 empty] | 2023-09-05 12:37 | 5001.483 | 94.34884 | 33.10185 | 0.1801736 | 11.58333 | 695 | 32.9 | 24.86 | 23.7 | 1.16
[5 empty] | 2023-09-05 12:37 | 5000.6875 | 96.54949 | 33.12355 | 0.1844054 | 11.66667 | 700 | 32.9 | 24.86 | 23.7 | 1.16
[5 empty] | 2023-09-05 12:37 | 5000.289 | 94.62172 | 33.14526 | 0.1807378 | 11.75 | 705 | 32.9 | 24.86 | 23.7 | 1.16
[5 empty] | 2023-09-05 12:37 | 4998.698 | 93.26276 | 33.18142 | 0.1781988 | 11.83333 | 710 | 32.9 | 24.86 | 23.7 | 1.16
[5 empty] | 2023-09-05 12:37 | 5001.085 | 97.00033 | 33.18142 | 0.1852517 | 11.91667 | 715 | 33.19 | 24.95 | 23.7 | 1.25
[5 empty] | 2023-09-05 12:37 | 5002.677 | 94.81468 | 33.18866 | 0.18102 | 12 | 720 | 33.1 | 24.95 | 23.7 | 1.25
[5 empty] | 2023-09-05 12:37 | 4997.902 | 94.65037 | 33.21036 | 0.1808789 | 12.08333 | 725 | 32.9 | 24.95 | 23.7 | 1.25
[5 empty] | 2023-09-05 12:37 | 4997.504 | 96.19279 | 33.23929 | 0.1838411 | 12.16667 | 730 | 33 | 24.95 | 23.79 | 1.16
[5 empty] | 2023-09-05 12:37 | 5001.881 | 96.42477 | 33.23929 | 0.1841232 | 12.25 | 735 | 33.1 | 24.95 | 23.79 | 1.16
[5 empty] | 2023-09-05 12:38 | 4998.3 | 98.27505 | 33.26823 | 0.1877908 | 12.33333 | 740 | 33 | 24.95 | 23.79 | 1.16
[5 empty] | 2023-09-05 12:38 | 5000.289 | 95.21252 | 33.35504 | 0.1818663 | 12.41667 | 745 | 33.1 | 24.95 | 23.79 | 1.16
[5 empty] | 2023-09-05 12:38 | 5006.257 | 96.73096 | 33.3912 | 0.1845464 | 12.5 | 750 | 33.19 | 24.95 | 23.79 | 1.16
[5 empty] | 2023-09-05 12:38 | 5001.881 | 96.72028 | 33.41291 | 0.1846875 | 12.58333 | 755 | 33.19 | 24.95 | 23.79 | 1.16
[5 empty] | 2023-09-05 12:38 | 4997.902 | 96.86479 | 33.44184 | 0.1851107 | 12.66667 | 760 | 33.19 | 24.95 | 23.79 | 1.16
[5 empty] | 2023-09-05 12:38 | 5000.289 | 95.13866 | 33.47439 | 0.1817252 | 12.75 | 765 | 33.19 | 24.95 | 23.79 | 1.16
[5 empty] | 2023-09-05 12:38 | 5004.666 | 96.92194 | 33.49609375 | 0.1849696 | 12.83333 | 770 | 33.19 | 24.95 | 23.79 | 1.16
[5 empty] | 2023-09-05 12:38 | 4996.709 | 95.51331 | 33.52503 | 0.1825716 | 12.91667 | 775 | 33.39 | 24.95 | 23.79 | 1.16
[5 empty] | 2023-09-05 12:38 | 4994.719 | 97.61452 | 33.5612 | 0.1866623 | 13 | 780 | 33.29 | 24.95 | 23.79 | 1.16
[5 empty] | 2023-09-05 12:38 | 5007.053 | 94.74973 | 33.58652 | 0.1807378 | 13.08333 | 785 | 33.19 | 24.95 | 23.79 | 1.16
[5 empty] | 2023-09-05 12:38 | 5003.075 | 95.635 | 33.61545 | 0.1825716 | 13.16667 | 790 | 33.29 | 24.95 | 23.79 | 1.16
[5 empty] | 2023-09-05 12:38 | 5001.085 | 96.85261 | 33.64077 | 0.1849696 | 13.25 | 795 | 33.39 | 24.95 | 23.88 | 1.07
[5 empty] | 2023-09-05 12:39 | 5005.461 | 99.37688 | 33.65885 | 0.1896245 | 13.33333 | 800 | 33.39 | 25.04 | 23.79 | 1.25
[5 empty] | 2023-09-05 12:39 | 5003.075 | 97.11281 | 33.68055 | 0.1853928 | 13.41667 | 805 | 33.29 | 25.04 | 23.79 | 1.25
[5 empty] | 2023-09-05 12:39 | 4998.698 | 95.25605 | 33.70949 | 0.1820074 | 13.5 | 810 | 33.39 | 25.04 | 23.79 | 1.25
[5 empty] | 2023-09-05 12:39 | 5001.085 | 96.7049 | 33.72034 | 0.1846875 | 13.58333 | 815 | 33.39 | 24.95 | 23.79 | 1.16
[5 empty] | 2023-09-05 12:39 | 5006.257 | 96.65703 | 33.71672 | 0.1844054 | 13.66667 | 820 | 33.39 | 24.95 | 23.79 | 1.16
[5 empty] | 2023-09-05 12:39 | 5000.289 | 99.64344 | 33.73119 | 0.1903298 | 13.75 | 825 | 33.39 | 25.04 | 23.79 | 1.25
[5 empty] | 2023-09-05 12:39 | 5004.666 | 96.40455 | 33.74204 | 0.1839822 | 13.83333 | 830 | 33.39 | 25.04 | 23.79 | 1.25
[5 empty] | 2023-09-05 12:39 | 5005.859375 | 98.71941 | 33.76013 | 0.188355 | 13.91667 | 835 | 33.39 | 25.04 | 23.79 | 1.25
[5 empty] | 2023-09-05 12:39 | 5001.483 | 101.2184 | 33.78183 | 0.1932921 | 14 | 840 | 33.48 | 25.04 | 23.79 | 1.25
[5 empty] | 2023-09-05 12:39 | 4998.3 | 95.32227 | 33.78183 | 0.1821484 | 14.08333 | 845 | 33.48 | 25.04 | 23.79 | 1.25
[5 empty] | 2023-09-05 12:39 | 4997.106 | 96.48035 | 33.78545 | 0.1844054 | 14.16667 | 850 | 33.48 | 25.04 | 23.79 | 1.25
[5 empty] | 2023-09-05 12:39 | 5003.87 | 98.53238 | 33.80715 | 0.1880729 | 14.25 | 855 | 33.48 | 25.04 | 23.88 | 1.16
[5 empty] | 2023-09-05 12:40 | 4999.494 | 96.89563 | 33.82885 | 0.1851107 | 14.33333 | 860 | 33.48 | 25.13 | 23.79 | 1.34
[5 empty] | 2023-09-05 12:40 | 4998.698 | 97.47081 | 33.85055 | 0.1862392 | 14.41667 | 865 | 33.48 | 25.04 | 23.79 | 1.25
[5 empty] | 2023-09-05 12:40 | 5001.085 | 97.44348 | 33.85416 | 0.1860981 | 14.5 | 870 | 33.58 | 25.04 | 23.88 | 1.16
[5 empty] | 2023-09-05 12:40 | 5007.053 | 96.74635 | 33.85778 | 0.1845464 | 14.58333 | 875 | 33.68 | 25.04 | 23.79 | 1.25
[5 empty] | 2023-09-05 12:40 | 4994.719 | 96.65555 | 33.87587 | 0.1848285 | 14.66667 | 880 | 33.48 | 25.13 | 23.88 | 1.25
[5 empty] | 2023-09-05 12:40 | 5003.472 | 99.26351 | 33.89034 | 0.1894835 | 14.75 | 885 | 33.48 | 25.04 | 23.79 | 1.25
[5 empty] | 2023-09-05 12:40 | 5005.461 | 97.45485 | 33.91565 | 0.185957 | 14.83333 | 890 | 33.58 | 25.13 | 23.79 | 1.34
[5 empty] | 2023-09-05 12:40 | 4998.3 | 98.71798 | 33.93736 | 0.1886372 | 14.91667 | 895 | 33.77 | 25.13 | 23.88 | 1.25
[5 empty] | 2023-09-05 12:40 | 4995.515 | 97.5563 | 33.95906 | 0.1865213 | 15 | 900 | 33.68 | 25.13 | 23.88 | 1.25
[5 empty] | 2023-09-05 12:40 | 5000.289 | 99.71729 | 33.98076 | 0.1904709 | 15.08333 | 905 | 33.68 | 25.13 | 23.88 | 1.25
[5 empty] | 2023-09-05 12:40 | 5003.075 | 100.5856 | 33.98799 | 0.1920226 | 15.16667 | 910 | 33.68 | 25.13 | 23.88 | 1.25
[5 empty] | 2023-09-05 12:40 | 4992.333 | 96.60937 | 33.99884 | 0.1848285 | 15.25 | 915 | 33.68 | 25.13 | 23.88 | 1.25
[5 empty] | 2023-09-05 12:41 | 5000.289 | 97.94492 | 34.00608 | 0.1870855 | 15.33333 | 920 | 33.68 | 25.13 | 23.79 | 1.34
[5 empty] | 2023-09-05 12:41 | 5004.268 | 101.6443 | 34.01331 | 0.1939974 | 15.41667 | 925 | 33.77 | 25.13 | 23.79 | 1.34
[5 empty] | 2023-09-05 12:41 | 4998.698 | 97.24933 | 34.00969 | 0.185816 | 15.5 | 930 | 33.68 | 25.04 | 23.79 | 1.25
[5 empty] | 2023-09-05 12:41 | 4999.494 | 97.33865 | 34.03139 | 0.185957 | 15.58333 | 935 | 34.07 | 25.13 | 23.79 | 1.34
[5 empty] | 2023-09-05 12:41 | 5006.655 | 98.21749 | 34.04586 | 0.1873676 | 15.66667 | 940 | 33.77 | 25.04 | 23.79 | 1.25
[5 empty] | 2023-09-05 12:41 | 4999.494 | 98.37237 | 34.03501 | 0.1879319 | 15.75 | 945 | 33.77 | 25.04 | 23.79 | 1.25
[5 empty] | 2023-09-05 12:41 | 5002.677 | 98.80443 | 34.04224 | 0.1886372 | 15.83333 | 950 | 33.77 | 25.13 | 23.79 | 1.34
[5 empty] | 2023-09-05 12:41 | 5000.289 | 98.90496 | 34.03139 | 0.1889193 | 15.91667 | 955 | 33.97 | 25.13 | 23.79 | 1.34
[5 empty] | 2023-09-05 12:41 | 5005.064 | 103.6563 | 34.0531 | 0.197806 | 16 | 960 | 33.77 | 25.04 | 23.79 | 1.25
[5 empty] | 2023-09-05 12:41 | 4998.698 | 97.61846 | 34.08565 | 0.1865213 | 16.08333 | 965 | 33.77 | 25.04 | 23.79 | 1.25
[5 empty] | 2023-09-05 12:41 | 4998.698 | 98.43053 | 34.12182 | 0.1880729 | 16.16667 | 970 | 33.77 | 25.13 | 23.88 | 1.25
[5 empty] | 2023-09-05 12:41 | 5003.075 | 99.55117 | 34.14713 | 0.1900477 | 16.25 | 975 | 33.77 | 25.13 | 23.88 | 1.25
[5 empty] | 2023-09-05 12:42 | 4999.096 | 100.1365 | 34.15799 | 0.1913172 | 16.33333 | 980 | 33.77 | 25.13 | 23.79 | 1.34
[5 empty] | 2023-09-05 12:42 | 5000.6875 | 98.17427 | 34.16883 | 0.1875086 | 16.41667 | 985 | 34.07 | 25.04 | 23.79 | 1.25
[5 empty] | 2023-09-05 12:42 | 5001.881 | 99.23193 | 34.1796875 | 0.1894835 | 16.5 | 990 | 33.87 | 25.13 | 23.79 | 1.34
[5 empty] | 2023-09-05 12:42 | 4999.494 | 98.22469 | 34.21224 | 0.1876497 | 16.58333 | 995 | 34.07 | 25.13 | 23.79 | 1.34
[5 empty] | 2023-09-05 12:42 | 5001.483 | 100.7014 | 34.22671 | 0.1923047 | 16.66667 | 1000 | 34.07 | 25.13 | 23.79 | 1.34
[5 empty] | 2023-09-05 12:42 | 4999.892 | 99.93089 | 34.24479 | 0.1908941 | 16.75 | 1005 | 33.87 | 25.13 | 23.79 | 1.34
[5 empty] | 2023-09-05 12:42 | 5003.472 | 100.7414 | 34.25564 | 0.1923047 | 16.83333 | 1010 | 33.87 | 25.04 | 23.79 | 1.25
[5 empty] | 2023-09-05 12:42 | 5001.085 | 98.84684 | 34.26288 | 0.1887782 | 16.91667 | 1015 | 33.87 | 25.04 | 23.79 | 1.25
[5 empty] | 2023-09-05 12:42 | 5002.278 | 103.7464 | 34.2882 | 0.1980881 | 17 | 1020 | 34.07 | 25.13 | 23.79 | 1.34
[5 empty] | 2023-09-05 12:42 | 5001.085 | 100.1763 | 34.30266 | 0.1913172 | 17.08333 | 1025 | 34.17 | 25.04 | 23.79 | 1.25
[5 empty] | 2023-09-05 12:42 | 5009.44 | 101.2315 | 34.30628 | 0.19301 | 17.16667 | 1030 | 34.26 | 25.04 | 23.79 | 1.25
[5 empty] | 2023-09-05 12:42 | 4993.923 | 100.6966 | 34.31351 | 0.1925868 | 17.25 | 1035 | 34.07 | 25.04 | 23.79 | 1.25
[5 empty] | 2023-09-05 12:43 | 4998.698 | 100.4238 | 34.3099 | 0.1918815 | 17.33333 | 1040 | 33.97 | 25.04 | 23.79 | 1.25
[5 empty] | 2023-09-05 12:43 | 5009.042 | 102.4811 | 34.31351 | 0.195408 | 17.41667 | 1045 | 33.87 | 25.04 | 23.7 | 1.34
[5 empty] | 2023-09-05 12:43 | 5002.677 | 99.7649 | 34.3316 | 0.1904709 | 17.5 | 1050 | 34.46 | 25.04 | 23.79 | 1.25
[5 empty] | 2023-09-05 12:43 | 4995.117 | 99.68791 | 34.34607 | 0.190612 | 17.58333 | 1055 | 33.97 | 25.04 | 23.7 | 1.34
[5 empty] | 2023-09-05 12:43 | 4999.892 | 99.63551 | 34.36053 | 0.1903298 | 17.66667 | 1060 | 33.97 | 25.04 | 23.7 | 1.34
[5 empty] | 2023-09-05 12:43 | 5004.268 | 101.866 | 34.36053 | 0.1944205 | 17.75 | 1065 | 33.97 | 25.04 | 23.7 | 1.34
[5 empty] | 2023-09-05 12:43 | 4995.913 | 100.0727 | 34.36415 | 0.1913172 | 17.83333 | 1070 | 33.97 | 25.04 | 23.7 | 1.34
[5 empty] | 2023-09-05 12:43 | 4998.3 | 100.0467 | 34.36415 | 0.1911762 | 17.91667 | 1075 | 33.97 | 25.04 | 23.7 | 1.34
[5 empty] | 2023-09-05 12:43 | 5004.666 | 98.76978 | 34.36053 | 0.1884961 | 18 | 1080 | 33.97 | 25.04 | 23.7 | 1.34
[5 empty] | 2023-09-05 12:43 | 4999.892 | 100.6693 | 34.34607 | 0.1923047 | 18.08333 | 1085 | 34.07 | 24.95 | 23.7 | 1.25
[5 empty] | 2023-09-05 12:43 | 4995.913 | 99.33486 | 34.3533 | 0.1899067 | 18.16667 | 1090 | 33.97 | 25.04 | 23.7 | 1.34
[5 empty] | 2023-09-05 12:43 | 5002.278 | 102.786 | 34.36415 | 0.1962543 | 18.25 | 1095 | 33.97 | 25.04 | 23.7 | 1.34
[5 empty] | 2023-09-05 12:44 | 5004.268 | 100.314 | 34.37138 | 0.1914583 | 18.33333 | 1100 | 34.17 | 25.04 | 23.7 | 1.34
[5 empty] | 2023-09-05 12:44 | 4993.526 | 99.58241 | 34.375 | 0.1904709 | 18.41667 | 1105 | 33.97 | 25.04 | 23.61 | 1.43
[5 empty] | 2023-09-05 12:44 | 4998.3 | 99.75143 | 34.37138 | 0.190612 | 18.5 | 1110 | 34.36 | 24.95 | 23.61 | 1.34
[5 empty] | 2023-09-05 12:44 | 5005.461 | 100.1161 | 34.40032 | 0.1910351 | 18.58333 | 1115 | 34.07 | 25.04 | 23.61 | 1.43
[5 empty] | 2023-09-05 12:44 | 5000.6875 | 98.91284 | 34.40755 | 0.1889193 | 18.66667 | 1120 | 34.26 | 24.95 | 23.61 | 1.34
[5 empty] | 2023-09-05 12:44 | 5001.483 | 98.55924 | 34.41479 | 0.188214 | 18.75 | 1125 | 34.07 | 24.95 | 23.7 | 1.25
[5 empty] | 2023-09-05 12:44 | 5003.87 | 99.86259 | 34.41117 | 0.190612 | 18.83333 | 1130 | 34.07 | 24.95 | 23.61 | 1.34
[5 empty] | 2023-09-05 12:44 | 5005.461 | 100.5597 | 34.42926 | 0.1918815 | 18.91667 | 1135 | 34.36 | 24.95 | 23.61 | 1.34
[5 empty] | 2023-09-05 12:44 | 4993.923 | 97.3777 | 34.4401 | 0.1862392 | 19 | 1140 | 34.17 | 24.95 | 23.61 | 1.34
[5 empty] | 2023-09-05 12:44 | 5000.6875 | 98.32199 | 34.4401 | 0.1877908 | 19.08333 | 1145 | 34.07 | 24.95 | 23.61 | 1.34
[5 empty] | 2023-09-05 12:44 | 5009.042 | 100.5576 | 34.44734 | 0.1917405 | 19.16667 | 1150 | 34.07 | 24.95 | 23.61 | 1.34
[5 empty] | 2023-09-05 12:44 | 4999.096 | 102.2776 | 34.44734 | 0.195408 | 19.25 | 1155 | 34.07 | 24.95 | 23.61 | 1.34
[5 empty] | 2023-09-05 12:45 | 4998.698 | 98.87349 | 34.43649 | 0.1889193 | 19.33333 | 1160 | 34.07 | 24.95 | 23.61 | 1.34
[5 empty] | 2023-09-05 12:45 | 5002.677 | 99.09995 | 34.44734 | 0.1892014 | 19.41667 | 1165 | 34.17 | 24.95 | 23.61 | 1.34
[5 empty] | 2023-09-05 12:45 | 5003.472 | 101.1848 | 34.46542 | 0.193151 | 19.5 | 1170 | 34.07 | 24.86 | 23.61 | 1.25
[5 empty] | 2023-09-05 12:45 | 4996.311 | 98.75247 | 34.47989 | 0.1887782 | 19.58333 | 1175 | 34.17 | 24.86 | 23.52 | 1.34
[5 empty] | 2023-09-05 12:45 | 5001.881 | 100.5616 | 34.48351 | 0.1920226 | 19.66667 | 1180 | 34.66 | 24.95 | 23.52 | 1.43
[5 empty] | 2023-09-05 12:45 | 5008.247 | 101.3553 | 34.50159 | 0.1932921 | 19.75 | 1185 | 34.07 | 24.95 | 23.52 | 1.43
[5 empty] | 2023-09-05 12:45 | 4997.504 | 99.58794 | 34.50159 | 0.1903298 | 19.83333 | 1190 | 34.17 | 24.95 | 23.61 | 1.34
[5 empty] | 2023-09-05 12:45 | 5001.881 | 100.931 | 34.50882 | 0.1927279 | 19.91667 | 1195 | 34.26 | 24.95 | 23.61 | 1.34
[5 empty] | 2023-09-05 12:45 | 5002.278 | 99.53532 | 34.51244 | 0.1900477 | 20 | 1200 | 34.56 | 24.86 | 23.52 | 1.34
[5 empty] | 2023-09-05 12:45 | 5002.677 | 101.1687 | 34.51244 | 0.193151 | 20.08333 | 1205 | 34.17 | 24.86 | 23.52 | 1.34
[5 empty] | 2023-09-05 12:45 | 4996.311 | 102.3682 | 34.49797 | 0.1956901 | 20.16667 | 1210 | 34.17 | 24.86 | 23.52 | 1.34
[5 empty] | 2023-09-05 12:46 | 5003.075 | 99.62506 | 34.47627 | 0.1901888 | 20.25 | 1215 | 34.36 | 24.86 | 23.52 | 1.34
[5 empty] | 2023-09-05 12:46 | 5000.6875 | 100.6115 | 34.46542 | 0.1921636 | 20.33333 | 1220 | 34.07 | 24.86 | 23.52 | 1.34
[5 empty] | 2023-09-05 12:46 | 5000.6875 | 99.06055 | 34.47265625 | 0.1892014 | 20.41667 | 1225 | 34.17 | 24.86 | 23.43 | 1.43
[5 empty] | 2023-09-05 12:46 | 4993.923 | 97.45146 | 34.49074 | 0.1863802 | 20.5 | 1230 | 34.17 | 24.86 | 23.43 | 1.43
[5 empty] | 2023-09-05 12:46 | 5006.655 | 101.5449 | 34.50521 | 0.1937152 | 20.58333 | 1235 | 34.46 | 24.86 | 23.43 | 1.43
[5 empty] | 2023-09-05 12:46 | 5001.881 | 98.41934 | 34.51606 | 0.1879319 | 20.66667 | 1240 | 34.17 | 24.77 | 23.43 | 1.34
[5 empty] | 2023-09-05 12:46 | 4992.73 | 100.8201 | 34.52691 | 0.1928689 | 20.75 | 1245 | 34.17 | 24.86 | 23.43 | 1.43
[5 empty] | 2023-09-05 12:46 | 4999.892 | 99.41398 | 34.53053 | 0.1899067 | 20.83333 | 1250 | 34.46 | 24.77 | 23.43 | 1.34
[5 empty] | 2023-09-05 12:46 | 5007.849 | 99.86803 | 34.53415 | 0.1904709 | 20.91667 | 1255 | 34.17 | 24.77 | 23.43 | 1.34
[5 empty] | 2023-09-05 12:46 | 5000.289 | 99.05265 | 34.54138 | 0.1892014 | 21 | 1260 | 34.36 | 24.86 | 23.43 | 1.43
[5 empty] | 2023-09-05 12:46 | 4996.311 | 100.8924 | 34.54861 | 0.1928689 | 21.08333 | 1265 | 34.17 | 24.77 | 23.34 | 1.43
[5 empty] | 2023-09-05 12:46 | 5007.451 | 103.1881 | 34.54861 | 0.1968186 | 21.16667 | 1270 | 34.36 | 24.77 | 23.34 | 1.43
[5 empty] | 2023-09-05 12:47 | 5000.289 | 100.9727 | 34.51968 | 0.1928689 | 21.25 | 1275 | 34.17 | 24.77 | 23.34 | 1.43
[5 empty] | 2023-09-05 12:47 | 4996.709 | 99.79347 | 34.53415 | 0.190753 | 21.33333 | 1280 | 34.17 | 24.77 | 23.34 | 1.43
[5 empty] | 2023-09-05 12:47 | 4999.096 | 102.3514 | 34.54138 | 0.195549 | 21.41667 | 1285 | 34.17 | 24.68 | 23.34 | 1.34
[5 empty] | 2023-09-05 12:47 | 5003.075 | 99.99451 | 34.54861 | 0.1908941 | 21.5 | 1290 | 34.17 | 24.77 | 23.34 | 1.43
[5 empty] | 2023-09-05 12:47 | 5002.677 | 100.6515 | 34.54861 | 0.1921636 | 21.58333 | 1295 | 34.17 | 24.68 | 23.34 | 1.34
[5 empty] | 2023-09-05 12:47 | 4999.892 | 99.93089 | 34.55223 | 0.1908941 | 21.66667 | 1300 | 34.17 | 24.68 | 23.34 | 1.34
[5 empty] | 2023-09-05 12:47 | 5007.053 | 101.4791 | 34.55585 | 0.1935742 | 21.75 | 1305 | 34.17 | 24.68 | 23.34 | 1.34
[5 empty] | 2023-09-05 12:47 | 5001.483 | 100.5536 | 34.54861 | 0.1920226 | 21.83333 | 1310 | 34.17 | 24.68 | 23.26 | 1.42
[5 empty] | 2023-09-05 12:47 | 4998.698 | 100.1285 | 34.53053 | 0.1913172 | 21.91667 | 1315 | 34.17 | 24.68 | 23.26 | 1.42
[5 empty] | 2023-09-05 12:47 | 5003.87 | 101.1928 | 34.54861 | 0.193151 | 22 | 1320 | 34.17 | 24.68 | 23.26 | 1.42
[5 empty] | 2023-09-05 12:47 | 4999.494 | 99.77525 | 34.5667 | 0.190612 | 22.08333 | 1325 | 34.17 | 24.68 | 23.26 | 1.42
[5 empty] | 2023-09-05 12:47 | 4996.311 | 100.671 | 34.5703125 | 0.1924458 | 22.16667 | 1330 | 34.17 | 24.68 | 23.26 | 1.42
[5 empty] | 2023-09-05 12:48 | 5001.483 | 100.6275 | 34.5703125 | 0.1921636 | 22.25 | 1335 | 34.36 | 24.59 | 23.17 | 1.42
[5 empty] | 2023-09-05 12:48 | 5006.257 | 101.7587 | 34.5703125 | 0.1941384 | 22.33333 | 1340 | 34.07 | 24.59 | 23.17 | 1.42
[5 empty] | 2023-09-05 12:48 | 5001.483 | 101.2184 | 34.56308 | 0.1932921 | 22.41667 | 1345 | 34.17 | 24.59 | 23.26 | 1.33
[5 empty] | 2023-09-05 12:48 | 4997.106 | 99.3586 | 34.55223 | 0.1899067 | 22.5 | 1350 | 34.17 | 24.59 | 23.17 | 1.42
[5 empty] | 2023-09-05 12:48 | 5001.881 | 100.0445 | 34.53053 | 0.1910351 | 22.58333 | 1355 | 34.17 | 24.59 | 23.17 | 1.42
[5 empty] | 2023-09-05 12:48 | 5003.075 | 100.2162 | 34.53415 | 0.1913172 | 22.66667 | 1360 | 34.07 | 24.59 | 23.17 | 1.42
[5 empty] | 2023-09-05 12:48 | 4995.913 | 100.5892 | 34.53053 | 0.1923047 | 22.75 | 1365 | 34.07 | 24.59 | 23.17 | 1.42
[5 empty] | 2023-09-05 12:48 | 4999.494 | 100.7352 | 34.52691 | 0.1924458 | 22.83333 | 1370 | 34.36 | 24.59 | 23.17 | 1.42
[5 empty] | 2023-09-05 12:48 | 5002.278 | 101.4561 | 34.53776 | 0.1937152 | 22.91667 | 1375 | 34.17 | 24.5 | 23.17 | 1.33
[5 empty] | 2023-09-05 12:48 | 4999.494 | 101.9903 | 34.52691 | 0.1948437 | 23 | 1380 | 34.17 | 24.5 | 23.17 | 1.33
[5 empty] | 2023-09-05 12:48 | 4999.892 | 100.5955 | 34.51606 | 0.1921636 | 23.08333 | 1385 | 34.17 | 24.5 | 23.08 | 1.42
[5 empty] | 2023-09-05 12:48 | 5000.6875 | 103.3441 | 34.48351 | 0.1973828 | 23.16667 | 1390 | 34.17 | 24.5 | 23.17 | 1.33
[5 empty] | 2023-09-05 12:49 | 5004.666 | 100.7654 | 34.48713 | 0.1923047 | 23.25 | 1395 | 34.46 | 24.5 | 23.08 | 1.42
[5 empty] | 2023-09-05 12:49 | 5001.085 | 99.80702 | 34.49074 | 0.190612 | 23.33333 | 1400 | 34.07 | 24.5 | 23.08 | 1.42
[5 empty] | 2023-09-05 12:49 | 4998.3 | 99.1609 | 34.49797 | 0.1894835 | 23.41667 | 1405 | 34.17 | 24.5 | 23.08 | 1.42
[5 empty] | 2023-09-05 12:49 | 5003.87 | 100.306 | 34.50521 | 0.1914583 | 23.5 | 1410 | 34.17 | 24.41 | 23.08 | 1.33
[5 empty] | 2023-09-05 12:49 | 4997.106 | 99.211 | 34.47989 | 0.1896245 | 23.58333 | 1415 | 34.17 | 24.41 | 23.08 | 1.33
[5 empty] | 2023-09-05 12:49 | 4996.709 | 99.5721 | 34.47989 | 0.1903298 | 23.66667 | 1420 | 34.17 | 24.41 | 22.99 | 1.42
[5 empty] | 2023-09-05 12:49 | 5000.289 | 99.71729 | 34.47627 | 0.1904709 | 23.75 | 1425 | 34.17 | 24.5 | 22.99 | 1.51
[5 empty] | 2023-09-05 12:49 | 5000.289 | 100.0127 | 34.45819 | 0.1910351 | 23.83333 | 1430 | 34.17 | 24.41 | 22.99 | 1.42
[5 empty] | 2023-09-05 12:49 | 4999.494 | 99.0369 | 34.47265625 | 0.1892014 | 23.91667 | 1435 | 34.07 | 24.41 | 22.99 | 1.42
[5 empty] | 2023-09-05 12:49 | 4994.322 | 96.42659 | 34.47989 | 0.1844054 | 24 | 1440 | 34.07 | 24.5 | 22.99 | 1.51
[5 empty] | 2023-09-05 12:49 | 5007.053 | 98.74295 | 34.48351 | 0.188355 | 24.08333 | 1445 | 34.07 | 24.41 | 22.99 | 1.42
[5 empty] | 2023-09-05 12:49 | 5004.268 | 100.8314 | 34.47989 | 0.1924458 | 24.16667 | 1450 | 34.36 | 24.41 | 22.9 | 1.51
[5 empty] | 2023-09-05 12:50 | 4998.3 | 99.1609 | 34.49436 | 0.1894835 | 24.25 | 1455 | 34.07 | 24.41 | 22.99 | 1.42
[5 empty] | 2023-09-05 12:50 | 5003.472 | 100.5197 | 34.50159 | 0.1918815 | 24.33333 | 1460 | 34.07 | 24.41 | 22.99 | 1.42
[5 empty] | 2023-09-05 12:50 | 5004.268 | 99.72273 | 34.50882 | 0.1903298 | 24.41667 | 1465 | 34.17 | 24.32 | 22.99 | 1.33
[5 empty] | 2023-09-05 12:50 | 4994.322 | 98.86066 | 34.48713 | 0.1890603 | 24.5 | 1470 | 34.07 | 24.41 | 22.99 | 1.42
[5 empty] | 2023-09-05 12:50 | 5004.268 | 98.98367 | 34.45819 | 0.1889193 | 24.58333 | 1475 | 34.07 | 24.41 | 22.99 | 1.42
[5 empty] | 2023-09-05 12:50 | 5004.268 | 100.3879 | 34.4401 | 0.1915994 | 24.66667 | 1480 | 34.07 | 24.32 | 22.99 | 1.33
[5 empty] | 2023-09-05 12:50 | 5002.278 | 99.16593 | 34.38585 | 0.1893424 | 24.75 | 1485 | 34.07 | 24.32 | 22.9 | 1.42
[5 empty] | 2023-09-05 12:50 | 4998.698 | 99.68555 | 34.36053 | 0.1904709 | 24.83333 | 1490 | 34.07 | 24.32 | 22.9 | 1.42
[5 empty] | 2023-09-05 12:50 | 5000.289 | 97.87106 | 34.34245 | 0.1869444 | 24.91667 | 1495 | 34.26 | 24.32 | 22.99 | 1.33
[5 empty] | 2023-09-05 12:50 | 5002.677 | 101.0209 | 34.34968 | 0.1928689 | 25 | 1500 | 34.07 | 24.32 | 22.9 | 1.42
[5 empty] | 2023-09-05 12:50 | 4997.504 | 100.1046 | 34.375 | 0.1913172 | 25.08333 | 1505 | 34.07 | 24.32 | 22.9 | 1.42
[5 empty] | 2023-09-05 12:50 | 4997.902 | 100.4816 | 34.3967 | 0.1920226 | 25.16667 | 1510 | 34.07 | 24.32 | 22.9 | 1.42
[5 empty] | 2023-09-05 12:51 | 5002.677 | 99.32159 | 34.40393 | 0.1896245 | 25.25 | 1515 | 33.97 | 24.32 | 22.9 | 1.42
[5 empty] | 2023-09-05 12:51 | 4999.892 | 101.7769 | 34.42564 | 0.1944205 | 25.33333 | 1520 | 34.07 | 24.32 | 22.81 | 1.51
[5 empty] | 2023-09-05 12:51 | 4997.902 | 100.4078 | 34.4184 | 0.1918815 | 25.41667 | 1525 | 34.36 | 24.23 | 22.81 | 1.42
[5 empty] | 2023-09-05 12:51 | 5002.677 | 101.7598 | 34.42202 | 0.1942795 | 25.5 | 1530 | 34.07 | 24.32 | 22.81 | 1.51
[5 empty] | 2023-09-05 12:51 | 5002.677 | 101.9814 | 34.43649 | 0.1947027 | 25.58333 | 1535 | 34.46 | 24.23 | 22.81 | 1.42
[5 empty] | 2023-09-05 12:51 | 4996.311 | 102.8847 | 34.44372 | 0.1966775 | 25.66667 | 1540 | 33.97 | 24.32 | 22.81 | 1.51
[5 empty] | 2023-09-05 12:51 | 5000.6875 | 103.7872 | 34.43649 | 0.1982291 | 25.75 | 1545 | 33.97 | 24.23 | 22.81 | 1.42
[5 empty] | 2023-09-05 12:51 | 5002.677 | 100.7254 | 34.43649 | 0.1923047 | 25.83333 | 1550 | 34.36 | 24.23 | 22.81 | 1.42
[5 empty] | 2023-09-05 12:51 | 4998.698 | 101.2359 | 34.43287 | 0.1934331 | 25.91667 | 1555 | 33.97 | 24.23 | 22.81 | 1.42
[5 empty] | 2023-09-05 12:51 | 4995.913 | 99.33486 | 34.4184 | 0.1899067 | 26 | 1560 | 34.17 | 24.23 | 22.81 | 1.42
[5 empty] | 2023-09-05 12:51 | 5000.6875 | 104.0826 | 34.41117 | 0.1987934 | 26.08333 | 1565 | 33.97 | 24.23 | 22.81 | 1.42
[5 empty] | 2023-09-05 12:51 | 5003.075 | 102.5068 | 34.375 | 0.1956901 | 26.16667 | 1570 | 34.17 | 24.23 | 22.72 | 1.51
[5 empty] | 2023-09-05 12:52 | 4997.106 | 101.1299 | 34.36415 | 0.1932921 | 26.25 | 1575 | 33.97 | 24.15 | 22.81 | 1.34
[5 empty] | 2023-09-05 12:52 | 5005.064 | 103.5085 | 34.37138 | 0.1975238 | 26.33333 | 1580 | 33.97 | 24.23 | 22.72 | 1.51
[5 empty] | 2023-09-05 12:52 | 5005.859375 | 103.5988 | 34.36777 | 0.1976649 | 26.41667 | 1585 | 33.97 | 24.15 | 22.72 | 1.43
[5 empty] | 2023-09-05 12:52 | 4997.106 | 104.7461 | 34.36053 | 0.200204 | 26.5 | 1590 | 33.97 | 24.15 | 22.72 | 1.43
[5 empty] | 2023-09-05 12:52 | 5001.483 | 100.8491 | 34.36053 | 0.1925868 | 26.58333 | 1595 | 33.97 | 24.15 | 22.81 | 1.34
[5 empty] | 2023-09-05 12:52 | 5001.085 | 102.6876 | 34.3533 | 0.1961133 | 26.66667 | 1600 | 33.97 | 24.15 | 22.72 | 1.43
[5 empty] | 2023-09-05 12:52 | 5001.881 | 103.812 | 34.3533 | 0.1982291 | 26.75 | 1605 | 33.97 | 24.15 | 22.72 | 1.43
[5 empty] | 2023-09-05 12:52 | 4995.515 | 99.76963 | 34.36777 | 0.190753 | 26.83333 | 1610 | 34.36 | 24.15 | 22.72 | 1.43
[5 empty] | 2023-09-05 12:52 | 5000.289 | 102.2281 | 34.37138 | 0.1952669 | 26.91667 | 1615 | 33.97 | 24.15 | 22.72 | 1.43
[5 empty] | 2023-09-05 12:52 | 5001.881 | 102.9255 | 34.37138 | 0.1965365 | 27 | 1620 | 33.97 | 24.15 | 22.63 | 1.52
[5 empty] | 2023-09-05 12:52 | 4994.719 | 101.7454 | 34.375 | 0.1945616 | 27.08333 | 1625 | 33.97 | 24.15 | 22.63 | 1.52
[5 empty] | 2023-09-05 12:52 | 4995.117 | 104.1142 | 34.37138 | 0.1990755 | 27.16667 | 1630 | 33.87 | 24.15 | 22.72 | 1.43
[5 empty] | 2023-09-05 12:53 | 5007.451 | 103.8536 | 34.36777 | 0.1980881 | 27.25 | 1635 | 33.87 | 24.06 | 22.63 | 1.43
[5 empty] | 2023-09-05 12:53 | 5004.268 | 101.6443 | 34.36777 | 0.1939974 | 27.33333 | 1640 | 34.07 | 24.06 | 22.63 | 1.43
[5 empty] | 2023-09-05 12:53 | 4995.515 | 102.9421 | 34.36053 | 0.1968186 | 27.41667 | 1645 | 34.17 | 24.15 | 22.63 | 1.52
[5 empty] | 2023-09-05 12:53 | 4999.494 | 103.7624 | 34.34607 | 0.1982291 | 27.5 | 1650 | 33.87 | 24.06 | 22.72 | 1.34
[5 empty] | 2023-09-05 12:53 | 5005.064 | 101.7344 | 34.34968 | 0.1941384 | 27.58333 | 1655 | 33.97 | 24.06 | 22.63 | 1.43
[5 empty] | 2023-09-05 12:53 | 5000.289 | 101.342 | 34.34607 | 0.1935742 | 27.66667 | 1660 | 33.87 | 24.06 | 22.63 | 1.43
[5 empty] | 2023-09-05 12:53 | 4999.494 | 103.4671 | 34.36053 | 0.1976649 | 27.75 | 1665 | 33.97 | 24.06 | 22.63 | 1.43
[5 empty] | 2023-09-05 12:53 | 4999.892 | 104.583 | 34.36053 | 0.1997808 | 27.83333 | 1670 | 33.87 | 24.06 | 22.63 | 1.43
[5 empty] | 2023-09-05 12:53 | 5002.278 | 103.8202 | 34.34607 | 0.1982291 | 27.91667 | 1675 | 34.17 | 24.06 | 22.63 | 1.43
[5 empty] | 2023-09-05 12:53 | 4996.311 | 102.8109 | 34.3099 | 0.1965365 | 28 | 1680 | 33.87 | 24.06 | 22.63 | 1.43
[5 empty] | 2023-09-05 12:53 | 5004.268 | 103.1964 | 34.29905 | 0.1969596 | 28.08333 | 1685 | 34.07 | 24.06 | 22.63 | 1.43
[5 empty] | 2023-09-05 12:54 | 5004.268 | 102.4573 | 34.30266 | 0.195549 | 28.16667 | 1690 | 33.87 | 24.06 | 22.63 | 1.43
[5 empty] | 2023-09-05 12:54 | 4996.311 | 102.6633 | 34.2882 | 0.1962543 | 28.25 | 1695 | 34.26 | 23.97 | 22.55 | 1.42
[5 empty] | 2023-09-05 12:54 | 4998.698 | 101.2359 | 34.2882 | 0.1934331 | 28.33333 | 1700 | 33.87 | 23.97 | 22.55 | 1.42
[5 empty] | 2023-09-05 12:54 | 5005.859375 | 102.8595 | 34.27734375 | 0.1962543 | 28.41667 | 1705 | 33.97 | 24.06 | 22.63 | 1.43
[5 empty] | 2023-09-05 12:54 | 5001.881 | 105.8804 | 34.26649 | 0.2021788 | 28.5 | 1710 | 33.87 | 23.97 | 22.55 | 1.42
[5 empty] | 2023-09-05 12:54 | 4996.709 | 103.3357 | 34.26288 | 0.1975238 | 28.58333 | 1715 | 33.87 | 24.06 | 22.55 | 1.51
[5 empty] | 2023-09-05 12:54 | 4998.3 | 104.1068 | 34.25564 | 0.1989344 | 28.66667 | 1720 | 33.87 | 23.97 | 22.55 | 1.42
[5 empty] | 2023-09-05 12:54 | 5006.655 | 101.7667 | 34.23756 | 0.1941384 | 28.75 | 1725 | 34.07 | 24.06 | 22.46 | 1.6
[5 empty] | 2023-09-05 12:54 | 4993.526 | 104.2286 | 34.23394 | 0.1993576 | 28.83333 | 1730 | 34.07 | 23.97 | 22.55 | 1.42
[5 empty] | 2023-09-05 12:54 | 4999.494 | 102.2119 | 34.23756 | 0.1952669 | 28.91667 | 1735 | 33.77 | 23.97 | 22.55 | 1.42
[5 empty] | 2023-09-05 12:54 | 5005.064 | 104.9129 | 34.25203 | 0.200204 | 29 | 1740 | 33.87 | 23.97 | 22.55 | 1.42
[5 empty] | 2023-09-05 12:54 | 4998.698 | 102.7124 | 34.25564 | 0.1962543 | 29.08333 | 1745 | 33.77 | 23.97 | 22.55 | 1.42
[5 empty] | 2023-09-05 12:55 | 5002.278 | 104.8545 | 34.23756 | 0.200204 | 29.16667 | 1750 | 33.87 | 23.97 | 22.55 | 1.42
[5 empty] | 2023-09-05 12:55 | 5007.451 | 104.0755 | 34.23394 | 0.1985113 | 29.25 | 1755 | 33.87 | 23.97 | 22.46 | 1.51
[5 empty] | 2023-09-05 12:55 | 5005.859375 | 104.6339 | 34.23756 | 0.1996397 | 29.33333 | 1760 | 33.77 | 23.97 | 22.46 | 1.51
[5 empty] | 2023-09-05 12:55 | 4995.117 | 102.565 | 34.23756 | 0.1961133 | 29.41667 | 1765 | 33.77 | 23.97 | 22.55 | 1.42
[5 empty] | 2023-09-05 12:55 | 4999.096 | 102.4991 | 34.23756 | 0.1958311 | 29.5 | 1770 | 34.07 | 23.97 | 22.46 | 1.51
[5 empty] | 2023-09-05 12:55 | 5008.247 | 101.7991 | 34.23756 | 0.1941384 | 29.58333 | 1775 | 33.77 | 23.97 | 22.46 | 1.51
[5 empty] | 2023-09-05 12:55 | 4999.892 | 100.7432 | 34.23394 | 0.1924458 | 29.66667 | 1780 | 33.77 | 23.97 | 22.46 | 1.51
[5 empty] | 2023-09-05 12:55 | 4993.526 | 101.4261 | 34.23756 | 0.1939974 | 29.75 | 1785 | 33.87 | 23.88 | 22.55 | 1.33
[5 empty] | 2023-09-05 12:55 | 5003.472 | 104.6579 | 34.22309 | 0.1997808 | 29.83333 | 1790 | 34.07 | 23.88 | 22.46 | 1.42
[5 empty] | 2023-09-05 12:55 | 5002.677 | 102.4986 | 34.20501 | 0.1956901 | 29.91667 | 1795 | 33.87 | 23.88 | 22.46 | 1.42
[5 empty] | 2023-09-05 12:55 | 5000.289 | 103.0405 | 34.19416 | 0.1968186 | 30 | 1800 | 33.77 | 23.88 | 22.46 | 1.42
[5 empty] | 2023-09-05 12:55 | 4998.698 | 103.5245 | 34.20139 | 0.197806 | 30.08333 | 1805 | 33.77 | 23.88 | 22.46 | 1.42
[5 empty] | 2023-09-05 12:56 | 5001.881 | 103.812 | 34.20862 | 0.1982291 | 30.16667 | 1810 | 33.77 | 23.88 | 22.46 | 1.42
[5 empty] | 2023-09-05 12:56 | 4999.494 | 104.427 | 34.21224 | 0.1994987 | 30.25 | 1815 | 33.87 | 23.88 | 22.37 | 1.51
[5 empty] | 2023-09-05 12:56 | 4997.106 | 102.8273 | 34.20862 | 0.1965365 | 30.33333 | 1820 | 33.77 | 23.88 | 22.46 | 1.42
[5 empty] | 2023-09-05 12:56 | 5005.859375 | 103.6728 | 34.20862 | 0.197806 | 30.41667 | 1825 | 34.07 | 23.88 | 22.46 | 1.42
[5 empty] | 2023-09-05 12:56 | 5004.268 | 104.2311 | 34.20862 | 0.1989344 | 30.5 | 1830 | 33.77 | 23.88 | 22.46 | 1.42
[5 empty] | 2023-09-05 12:56 | 5001.881 | 103.2949 | 34.1796875 | 0.1972417 | 30.58333 | 1835 | 33.77 | 23.88 | 22.46 | 1.42
[5 empty] | 2023-09-05 12:56 | 5002.677 | 104.6412 | 34.17245 | 0.1997808 | 30.66667 | 1840 | 33.97 | 23.88 | 22.37 | 1.51
[5 empty] | 2023-09-05 12:56 | 5001.085 | 105.0511 | 34.16883 | 0.2006271 | 30.75 | 1845 | 33.77 | 23.88 | 22.46 | 1.42
[5 empty] | 2023-09-05 12:56 | 5002.677 | 102.7203 | 34.15799 | 0.1961133 | 30.83333 | 1850 | 33.77 | 23.79 | 22.37 | 1.42
[5 empty] | 2023-09-05 12:56 | 4998.698 | 104.6318 | 34.14352 | 0.1999218 | 30.91667 | 1855 | 33.87 | 23.79 | 22.37 | 1.42
[5 empty] | 2023-09-05 12:56 | 5006.257 | 102.9416 | 34.14352 | 0.1963954 | 31 | 1860 | 33.77 | 23.88 | 22.37 | 1.51
[5 empty] | 2023-09-05 12:56 | 5000.6875 | 104.2304 | 34.14352 | 0.1990755 | 31.08333 | 1865 | 33.77 | 23.79 | 22.37 | 1.42
[5 empty] | 2023-09-05 12:57 | 4996.709 | 101.3432 | 34.13629 | 0.1937152 | 31.16667 | 1870 | 33.68 | 23.79 | 22.37 | 1.42
[5 empty] | 2023-09-05 12:57 | 5004.666 | 104.6828 | 34.12543 | 0.1997808 | 31.25 | 1875 | 33.68 | 23.79 | 22.37 | 1.42
[5 empty] | 2023-09-05 12:57 | 5005.461 | 105.9562 | 34.1182 | 0.2021788 | 31.33333 | 1880 | 33.68 | 23.79 | 22.37 | 1.42
[5 empty] | 2023-09-05 12:57 | 4999.494 | 103.3194 | 34.10373 | 0.1973828 | 31.41667 | 1885 | 34.17 | 23.79 | 22.37 | 1.42
[5 empty] | 2023-09-05 12:57 | 5001.483 | 104.6163 | 34.09288 | 0.1997808 | 31.5 | 1890 | 33.68 | 23.79 | 22.37 | 1.42
[5 empty] | 2023-09-05 12:57 | 5006.655 | 102.1364 | 34.10735 | 0.1948437 | 31.58333 | 1895 | 33.87 | 23.79 | 22.37 | 1.42
[5 empty] | 2023-09-05 12:57 | 5001.881 | 103.3688 | 34.10012 | 0.1973828 | 31.66667 | 1900 | 33.87 | 23.79 | 22.37 | 1.42
[5 empty] | 2023-09-05 12:57 | 4998.698 | 105.2963 | 34.09288 | 0.2011914 | 31.75 | 1905 | 33.68 | 23.79 | 22.37 | 1.42
[5 empty] | 2023-09-05 12:57 | 4999.096 | 102.5729 | 34.0748 | 0.1959722 | 31.83333 | 1910 | 33.68 | 23.79 | 22.37 | 1.42
[5 empty] | 2023-09-05 12:57 | 5002.677 | 105.454 | 34.08203125 | 0.2013324 | 31.91667 | 1915 | 33.68 | 23.79 | 22.37 | 1.42
[5 empty] | 2023-09-05 12:57 | 4996.709 | 105.1068 | 34.08203125 | 0.2009093 | 32 | 1920 | 33.68 | 23.79 | 22.37 | 1.42
[5 empty] | 2023-09-05 12:57 | 4998.3 | 106.2475 | 34.08926 | 0.2030252 | 32.08333 | 1925 | 33.68 | 23.79 | 22.28 | 1.51