## 054
Versuch | Bezeichnung
picobond_054 | 051023_054
Datum | 2023-10-05
Modultyp | AMS
Partikelsystem
| Art | Bezeichnung | Einwaage in g
Hostparticle | Alumina | DAW-45 | 79.96
Guestparticle | Polysterol | SX250-H | 8.04
Summe |  |  | 88
Kommentar: | pb Daten erst ab 13:55 (nach 9 min) vollständig
Leistung alle 1 min per Hand notiert
pb Daten des Leerlaufs fehlen völlig
Parameter |  |  | Auswaage |  |  | TempExtern
Spaltweite | 2 | mm | Tara | 484.87 | g | Uhrzeit | Temperatur | Luftfeuchte
Drehzahl | 4000 | rpm | voll | 572.19 | g | 13:46 | 21 | 46%
Prozesszeit | 30 | min | Gesamtauswaage | 87.32 | g | 14:20 | 23 | 42%
|  |  | Verlust | 0.7727273 | %
picobond
Leerlauf |  |  |  |  | Versuch
Date Time | Picobond.Drz_Mühle | Picobond.Leistung | Picobond.Temperatur | Picobond.Moment | Date Time | Picobond.Drz_Mühle | Picobond.Leistung | Picobond.Temperatur | Picobond.Moment |  | SensOb.Temperatur |  | SensDiff.Temperatur
| pbDrehzahl | pbLeistung | pbTemp | pbDrehmoment |  | pbDrehzahl | pbLeistung | pbTemp | pbDrehmoment | picobondTime | time | SensOb | SensDiff
| min-1 | W | °C | Nm |  | min-1 | W | °C | Nm | min | s | °C | °C | °C | °C
ts | rpm | power | pbTemp | DMom | ts | rpm | power | pbTemp | DMom | SensTime | obTime | obTemp | T1 | T2 | dT
2023-10-05 13:29 | 0 |  | 23.26751 |  | 2023-10-05 13:44 | 0 | 0 | 23.47729 | -0.12 | 0 | 0 | 21.84 | 20.95 | 21.31 | -0.36
2023-10-05 13:29 |  |  | 23.26389 |  | 2023-10-05 13:44 | 0 | 0 | 23.47367 | -0.12 | 0.08333333 | 5 | 21.93 | 20.95 | 21.22 | -0.27
2023-10-05 13:29 |  |  | 23.26027 |  | 2023-10-05 13:44 | 1000 | 46.36047 | 23.46643 | 0.4427099 | 0.1666667 | 10 | 21.93 | 20.95 | 21.31 | -0.36
2023-10-05 13:29 | 1000 |  | 23.26751 |  | 2023-10-05 13:44 | 1000 | -2.750929 | 23.46643 | -0.02626943 | 0.25 | 15 | 21.93 | 20.87 | 21.4 | -0.53
2023-10-05 13:29 | 1000 |  | 23.26751 |  | 2023-10-05 13:44 | 1000 | -3.031176 | 23.46282 | -0.0289456 | 0.3333333 | 20 | 21.93 | 20.87 | 21.4 | -0.53
2023-10-05 13:29 | 1000 |  | 23.26027 |  | 2023-10-05 13:44 | 1000 | -2.99918 | 23.46282 | -0.02864006 | 0.4166667 | 25 | 21.93 | 20.78 | 21.31 | -0.53
2023-10-05 13:30 | 1000 |  | 23.26027 |  | 2023-10-05 13:44 | 1000 | -2.953619 | 23.45558 | -0.02820499 | 0.5 | 30 | 21.84 | 20.69 | 21.04 | -0.35
2023-10-05 13:30 | 1000 |  | 23.26389 |  | 2023-10-05 13:45 | 1000 | -3.013975 | 23.46282 | -0.02878134 | 0.5833333 | 35 | 21.84 | 20.69 | 21.04 | -0.35
2023-10-05 13:30 | 1000 |  | 23.26027 |  | 2023-10-05 13:45 | 1000 | -3.163187 | 23.46643 | -0.03020621 | 0.6666667 | 40 | 22.1 | 20.69 | 21.04 | -0.35
2023-10-05 13:30 | 1000 |  | 23.26027 |  | 2023-10-05 13:45 | 1000 | -3.059576 | 23.46643 | -0.0292168 | 0.75 | 45 | 21.84 | 20.78 | 21.04 | -0.26
2023-10-05 13:30 | 1000 |  | 23.25665 |  | 2023-10-05 13:45 | 1000 | -3.000371 | 23.47005 | -0.02865143 | 0.8333333 | 50 | 22.37 | 20.78 | 21.04 | -0.26
2023-10-05 13:30 | 1000 |  | 23.25665 |  | 2023-10-05 13:45 | 1000 | -3.120021 | 23.47367 | -0.029794 | 0.9166667 | 55 | 21.84 | 20.78 | 21.04 | -0.26
2023-10-05 13:30 | 1000 |  | 23.25304 |  | 2023-10-05 13:45 | 2000 | -3.100284 | 23.47367 | -0.01480277 | 1 | 60 | 22.19 | 20.69 | 20.95 | -0.26
2023-10-05 13:30 | 1000 |  | 23.25665 |  | 2023-10-05 13:45 | 2000 | -2.977844 | 23.47005 | -0.01421816 | 1.083333 | 65 | 22.1 | 20.69 | 20.95 | -0.26
2023-10-05 13:30 | 1000 |  | 23.25665 |  | 2023-10-05 13:45 | 2000 | 3.36489 | 23.4809 | 0.01606617 | 1.166667 | 70 | 21.93 | 20.69 | 20.95 | -0.26
2023-10-05 13:30 | 1000 |  | 23.24942 |  | 2023-10-05 13:45 | 2000 | 2.1025 | 23.48452 | 0.0100387 | 1.25 | 75 | 21.84 | 20.69 | 20.95 | -0.26
2023-10-05 13:30 | 1000 |  | 23.2458 |  | 2023-10-05 13:45 | 2000 | 1.838179 | 23.48814 | 0.008776658 | 1.333333 | 80 | 22.1 | 20.69 | 20.95 | -0.26
2023-10-05 13:31 | 2000 |  | 23.2458 |  | 2023-10-05 13:46 | 3000 | 2.252199 | 23.49899 | 0.007168973 | 1.416667 | 85 | 21.93 | 20.69 | 20.95 | -0.26
2023-10-05 13:31 | 2000 |  | 23.23857 |  | 2023-10-05 13:46 | 3000 | 1.74791 | 23.50984 | 0.00556377 | 1.5 | 90 | 21.84 | 20.78 | 20.95 | -0.17
2023-10-05 13:31 | 2000 |  | 23.23857 |  | 2023-10-05 13:46 | 3000 | 2.043923 | 23.51346 | 0.00650601 | 1.583333 | 95 | 21.93 | 20.78 | 21.04 | -0.26
2023-10-05 13:31 | 2000 |  | 23.23495 |  | 2023-10-05 13:46 | 3000 | 14.68104 | 23.51346 | 0.04673121 | 1.666667 | 100 | 21.84 | 20.78 | 20.95 | -0.17
2023-10-05 13:31 | 2000 |  | 23.23134 |  | 2023-10-05 13:46 | 3000 | 15.46701 | 23.52069 | 0.04923303 | 1.75 | 105 | 22.19 | 20.78 | 21.04 | -0.26
2023-10-05 13:31 | 2000 |  | 23.22049 |  | 2023-10-05 13:46 | 3000 | 15.43501 | 23.52792 | 0.04913116 | 1.833333 | 110 | 22.1 | 20.87 | 21.04 | -0.17
2023-10-05 13:31 | 3000 |  | 23.22049 |  | 2023-10-05 13:46 | 4000 | 36 | 23.54239 | 0.08594367 | 1.916667 | 115 | 21.93 | 20.87 | 21.04 | -0.17
2023-10-05 13:31 | 3000 |  | 23.20964 |  | 2023-10-05 13:46 | 4000 | 36 | 23.55324 | 0.08594367 | 2 | 120 | 22.01 | 20.87 | 21.04 | -0.17
2023-10-05 13:31 | 3000 |  | 23.2024 |  | 2023-10-05 13:46 | 4000 | 36 | 23.55686 | 0.08594367 | 2.083333 | 125 | 21.93 | 20.87 | 21.04 | -0.17
2023-10-05 13:31 | 3000 |  | 23.2024 |  | 2023-10-05 13:46 | 4000 | 36 | 23.57133 | 0.08594367 | 2.166667 | 130 | 22.1 | 20.95 | 21.04 | -0.09
2023-10-05 13:32 | 4000 |  | 23.19517 |  | 2023-10-05 13:46 | 4000 | 36 | 23.58579 | 0.08594367 | 2.25 | 135 | 22.19 | 20.95 | 21.13 | -0.18
2023-10-05 13:32 | 4000 |  | 23.19517 |  | 2023-10-05 13:46 | 4000 | 36 | 23.60026 | 0.08594367 | 2.333333 | 140 | 22.01 | 20.95 | 21.13 | -0.18
2023-10-05 13:32 | 4000 |  | 23.18793 |  | 2023-10-05 13:47 | 4000 | 36 | 23.61835 | 0.08594367 | 2.416667 | 145 | 22.01 | 21.04 | 21.13 | -0.09
2023-10-05 13:32 | 4000 |  | 23.18432 |  | 2023-10-05 13:47 | 4000 | 36 | 23.6292 | 0.08594367 | 2.5 | 150 | 22.01 | 21.04 | 21.13 | -0.09
2023-10-05 13:32 | 4000 |  | 23.18432 |  | 2023-10-05 13:47 | 4000 | 36 | 23.66536 | 0.08594367 | 2.583333 | 155 | 22.01 | 21.13 | 21.13 | 0
[5 empty] | 2023-10-05 13:47 | 4000 | 36 | 23.68707 | 0.08594367 | 2.666667 | 160 | 22.01 | 21.13 | 21.13 | 0
[5 empty] | 2023-10-05 13:47 | 4000 | 36 | 23.71239 | 0.08594367 | 2.75 | 165 | 22.01 | 21.13 | 21.13 | 0
[5 empty] | 2023-10-05 13:47 | 4000 | 36 | 23.74132 | 0.08594367 | 2.833333 | 170 | 22.01 | 21.22 | 21.22 | 0
[5 empty] | 2023-10-05 13:47 | 4000 | 36 | 23.77387 | 0.08594367 | 2.916667 | 175 | 22.1 | 21.22 | 21.13 | 0.09
[5 empty] | 2023-10-05 13:47 | 4000 | 36 | 23.80281 | 0.08594367 | 3 | 180 | 22.1 | 21.22 | 21.22 | 0
[5 empty] | 2023-10-05 13:47 | 4000 | 36 | 23.83898 | 0.08594367 | 3.083333 | 185 | 22.19 | 21.31 | 21.22 | 0.09
[5 empty] | 2023-10-05 13:47 | 4000 | 36 | 23.87514 | 0.08594367 | 3.166667 | 190 | 22.19 | 21.31 | 21.22 | 0.09
[5 empty] | 2023-10-05 13:47 | 4000 | 36 | 23.9077 | 0.08594367 | 3.25 | 195 | 22.28 | 21.31 | 21.22 | 0.09
[5 empty] | 2023-10-05 13:47 | 4000 | 36 | 23.94748 | 0.08594367 | 3.333333 | 200 | 22.28 | 21.4 | 21.31 | 0.09
[5 empty] | 2023-10-05 13:48 | 4000 | 36 | 23.98365 | 0.08594367 | 3.416667 | 205 | 22.28 | 21.4 | 21.31 | 0.09
[5 empty] | 2023-10-05 13:48 | 4000 | 36 | 24.02705 | 0.08594367 | 3.5 | 210 | 22.37 | 21.4 | 21.31 | 0.09
[5 empty] | 2023-10-05 13:48 | 4000 | 36 | 24.06684 | 0.08594367 | 3.583333 | 215 | 22.37 | 21.48 | 21.31 | 0.17
[5 empty] | 2023-10-05 13:48 | 4000 | 36 | 24.11024 | 0.08594367 | 3.666667 | 220 | 22.46 | 21.48 | 21.31 | 0.17
[5 empty] | 2023-10-05 13:48 | 4000 | 36 | 24.15003 | 0.08594367 | 3.75 | 225 | 22.55 | 21.48 | 21.31 | 0.17
[5 empty] | 2023-10-05 13:48 | 4000 | 36 | 24.20067 | 0.08594367 | 3.833333 | 230 | 22.55 | 21.57 | 21.31 | 0.26
[5 empty] | 2023-10-05 13:48 | 4000 | 36 | 24.2296 | 0.08594367 | 3.916667 | 235 | 22.55 | 21.57 | 21.4 | 0.17
[5 empty] | 2023-10-05 13:48 | 4000 | 36 | 24.273 | 0.08594367 | 4 | 240 | 22.63 | 21.57 | 21.4 | 0.17
[5 empty] | 2023-10-05 13:48 | 4000 | 36 | 24.31279 | 0.08594367 | 4.083333 | 245 | 22.72 | 21.57 | 21.4 | 0.17
[5 empty] | 2023-10-05 13:48 | 4000 | 36 | 24.36343 | 0.08594367 | 4.166667 | 250 | 22.72 | 21.66 | 21.4 | 0.26
[5 empty] | 2023-10-05 13:48 | 4000 | 36 | 24.3996 | 0.08594367 | 4.25 | 255 | 22.81 | 21.66 | 21.48 | 0.18
[5 empty] | 2023-10-05 13:48 | 4000 | 36 | 24.43938 | 0.08594367 | 4.333333 | 260 | 22.81 | 21.66 | 21.48 | 0.18
[5 empty] | 2023-10-05 13:49 | 4000 | 36 | 24.4864 | 0.08594367 | 4.416667 | 265 | 22.9 | 21.66 | 21.48 | 0.18
[5 empty] | 2023-10-05 13:49 | 4000 | 36 | 24.5298 | 0.08594367 | 4.5 | 270 | 23.26 | 21.75 | 21.48 | 0.27
[5 empty] | 2023-10-05 13:49 | 4000 | 36 | 24.57682 | 0.08594367 | 4.583333 | 275 | 22.99 | 21.75 | 21.48 | 0.27
[5 empty] | 2023-10-05 13:49 | 4000 | 36 | 24.63469 | 0.08594367 | 4.666667 | 280 | 23.34 | 21.75 | 21.48 | 0.27
[5 empty] | 2023-10-05 13:49 | 4000 | 36 | 24.68171 | 0.08594367 | 4.75 | 285 | 23.08 | 21.75 | 21.57 | 0.18
[5 empty] | 2023-10-05 13:49 | 4000 | 36 | 24.73597 | 0.08594367 | 4.833333 | 290 | 23.17 | 21.75 | 21.57 | 0.18
[5 empty] | 2023-10-05 13:49 | 4000 | 37 | 24.77575 | 0.08833099 | 4.916667 | 295 | 23.52 | 21.84 | 21.57 | 0.27
[5 empty] | 2023-10-05 13:49 | 4000 | 37 | 24.83362 | 0.08833099 | 5 | 300 | 23.26 | 21.84 | 21.57 | 0.27
[5 empty] | 2023-10-05 13:49 | 4000 | 37 | 24.87341 | 0.08833099 | 5.083333 | 305 | 23.34 | 21.84 | 21.57 | 0.27
[5 empty] | 2023-10-05 13:49 | 4000 | 37 | 24.93851 | 0.08833099 | 5.166667 | 310 | 23.43 | 21.84 | 21.57 | 0.27
[5 empty] | 2023-10-05 13:49 | 4000 | 37 | 24.97107 | 0.08833099 | 5.25 | 315 | 23.43 | 21.93 | 21.57 | 0.36
[5 empty] | 2023-10-05 13:49 | 4000 | 37 | 25.01808 | 0.08833099 | 5.333333 | 320 | 23.52 | 21.93 | 21.57 | 0.36
[5 empty] | 2023-10-05 13:50 | 4000 | 37 | 25.06149 | 0.08833099 | 5.416667 | 325 | 23.61 | 21.93 | 21.66 | 0.27
[5 empty] | 2023-10-05 13:50 | 4000 | 37 | 25.11574 | 0.08833099 | 5.5 | 330 | 23.7 | 22.01 | 21.66 | 0.35
[5 empty] | 2023-10-05 13:50 | 4000 | 37 | 25.16276 | 0.08833099 | 5.583333 | 335 | 23.7 | 22.01 | 21.66 | 0.35
[5 empty] | 2023-10-05 13:50 | 4000 | 37 | 25.20978 | 0.08833099 | 5.666667 | 340 | 23.79 | 22.01 | 21.66 | 0.35
[5 empty] | 2023-10-05 13:50 | 4000 | 37 | 25.26765 | 0.08833099 | 5.75 | 345 | 23.79 | 22.01 | 21.66 | 0.35
[5 empty] | 2023-10-05 13:50 | 4000 | 37 | 25.32914 | 0.08833099 | 5.833333 | 350 | 23.88 | 22.01 | 21.66 | 0.35
[5 empty] | 2023-10-05 13:50 | 4000 | 39 | 25.37616 | 0.09310564 | 5.916667 | 355 | 23.97 | 22.01 | 21.75 | 0.26
[5 empty] | 2023-10-05 13:50 | 4000 | 39 | 25.42679 | 0.09310564 | 6 | 360 | 23.97 | 22.1 | 21.75 | 0.35
[5 empty] | 2023-10-05 13:50 | 4000 | 39 | 25.47382 | 0.09310564 | 6.083333 | 365 | 24.06 | 22.1 | 21.75 | 0.35
[5 empty] | 2023-10-05 13:50 | 4000 | 39 | 25.51722 | 0.09310564 | 6.166667 | 370 | 24.15 | 22.1 | 21.75 | 0.35
[5 empty] | 2023-10-05 13:50 | 4000 | 39 | 25.56424 | 0.09310564 | 6.25 | 375 | 24.23 | 22.1 | 21.75 | 0.35
[5 empty] | 2023-10-05 13:50 | 4000 | 39 | 25.60764 | 0.09310564 | 6.333333 | 380 | 24.23 | 22.19 | 21.75 | 0.44
[5 empty] | 2023-10-05 13:51 | 4000 | 39 | 25.64743 | 0.09310564 | 6.416667 | 385 | 24.32 | 22.19 | 21.75 | 0.44
[5 empty] | 2023-10-05 13:51 | 4000 | 39 | 25.69444 | 0.09310564 | 6.5 | 390 | 24.32 | 22.19 | 21.84 | 0.35
[5 empty] | 2023-10-05 13:51 | 4000 | 39 | 25.73423 | 0.09310564 | 6.583333 | 395 | 24.59 | 22.19 | 21.84 | 0.35
[5 empty] | 2023-10-05 13:51 | 4000 | 39 | 25.76678 | 0.09310564 | 6.666667 | 400 | 24.41 | 22.19 | 21.84 | 0.35
[5 empty] | 2023-10-05 13:51 | 4000 | 39 | 25.79933 | 0.09310564 | 6.75 | 405 | 24.5 | 22.28 | 21.84 | 0.44
[5 empty] | 2023-10-05 13:51 | 4000 | 39 | 25.82827 | 0.09310564 | 6.833333 | 410 | 24.59 | 22.28 | 21.84 | 0.44
[5 empty] | 2023-10-05 13:51 | 4000 | 39 | 25.88976 | 0.09310564 | 6.916667 | 415 | 24.59 | 22.28 | 21.84 | 0.44
[5 empty] | 2023-10-05 13:51 | 4000 | 39 | 25.94763 | 0.09310564 | 7 | 420 | 24.68 | 22.28 | 21.93 | 0.35
[5 empty] | 2023-10-05 13:51 | 4000 | 39 | 25.99103 | 0.09310564 | 7.083333 | 425 | 24.68 | 22.28 | 21.93 | 0.35
[5 empty] | 2023-10-05 13:51 | 4000 | 39 | 26.03443 | 0.09310564 | 7.166667 | 430 | 24.86 | 22.28 | 21.93 | 0.35
[5 empty] | 2023-10-05 13:51 | 4000 | 39 | 26.08145 | 0.09310564 | 7.25 | 435 | 24.77 | 22.37 | 21.93 | 0.44
[5 empty] | 2023-10-05 13:51 | 4000 | 39 | 26.12486 | 0.09310564 | 7.333333 | 440 | 24.86 | 22.37 | 21.93 | 0.44
[5 empty] | 2023-10-05 13:52 | 4000 | 39 | 26.16464 | 0.09310564 | 7.416667 | 445 | 24.95 | 22.37 | 22.01 | 0.36
[5 empty] | 2023-10-05 13:52 | 4000 | 39 | 26.18273 | 0.09310564 | 7.5 | 450 | 24.95 | 22.37 | 21.93 | 0.44
[5 empty] | 2023-10-05 13:52 | 4000 | 39 | 26.21528 | 0.09310564 | 7.583333 | 455 | 25.04 | 22.37 | 21.93 | 0.44
[5 empty] | 2023-10-05 13:52 | 4000 | 39 | 26.26591 | 0.09310564 | 7.666667 | 460 | 25.04 | 22.46 | 22.01 | 0.45
[5 empty] | 2023-10-05 13:52 | 4000 | 39 | 26.29123 | 0.09310564 | 7.75 | 465 | 25.13 | 22.46 | 22.01 | 0.45
[5 empty] | 2023-10-05 13:52 | 4000 | 39 | 26.33102 | 0.09310564 | 7.833333 | 470 | 25.13 | 22.46 | 22.01 | 0.45
[5 empty] | 2023-10-05 13:52 | 4000 | 39 | 26.37442 | 0.09310564 | 7.916667 | 475 | 25.22 | 22.46 | 22.01 | 0.45
[5 empty] | 2023-10-05 13:52 | 4000 | 39 | 26.42506 | 0.09310564 | 8 | 480 | 25.22 | 22.46 | 22.01 | 0.45
[5 empty] | 2023-10-05 13:52 | 4000 | 39 | 26.46846 | 0.09310564 | 8.083333 | 485 | 25.31 | 22.55 | 22.01 | 0.54
[5 empty] | 2023-10-05 13:52 | 4000 | 39 | 26.50825 | 0.09310564 | 8.166667 | 490 | 25.4 | 22.55 | 22.01 | 0.54
[5 empty] | 2023-10-05 13:52 | 4000 | 39 | 26.54442 | 0.09310564 | 8.25 | 495 | 25.4 | 22.55 | 22.1 | 0.45
[5 empty] | 2023-10-05 13:52 | 4000 | 39 | 26.56973 | 0.09310564 | 8.333333 | 500 | 25.67 | 22.55 | 22.1 | 0.45
[5 empty] | 2023-10-05 13:53 | 4000 | 39 | 26.59143 | 0.09310564 | 8.416667 | 505 | 25.49 | 22.55 | 22.1 | 0.45
[5 empty] | 2023-10-05 13:53 | 4000 | 39 | 26.62037 | 0.09310564 | 8.5 | 510 | 25.76 | 22.55 | 22.1 | 0.45
[5 empty] | 2023-10-05 13:53 | 4000 | 39 | 26.66015625 | 0.09310564 | 8.583333 | 515 | 25.67 | 22.55 | 22.1 | 0.45
[5 empty] | 2023-10-05 13:53 | 4000 | 39 | 26.70356 | 0.0941276 | 8.666667 | 520 | 25.58 | 22.63 | 22.1 | 0.53
[5 empty] | 2023-10-05 13:53 | 4000 | 39 | 26.73611 | 0.0989236 | 8.75 | 525 | 25.67 | 22.63 | 22.1 | 0.53
[5 empty] | 2023-10-05 13:53 | 4000 | 39 | 26.78675 | 0.0941276 | 8.833333 | 530 | 26.03 | 22.63 | 22.1 | 0.53
[5 empty] | 2023-10-05 13:53 | 4000 | 40 | 26.81568 | 0.09201173 | 8.916667 | 535 | 25.67 | 22.63 | 22.19 | 0.44
[5 empty] | 2023-10-05 13:53 | 4000 | 40 | 26.83015 | 0.09835937 | 9 | 540 | 25.76 | 22.63 | 22.19 | 0.44
[5 empty] | 2023-10-05 13:53 | 4000 | 40 | 26.85546875 | 0.09976996 | 9.083333 | 545 | 26.21 | 22.63 | 22.19 | 0.44
[5 empty] | 2023-10-05 13:53 | 4000 | 40 | 26.89525 | 0.1000521 | 9.166667 | 550 | 25.94 | 22.63 | 22.19 | 0.44
[5 empty] | 2023-10-05 13:53 | 4000 | 40 | 26.93142 | 0.09779514 | 9.25 | 555 | 26.03 | 22.63 | 22.19 | 0.44
[5 empty] | 2023-10-05 13:53 | 4000 | 40 | 26.94951 | 0.1024501 | 9.333333 | 560 | 25.94 | 22.63 | 22.19 | 0.44
[5 empty] | 2023-10-05 13:54 | 4000 | 40 | 26.99291 | 0.09694878 | 9.416667 | 565 | 25.94 | 22.63 | 22.19 | 0.44
[5 empty] | 2023-10-05 13:54 | 4000 | 40 | 27.01823 | 0.09751301 | 9.5 | 570 | 25.94 | 22.72 | 22.19 | 0.53
[5 empty] | 2023-10-05 13:54 | 4000 | 40 | 27.04355 | 0.09582032 | 9.583333 | 575 | 26.03 | 22.72 | 22.19 | 0.53
[5 empty] | 2023-10-05 13:54 | 4000 | 40 | 27.08695 | 0.09779514 | 9.666667 | 580 | 26.57 | 22.72 | 22.28 | 0.44
[5 empty] | 2023-10-05 13:54 | 4000 | 40 | 27.13759 | 0.09835937 | 9.75 | 585 | 26.12 | 22.72 | 22.28 | 0.44
[5 empty] | 2023-10-05 13:54 | 4000 | 41 | 27.17014 | 0.09793619 | 9.833333 | 590 | 26.12 | 22.72 | 22.28 | 0.44
[5 empty] | 2023-10-05 13:54 | 4000 | 41 | 27.20993 | 0.1020269 | 9.916667 | 595 | 26.48 | 22.72 | 22.28 | 0.44
[5 empty] | 2023-10-05 13:54 | 4000 | 41 | 27.23886 | 0.09567926 | 10 | 600 | 26.12 | 22.72 | 22.28 | 0.44
[5 empty] | 2023-10-05 13:54 | 4000 | 41 | 27.25694 | 0.09765407 | 10.08333 | 605 | 26.21 | 22.72 | 22.28 | 0.44
[5 empty] | 2023-10-05 13:54 | 4000 | 41 | 27.27141 | 0.09610242 | 10.16667 | 610 | 26.21 | 22.72 | 22.28 | 0.44
[5 empty] | 2023-10-05 13:54 | 4000 | 41 | 27.28588 | 0.09948785 | 10.25 | 615 | 26.3 | 22.81 | 22.28 | 0.53
[5 empty] | 2023-10-05 13:54 | 4000 | 41 | 27.30396 | 0.0982183 | 10.33333 | 620 | 26.39 | 22.81 | 22.28 | 0.53
[5 empty] | 2023-10-05 13:55 | 4000 | 41 | 27.33652 | 0.09934679 | 10.41667 | 625 | 26.3 | 22.81 | 22.28 | 0.53
[5 empty] | 2023-10-05 13:55 | 4000 | 41 | 27.37268 | 0.09751301 | 10.5 | 630 | 26.3 | 22.81 | 22.28 | 0.53
[5 empty] | 2023-10-05 13:55 | 4000 | 41 | 27.398 | 0.09638453 | 10.58333 | 635 | 26.39 | 22.81 | 22.37 | 0.44
[5 empty] | 2023-10-05 13:55 | 4000 | 41 | 27.4197 | 0.09723089 | 10.66667 | 640 | 26.84 | 22.81 | 22.28 | 0.53
[5 empty] | 2023-10-05 13:55 | 4000 | 41 | 27.42694 | 0.102168 | 10.75 | 645 | 26.48 | 22.81 | 22.37 | 0.44
[5 empty] | 2023-10-05 13:55 | 3998.481 | 40.11431 | 27.44864 | 0.09582032 | 10.83333 | 650 | 26.48 | 22.9 | 22.37 | 0.53
[5 empty] | 2023-10-05 13:55 | 3998.481 | 40.82294 | 27.46672 | 0.09751301 | 10.91667 | 655 | 26.48 | 22.9 | 22.37 | 0.53
[5 empty] | 2023-10-05 13:55 | 4002.459 | 41.98668 | 27.49928 | 0.1001931 | 11 | 660 | 26.57 | 22.9 | 22.37 | 0.53
[5 empty] | 2023-10-05 13:55 | 4002.062 | 40.62308 | 27.52098 | 0.09694878 | 11.08333 | 665 | 26.57 | 22.9 | 22.37 | 0.53
[5 empty] | 2023-10-05 13:55 | 3996.492 | 39.91727 | 27.54268 | 0.09539712 | 11.16667 | 670 | 26.57 | 22.9 | 22.37 | 0.53
[5 empty] | 2023-10-05 13:55 | 4003.653 | 40.5801 | 27.56438 | 0.09680773 | 11.25 | 675 | 26.66 | 22.9 | 22.37 | 0.53
[5 empty] | 2023-10-05 13:56 | 4005.245 | 41.72014 | 27.58247 | 0.09948785 | 11.33333 | 680 | 26.66 | 22.9 | 22.37 | 0.53
[5 empty] | 2023-10-05 13:56 | 3995.298 | 41.08547 | 27.61864 | 0.0982183 | 11.41667 | 685 | 26.66 | 22.9 | 22.37 | 0.53
[5 empty] | 2023-10-05 13:56 | 3998.481 | 41.17726 | 27.65842 | 0.09835937 | 11.5 | 690 | 26.66 | 22.9 | 22.37 | 0.53
[5 empty] | 2023-10-05 13:56 | 4004.449 | 41.29786 | 27.68374 | 0.09850042 | 11.58333 | 695 | 26.75 | 22.9 | 22.46 | 0.44
[5 empty] | 2023-10-05 13:56 | 3999.675 | 43.25703 | 27.71629 | 0.1032965 | 11.66667 | 700 | 26.75 | 22.9 | 22.46 | 0.44
[5 empty] | 2023-10-05 13:56 | 3997.685 | 42.40893 | 27.75608 | 0.1013216 | 11.75 | 705 | 27.02 | 22.9 | 22.46 | 0.44
[5 empty] | 2023-10-05 13:56 | 3999.277 | 42.30769 | 27.78139 | 0.1010395 | 11.83333 | 710 | 26.75 | 22.9 | 22.37 | 0.53
[5 empty] | 2023-10-05 13:56 | 3998.879 | 42.89407 | 27.79948 | 0.1024501 | 11.91667 | 715 | 26.84 | 22.99 | 22.46 | 0.53
[5 empty] | 2023-10-05 13:56 | 3996.09375 | 41.21169 | 27.79225 | 0.09850042 | 12 | 720 | 26.84 | 22.99 | 22.46 | 0.53
[5 empty] | 2023-10-05 13:56 | 3999.277 | 40.5948 | 27.80672 | 0.09694878 | 12.08333 | 725 | 26.84 | 22.99 | 22.46 | 0.53
[5 empty] | 2023-10-05 13:56 | 4003.653 | 43.65484 | 27.81395 | 0.1041428 | 12.16667 | 730 | 27.02 | 22.99 | 22.46 | 0.53
[5 empty] | 2023-10-05 13:56 | 4002.459 | 40.5089 | 27.83565 | 0.09666667 | 12.25 | 735 | 27.21 | 22.99 | 22.46 | 0.53
[5 empty] | 2023-10-05 13:57 | 3996.492 | 42.86847 | 27.86458 | 0.1024501 | 12.33333 | 740 | 26.93 | 22.99 | 22.46 | 0.53
[5 empty] | 2023-10-05 13:57 | 4004.449 | 42.30326 | 27.90437 | 0.1008984 | 12.41667 | 745 | 26.93 | 22.99 | 22.46 | 0.53
[5 empty] | 2023-10-05 13:57 | 4001.664 | 41.97834 | 27.94054 | 0.1001931 | 12.5 | 750 | 27.02 | 22.99 | 22.46 | 0.53
[5 empty] | 2023-10-05 13:57 | 3993.707 | 41.30504 | 27.96585 | 0.09878255 | 12.58333 | 755 | 27.02 | 22.99 | 22.46 | 0.53
[5 empty] | 2023-10-05 13:57 | 4002.459 | 42.45958 | 27.98032 | 0.1013216 | 12.66667 | 760 | 27.02 | 22.99 | 22.46 | 0.53
[5 empty] | 2023-10-05 13:57 | 4004.051 | 43.42263 | 27.99118 | 0.1035786 | 12.75 | 765 | 27.02 | 23.08 | 22.46 | 0.62
[5 empty] | 2023-10-05 13:57 | 3999.675 | 43.49331 | 27.98756 | 0.1038607 | 12.83333 | 770 | 27.3 | 23.08 | 22.46 | 0.62
[5 empty] | 2023-10-05 13:57 | 3997.287 | 41.57822 | 28.00564 | 0.09934679 | 12.91667 | 775 | 27.39 | 23.08 | 22.46 | 0.62
[5 empty] | 2023-10-05 13:57 | 4005.642 | 42.72998 | 28.01288 | 0.1018858 | 13 | 780 | 27.11 | 23.08 | 22.46 | 0.62
[5 empty] | 2023-10-05 13:57 | 4002.062 | 43.34196 | 28.03458 | 0.1034375 | 13.08333 | 785 | 27.11 | 23.08 | 22.46 | 0.62
[5 empty] | 2023-10-05 13:57 | 3996.492 | 42.2192 | 28.07436 | 0.1008984 | 13.16667 | 790 | 27.48 | 23.08 | 22.55 | 0.53
[5 empty] | 2023-10-05 13:57 | 4002.062 | 42.63268 | 28.09245 | 0.1017448 | 13.25 | 795 | 27.21 | 23.08 | 22.55 | 0.53
[5 empty] | 2023-10-05 13:58 | 4002.062 | 41.33235 | 28.11053 | 0.09864149 | 13.33333 | 800 | 27.3 | 23.08 | 22.55 | 0.53
[5 empty] | 2023-10-05 13:58 | 3998.083 | 41.52745 | 28.12138 | 0.09920572 | 13.41667 | 805 | 27.21 | 23.08 | 22.55 | 0.53
[5 empty] | 2023-10-05 13:58 | 3996.889 | 42.81369 | 28.14308 | 0.102309 | 13.5 | 810 | 27.39 | 23.08 | 22.55 | 0.53
[5 empty] | 2023-10-05 13:58 | 4002.459 | 42.40047 | 28.15755 | 0.1011805 | 13.58333 | 815 | 27.3 | 23.08 | 22.55 | 0.53
[5 empty] | 2023-10-05 13:58 | 4000.47 | 42.3203125 | 28.18287 | 0.1010395 | 13.66667 | 820 | 27.75 | 23.08 | 22.55 | 0.53
[5 empty] | 2023-10-05 13:58 | 3996.09375 | 41.80187 | 28.20457 | 0.09991103 | 13.75 | 825 | 27.3 | 23.08 | 22.55 | 0.53
[5 empty] | 2023-10-05 13:58 | 4001.266 | 43.39243 | 28.20095 | 0.1035786 | 13.83333 | 830 | 27.57 | 23.08 | 22.55 | 0.53
[5 empty] | 2023-10-05 13:58 | 4003.653 | 42.94529 | 28.21542 | 0.1024501 | 13.91667 | 835 | 27.39 | 23.08 | 22.55 | 0.53
[5 empty] | 2023-10-05 13:58 | 3995.696 | 43.6861 | 28.23713 | 0.1044249 | 14 | 840 | 27.39 | 23.08 | 22.55 | 0.53
[5 empty] | 2023-10-05 13:58 | 3997.685 | 41.40523 | 28.25521 | 0.0989236 | 14.08333 | 845 | 27.66 | 23.08 | 22.55 | 0.53
[5 empty] | 2023-10-05 13:58 | 4005.245 | 42.37082 | 28.26244 | 0.1010395 | 14.16667 | 850 | 27.39 | 23.17 | 22.55 | 0.62
[5 empty] | 2023-10-05 13:58 | 4001.664 | 43.10124 | 28.28415 | 0.1028733 | 14.25 | 855 | 27.48 | 23.17 | 22.55 | 0.62
[5 empty] | 2023-10-05 13:59 | 3996.889 | 43.28594 | 28.30223 | 0.1034375 | 14.33333 | 860 | 27.48 | 23.17 | 22.55 | 0.62
[5 empty] | 2023-10-05 13:59 | 4000.072 | 43.02502 | 28.33478 | 0.1027322 | 14.41667 | 865 | 27.48 | 23.17 | 22.55 | 0.62
[5 empty] | 2023-10-05 13:59 | 4004.847 | 42.36661 | 28.36372 | 0.1010395 | 14.5 | 870 | 27.48 | 23.17 | 22.55 | 0.62
[5 empty] | 2023-10-05 13:59 | 3996.492 | 41.86506 | 28.38542 | 0.1000521 | 14.58333 | 875 | 27.48 | 23.17 | 22.55 | 0.62
[5 empty] | 2023-10-05 13:59 | 3996.492 | 43.63578 | 28.38903 | 0.1042839 | 14.66667 | 880 | 27.48 | 23.17 | 22.55 | 0.62
[5 empty] | 2023-10-05 13:59 | 4003.653 | 44.30526 | 28.38903 | 0.1056944 | 14.75 | 885 | 27.48 | 23.17 | 22.55 | 0.62
[5 empty] | 2023-10-05 13:59 | 3998.481 | 43.83465 | 28.4035 | 0.104707 | 14.83333 | 890 | 27.57 | 23.17 | 22.55 | 0.62
[5 empty] | 2023-10-05 13:59 | 3998.879 | 43.24842 | 28.40712 | 0.1032965 | 14.91667 | 895 | 27.57 | 23.17 | 22.55 | 0.62
[5 empty] | 2023-10-05 13:59 | 4002.459 | 45.0605 | 28.42882 | 0.1075282 | 15 | 900 | 27.57 | 23.17 | 22.55 | 0.62
[5 empty] | 2023-10-05 13:59 | 4003.255 | 44.77383 | 28.45414 | 0.1068229 | 15.08333 | 905 | 28.03 | 23.17 | 22.55 | 0.62
[5 empty] | 2023-10-05 13:59 | 3999.277 | 42.83927 | 28.47584 | 0.102309 | 15.16667 | 910 | 27.57 | 23.17 | 22.55 | 0.62
[5 empty] | 2023-10-05 13:59 | 3994.502 | 42.02121 | 28.49754 | 0.1004753 | 15.25 | 915 | 27.57 | 23.17 | 22.55 | 0.62
[5 empty] | 2023-10-05 14:00 | 4003.255 | 44.95121 | 28.52286 | 0.1072461 | 15.33333 | 920 | 27.66 | 23.17 | 22.55 | 0.62
[5 empty] | 2023-10-05 14:00 | 4000.868 | 42.9745 | 28.53371 | 0.1025911 | 15.41667 | 925 | 28.12 | 23.17 | 22.55 | 0.62
[5 empty] | 2023-10-05 14:00 | 3997.685 | 45.00675 | 28.52648 | 0.1075282 | 15.5 | 930 | 27.66 | 23.17 | 22.55 | 0.62
[5 empty] | 2023-10-05 14:00 | 4000.47 | 44.56545 | 28.52648 | 0.1063997 | 15.58333 | 935 | 27.66 | 23.17 | 22.55 | 0.62
[5 empty] | 2023-10-05 14:00 | 4004.051 | 44.42793 | 28.55541 | 0.1059765 | 15.66667 | 940 | 27.75 | 23.17 | 22.55 | 0.62
[5 empty] | 2023-10-05 14:00 | 3997.287 | 43.93963 | 28.58435 | 0.1049891 | 15.75 | 945 | 27.75 | 23.17 | 22.63 | 0.54
[5 empty] | 2023-10-05 14:00 | 3998.879 | 43.77995 | 28.60243 | 0.104566 | 15.83333 | 950 | 27.75 | 23.17 | 22.55 | 0.62
[5 empty] | 2023-10-05 14:00 | 4004.449 | 45.79259 | 28.62413 | 0.1092209 | 15.91667 | 955 | 27.75 | 23.26 | 22.63 | 0.63
[5 empty] | 2023-10-05 14:00 | 3999.277 | 43.60712 | 28.64583 | 0.1041428 | 16 | 960 | 27.75 | 23.17 | 22.55 | 0.62
[5 empty] | 2023-10-05 14:00 | 3997.685 | 42.0546875 | 28.64945 | 0.1004753 | 16.08333 | 965 | 27.75 | 23.17 | 22.55 | 0.62
[5 empty] | 2023-10-05 14:00 | 4004.449 | 43.84093 | 28.6603 | 0.104566 | 16.16667 | 970 | 27.84 | 23.17 | 22.55 | 0.62
[5 empty] | 2023-10-05 14:00 | 4002.857 | 42.99586 | 28.67838 | 0.1025911 | 16.25 | 975 | 28.03 | 23.17 | 22.63 | 0.54
[5 empty] | 2023-10-05 14:01 | 3998.481 | 42.71264 | 28.69285 | 0.1020269 | 16.33333 | 980 | 27.84 | 23.26 | 22.63 | 0.63
[5 empty] | 2023-10-05 14:01 | 3997.287 | 43.29025 | 28.68562 | 0.1034375 | 16.41667 | 985 | 27.84 | 23.26 | 22.63 | 0.63
[5 empty] | 2023-10-05 14:01 | 4002.857 | 43.88263 | 28.70009 | 0.104707 | 16.5 | 990 | 27.84 | 23.26 | 22.63 | 0.63
[5 empty] | 2023-10-05 14:01 | 4000.868 | 43.32903 | 28.7109375 | 0.1034375 | 16.58333 | 995 | 27.84 | 23.26 | 22.55 | 0.71
[5 empty] | 2023-10-05 14:01 | 3997.287 | 43.76253 | 28.70732 | 0.104566 | 16.66667 | 1000 | 27.84 | 23.26 | 22.55 | 0.71
[5 empty] | 2023-10-05 14:01 | 4003.653 | 43.5957 | 28.71817 | 0.1040017 | 16.75 | 1005 | 27.84 | 23.26 | 22.55 | 0.71
[5 empty] | 2023-10-05 14:01 | 4000.47 | 44.21095 | 28.72902 | 0.1055534 | 16.83333 | 1010 | 27.94 | 23.26 | 22.63 | 0.63
[5 empty] | 2023-10-05 14:01 | 3996.09375 | 44.39865 | 28.72902 | 0.1061176 | 16.91667 | 1015 | 27.84 | 23.26 | 22.63 | 0.63
[5 empty] | 2023-10-05 14:01 | 3998.879 | 42.42159 | 28.7471 | 0.1013216 | 17 | 1020 | 27.84 | 23.26 | 22.63 | 0.63
[5 empty] | 2023-10-05 14:01 | 4003.255 | 43.59137 | 28.76157 | 0.1040017 | 17.08333 | 1025 | 27.94 | 23.26 | 22.63 | 0.63
[5 empty] | 2023-10-05 14:01 | 3998.481 | 42.94886 | 28.75434 | 0.1025911 | 17.16667 | 1030 | 28.21 | 23.26 | 22.63 | 0.63
[5 empty] | 2023-10-05 14:01 | 3998.481 | 44.7795 | 28.76519 | 0.106964 | 17.25 | 1035 | 27.94 | 23.26 | 22.63 | 0.63
[5 empty] | 2023-10-05 14:02 | 4001.664 | 44.34234 | 28.79051 | 0.1058355 | 17.33333 | 1040 | 27.94 | 23.26 | 22.63 | 0.63
[5 empty] | 2023-10-05 14:02 | 4003.255 | 44.59647 | 28.81583 | 0.1063997 | 17.41667 | 1045 | 27.94 | 23.26 | 22.63 | 0.63
[5 empty] | 2023-10-05 14:02 | 3996.492 | 42.69139 | 28.83391 | 0.1020269 | 17.5 | 1050 | 27.94 | 23.26 | 22.63 | 0.63
[5 empty] | 2023-10-05 14:02 | 4003.255 | 43.70962 | 28.82668 | 0.1042839 | 17.58333 | 1055 | 28.21 | 23.26 | 22.63 | 0.63
[5 empty] | 2023-10-05 14:02 | 4001.266 | 44.92888 | 28.83391 | 0.1072461 | 17.66667 | 1060 | 28.12 | 23.26 | 22.63 | 0.63
[5 empty] | 2023-10-05 14:02 | 4000.072 | 43.32041 | 28.82306 | 0.1034375 | 17.75 | 1065 | 28.03 | 23.26 | 22.63 | 0.63
[5 empty] | 2023-10-05 14:02 | 3998.481 | 43.95275 | 28.8303 | 0.1049891 | 17.83333 | 1070 | 27.94 | 23.26 | 22.63 | 0.63
[5 empty] | 2023-10-05 14:02 | 4003.653 | 43.89135 | 28.85923 | 0.104707 | 17.91667 | 1075 | 28.03 | 23.26 | 22.55 | 0.71
[5 empty] | 2023-10-05 14:02 | 4001.266 | 44.57431 | 28.88093 | 0.1063997 | 18 | 1080 | 28.03 | 23.26 | 22.63 | 0.63
[5 empty] | 2023-10-05 14:02 | 3997.685 | 42.99935 | 28.89902 | 0.1027322 | 18.08333 | 1085 | 28.3 | 23.26 | 22.63 | 0.63
[5 empty] | 2023-10-05 14:02 | 4002.857 | 44.59204 | 28.9171 | 0.1063997 | 18.16667 | 1090 | 28.49 | 23.26 | 22.63 | 0.63
[5 empty] | 2023-10-05 14:02 | 4001.664 | 45.34705 | 28.92433 | 0.1082335 | 18.25 | 1095 | 28.12 | 23.26 | 22.63 | 0.63
[5 empty] | 2023-10-05 14:03 | 3996.889 | 43.46302 | 28.94242 | 0.1038607 | 18.33333 | 1100 | 28.3 | 23.26 | 22.63 | 0.63
[5 empty] | 2023-10-05 14:03 | 3996.492 | 44.58015 | 28.94242 | 0.1065408 | 18.41667 | 1105 | 28.03 | 23.26 | 22.63 | 0.63
[5 empty] | 2023-10-05 14:03 | 4002.062 | 44.34675 | 28.96412 | 0.1058355 | 18.5 | 1110 | 28.03 | 23.26 | 22.63 | 0.63
[5 empty] | 2023-10-05 14:03 | 4000.072 | 45.80162 | 28.97135 | 0.109362 | 18.58333 | 1115 | 28.12 | 23.26 | 22.63 | 0.63
[5 empty] | 2023-10-05 14:03 | 3995.298 | 43.38671 | 28.99667 | 0.1037196 | 18.66667 | 1120 | 28.03 | 23.26 | 22.63 | 0.63
[5 empty] | 2023-10-05 14:03 | 4002.062 | 43.69659 | 29.01838 | 0.1042839 | 18.75 | 1125 | 28.67 | 23.26 | 22.63 | 0.63
[5 empty] | 2023-10-05 14:03 | 4003.653 | 45.66523 | 29.01838 | 0.1089388 | 18.83333 | 1130 | 28.12 | 23.26 | 22.63 | 0.63
[5 empty] | 2023-10-05 14:03 | 3996.09375 | 43.63143 | 29.02922 | 0.1042839 | 18.91667 | 1135 | 28.12 | 23.26 | 22.63 | 0.63
[5 empty] | 2023-10-05 14:03 | 3998.481 | 44.60234 | 29.04369 | 0.1065408 | 19 | 1140 | 28.12 | 23.26 | 22.63 | 0.63
[5 empty] | 2023-10-05 14:03 | 4004.847 | 45.67884 | 29.06178 | 0.1089388 | 19.08333 | 1145 | 28.12 | 23.26 | 22.63 | 0.63
[5 empty] | 2023-10-05 14:03 | 4002.062 | 45.41066 | 29.08348 | 0.1083746 | 19.16667 | 1150 | 28.12 | 23.26 | 22.63 | 0.63
[5 empty] | 2023-10-05 14:04 | 3996.889 | 45.76517 | 29.1088 | 0.109362 | 19.25 | 1155 | 28.12 | 23.26 | 22.63 | 0.63
[5 empty] | 2023-10-05 14:04 | 4001.664 | 44.22414 | 29.11965 | 0.1055534 | 19.33333 | 1160 | 28.21 | 23.26 | 22.63 | 0.63
[5 empty] | 2023-10-05 14:04 | 4002.062 | 45.58798 | 29.1088 | 0.1087977 | 19.41667 | 1165 | 28.12 | 23.26 | 22.63 | 0.63
[5 empty] | 2023-10-05 14:04 | 4000.072 | 45.15177 | 29.09794 | 0.1078103 | 19.5 | 1170 | 28.12 | 23.26 | 22.63 | 0.63
[5 empty] | 2023-10-05 14:04 | 3998.083 | 44.47981 | 29.09071 | 0.1062587 | 19.58333 | 1175 | 28.21 | 23.26 | 22.55 | 0.71
[5 empty] | 2023-10-05 14:04 | 4002.857 | 46.42469 | 29.0654 | 0.1107726 | 19.66667 | 1180 | 28.21 | 23.26 | 22.63 | 0.63
[5 empty] | 2023-10-05 14:04 | 4000.47 | 44.62453 | 29.06901 | 0.1065408 | 19.75 | 1185 | 28.12 | 23.26 | 22.63 | 0.63
[5 empty] | 2023-10-05 14:04 | 3996.889 | 43.69915 | 29.06901 | 0.1044249 | 19.83333 | 1190 | 28.21 | 23.26 | 22.63 | 0.63
[5 empty] | 2023-10-05 14:04 | 4001.266 | 45.69709 | 29.05454 | 0.1090798 | 19.91667 | 1195 | 28.21 | 23.26 | 22.63 | 0.63
[5 empty] | 2023-10-05 14:04 | 4005.642 | 44.56391 | 29.05454 | 0.1062587 | 20 | 1200 | 28.21 | 23.26 | 22.63 | 0.63
[5 empty] | 2023-10-05 14:04 | 4000.072 | 43.79302 | 29.06178 | 0.104566 | 20.08333 | 1205 | 28.21 | 23.26 | 22.63 | 0.63
[5 empty] | 2023-10-05 14:04 | 4002.459 | 43.52359 | 29.0654 | 0.1038607 | 20.16667 | 1210 | 28.21 | 23.26 | 22.63 | 0.63
[5 empty] | 2023-10-05 14:05 | 4002.062 | 44.81961 | 29.05093 | 0.106964 | 20.25 | 1215 | 28.21 | 23.26 | 22.63 | 0.63
[5 empty] | 2023-10-05 14:05 | 3998.481 | 43.83465 | 29.05454 | 0.104707 | 20.33333 | 1220 | 28.58 | 23.26 | 22.63 | 0.63
[5 empty] | 2023-10-05 14:05 | 3999.277 | 44.9656 | 29.04731 | 0.1073871 | 20.41667 | 1225 | 28.39 | 23.26 | 22.63 | 0.63
[5 empty] | 2023-10-05 14:05 | 4000.868 | 44.4517 | 29.0654 | 0.1061176 | 20.5 | 1230 | 28.21 | 23.26 | 22.63 | 0.63
[5 empty] | 2023-10-05 14:05 | 4000.868 | 44.39261 | 29.0871 | 0.1059765 | 20.58333 | 1235 | 28.21 | 23.26 | 22.63 | 0.63
[5 empty] | 2023-10-05 14:05 | 3995.696 | 44.80732 | 29.07986 | 0.107105 | 20.66667 | 1240 | 28.58 | 23.26 | 22.63 | 0.63
[5 empty] | 2023-10-05 14:05 | 4001.664 | 45.22885 | 29.09071 | 0.1079514 | 20.75 | 1245 | 28.39 | 23.26 | 22.63 | 0.63
[5 empty] | 2023-10-05 14:05 | 4001.664 | 44.57874 | 29.1015625 | 0.1063997 | 20.83333 | 1250 | 28.21 | 23.26 | 22.63 | 0.63
[5 empty] | 2023-10-05 14:05 | 4002.857 | 44.41468 | 29.09794 | 0.1059765 | 20.91667 | 1255 | 28.21 | 23.26 | 22.63 | 0.63
[5 empty] | 2023-10-05 14:05 | 3995.696 | 44.15819 | 29.09794 | 0.1055534 | 21 | 1260 | 28.3 | 23.26 | 22.63 | 0.63
[5 empty] | 2023-10-05 14:05 | 4001.664 | 45.34705 | 29.09794 | 0.1082335 | 21.08333 | 1265 | 28.21 | 23.26 | 22.55 | 0.71
[5 empty] | 2023-10-05 14:05 | 3999.277 | 43.25273 | 29.11965 | 0.1032965 | 21.16667 | 1270 | 28.3 | 23.26 | 22.63 | 0.63
[5 empty] | 2023-10-05 14:06 | 3996.492 | 43.81284 | 29.11965 | 0.104707 | 21.25 | 1275 | 28.3 | 23.26 | 22.63 | 0.63
[5 empty] | 2023-10-05 14:06 | 3999.277 | 45.37906 | 29.13412 | 0.1083746 | 21.33333 | 1280 | 28.49 | 23.26 | 22.63 | 0.63
[5 empty] | 2023-10-05 14:06 | 4003.653 | 45.13306 | 29.11965 | 0.1076693 | 21.41667 | 1285 | 28.3 | 23.26 | 22.63 | 0.63
[5 empty] | 2023-10-05 14:06 | 4002.459 | 45.23784 | 29.11241 | 0.1079514 | 21.5 | 1290 | 28.3 | 23.26 | 22.63 | 0.63
[5 empty] | 2023-10-05 14:06 | 3996.889 | 45.58809 | 29.11965 | 0.1089388 | 21.58333 | 1295 | 28.49 | 23.26 | 22.63 | 0.63
[5 empty] | 2023-10-05 14:06 | 3999.675 | 45.67892 | 29.1305 | 0.1090798 | 21.66667 | 1300 | 28.58 | 23.26 | 22.55 | 0.71
[5 empty] | 2023-10-05 14:06 | 4003.255 | 44.47822 | 29.15582 | 0.1061176 | 21.75 | 1305 | 28.3 | 23.26 | 22.63 | 0.63
[5 empty] | 2023-10-05 14:06 | 3996.889 | 43.28594 | 29.18114 | 0.1034375 | 21.83333 | 1310 | 28.3 | 23.26 | 22.63 | 0.63
[5 empty] | 2023-10-05 14:06 | 3998.481 | 44.18897 | 29.18837 | 0.1055534 | 21.91667 | 1315 | 28.21 | 23.26 | 22.63 | 0.63
[5 empty] | 2023-10-05 14:06 | 4004.051 | 44.96015 | 29.19921875 | 0.1072461 | 22 | 1320 | 28.3 | 23.26 | 22.55 | 0.71
[5 empty] | 2023-10-05 14:06 | 3996.492 | 44.34405 | 29.20645 | 0.1059765 | 22.08333 | 1325 | 28.3 | 23.26 | 22.63 | 0.63
[5 empty] | 2023-10-05 14:06 | 3996.09375 | 43.98552 | 29.21369 | 0.1051302 | 22.16667 | 1330 | 28.3 | 23.26 | 22.63 | 0.63
[5 empty] | 2023-10-05 14:07 | 4003.255 | 44.83297 | 29.2173 | 0.106964 | 22.25 | 1335 | 28.3 | 23.26 | 22.55 | 0.71
[5 empty] | 2023-10-05 14:07 | 4003.255 | 43.76875 | 29.2173 | 0.1044249 | 22.33333 | 1340 | 28.49 | 23.26 | 22.63 | 0.63
[5 empty] | 2023-10-05 14:07 | 3996.09375 | 44.10357 | 29.19921875 | 0.1054123 | 22.41667 | 1345 | 28.67 | 23.26 | 22.63 | 0.63
[5 empty] | 2023-10-05 14:07 | 4000.47 | 44.62453 | 29.21007 | 0.1065408 | 22.5 | 1350 | 28.49 | 23.26 | 22.63 | 0.63
[5 empty] | 2023-10-05 14:07 | 4002.062 | 44.93782 | 29.22453 | 0.1072461 | 22.58333 | 1355 | 28.3 | 23.26 | 22.63 | 0.63
[5 empty] | 2023-10-05 14:07 | 3997.287 | 43.8806 | 29.24262 | 0.1048481 | 22.66667 | 1360 | 28.3 | 23.26 | 22.55 | 0.71
[5 empty] | 2023-10-05 14:07 | 3998.481 | 43.8937 | 29.24262 | 0.1048481 | 22.75 | 1365 | 28.39 | 23.26 | 22.55 | 0.71
[5 empty] | 2023-10-05 14:07 | 4005.642 | 44.03147 | 29.24262 | 0.1049891 | 22.83333 | 1370 | 28.39 | 23.26 | 22.63 | 0.63
[5 empty] | 2023-10-05 14:07 | 4000.072 | 43.0841 | 29.24262 | 0.1028733 | 22.91667 | 1375 | 28.39 | 23.26 | 22.63 | 0.63
[5 empty] | 2023-10-05 14:07 | 3995.298 | 44.09479 | 29.24624 | 0.1054123 | 23 | 1380 | 28.39 | 23.26 | 22.63 | 0.63
[5 empty] | 2023-10-05 14:07 | 4001.266 | 45.16525 | 29.24624 | 0.1078103 | 23.08333 | 1385 | 28.39 | 23.26 | 22.63 | 0.63
[5 empty] | 2023-10-05 14:07 | 4004.051 | 45.7289 | 29.22453 | 0.1090798 | 23.16667 | 1390 | 28.39 | 23.26 | 22.63 | 0.63
[5 empty] | 2023-10-05 14:08 | 4001.266 | 43.92427 | 29.2173 | 0.1048481 | 23.25 | 1395 | 28.39 | 23.26 | 22.63 | 0.63
[5 empty] | 2023-10-05 14:08 | 3996.09375 | 44.63473 | 29.22453 | 0.1066818 | 23.33333 | 1400 | 28.39 | 23.26 | 22.63 | 0.63
[5 empty] | 2023-10-05 14:08 | 4002.857 | 44.53292 | 29.22453 | 0.1062587 | 23.41667 | 1405 | 28.39 | 23.26 | 22.63 | 0.63
[5 empty] | 2023-10-05 14:08 | 4000.47 | 44.21095 | 29.23539 | 0.1055534 | 23.5 | 1410 | 28.39 | 23.26 | 22.63 | 0.63
[5 empty] | 2023-10-05 14:08 | 3993.309 | 43.07022 | 29.25709 | 0.1030143 | 23.58333 | 1415 | 28.85 | 23.26 | 22.63 | 0.63
[5 empty] | 2023-10-05 14:08 | 4002.459 | 44.46938 | 29.24986 | 0.1061176 | 23.66667 | 1420 | 28.39 | 23.26 | 22.63 | 0.63
[5 empty] | 2023-10-05 14:08 | 4002.857 | 44.76939 | 29.25709 | 0.1068229 | 23.75 | 1425 | 28.39 | 23.26 | 22.63 | 0.63
[5 empty] | 2023-10-05 14:08 | 3996.09375 | 44.92982 | 29.24262 | 0.1073871 | 23.83333 | 1430 | 28.39 | 23.26 | 22.63 | 0.63
[5 empty] | 2023-10-05 14:08 | 4002.459 | 45.29695 | 29.24262 | 0.1080924 | 23.91667 | 1435 | 28.67 | 23.26 | 22.63 | 0.63
[5 empty] | 2023-10-05 14:08 | 4002.857 | 44.53292 | 29.26071 | 0.1062587 | 24 | 1440 | 28.67 | 23.26 | 22.63 | 0.63
[5 empty] | 2023-10-05 14:08 | 4000.868 | 44.9835 | 29.27156 | 0.1073871 | 24.08333 | 1445 | 28.39 | 23.26 | 22.63 | 0.63
[5 empty] | 2023-10-05 14:08 | 3997.685 | 44.59346 | 29.28602 | 0.1065408 | 24.16667 | 1450 | 29.04 | 23.26 | 22.63 | 0.63
[5 empty] | 2023-10-05 14:09 | 4001.664 | 44.51965 | 29.29326 | 0.1062587 | 24.25 | 1455 | 28.39 | 23.26 | 22.63 | 0.63
[5 empty] | 2023-10-05 14:09 | 4004.449 | 44.3732 | 29.296875 | 0.1058355 | 24.33333 | 1460 | 28.39 | 23.26 | 22.63 | 0.63
[5 empty] | 2023-10-05 14:09 | 3998.481 | 44.89761 | 29.30411 | 0.1072461 | 24.41667 | 1465 | 28.49 | 23.26 | 22.63 | 0.63
[5 empty] | 2023-10-05 14:09 | 3996.492 | 43.93089 | 29.31496 | 0.1049891 | 24.5 | 1470 | 28.49 | 23.26 | 22.63 | 0.63
[5 empty] | 2023-10-05 14:09 | 4004.847 | 45.44226 | 29.31134 | 0.1083746 | 24.58333 | 1475 | 28.39 | 23.26 | 22.63 | 0.63
[5 empty] | 2023-10-05 14:09 | 3997.685 | 43.64881 | 29.31858 | 0.1042839 | 24.66667 | 1480 | 28.39 | 23.26 | 22.63 | 0.63
[5 empty] | 2023-10-05 14:09 | 3996.09375 | 44.75277 | 29.33304 | 0.106964 | 24.75 | 1485 | 28.39 | 23.26 | 22.63 | 0.63
[5 empty] | 2023-10-05 14:09 | 4000.868 | 44.68805 | 29.32943 | 0.1066818 | 24.83333 | 1490 | 28.49 | 23.26 | 22.63 | 0.63
[5 empty] | 2023-10-05 14:09 | 4002.857 | 46.24734 | 29.34028 | 0.1103494 | 24.91667 | 1495 | 28.39 | 23.26 | 22.63 | 0.63
[5 empty] | 2023-10-05 14:09 | 3996.492 | 45.40648 | 29.33304 | 0.1085156 | 25 | 1500 | 28.39 | 23.26 | 22.63 | 0.63
[5 empty] | 2023-10-05 14:09 | 4000.072 | 45.44716 | 29.31858 | 0.1085156 | 25.08333 | 1505 | 28.39 | 23.26 | 22.63 | 0.63
[5 empty] | 2023-10-05 14:09 | 4001.664 | 45.11064 | 29.31134 | 0.1076693 | 25.16667 | 1510 | 28.67 | 23.26 | 22.63 | 0.63
[5 empty] | 2023-10-05 14:10 | 4000.072 | 43.79302 | 29.31134 | 0.104566 | 25.25 | 1515 | 28.39 | 23.26 | 22.63 | 0.63
[5 empty] | 2023-10-05 14:10 | 3998.481 | 44.12992 | 29.31496 | 0.1054123 | 25.33333 | 1520 | 28.67 | 23.26 | 22.63 | 0.63
[5 empty] | 2023-10-05 14:10 | 4002.857 | 44.11909 | 29.33304 | 0.1052712 | 25.41667 | 1525 | 28.49 | 23.26 | 22.63 | 0.63
[5 empty] | 2023-10-05 14:10 | 4003.653 | 44.54178 | 29.36198 | 0.1062587 | 25.5 | 1530 | 28.49 | 23.26 | 22.63 | 0.63
[5 empty] | 2023-10-05 14:10 | 3999.277 | 44.25682 | 29.3873 | 0.1056944 | 25.58333 | 1535 | 28.39 | 23.26 | 22.63 | 0.63
[5 empty] | 2023-10-05 14:10 | 4001.266 | 43.86518 | 29.38368 | 0.104707 | 25.66667 | 1540 | 28.49 | 23.26 | 22.63 | 0.63
[5 empty] | 2023-10-05 14:10 | 4003.653 | 44.66003 | 29.39815 | 0.1065408 | 25.75 | 1545 | 28.67 | 23.26 | 22.63 | 0.63
[5 empty] | 2023-10-05 14:10 | 4004.847 | 44.6142 | 29.41261 | 0.1063997 | 25.83333 | 1550 | 28.49 | 23.26 | 22.63 | 0.63
[5 empty] | 2023-10-05 14:10 | 3997.287 | 45.12034 | 29.41261 | 0.1078103 | 25.91667 | 1555 | 28.49 | 23.26 | 22.63 | 0.63
[5 empty] | 2023-10-05 14:10 | 4002.062 | 43.93301 | 29.40176 | 0.1048481 | 26 | 1560 | 28.76 | 23.26 | 22.63 | 0.63
[5 empty] | 2023-10-05 14:10 | 4002.062 | 43.8148 | 29.39453125 | 0.104566 | 26.08333 | 1565 | 28.49 | 23.26 | 22.55 | 0.71
[5 empty] | 2023-10-05 14:10 | 3996.09375 | 43.86749 | 29.3873 | 0.1048481 | 26.16667 | 1570 | 28.49 | 23.26 | 22.63 | 0.63
[5 empty] | 2023-10-05 14:11 | 4000.072 | 44.56101 | 29.39453125 | 0.1063997 | 26.25 | 1575 | 28.49 | 23.26 | 22.63 | 0.63
[5 empty] | 2023-10-05 14:11 | 4004.051 | 43.5409 | 29.3873 | 0.1038607 | 26.33333 | 1580 | 28.49 | 23.26 | 22.55 | 0.71
[5 empty] | 2023-10-05 14:11 | 4000.868 | 44.4517 | 29.40176 | 0.1061176 | 26.41667 | 1585 | 28.49 | 23.26 | 22.63 | 0.63
[5 empty] | 2023-10-05 14:11 | 3997.287 | 43.7035 | 29.40538 | 0.1044249 | 26.5 | 1590 | 28.49 | 23.26 | 22.63 | 0.63
[5 empty] | 2023-10-05 14:11 | 4000.868 | 45.39711 | 29.41985 | 0.1083746 | 26.58333 | 1595 | 28.49 | 23.26 | 22.63 | 0.63
[5 empty] | 2023-10-05 14:11 | 4001.266 | 45.51982 | 29.43793 | 0.1086567 | 26.66667 | 1600 | 28.67 | 23.26 | 22.63 | 0.63
[5 empty] | 2023-10-05 14:11 | 3997.287 | 44.47096 | 29.4524 | 0.1062587 | 26.75 | 1605 | 28.49 | 23.26 | 22.63 | 0.63
[5 empty] | 2023-10-05 14:11 | 3999.675 | 45.44264 | 29.44155 | 0.1085156 | 26.83333 | 1610 | 28.49 | 23.26 | 22.63 | 0.63
[5 empty] | 2023-10-05 14:11 | 4003.255 | 45.60157 | 29.4307 | 0.1087977 | 26.91667 | 1615 | 28.49 | 23.26 | 22.63 | 0.63
[5 empty] | 2023-10-05 14:11 | 4001.266 | 44.45612 | 29.43793 | 0.1061176 | 27 | 1620 | 28.49 | 23.26 | 22.63 | 0.63
[5 empty] | 2023-10-05 14:11 | 3996.09375 | 45.99214 | 29.44155 | 0.1099262 | 27.08333 | 1625 | 28.49 | 23.26 | 22.63 | 0.63
[5 empty] | 2023-10-05 14:12 | 4005.642 | 46.16119 | 29.46687 | 0.1100673 | 27.16667 | 1630 | 28.85 | 23.34 | 22.63 | 0.71
[5 empty] | 2023-10-05 14:12 | 3998.879 | 44.19336 | 29.48134 | 0.1055534 | 27.25 | 1635 | 29.13 | 23.26 | 22.63 | 0.63
[5 empty] | 2023-10-05 14:12 | 3996.889 | 43.69915 | 29.48495 | 0.1044249 | 27.33333 | 1640 | 28.49 | 23.34 | 22.63 | 0.71
[5 empty] | 2023-10-05 14:12 | 4001.664 | 44.40144 | 29.49581 | 0.1059765 | 27.41667 | 1645 | 28.67 | 23.26 | 22.63 | 0.63
[5 empty] | 2023-10-05 14:12 | 4003.255 | 45.54245 | 29.48495 | 0.1086567 | 27.5 | 1650 | 28.49 | 23.34 | 22.63 | 0.71
[5 empty] | 2023-10-05 14:12 | 3995.696 | 44.33522 | 29.47772 | 0.1059765 | 27.58333 | 1655 | 28.49 | 23.26 | 22.63 | 0.63
[5 empty] | 2023-10-05 14:12 | 3996.889 | 42.81369 | 29.47772 | 0.102309 | 27.66667 | 1660 | 28.49 | 23.34 | 22.63 | 0.71
[5 empty] | 2023-10-05 14:12 | 4003.653 | 43.89135 | 29.4921875 | 0.104707 | 27.75 | 1665 | 28.49 | 23.34 | 22.63 | 0.71
[5 empty] | 2023-10-05 14:12 | 4000.868 | 44.92441 | 29.50304 | 0.1072461 | 27.83333 | 1670 | 28.49 | 23.34 | 22.63 | 0.71
[5 empty] | 2023-10-05 14:12 | 3996.889 | 43.58109 | 29.51027 | 0.1041428 | 27.91667 | 1675 | 28.49 | 23.34 | 22.63 | 0.71
[5 empty] | 2023-10-05 14:12 | 3997.287 | 43.23122 | 29.51389 | 0.1032965 | 28 | 1680 | 28.49 | 23.26 | 22.63 | 0.63
[5 empty] | 2023-10-05 14:12 | 4002.062 | 45.11513 | 29.51389 | 0.1076693 | 28.08333 | 1685 | 28.49 | 23.26 | 22.63 | 0.63
[5 empty] | 2023-10-05 14:12 | 3995.696 | 44.39423 | 29.50304 | 0.1061176 | 28.16667 | 1690 | 28.49 | 23.26 | 22.63 | 0.63
[5 empty] | 2023-10-05 14:13 | 3996.889 | 43.22691 | 29.51027 | 0.1032965 | 28.25 | 1695 | 28.95 | 23.26 | 22.63 | 0.63
[5 empty] | 2023-10-05 14:13 | 4002.857 | 44.23734 | 29.51027 | 0.1055534 | 28.33333 | 1700 | 29.04 | 23.34 | 22.63 | 0.71
[5 empty] | 2023-10-05 14:13 | 3998.879 | 44.90207 | 29.50666 | 0.1072461 | 28.41667 | 1705 | 28.49 | 23.26 | 22.63 | 0.63
[5 empty] | 2023-10-05 14:13 | 3997.685 | 43.94401 | 29.4921875 | 0.1049891 | 28.5 | 1710 | 28.49 | 23.26 | 22.63 | 0.63
[5 empty] | 2023-10-05 14:13 | 3999.675 | 45.738 | 29.4921875 | 0.1092209 | 28.58333 | 1715 | 28.49 | 23.34 | 22.63 | 0.71
[5 empty] | 2023-10-05 14:13 | 4001.266 | 43.45152 | 29.50304 | 0.1037196 | 28.66667 | 1720 | 28.58 | 23.26 | 22.63 | 0.63
[5 empty] | 2023-10-05 14:13 | 3997.685 | 44.06208 | 29.50666 | 0.1052712 | 28.75 | 1725 | 28.49 | 23.34 | 22.63 | 0.71
[5 empty] | 2023-10-05 14:13 | 3998.879 | 44.19336 | 29.5175 | 0.1055534 | 28.83333 | 1730 | 28.49 | 23.26 | 22.63 | 0.63
[5 empty] | 2023-10-05 14:13 | 4001.266 | 44.6925 | 29.52112 | 0.1066818 | 28.91667 | 1735 | 28.49 | 23.26 | 22.63 | 0.63
[5 empty] | 2023-10-05 14:13 | 3999.675 | 44.37936 | 29.53197 | 0.1059765 | 29 | 1740 | 28.49 | 23.26 | 22.63 | 0.63
[5 empty] | 2023-10-05 14:13 | 3996.09375 | 44.33963 | 29.54644 | 0.1059765 | 29.08333 | 1745 | 28.49 | 23.26 | 22.63 | 0.63
[5 empty] | 2023-10-05 14:14 | 4002.459 | 44.46938 | 29.53921 | 0.1061176 | 29.16667 | 1750 | 28.58 | 23.26 | 22.63 | 0.63
[5 empty] | 2023-10-05 14:14 | 4003.255 | 45.06946 | 29.54282 | 0.1075282 | 29.25 | 1755 | 28.49 | 23.26 | 22.63 | 0.63
[5 empty] | 2023-10-05 14:14 | 3998.481 | 44.30707 | 29.53559 | 0.1058355 | 29.33333 | 1760 | 28.58 | 23.26 | 22.63 | 0.63
[5 empty] | 2023-10-05 14:14 | 3999.277 | 44.55215 | 29.53921 | 0.1063997 | 29.41667 | 1765 | 28.49 | 23.26 | 22.63 | 0.63
[5 empty] | 2023-10-05 14:14 | 4005.245 | 45.92 | 29.53921 | 0.109503 | 29.5 | 1770 | 28.49 | 23.26 | 22.63 | 0.63
[5 empty] | 2023-10-05 14:14 | 3999.277 | 43.25273 | 29.53921 | 0.1032965 | 29.58333 | 1775 | 28.85 | 23.26 | 22.63 | 0.63
[5 empty] | 2023-10-05 14:14 | 3998.879 | 43.36654 | 29.53921 | 0.1035786 | 29.66667 | 1780 | 28.49 | 23.26 | 22.63 | 0.63
[5 empty] | 2023-10-05 14:14 | 4000.868 | 44.80624 | 29.55368 | 0.106964 | 29.75 | 1785 | 28.67 | 23.26 | 22.63 | 0.63
[5 empty] | 2023-10-05 14:14 | 4001.266 | 46.22895 | 29.55368 | 0.1103494 | 29.83333 | 1790 | 28.49 | 23.26 | 22.63 | 0.63
[5 empty] | 2023-10-05 14:14 | 3997.685 | 44.29825 | 29.56091 | 0.1058355 | 29.91667 | 1795 | 28.49 | 23.26 | 22.63 | 0.63
[5 empty] | 2023-10-05 14:14 | 3998.879 | 44.42959 | 29.55729 | 0.1061176 | 30 | 1800 | 28.49 | 23.26 | 22.63 | 0.63
[5 empty] | 2023-10-05 14:14 | 4004.847 | 45.08738 | 29.55368 | 0.1075282 | 30.08333 | 1805 | 28.49 | 23.26 | 22.63 | 0.63
[5 empty] | 2023-10-05 14:15 | 4002.062 | 44.76049 | 29.56814 | 0.1068229 | 30.16667 | 1810 | 28.49 | 23.26 | 22.63 | 0.63
[5 empty] | 2023-10-05 14:15 | 3996.889 | 44.99779 | 29.56814 | 0.1075282 | 30.25 | 1815 | 28.58 | 23.26 | 22.63 | 0.63
[5 empty] | 2023-10-05 14:15 | 4001.664 | 44.93335 | 29.53559 | 0.1072461 | 30.33333 | 1820 | 28.49 | 23.26 | 22.55 | 0.71
[5 empty] | 2023-10-05 14:15 | 4003.255 | 45.60157 | 29.53921 | 0.1087977 | 30.41667 | 1825 | 28.49 | 23.26 | 22.63 | 0.63
[5 empty] | 2023-10-05 14:15 | 3998.481 | 43.53938 | 29.54282 | 0.1040017 | 30.5 | 1830 | 28.49 | 23.26 | 22.63 | 0.63
[5 empty] | 2023-10-05 14:15 | 3998.481 | 45.42908 | 29.56091 | 0.1085156 | 30.58333 | 1835 | 28.95 | 23.26 | 22.63 | 0.63
[5 empty] | 2023-10-05 14:15 | 4002.857 | 45.65615 | 29.56453 | 0.1089388 | 30.66667 | 1840 | 29.04 | 23.26 | 22.63 | 0.63
[5 empty] | 2023-10-05 14:15 | 3999.277 | 43.90244 | 29.56091 | 0.1048481 | 30.75 | 1845 | 29.04 | 23.26 | 22.63 | 0.63
[5 empty] | 2023-10-05 14:15 | 3999.675 | 44.91101 | 29.56453 | 0.1072461 | 30.83333 | 1850 | 28.49 | 23.26 | 22.63 | 0.63
[5 empty] | 2023-10-05 14:15 | 4002.857 | 45.71527 | 29.54282 | 0.1090798 | 30.91667 | 1855 | 28.58 | 23.26 | 22.63 | 0.63
[5 empty] | 2023-10-05 14:15 | 4004.051 | 44.5462 | 29.55368 | 0.1062587 | 31 | 1860 | 28.95 | 23.26 | 22.63 | 0.63
[5 empty] | 2023-10-05 14:15 | 3998.083 | 44.18457 | 29.55729 | 0.1055534 | 31.08333 | 1865 | 28.49 | 23.26 | 22.63 | 0.63
[5 empty] | 2023-10-05 14:16 | 4000.868 | 44.80624 | 29.55729 | 0.106964 | 31.16667 | 1870 | 28.58 | 23.26 | 22.55 | 0.71
[5 empty] | 2023-10-05 14:16 | 4001.664 | 44.34234 | 29.55368 | 0.1058355 | 31.25 | 1875 | 28.58 | 23.26 | 22.55 | 0.71
[5 empty] | 2023-10-05 14:16 | 4000.47 | 45.03811 | 29.56814 | 0.1075282 | 31.33333 | 1880 | 28.58 | 23.26 | 22.55 | 0.71
[5 empty] | 2023-10-05 14:16 | 3998.083 | 44.12553 | 29.57899 | 0.1054123 | 31.41667 | 1885 | 28.85 | 23.26 | 22.63 | 0.63
[5 empty] | 2023-10-05 14:16 | 4003.255 | 46.13369 | 29.57538 | 0.1100673 | 31.5 | 1890 | 28.58 | 23.26 | 22.55 | 0.71
[5 empty] | 2023-10-05 14:16 | 4002.459 | 45.59251 | 29.57176 | 0.1087977 | 31.58333 | 1895 | 28.58 | 23.26 | 22.55 | 0.71