## 037
Versuch | Bezeichnung
picobond_037 | 060923_037
Datum | 2023-09-06
Modultyp | AMS
Partikelsystem
| Art | Bezeichnung | Einwaage in g
Hostparticle | Alumina | DAW-45 | 79.94
Guestparticle | Polysterol | SX250-H | 8.04
Summe |  |  | 87.98
Kommentar:
Parameter |  |  | Auswaage |  |  | TempExtern
Spaltweite | 2 | mm | Tara | 484.87 | g | Uhrzeit | Temperatur | Luftfeuchte
Drehzahl | 4000 | rpm | voll | 572.08 | g | 8:04 | 23 | 50%
Prozesszeit | 30 | min | Gesamtauswaage | 87.21 | g
|  |  | Verlust | 0.8751989 | %
picobond
Leerlauf |  |  |  |  | Versuch
Date Time | Picobond.Drz_Mühle | Picobond.Leistung | Picobond.Temperatur | Picobond.Moment | Date Time | Picobond.Drz_Mühle | Picobond.Leistung | Picobond.Temperatur | Picobond.Moment |  | SensOb.Temperatur |  | SensDiff.Temperatur
| pbDrehzahl | pbLeistung | pbTemp | pbDrehmoment |  | pbDrehzahl | pbLeistung | pbTemp | pbDrehmoment | picobondTime | time | SensOb | SensDiff
| min-1 | W | °C | Nm |  | min-1 | W | °C | Nm | min | s | °C | °C | °C | °C
ts | rpm | power | pbTemp | DMom | ts | rpm | power | pbTemp | DMom | SensTime | obTime | obTemp | T1 | T2 | dT
2023-09-06 07:55 | 0 | 0 | 25.0651 | -0.12 | 2023-09-06 08:08 | 0 | 0 | 25.44126 | -0.12 | 0 | 0 | 23.97 | 22.63 | 22.99 | -0.36
2023-09-06 07:55 | 0 | 0 | 25.07595 | -0.12 | 2023-09-06 08:08 | 0 | 0 | 25.43403 | -0.12 | 0.08333333 | 5 | 23.97 | 22.63 | 22.99 | -0.36
2023-09-06 07:55 | 7.559317 | 0.7691388 | 25.07595 | 0.9717968 | 2023-09-06 08:09 | 422.9239 | 46.36047 | 25.43041 | 1.046981 | 0.1666667 | 10 | 23.97 | 22.63 | 22.99 | -0.36
2023-09-06 07:55 | 1008.97 | -0.4128819 | 25.08319 | -0.003908418 | 2023-09-06 08:09 | 1003.002 | -2.750929 | 25.42679 | -0.02619575 | 0.25 | 15 | 24.06 | 22.63 | 22.99 | -0.36
2023-09-06 07:55 | 1001.808 | -6.712872 | 25.07957 | -0.06399956 | 2023-09-06 08:09 | 1002.604 | -3.031176 | 25.41956 | -0.02887587 | 0.3333333 | 20 | 24.41 | 22.63 | 22.99 | -0.36
2023-09-06 07:55 | 1000.217 | -6.879474 | 25.09404 | -0.06569228 | 2023-09-06 08:09 | 1001.808 | -2.99918 | 25.41594 | -0.02859375 | 0.4166667 | 25 | 23.97 | 22.63 | 23.17 | -0.54
2023-09-06 07:55 | 1002.206 | -6.893156 | 25.09404 | -0.06569228 | 2023-09-06 08:09 | 1001.411 | -2.953619 | 25.41233 | -0.02817057 | 0.5 | 30 | 23.97 | 22.55 | 23.17 | -0.62
2023-09-06 07:55 | 1002.206 | -6.878354 | 25.10851 | -0.06555121 | 2023-09-06 08:09 | 1001.808 | -3.013975 | 25.41594 | -0.0287348 | 0.5833333 | 35 | 24.23 | 22.55 | 22.99 | -0.44
2023-09-06 07:56 | 1001.808 | -7.02358 | 25.11213 | -0.0669618 | 2023-09-06 08:09 | 1002.206 | -3.163187 | 25.41233 | -0.0301454 | 0.6666667 | 40 | 23.97 | 22.63 | 22.81 | -0.18
2023-09-06 07:56 | 1001.411 | -6.991211 | 25.11574 | -0.06667969 | 2023-09-06 08:09 | 1002.206 | -3.059576 | 25.40871 | -0.02915798 | 0.75 | 45 | 23.97 | 22.55 | 22.81 | -0.26
2023-09-06 07:56 | 1002.604 | -6.881085 | 25.11574 | -0.06555121 | 2023-09-06 08:09 | 1002.206 | -3.000371 | 25.41233 | -0.02859375 | 0.8333333 | 50 | 23.97 | 22.55 | 22.81 | -0.26
2023-09-06 07:56 | 1001.808 | -6.905215 | 25.11936 | -0.06583333 | 2023-09-06 08:09 | 1002.604 | -3.120021 | 25.41956 | -0.02972222 | 0.9166667 | 55 | 23.97 | 22.55 | 22.81 | -0.26
2023-09-06 07:56 | 1001.808 | -6.993989 | 25.12297 | -0.06667969 | 2023-09-06 08:09 | 1001.013 | -3.100284 | 25.41594 | -0.02958116 | 1 | 60 | 23.97 | 22.55 | 22.81 | -0.26
2023-09-06 07:56 | 1003.002 | -6.913442 | 25.12659 | -0.06583333 | 2023-09-06 08:09 | 1004.593 | -2.977844 | 25.41956 | -0.02831163 | 1.083333 | 65 | 24.15 | 22.55 | 22.72 | -0.17
2023-09-06 07:56 | 1012.551 | -6.216592 | 25.13021 | -0.05863932 | 2023-09-06 08:10 | 1976.165 | 3.36489 | 25.41594 | 0.01626302 | 1.166667 | 70 | 23.97 | 22.46 | 22.72 | -0.26
2023-09-06 07:56 | 1997.251 | -12.43918 | 25.13744 | -0.05948568 | 2023-09-06 08:10 | 1996.853 | 2.1025 | 25.41594 | 0.01005641 | 1.25 | 75 | 23.97 | 22.46 | 22.72 | -0.26
2023-09-06 07:56 | 1997.251 | -12.55717 | 25.14829 | -0.06004991 | 2023-09-06 08:10 | 1998.046875 | 1.838179 | 25.41956 | 0.008786894 | 1.333333 | 80 | 23.97 | 22.46 | 22.63 | -0.17
2023-09-06 07:56 | 1998.445 | -11.85632 | 25.14829 | -0.0566645 | 2023-09-06 08:10 | 1998.843 | 2.252199 | 25.41233 | 0.01076172 | 1.416667 | 85 | 23.97 | 22.46 | 22.72 | -0.26
2023-09-06 07:56 | 1998.445 | -12.18098 | 25.20255 | -0.05821614 | 2023-09-06 08:10 | 1996.058 | 1.74791 | 25.42679 | 0.008363716 | 1.5 | 90 | 24.23 | 22.46 | 22.63 | -0.17
2023-09-06 07:56 | 1995.262 | -12.33839 | 25.23872 | -0.0590625 | 2023-09-06 08:10 | 1997.251 | 2.043923 | 25.43403 | 0.00977429 | 1.583333 | 95 | 23.97 | 22.46 | 22.72 | -0.26
2023-09-06 07:57 | 2987.124 | -15.73668 | 25.25318 | -0.05031684 | 2023-09-06 08:10 | 2991.5 | 14.68104 | 25.43403 | 0.04687283 | 1.666667 | 100 | 23.97 | 22.55 | 22.72 | -0.17
2023-09-06 07:57 | 2997.07 | -16.58583 | 25.24595 | -0.0528559 | 2023-09-06 08:10 | 2998.264 | 15.46701 | 25.43764 | 0.04927083 | 1.75 | 105 | 24.15 | 22.55 | 22.72 | -0.17
2023-09-06 07:57 | 3000.651 | -16.07385 | 25.22787 | -0.0511632 | 2023-09-06 08:10 | 3000.651 | 15.43501 | 25.44488 | 0.04912976 | 1.833333 | 110 | 23.97 | 22.46 | 22.72 | -0.26
2023-09-06 07:57 | 3000.253 | -16.16034 | 25.22063 | -0.05144531 | 2023-09-06 08:10 | 2997.468 | 16.74672 | 25.45211 | 0.05336156 | 1.916667 | 115 | 23.97 | 22.55 | 22.72 | -0.17
2023-09-06 07:57 | 2997.07 | -16.32025 | 25.21701 | -0.05200955 | 2023-09-06 08:10 | 2996.672 | 16.83079 | 25.45211 | 0.05364367 | 2 | 120 | 23.97 | 22.55 | 22.72 | -0.17
2023-09-06 07:57 | 2999.855 | -16.02528 | 25.19893 | -0.05102213 | 2023-09-06 08:10 | 3001.845 | 17.34751 | 25.46658 | 0.05519531 | 2.083333 | 125 | 23.97 | 22.55 | 22.72 | -0.17
2023-09-06 07:57 | 3998.083 | -20.29498 | 25.18808 | -0.04848307 | 2023-09-06 08:11 | 4001.266 | 38.6058 | 25.46658 | 0.09215278 | 2.166667 | 130 | 24.06 | 22.63 | 22.72 | -0.09
2023-09-06 07:57 | 4002.459 | -19.90341 | 25.18808 | -0.04749566 | 2023-09-06 08:11 | 4000.47 | 39.12986 | 25.48105 | 0.0934223 | 2.25 | 135 | 23.97 | 22.63 | 22.72 | -0.09
2023-09-06 07:57 | 4001.266 | -20.07476 | 25.18085 | -0.04791883 | 2023-09-06 08:11 | 3998.481 | 36.80734 | 25.48105 | 0.08792102 | 2.333333 | 140 | 23.97 | 22.63 | 22.72 | -0.09
2023-09-06 07:57 | 3998.083 | -20.05879 | 25.17723 | -0.04791883 | 2023-09-06 08:11 | 3996.889 | 38.32745 | 25.49551 | 0.09158853 | 2.416667 | 145 | 24.06 | 22.63 | 22.72 | -0.09
2023-09-06 07:57 | 3998.879 | -19.47219 | 25.16638 | -0.04650825 | 2023-09-06 08:11 | 4000.868 | 43.80173 | 25.51722 | 0.104566 | 2.5 | 150 | 24.06 | 22.72 | 22.72 | 0
2023-09-06 07:57 | 4001.664 | -18.89475 | 25.15553 | -0.04509766 | 2023-09-06 08:11 | 4004.847 | 44.14101 | 25.54254 | 0.1052712 | 2.583333 | 155 | 24.06 | 22.72 | 22.72 | 0
2023-09-06 07:58 | 1011.755 | -7.227797 | 25.13744 | -0.06823134 | 2023-09-06 08:11 | 4000.47 | 45.45168 | 25.57509 | 0.1085156 | 2.666667 | 160 | 24.06 | 22.81 | 22.72 | 0.09
2023-09-06 07:58 | 1002.206 | -6.863553 | 25.14468 | -0.06541015 | 2023-09-06 08:11 | 4000.072 | 44.56101 | 25.60041 | 0.1063997 | 2.75 | 165 | 24.06 | 22.81 | 22.81 | 0
2023-09-06 07:58 | 1002.604 | -6.792242 | 25.14106 | -0.06470487 | 2023-09-06 08:11 | 4002.062 | 46.00172 | 25.64019 | 0.1097851 | 2.833333 | 170 | 24.06 | 22.9 | 22.81 | 0.09
[5 empty] | 2023-09-06 08:11 | 4001.664 | 45.93805 | 25.70168 | 0.1096441 | 2.916667 | 175 | 24.59 | 22.9 | 22.81 | 0.09
[5 empty] | 2023-09-06 08:11 | 3998.481 | 46.90541 | 25.74146 | 0.1120421 | 3 | 180 | 24.15 | 22.99 | 22.81 | 0.18
[5 empty] | 2023-09-06 08:12 | 4003.653 | 47.14347 | 25.79933 | 0.1124653 | 3.083333 | 185 | 24.41 | 22.99 | 22.81 | 0.18
[5 empty] | 2023-09-06 08:12 | 3999.675 | 45.20636 | 25.84274 | 0.1079514 | 3.166667 | 190 | 24.23 | 22.99 | 22.81 | 0.18
[5 empty] | 2023-09-06 08:12 | 3996.09375 | 46.93643 | 25.88614 | 0.1121832 | 3.25 | 195 | 24.5 | 23.08 | 22.81 | 0.27
[5 empty] | 2023-09-06 08:12 | 4000.47 | 48.28764 | 25.93678 | 0.1152864 | 3.333333 | 200 | 24.32 | 23.08 | 22.81 | 0.27
[5 empty] | 2023-09-06 08:12 | 4002.857 | 50.08999 | 25.99103 | 0.1195182 | 3.416667 | 205 | 24.5 | 23.08 | 22.9 | 0.18
[5 empty] | 2023-09-06 08:12 | 3998.481 | 49.85806 | 26.04528 | 0.119095 | 3.5 | 210 | 24.41 | 23.17 | 22.9 | 0.27
[5 empty] | 2023-09-06 08:12 | 3998.083 | 49.14453 | 26.0923 | 0.1174023 | 3.583333 | 215 | 24.86 | 23.17 | 22.9 | 0.27
[5 empty] | 2023-09-06 08:12 | 4002.857 | 51.21323 | 26.14656 | 0.1221984 | 3.666667 | 220 | 24.68 | 23.17 | 22.9 | 0.27
[5 empty] | 2023-09-06 08:12 | 4000.072 | 51.23668 | 26.19719 | 0.1223394 | 3.75 | 225 | 24.5 | 23.26 | 22.9 | 0.36
[5 empty] | 2023-09-06 08:12 | 3996.889 | 52.0223 | 26.25868 | 0.1243142 | 3.833333 | 230 | 24.59 | 23.26 | 22.9 | 0.36
[5 empty] | 2023-09-06 08:12 | 4002.857 | 51.56793 | 26.31655 | 0.1230447 | 3.916667 | 235 | 24.59 | 23.26 | 22.99 | 0.27
[5 empty] | 2023-09-06 08:12 | 4005.245 | 52.78174 | 26.37081 | 0.1258659 | 4 | 240 | 24.68 | 23.26 | 22.99 | 0.27
[5 empty] | 2023-09-06 08:12 | 3998.083 | 52.51023 | 26.42868 | 0.1254427 | 4.083333 | 245 | 24.77 | 23.34 | 22.9 | 0.44
[5 empty] | 2023-09-06 08:13 | 3996.889 | 51.90425 | 26.48293 | 0.1240321 | 4.166667 | 250 | 25.13 | 23.34 | 22.99 | 0.35
[5 empty] | 2023-09-06 08:13 | 4002.062 | 53.21266 | 26.54442 | 0.1269944 | 4.25 | 255 | 25.13 | 23.34 | 22.99 | 0.35
[5 empty] | 2023-09-06 08:13 | 4001.664 | 52.73455 | 26.59143 | 0.1258659 | 4.333333 | 260 | 24.95 | 23.34 | 22.99 | 0.35
[5 empty] | 2023-09-06 08:13 | 3994.104 | 53.46077 | 26.65654 | 0.1278407 | 4.416667 | 265 | 25.04 | 23.43 | 22.99 | 0.44
[5 empty] | 2023-09-06 08:13 | 4002.459 | 53.80906 | 26.70718 | 0.1284049 | 4.5 | 270 | 25.49 | 23.43 | 23.08 | 0.35
[5 empty] | 2023-09-06 08:13 | 4003.653 | 54.47553 | 26.76505 | 0.1299566 | 4.583333 | 275 | 25.13 | 23.43 | 23.08 | 0.35
[5 empty] | 2023-09-06 08:13 | 3999.675 | 53.23999 | 26.82292 | 0.1271354 | 4.666667 | 280 | 25.22 | 23.52 | 23.08 | 0.44
[5 empty] | 2023-09-06 08:13 | 3997.685 | 52.85924 | 26.88078 | 0.126289 | 4.75 | 285 | 25.22 | 23.52 | 23.08 | 0.44
[5 empty] | 2023-09-06 08:13 | 4004.051 | 54.18526 | 26.93142 | 0.1292513 | 4.833333 | 290 | 25.31 | 23.52 | 23.08 | 0.44
[5 empty] | 2023-09-06 08:13 | 4000.072 | 54.54496 | 26.99291 | 0.1302387 | 4.916667 | 295 | 25.31 | 23.52 | 23.17 | 0.35
[5 empty] | 2023-09-06 08:13 | 3996.09375 | 53.66446 | 27.05078125 | 0.1282639 | 5 | 300 | 25.49 | 23.52 | 23.08 | 0.44
[5 empty] | 2023-09-06 08:14 | 4003.653 | 54.59378 | 27.10865 | 0.1302387 | 5.083333 | 305 | 25.58 | 23.61 | 23.17 | 0.44
[5 empty] | 2023-09-06 08:14 | 4000.868 | 54.43763 | 27.16291 | 0.1299566 | 5.166667 | 310 | 25.58 | 23.61 | 23.17 | 0.44
[5 empty] | 2023-09-06 08:14 | 3997.287 | 53.85759 | 27.21354 | 0.1286871 | 5.25 | 315 | 25.67 | 23.61 | 23.17 | 0.44
[5 empty] | 2023-09-06 08:14 | 4003.653 | 54.53465 | 27.27141 | 0.1300976 | 5.333333 | 320 | 25.67 | 23.61 | 23.17 | 0.44
[5 empty] | 2023-09-06 08:14 | 4000.868 | 55.20578 | 27.31843 | 0.1317904 | 5.416667 | 325 | 25.76 | 23.61 | 23.17 | 0.44
[5 empty] | 2023-09-06 08:14 | 3999.675 | 55.36652 | 27.38715 | 0.1322135 | 5.5 | 330 | 26.21 | 23.7 | 23.17 | 0.53
[5 empty] | 2023-09-06 08:14 | 3998.879 | 55.47362 | 27.43779 | 0.1324956 | 5.583333 | 335 | 26.03 | 23.7 | 23.17 | 0.53
[5 empty] | 2023-09-06 08:14 | 3999.675 | 55.54374 | 27.49204 | 0.1326367 | 5.666667 | 340 | 26.39 | 23.7 | 23.26 | 0.44
[5 empty] | 2023-09-06 08:14 | 4000.47 | 55.79111 | 27.55353 | 0.1332009 | 5.75 | 345 | 26.03 | 23.7 | 23.26 | 0.44
[5 empty] | 2023-09-06 08:14 | 3996.09375 | 55.49401 | 27.60417 | 0.1326367 | 5.833333 | 350 | 26.12 | 23.79 | 23.26 | 0.53
[5 empty] | 2023-09-06 08:14 | 3998.879 | 55.94609 | 27.6548 | 0.1336241 | 5.916667 | 355 | 26.12 | 23.79 | 23.26 | 0.53
[5 empty] | 2023-09-06 08:14 | 4002.857 | 56.41558 | 27.71629 | 0.1346115 | 6 | 360 | 26.48 | 23.79 | 23.26 | 0.53
[5 empty] | 2023-09-06 08:15 | 4000.072 | 55.60833 | 27.76331 | 0.1327778 | 6.083333 | 365 | 26.3 | 23.88 | 23.34 | 0.54
[5 empty] | 2023-09-06 08:15 | 3995.696 | 55.48849 | 27.81757 | 0.1326367 | 6.166667 | 370 | 26.39 | 23.88 | 23.26 | 0.62
[5 empty] | 2023-09-06 08:15 | 4000.868 | 55.97392 | 27.86458 | 0.1336241 | 6.25 | 375 | 26.39 | 23.88 | 23.34 | 0.54
[5 empty] | 2023-09-06 08:15 | 4002.459 | 56.94198 | 27.91522 | 0.1358811 | 6.333333 | 380 | 26.48 | 23.88 | 23.34 | 0.54
[5 empty] | 2023-09-06 08:15 | 3997.287 | 56.39612 | 27.96224 | 0.1347526 | 6.416667 | 385 | 26.57 | 23.88 | 23.34 | 0.54
[5 empty] | 2023-09-06 08:15 | 3998.879 | 56.30044 | 28.00564 | 0.1344705 | 6.5 | 390 | 26.57 | 23.88 | 23.34 | 0.54
[5 empty] | 2023-09-06 08:15 | 4003.255 | 56.9533 | 28.06351 | 0.1358811 | 6.583333 | 395 | 26.66 | 23.97 | 23.34 | 0.63
[5 empty] | 2023-09-06 08:15 | 3998.879 | 56.83197 | 28.11053 | 0.13574 | 6.666667 | 400 | 26.75 | 23.97 | 23.34 | 0.63
[5 empty] | 2023-09-06 08:15 | 3995.696 | 56.60971 | 28.15755 | 0.1353168 | 6.75 | 405 | 26.84 | 23.97 | 23.43 | 0.54
[5 empty] | 2023-09-06 08:15 | 4001.664 | 56.39877 | 28.21181 | 0.1346115 | 6.833333 | 410 | 26.93 | 23.97 | 23.43 | 0.54
[5 empty] | 2023-09-06 08:15 | 3998.083 | 57.35209 | 28.25159 | 0.1370095 | 6.916667 | 415 | 26.93 | 23.97 | 23.43 | 0.54
[5 empty] | 2023-09-06 08:15 | 3996.492 | 57.32926 | 28.295 | 0.1370095 | 7 | 420 | 27.11 | 24.06 | 23.43 | 0.63
[5 empty] | 2023-09-06 08:16 | 4003.255 | 56.89417 | 28.34201 | 0.13574 | 7.083333 | 425 | 27.02 | 24.06 | 23.43 | 0.63
[5 empty] | 2023-09-06 08:16 | 4004.449 | 56.85201 | 28.38903 | 0.135599 | 7.166667 | 430 | 27.02 | 24.06 | 23.43 | 0.63
[5 empty] | 2023-09-06 08:16 | 3998.083 | 57.11591 | 28.43605 | 0.1364453 | 7.25 | 435 | 27.66 | 24.06 | 23.52 | 0.54
[5 empty] | 2023-09-06 08:16 | 4000.47 | 56.20468 | 28.48307 | 0.1341883 | 7.333333 | 440 | 27.11 | 24.06 | 23.52 | 0.54
[5 empty] | 2023-09-06 08:16 | 4002.459 | 56.76464 | 28.53371 | 0.1354579 | 7.416667 | 445 | 27.21 | 24.06 | 23.52 | 0.54
[5 empty] | 2023-09-06 08:16 | 3997.287 | 56.39612 | 28.57711 | 0.1347526 | 7.5 | 450 | 27.3 | 24.15 | 23.52 | 0.63
[5 empty] | 2023-09-06 08:16 | 3997.287 | 55.86479 | 28.62775 | 0.1334831 | 7.583333 | 455 | 27.39 | 24.15 | 23.52 | 0.63
[5 empty] | 2023-09-06 08:16 | 3996.09375 | 56.85142 | 28.66754 | 0.1358811 | 7.666667 | 460 | 27.39 | 24.15 | 23.52 | 0.63
[5 empty] | 2023-09-06 08:16 | 4003.653 | 56.84071 | 28.7109375 | 0.135599 | 7.75 | 465 | 27.48 | 24.15 | 23.52 | 0.63
[5 empty] | 2023-09-06 08:16 | 3995.696 | 55.90155 | 28.75072 | 0.1336241 | 7.833333 | 470 | 27.84 | 24.15 | 23.61 | 0.54
[5 empty] | 2023-09-06 08:16 | 3996.09375 | 55.96616 | 28.79413 | 0.1337652 | 7.916667 | 475 | 27.57 | 24.15 | 23.61 | 0.54
[5 empty] | 2023-09-06 08:16 | 4003.653 | 56.54506 | 28.8303 | 0.1348937 | 8 | 480 | 27.57 | 24.23 | 23.61 | 0.62
[5 empty] | 2023-09-06 08:17 | 3999.675 | 56.78422 | 28.8737 | 0.135599 | 8.083333 | 485 | 28.21 | 24.23 | 23.61 | 0.62
[5 empty] | 2023-09-06 08:17 | 3997.685 | 56.69693 | 28.90987 | 0.1354579 | 8.166667 | 490 | 27.94 | 24.23 | 23.61 | 0.62
[5 empty] | 2023-09-06 08:17 | 3996.889 | 57.68915 | 28.94965 | 0.1378559 | 8.25 | 495 | 27.75 | 24.23 | 23.61 | 0.62
[5 empty] | 2023-09-06 08:17 | 4002.062 | 57.29096 | 28.9822 | 0.1367274 | 8.333333 | 500 | 28.21 | 24.23 | 23.61 | 0.62
[5 empty] | 2023-09-06 08:17 | 3998.083 | 56.17113 | 29.02922 | 0.1341883 | 8.416667 | 505 | 27.84 | 24.23 | 23.61 | 0.62
[5 empty] | 2023-09-06 08:17 | 3996.492 | 56.50294 | 29.05816 | 0.1350347 | 8.5 | 510 | 27.84 | 24.32 | 23.7 | 0.62
[5 empty] | 2023-09-06 08:17 | 4002.062 | 57.17275 | 29.09794 | 0.1364453 | 8.583333 | 515 | 28.49 | 24.32 | 23.7 | 0.62
[5 empty] | 2023-09-06 08:17 | 4002.857 | 56.06088 | 29.14858 | 0.1337652 | 8.666667 | 520 | 28.03 | 24.32 | 23.7 | 0.62
[5 empty] | 2023-09-06 08:17 | 3997.685 | 56.69693 | 29.18837 | 0.1354579 | 8.75 | 525 | 28.12 | 24.32 | 23.7 | 0.62
[5 empty] | 2023-09-06 08:17 | 4004.847 | 58.0406 | 29.22092 | 0.1384201 | 8.833333 | 530 | 28.39 | 24.32 | 23.7 | 0.62
[5 empty] | 2023-09-06 08:17 | 4003.255 | 57.1898 | 29.26794 | 0.1364453 | 8.916667 | 535 | 28.3 | 24.32 | 23.7 | 0.62
[5 empty] | 2023-09-06 08:17 | 3999.675 | 57.78841 | 29.30411 | 0.1379969 | 9 | 540 | 28.21 | 24.32 | 23.7 | 0.62
[5 empty] | 2023-09-06 08:18 | 3997.685 | 57.11023 | 29.34028 | 0.1364453 | 9.083333 | 545 | 28.21 | 24.32 | 23.7 | 0.62
[5 empty] | 2023-09-06 08:18 | 4002.062 | 57.58648 | 29.38368 | 0.1374327 | 9.166667 | 550 | 28.3 | 24.41 | 23.79 | 0.62
[5 empty] | 2023-09-06 08:18 | 4000.868 | 57.21477 | 29.41623 | 0.1365863 | 9.25 | 555 | 28.3 | 24.41 | 23.79 | 0.62
[5 empty] | 2023-09-06 08:18 | 3996.889 | 57.51205 | 29.44879 | 0.1374327 | 9.333333 | 560 | 28.39 | 24.41 | 23.79 | 0.62
[5 empty] | 2023-09-06 08:18 | 4000.072 | 57.55785 | 29.48134 | 0.1374327 | 9.416667 | 565 | 28.39 | 24.41 | 23.79 | 0.62
[5 empty] | 2023-09-06 08:18 | 4002.459 | 58.12421 | 29.52112 | 0.1387022 | 9.5 | 570 | 28.39 | 24.41 | 23.79 | 0.62
[5 empty] | 2023-09-06 08:18 | 3997.685 | 57.34639 | 29.56091 | 0.1370095 | 9.583333 | 575 | 28.49 | 24.41 | 23.79 | 0.62
[5 empty] | 2023-09-06 08:18 | 3998.481 | 56.88538 | 29.59708 | 0.1358811 | 9.666667 | 580 | 28.49 | 24.41 | 23.79 | 0.62
[5 empty] | 2023-09-06 08:18 | 4004.449 | 58.27139 | 29.61878 | 0.1389844 | 9.75 | 585 | 28.76 | 24.5 | 23.79 | 0.71
[5 empty] | 2023-09-06 08:18 | 3998.083 | 57.70638 | 29.65495 | 0.1378559 | 9.833333 | 590 | 28.85 | 24.5 | 23.79 | 0.71
[5 empty] | 2023-09-06 08:18 | 3998.481 | 56.94443 | 29.68027 | 0.1360221 | 9.916667 | 595 | 28.58 | 24.5 | 23.79 | 0.71
[5 empty] | 2023-09-06 08:18 | 4002.857 | 57.71616 | 29.71282 | 0.1377148 | 10 | 600 | 29.32 | 24.5 | 23.79 | 0.71
[5 empty] | 2023-09-06 08:19 | 4004.051 | 59.4483 | 29.7526 | 0.1418055 | 10.08333 | 605 | 28.67 | 24.5 | 23.88 | 0.62
[5 empty] | 2023-09-06 08:19 | 3998.083 | 58.47399 | 29.78877 | 0.1396897 | 10.16667 | 610 | 28.76 | 24.5 | 23.88 | 0.62
[5 empty] | 2023-09-06 08:19 | 3997.287 | 57.81296 | 29.80686 | 0.138138 | 10.25 | 615 | 28.76 | 24.5 | 23.88 | 0.62
[5 empty] | 2023-09-06 08:19 | 4003.255 | 59.31824 | 29.83941 | 0.1415234 | 10.33333 | 620 | 28.85 | 24.5 | 23.88 | 0.62
[5 empty] | 2023-09-06 08:19 | 3998.083 | 57.76541 | 29.86111 | 0.1379969 | 10.41667 | 625 | 28.85 | 24.5 | 23.88 | 0.62
[5 empty] | 2023-09-06 08:19 | 3997.287 | 58.10814 | 29.87919 | 0.1388433 | 10.5 | 630 | 28.85 | 24.59 | 23.88 | 0.71
[5 empty] | 2023-09-06 08:19 | 4002.062 | 58.53218 | 29.90451 | 0.1396897 | 10.58333 | 635 | 28.95 | 24.59 | 23.88 | 0.71
[5 empty] | 2023-09-06 08:19 | 4000.868 | 59.34196 | 29.91898 | 0.1416645 | 10.66667 | 640 | 28.95 | 24.59 | 23.88 | 0.71
[5 empty] | 2023-09-06 08:19 | 3997.287 | 58.40331 | 29.95153 | 0.1395486 | 10.75 | 645 | 29.32 | 24.59 | 23.88 | 0.71
[5 empty] | 2023-09-06 08:19 | 3997.685 | 58.52721 | 29.96962 | 0.1398307 | 10.83333 | 650 | 29.04 | 24.59 | 23.88 | 0.71
[5 empty] | 2023-09-06 08:19 | 4002.062 | 59.89163 | 29.99855 | 0.142934 | 10.91667 | 655 | 29.04 | 24.59 | 23.97 | 0.62
[5 empty] | 2023-09-06 08:19 | 4001.266 | 58.63874 | 30.0094 | 0.1399718 | 11 | 660 | 29.13 | 24.68 | 23.97 | 0.71
[5 empty] | 2023-09-06 08:20 | 3998.879 | 58.36752 | 30.03834 | 0.1394075 | 11.08333 | 665 | 29.13 | 24.68 | 23.97 | 0.71
[5 empty] | 2023-09-06 08:20 | 3998.879 | 58.48563 | 30.06727 | 0.1396897 | 11.16667 | 670 | 29.22 | 24.59 | 23.97 | 0.62
[5 empty] | 2023-09-06 08:20 | 4002.459 | 58.77445 | 30.09259 | 0.1402539 | 11.25 | 675 | 29.87 | 24.68 | 23.97 | 0.71
[5 empty] | 2023-09-06 08:20 | 3997.685 | 58.29104 | 30.12876 | 0.1392665 | 11.33333 | 680 | 29.22 | 24.68 | 23.97 | 0.71
[5 empty] | 2023-09-06 08:20 | 3996.889 | 57.98429 | 30.14685 | 0.1385612 | 11.41667 | 685 | 29.22 | 24.68 | 23.97 | 0.71
[5 empty] | 2023-09-06 08:20 | 4004.449 | 58.56709 | 30.17578125 | 0.1396897 | 11.5 | 690 | 29.32 | 24.68 | 23.97 | 0.71
[5 empty] | 2023-09-06 08:20 | 4001.266 | 57.9887 | 30.19025 | 0.1384201 | 11.58333 | 695 | 29.32 | 24.68 | 23.97 | 0.71
[5 empty] | 2023-09-06 08:20 | 3998.879 | 57.54068 | 30.20833 | 0.1374327 | 11.66667 | 700 | 29.32 | 24.68 | 23.97 | 0.71
[5 empty] | 2023-09-06 08:20 | 4001.266 | 58.10688 | 30.22642 | 0.1387022 | 11.75 | 705 | 29.32 | 24.68 | 23.97 | 0.71
[5 empty] | 2023-09-06 08:20 | 4000.072 | 57.85324 | 30.24812 | 0.138138 | 11.83333 | 710 | 29.5 | 24.68 | 23.97 | 0.71
[5 empty] | 2023-09-06 08:20 | 3995.298 | 56.78108 | 30.2734375 | 0.13574 | 11.91667 | 715 | 29.41 | 24.68 | 24.06 | 0.62
[5 empty] | 2023-09-06 08:20 | 4000.072 | 58.08955 | 30.29514 | 0.1387022 | 12 | 720 | 29.78 | 24.68 | 24.06 | 0.62
[5 empty] | 2023-09-06 08:21 | 4003.255 | 58.13577 | 30.32407 | 0.1387022 | 12.08333 | 725 | 29.5 | 24.77 | 23.97 | 0.8
[5 empty] | 2023-09-06 08:21 | 3999.277 | 57.95987 | 30.34578 | 0.1384201 | 12.16667 | 730 | 29.5 | 24.77 | 24.06 | 0.71
[5 empty] | 2023-09-06 08:21 | 3997.685 | 58.11393 | 30.36748 | 0.1388433 | 12.25 | 735 | 29.5 | 24.77 | 24.06 | 0.71
[5 empty] | 2023-09-06 08:21 | 4002.857 | 58.48469 | 30.38194 | 0.1395486 | 12.33333 | 740 | 29.59 | 24.77 | 24.06 | 0.71
[5 empty] | 2023-09-06 08:21 | 4001.266 | 59.46604 | 30.41088 | 0.1419466 | 12.41667 | 745 | 29.59 | 24.77 | 24.06 | 0.71
[5 empty] | 2023-09-06 08:21 | 3996.889 | 57.98429 | 30.42896 | 0.1385612 | 12.5 | 750 | 29.59 | 24.77 | 24.06 | 0.71
[5 empty] | 2023-09-06 08:21 | 4001.266 | 58.34325 | 30.43982 | 0.1392665 | 12.58333 | 755 | 29.69 | 24.77 | 24.06 | 0.71
[5 empty] | 2023-09-06 08:21 | 4004.449 | 59.27679 | 30.46875 | 0.1413824 | 12.66667 | 760 | 29.69 | 24.77 | 24.06 | 0.71
[5 empty] | 2023-09-06 08:21 | 3998.083 | 58.00161 | 30.4796 | 0.1385612 | 12.75 | 765 | 29.87 | 24.77 | 24.06 | 0.71
[5 empty] | 2023-09-06 08:21 | 3996.09375 | 58.03177 | 30.50854 | 0.1387022 | 12.83333 | 770 | 29.69 | 24.77 | 24.06 | 0.71
[5 empty] | 2023-09-06 08:21 | 4001.664 | 58.64457 | 30.53385 | 0.1399718 | 12.91667 | 775 | 29.78 | 24.77 | 24.06 | 0.71
[5 empty] | 2023-09-06 08:22 | 3999.277 | 58.13706 | 30.55556 | 0.1388433 | 13 | 780 | 29.78 | 24.77 | 24.06 | 0.71
[5 empty] | 2023-09-06 08:22 | 3996.492 | 57.74242 | 30.58811 | 0.1379969 | 13.08333 | 785 | 30.25 | 24.86 | 24.06 | 0.8
[5 empty] | 2023-09-06 08:22 | 4001.266 | 58.28417 | 30.60619 | 0.1391254 | 13.16667 | 790 | 29.87 | 24.86 | 24.06 | 0.8
[5 empty] | 2023-09-06 08:22 | 4002.459 | 58.12421 | 30.6279 | 0.1387022 | 13.25 | 795 | 29.87 | 24.86 | 24.06 | 0.8
[5 empty] | 2023-09-06 08:22 | 3997.685 | 57.34639 | 30.64236 | 0.1370095 | 13.33333 | 800 | 29.87 | 24.86 | 24.06 | 0.8
[5 empty] | 2023-09-06 08:22 | 3998.083 | 57.35209 | 30.66044 | 0.1370095 | 13.41667 | 805 | 29.97 | 24.86 | 24.06 | 0.8
[5 empty] | 2023-09-06 08:22 | 4002.459 | 57.5922 | 30.68215 | 0.1374327 | 13.5 | 810 | 29.97 | 24.86 | 24.06 | 0.8
[5 empty] | 2023-09-06 08:22 | 3998.083 | 57.41114 | 30.69662 | 0.1371506 | 13.58333 | 815 | 29.97 | 24.86 | 24.06 | 0.8
[5 empty] | 2023-09-06 08:22 | 3996.889 | 57.03982 | 30.70747 | 0.1363042 | 13.66667 | 820 | 30.25 | 24.86 | 24.06 | 0.8
[5 empty] | 2023-09-06 08:22 | 4004.449 | 57.97567 | 30.72917 | 0.1382791 | 13.75 | 825 | 29.97 | 24.86 | 24.06 | 0.8
[5 empty] | 2023-09-06 08:22 | 4001.266 | 58.04779 | 30.75087 | 0.1385612 | 13.83333 | 830 | 30.06 | 24.86 | 24.15 | 0.71
[5 empty] | 2023-09-06 08:22 | 3998.879 | 57.89503 | 30.77257 | 0.1382791 | 13.91667 | 835 | 30.25 | 24.86 | 24.06 | 0.8
[5 empty] | 2023-09-06 08:23 | 3998.083 | 56.87972 | 30.79065 | 0.1358811 | 14 | 840 | 30.06 | 24.86 | 24.15 | 0.71
[5 empty] | 2023-09-06 08:23 | 4002.857 | 58.72116 | 30.80874 | 0.1401128 | 14.08333 | 845 | 30.06 | 24.86 | 24.06 | 0.8
[5 empty] | 2023-09-06 08:23 | 4000.868 | 57.68748 | 30.81959 | 0.1377148 | 14.16667 | 850 | 30.06 | 24.86 | 24.15 | 0.71
[5 empty] | 2023-09-06 08:23 | 3997.287 | 56.98648 | 30.83406 | 0.1361632 | 14.25 | 855 | 30.25 | 24.86 | 24.15 | 0.71
[5 empty] | 2023-09-06 08:23 | 3998.481 | 58.47981 | 30.85576 | 0.1396897 | 14.33333 | 860 | 30.15 | 24.86 | 24.15 | 0.71
[5 empty] | 2023-09-06 08:23 | 4004.051 | 58.02906 | 30.87023 | 0.1384201 | 14.41667 | 865 | 30.43 | 24.86 | 24.15 | 0.71
[5 empty] | 2023-09-06 08:23 | 4002.459 | 57.29665 | 30.87023 | 0.1367274 | 14.5 | 870 | 30.15 | 24.86 | 24.15 | 0.71
[5 empty] | 2023-09-06 08:23 | 3998.481 | 57.29875 | 30.88108 | 0.1368685 | 14.58333 | 875 | 30.81 | 24.86 | 24.15 | 0.71
[5 empty] | 2023-09-06 08:23 | 4003.653 | 58.08242 | 30.88831 | 0.1385612 | 14.66667 | 880 | 30.25 | 24.86 | 24.15 | 0.71
[5 empty] | 2023-09-06 08:23 | 4001.266 | 57.63413 | 30.89554 | 0.1375738 | 14.75 | 885 | 30.25 | 24.86 | 24.15 | 0.71
[5 empty] | 2023-09-06 08:23 | 3998.481 | 56.88538 | 30.90639 | 0.1358811 | 14.83333 | 890 | 30.25 | 24.86 | 24.15 | 0.71
[5 empty] | 2023-09-06 08:23 | 3999.675 | 57.13865 | 30.92086 | 0.1364453 | 14.91667 | 895 | 30.9 | 24.86 | 24.15 | 0.71
[5 empty] | 2023-09-06 08:24 | 4002.857 | 57.12499 | 30.93895 | 0.1363042 | 15 | 900 | 30.34 | 24.86 | 24.15 | 0.71
[5 empty] | 2023-09-06 08:24 | 3996.492 | 56.38489 | 30.95341 | 0.1347526 | 15.08333 | 905 | 30.34 | 24.86 | 24.15 | 0.71
[5 empty] | 2023-09-06 08:24 | 4000.47 | 57.15001 | 30.9715 | 0.1364453 | 15.16667 | 910 | 30.34 | 24.86 | 24.15 | 0.71
[5 empty] | 2023-09-06 08:24 | 4000.868 | 57.45113 | 30.98958 | 0.1371506 | 15.25 | 915 | 30.34 | 24.86 | 24.15 | 0.71
[5 empty] | 2023-09-06 08:24 | 3998.879 | 57.00916 | 31.00405 | 0.1361632 | 15.33333 | 920 | 30.43 | 24.86 | 24.15 | 0.71
[5 empty] | 2023-09-06 08:24 | 3996.09375 | 55.90713 | 31.02937 | 0.1336241 | 15.41667 | 925 | 30.34 | 24.86 | 24.15 | 0.71
[5 empty] | 2023-09-06 08:24 | 4000.47 | 56.67735 | 31.04384 | 0.1353168 | 15.5 | 930 | 30.34 | 24.86 | 24.15 | 0.71
[5 empty] | 2023-09-06 08:24 | 4002.857 | 56.82941 | 31.07277 | 0.135599 | 15.58333 | 935 | 30.62 | 24.86 | 24.15 | 0.71
[5 empty] | 2023-09-06 08:24 | 3996.889 | 56.56759 | 31.08362 | 0.1351758 | 15.66667 | 940 | 30.43 | 24.95 | 24.15 | 0.8
[5 empty] | 2023-09-06 08:24 | 3996.889 | 55.56408 | 31.10171 | 0.1327778 | 15.75 | 945 | 30.43 | 24.86 | 24.15 | 0.71
[5 empty] | 2023-09-06 08:24 | 4003.255 | 56.59856 | 31.11256 | 0.1350347 | 15.83333 | 950 | 30.43 | 24.86 | 24.15 | 0.71
[5 empty] | 2023-09-06 08:24 | 4000.47 | 56.55919 | 31.11256 | 0.1350347 | 15.91667 | 955 | 30.81 | 24.86 | 24.15 | 0.71
[5 empty] | 2023-09-06 08:25 | 3998.481 | 55.88147 | 31.12341 | 0.1334831 | 16 | 960 | 30.53 | 24.86 | 24.15 | 0.71
[5 empty] | 2023-09-06 08:25 | 4000.868 | 57.0966 | 31.13064 | 0.1363042 | 16.08333 | 965 | 30.53 | 24.86 | 24.15 | 0.71
[5 empty] | 2023-09-06 08:25 | 4002.062 | 56.87721 | 31.13788 | 0.13574 | 16.16667 | 970 | 30.53 | 24.86 | 24.15 | 0.71
[5 empty] | 2023-09-06 08:25 | 3996.492 | 56.62099 | 31.14873 | 0.1353168 | 16.25 | 975 | 30.53 | 24.86 | 24.15 | 0.71
[5 empty] | 2023-09-06 08:25 | 4000.072 | 56.84893 | 31.14511 | 0.13574 | 16.33333 | 980 | 30.53 | 24.95 | 24.15 | 0.8
[5 empty] | 2023-09-06 08:25 | 4003.255 | 56.83506 | 31.15958 | 0.135599 | 16.41667 | 985 | 30.81 | 24.86 | 24.15 | 0.71
[5 empty] | 2023-09-06 08:25 | 3996.889 | 56.8037 | 31.17043 | 0.13574 | 16.5 | 990 | 31.09 | 24.86 | 24.15 | 0.71
[5 empty] | 2023-09-06 08:25 | 3997.287 | 56.57322 | 31.17043 | 0.1351758 | 16.58333 | 995 | 30.53 | 24.86 | 24.15 | 0.71
[5 empty] | 2023-09-06 08:25 | 4001.664 | 56.87155 | 31.1849 | 0.13574 | 16.66667 | 1000 | 30.9 | 24.86 | 24.15 | 0.71
[5 empty] | 2023-09-06 08:25 | 4000.47 | 57.20908 | 31.19575 | 0.1365863 | 16.75 | 1005 | 30.62 | 24.86 | 24.15 | 0.71
[5 empty] | 2023-09-06 08:25 | 3998.481 | 56.82631 | 31.19575 | 0.13574 | 16.83333 | 1010 | 30.62 | 24.86 | 24.15 | 0.71
[5 empty] | 2023-09-06 08:25 | 3998.481 | 57.71212 | 31.21021 | 0.1378559 | 16.91667 | 1015 | 30.62 | 24.86 | 24.15 | 0.71
[5 empty] | 2023-09-06 08:26 | 4003.653 | 58.4372 | 31.21383 | 0.1394075 | 17 | 1020 | 30.71 | 24.86 | 24.15 | 0.71
[5 empty] | 2023-09-06 08:26 | 3999.675 | 57.72935 | 31.23192 | 0.1378559 | 17.08333 | 1025 | 30.62 | 24.86 | 24.15 | 0.71
[5 empty] | 2023-09-06 08:26 | 3998.481 | 58.00739 | 31.23192 | 0.1385612 | 17.16667 | 1030 | 30.62 | 24.86 | 24.15 | 0.71
[5 empty] | 2023-09-06 08:26 | 4001.664 | 57.99446 | 31.23553 | 0.1384201 | 17.25 | 1035 | 30.71 | 24.86 | 24.06 | 0.8
[5 empty] | 2023-09-06 08:26 | 3999.675 | 58.67448 | 31.24638 | 0.1401128 | 17.33333 | 1040 | 30.71 | 24.86 | 24.06 | 0.8
[5 empty] | 2023-09-06 08:26 | 3996.492 | 58.09658 | 31.26447 | 0.1388433 | 17.41667 | 1045 | 30.71 | 24.86 | 24.06 | 0.8
[5 empty] | 2023-09-06 08:26 | 4001.266 | 58.40236 | 31.26447 | 0.1394075 | 17.5 | 1050 | 30.81 | 24.86 | 24.06 | 0.8
[5 empty] | 2023-09-06 08:26 | 4002.857 | 58.7803 | 31.28255 | 0.1402539 | 17.58333 | 1055 | 30.81 | 24.86 | 24.06 | 0.8
[5 empty] | 2023-09-06 08:26 | 3998.879 | 58.54468 | 31.28617 | 0.1398307 | 17.66667 | 1060 | 30.81 | 24.86 | 24.06 | 0.8
[5 empty] | 2023-09-06 08:26 | 3994.502 | 57.30073 | 31.28617 | 0.1370095 | 17.75 | 1065 | 30.71 | 24.86 | 24.06 | 0.8
[5 empty] | 2023-09-06 08:26 | 3999.277 | 57.95987 | 31.29702 | 0.1384201 | 17.83333 | 1070 | 31.09 | 24.86 | 24.06 | 0.8
[5 empty] | 2023-09-06 08:26 | 4002.857 | 57.89352 | 31.30425 | 0.138138 | 17.91667 | 1075 | 30.9 | 24.86 | 24.06 | 0.8
[5 empty] | 2023-09-06 08:27 | 3998.879 | 57.71786 | 31.30787 | 0.1378559 | 18 | 1080 | 30.81 | 24.86 | 24.06 | 0.8
[5 empty] | 2023-09-06 08:27 | 3998.481 | 57.3578 | 31.30787 | 0.1370095 | 18.08333 | 1085 | 31 | 24.86 | 24.06 | 0.8
[5 empty] | 2023-09-06 08:27 | 4001.664 | 58.28997 | 31.31149 | 0.1391254 | 18.16667 | 1090 | 30.71 | 24.86 | 24.06 | 0.8
[5 empty] | 2023-09-06 08:27 | 3998.879 | 57.59975 | 31.3151 | 0.1375738 | 18.25 | 1095 | 30.81 | 24.86 | 24.06 | 0.8
[5 empty] | 2023-09-06 08:27 | 3997.287 | 57.22261 | 31.31872 | 0.1367274 | 18.33333 | 1100 | 30.71 | 24.86 | 24.06 | 0.8
[5 empty] | 2023-09-06 08:27 | 4002.857 | 58.13 | 31.32957 | 0.1387022 | 18.41667 | 1105 | 31.09 | 24.77 | 24.06 | 0.71
[5 empty] | 2023-09-06 08:27 | 4000.072 | 57.9714 | 31.33319 | 0.1384201 | 18.5 | 1110 | 31.28 | 24.86 | 23.97 | 0.89
[5 empty] | 2023-09-06 08:27 | 3995.696 | 57.31785 | 31.34042 | 0.1370095 | 18.58333 | 1115 | 30.81 | 24.77 | 23.97 | 0.8
[5 empty] | 2023-09-06 08:27 | 3999.277 | 57.78265 | 31.35127 | 0.1379969 | 18.66667 | 1120 | 30.81 | 24.86 | 24.06 | 0.8
[5 empty] | 2023-09-06 08:27 | 4004.449 | 58.33053 | 31.35851 | 0.1391254 | 18.75 | 1125 | 31.09 | 24.77 | 23.97 | 0.8
[5 empty] | 2023-09-06 08:27 | 3998.481 | 57.3578 | 31.36574 | 0.1370095 | 18.83333 | 1130 | 31.09 | 24.77 | 23.97 | 0.8
[5 empty] | 2023-09-06 08:27 | 3998.481 | 57.71212 | 31.36936 | 0.1378559 | 18.91667 | 1135 | 30.81 | 24.77 | 23.97 | 0.8
[5 empty] | 2023-09-06 08:28 | 3999.675 | 58.32005 | 31.37297 | 0.1392665 | 19 | 1140 | 31.28 | 24.77 | 23.97 | 0.8
[5 empty] | 2023-09-06 08:28 | 4000.868 | 58.45562 | 31.37659 | 0.1395486 | 19.08333 | 1145 | 30.81 | 24.77 | 23.97 | 0.8
[5 empty] | 2023-09-06 08:28 | 3997.287 | 57.93104 | 31.38744 | 0.1384201 | 19.16667 | 1150 | 30.81 | 24.77 | 23.97 | 0.8
[5 empty] | 2023-09-06 08:28 | 4001.664 | 57.81714 | 31.40915 | 0.1379969 | 19.25 | 1155 | 30.81 | 24.77 | 23.97 | 0.8
[5 empty] | 2023-09-06 08:28 | 4002.062 | 57.64559 | 31.42 | 0.1375738 | 19.33333 | 1160 | 30.81 | 24.77 | 23.88 | 0.89
[5 empty] | 2023-09-06 08:28 | 3997.685 | 57.64159 | 31.43085 | 0.1377148 | 19.41667 | 1165 | 30.81 | 24.77 | 23.88 | 0.89
[5 empty] | 2023-09-06 08:28 | 3997.685 | 57.64159 | 31.44893 | 0.1377148 | 19.5 | 1170 | 30.81 | 24.77 | 23.88 | 0.89
[5 empty] | 2023-09-06 08:28 | 4005.245 | 58.81535 | 31.45978 | 0.1402539 | 19.58333 | 1175 | 31.09 | 24.77 | 23.88 | 0.89
[5 empty] | 2023-09-06 08:28 | 3998.083 | 58.23781 | 31.47063 | 0.1391254 | 19.66667 | 1180 | 31.19 | 24.68 | 23.88 | 0.8
[5 empty] | 2023-09-06 08:28 | 3995.298 | 57.19413 | 31.48148 | 0.1367274 | 19.75 | 1185 | 30.81 | 24.77 | 23.88 | 0.89
[5 empty] | 2023-09-06 08:28 | 4000.072 | 57.08524 | 31.49957 | 0.1363042 | 19.83333 | 1190 | 30.9 | 24.77 | 23.88 | 0.89
[5 empty] | 2023-09-06 08:28 | 4003.255 | 57.78103 | 31.49595 | 0.1378559 | 19.91667 | 1195 | 30.9 | 24.68 | 23.88 | 0.8
[5 empty] | 2023-09-06 08:29 | 3996.492 | 56.97513 | 31.51042 | 0.1361632 | 20 | 1200 | 30.9 | 24.68 | 23.88 | 0.8
[5 empty] | 2023-09-06 08:29 | 3996.09375 | 57.97276 | 31.51403 | 0.1385612 | 20.08333 | 1205 | 30.9 | 24.68 | 23.79 | 0.89
[5 empty] | 2023-09-06 08:29 | 4002.857 | 58.30735 | 31.51765 | 0.1391254 | 20.16667 | 1210 | 31.19 | 24.68 | 23.79 | 0.89
[5 empty] | 2023-09-06 08:29 | 4001.664 | 57.10796 | 31.5285 | 0.1363042 | 20.25 | 1215 | 30.9 | 24.68 | 23.79 | 0.89
[5 empty] | 2023-09-06 08:29 | 3998.481 | 56.23579 | 31.52489 | 0.1343294 | 20.33333 | 1220 | 30.9 | 24.68 | 23.79 | 0.89
[5 empty] | 2023-09-06 08:29 | 4001.266 | 58.04779 | 31.51765 | 0.1385612 | 20.41667 | 1225 | 30.9 | 24.68 | 23.79 | 0.89
[5 empty] | 2023-09-06 08:29 | 3999.277 | 56.8967 | 31.52489 | 0.1358811 | 20.5 | 1230 | 30.9 | 24.59 | 23.79 | 0.8
[5 empty] | 2023-09-06 08:29 | 3996.492 | 57.38828 | 31.52489 | 0.1371506 | 20.58333 | 1235 | 30.9 | 24.59 | 23.79 | 0.8
[5 empty] | 2023-09-06 08:29 | 3998.083 | 56.99782 | 31.52127 | 0.1361632 | 20.66667 | 1240 | 30.9 | 24.59 | 23.7 | 0.89
[5 empty] | 2023-09-06 08:29 | 4002.459 | 57.23753 | 31.51403 | 0.1365863 | 20.75 | 1245 | 30.9 | 24.59 | 23.7 | 0.89
[5 empty] | 2023-09-06 08:29 | 3999.675 | 57.25678 | 31.52127 | 0.1367274 | 20.83333 | 1250 | 31.28 | 24.59 | 23.7 | 0.89
[5 empty] | 2023-09-06 08:29 | 3996.492 | 56.62099 | 31.51403 | 0.1353168 | 20.91667 | 1255 | 30.9 | 24.59 | 23.7 | 0.89
[5 empty] | 2023-09-06 08:30 | 4001.266 | 57.0432 | 31.5068 | 0.1361632 | 21 | 1260 | 30.9 | 24.59 | 23.7 | 0.89
[5 empty] | 2023-09-06 08:30 | 3999.277 | 57.13296 | 31.5068 | 0.1364453 | 21.08333 | 1265 | 31.28 | 24.59 | 23.7 | 0.89
[5 empty] | 2023-09-06 08:30 | 3997.685 | 56.46077 | 31.49595 | 0.1348937 | 21.16667 | 1270 | 30.9 | 24.5 | 23.7 | 0.8
[5 empty] | 2023-09-06 08:30 | 3998.481 | 55.94053 | 31.49233 | 0.1336241 | 21.25 | 1275 | 30.9 | 24.5 | 23.7 | 0.8
[5 empty] | 2023-09-06 08:30 | 4003.255 | 57.01242 | 31.48872 | 0.1360221 | 21.33333 | 1280 | 30.9 | 24.5 | 23.7 | 0.8
[5 empty] | 2023-09-06 08:30 | 3998.481 | 56.23579 | 31.48148 | 0.1343294 | 21.41667 | 1285 | 30.9 | 24.5 | 23.61 | 0.89
[5 empty] | 2023-09-06 08:30 | 3997.685 | 56.16555 | 31.47787 | 0.1341883 | 21.5 | 1290 | 31 | 24.5 | 23.61 | 0.89
[5 empty] | 2023-09-06 08:30 | 4003.255 | 56.83506 | 31.47787 | 0.135599 | 21.58333 | 1295 | 30.9 | 24.5 | 23.61 | 0.89
[5 empty] | 2023-09-06 08:30 | 4001.664 | 57.16707 | 31.48148 | 0.1364453 | 21.66667 | 1300 | 30.9 | 24.5 | 23.61 | 0.89
[5 empty] | 2023-09-06 08:30 | 3996.09375 | 56.37928 | 31.48872 | 0.1347526 | 21.75 | 1305 | 30.9 | 24.5 | 23.61 | 0.89
[5 empty] | 2023-09-06 08:30 | 4000.072 | 56.90802 | 31.48872 | 0.1358811 | 21.83333 | 1310 | 31.19 | 24.5 | 23.61 | 0.89
[5 empty] | 2023-09-06 08:30 | 4002.459 | 57.82864 | 31.50318 | 0.1379969 | 21.91667 | 1315 | 30.9 | 24.41 | 23.61 | 0.8
[5 empty] | 2023-09-06 08:31 | 3997.287 | 57.22261 | 31.49233 | 0.1367274 | 22 | 1320 | 30.9 | 24.41 | 23.61 | 0.8
[5 empty] | 2023-09-06 08:31 | 3997.685 | 57.16925 | 31.49957 | 0.1365863 | 22.08333 | 1325 | 30.9 | 24.5 | 23.52 | 0.98
[5 empty] | 2023-09-06 08:31 | 4003.255 | 57.78103 | 31.5068 | 0.1378559 | 22.16667 | 1330 | 30.9 | 24.41 | 23.61 | 0.8
[5 empty] | 2023-09-06 08:31 | 4001.664 | 58.11266 | 31.50318 | 0.1387022 | 22.25 | 1335 | 31.28 | 24.41 | 23.61 | 0.8
[5 empty] | 2023-09-06 08:31 | 3998.083 | 58.06066 | 31.50318 | 0.1387022 | 22.33333 | 1340 | 30.9 | 24.41 | 23.52 | 0.89
[5 empty] | 2023-09-06 08:31 | 4000.47 | 57.97717 | 31.49233 | 0.1384201 | 22.41667 | 1345 | 30.9 | 24.41 | 23.52 | 0.89
[5 empty] | 2023-09-06 08:31 | 4003.653 | 59.08762 | 31.49233 | 0.1409592 | 22.5 | 1350 | 30.9 | 24.41 | 23.52 | 0.89
[5 empty] | 2023-09-06 08:31 | 3997.287 | 57.81296 | 31.49595 | 0.138138 | 22.58333 | 1355 | 30.9 | 24.41 | 23.52 | 0.89
[5 empty] | 2023-09-06 08:31 | 3997.685 | 58.70435 | 31.48872 | 0.1402539 | 22.66667 | 1360 | 31.37 | 24.41 | 23.52 | 0.89
[5 empty] | 2023-09-06 08:31 | 4002.062 | 58.59129 | 31.48872 | 0.1398307 | 22.75 | 1365 | 30.9 | 24.41 | 23.52 | 0.89
[5 empty] | 2023-09-06 08:31 | 3999.675 | 59.0289 | 31.47787 | 0.1409592 | 22.83333 | 1370 | 30.9 | 24.41 | 23.52 | 0.89
[5 empty] | 2023-09-06 08:32 | 3998.083 | 57.58828 | 31.47787 | 0.1375738 | 22.91667 | 1375 | 30.9 | 24.32 | 23.52 | 0.8
[5 empty] | 2023-09-06 08:32 | 3999.675 | 58.61542 | 31.47063 | 0.1399718 | 23 | 1380 | 30.9 | 24.32 | 23.52 | 0.8
[5 empty] | 2023-09-06 08:32 | 4004.847 | 58.45462 | 31.4634 | 0.1394075 | 23.08333 | 1385 | 30.9 | 24.41 | 23.43 | 0.98
[5 empty] | 2023-09-06 08:32 | 3998.083 | 57.70638 | 31.47425 | 0.1378559 | 23.16667 | 1390 | 30.9 | 24.32 | 23.43 | 0.89
[5 empty] | 2023-09-06 08:32 | 4000.072 | 58.03047 | 31.4634 | 0.1385612 | 23.25 | 1395 | 30.9 | 24.32 | 23.43 | 0.89
[5 empty] | 2023-09-06 08:32 | 4004.051 | 57.96992 | 31.47063 | 0.1382791 | 23.33333 | 1400 | 30.9 | 24.32 | 23.43 | 0.89
[5 empty] | 2023-09-06 08:32 | 3999.675 | 57.67027 | 31.46701 | 0.1377148 | 23.41667 | 1405 | 30.9 | 24.32 | 23.43 | 0.89
[5 empty] | 2023-09-06 08:32 | 3996.09375 | 58.20884 | 31.45978 | 0.1391254 | 23.5 | 1410 | 30.9 | 24.32 | 23.43 | 0.89
[5 empty] | 2023-09-06 08:32 | 4001.266 | 58.10688 | 31.45616 | 0.1387022 | 23.58333 | 1415 | 30.9 | 24.23 | 23.43 | 0.8
[5 empty] | 2023-09-06 08:32 | 4006.04 | 59.12284 | 31.43808 | 0.1409592 | 23.66667 | 1420 | 30.9 | 24.32 | 23.43 | 0.89
[5 empty] | 2023-09-06 08:32 | 3998.083 | 57.88351 | 31.42723 | 0.1382791 | 23.75 | 1425 | 30.9 | 24.32 | 23.43 | 0.89
[5 empty] | 2023-09-06 08:32 | 3996.889 | 58.22042 | 31.41638 | 0.1391254 | 23.83333 | 1430 | 30.81 | 24.23 | 23.43 | 0.8
[5 empty] | 2023-09-06 08:33 | 4003.653 | 58.67372 | 31.41276 | 0.1399718 | 23.91667 | 1435 | 31.19 | 24.23 | 23.34 | 0.89
[5 empty] | 2023-09-06 08:33 | 4001.266 | 58.81601 | 31.41638 | 0.1403949 | 24 | 1440 | 31 | 24.23 | 23.43 | 0.8
[5 empty] | 2023-09-06 08:33 | 3997.287 | 58.81657 | 31.42 | 0.140536 | 24.08333 | 1445 | 31.19 | 24.23 | 23.34 | 0.89
[5 empty] | 2023-09-06 08:33 | 4000.072 | 58.97569 | 31.40915 | 0.1408181 | 24.16667 | 1450 | 30.9 | 24.23 | 23.34 | 0.89
[5 empty] | 2023-09-06 08:33 | 4003.255 | 58.9635 | 31.39829 | 0.1406771 | 24.25 | 1455 | 30.81 | 24.23 | 23.34 | 0.89
[5 empty] | 2023-09-06 08:33 | 4000.868 | 58.45562 | 31.40191 | 0.1395486 | 24.33333 | 1460 | 31.19 | 24.23 | 23.34 | 0.89
[5 empty] | 2023-09-06 08:33 | 3999.675 | 57.96564 | 31.40553 | 0.1384201 | 24.41667 | 1465 | 31.19 | 24.23 | 23.34 | 0.89
[5 empty] | 2023-09-06 08:33 | 4004.051 | 58.97522 | 31.40553 | 0.1406771 | 24.5 | 1470 | 30.81 | 24.23 | 23.34 | 0.89
[5 empty] | 2023-09-06 08:33 | 3996.889 | 58.63362 | 31.40553 | 0.1401128 | 24.58333 | 1475 | 31 | 24.15 | 23.34 | 0.81
[5 empty] | 2023-09-06 08:33 | 3998.481 | 58.42075 | 31.40191 | 0.1395486 | 24.66667 | 1480 | 30.81 | 24.23 | 23.34 | 0.89
[5 empty] | 2023-09-06 08:33 | 4002.459 | 58.83355 | 31.40191 | 0.1403949 | 24.75 | 1485 | 30.81 | 24.15 | 23.34 | 0.81
[5 empty] | 2023-09-06 08:33 | 4001.266 | 58.99329 | 31.40191 | 0.1408181 | 24.83333 | 1490 | 30.81 | 24.15 | 23.34 | 0.81
[5 empty] | 2023-09-06 08:34 | 3997.287 | 58.40331 | 31.38744 | 0.1395486 | 24.91667 | 1495 | 30.81 | 24.15 | 23.34 | 0.81
[5 empty] | 2023-09-06 08:34 | 3999.675 | 57.49306 | 31.39106 | 0.1372916 | 25 | 1500 | 30.81 | 24.15 | 23.26 | 0.89
[5 empty] | 2023-09-06 08:34 | 4003.653 | 58.73284 | 31.39106 | 0.1401128 | 25.08333 | 1505 | 30.81 | 24.15 | 23.34 | 0.81
[5 empty] | 2023-09-06 08:34 | 3998.879 | 58.72187 | 31.39106 | 0.1402539 | 25.16667 | 1510 | 30.81 | 24.15 | 23.26 | 0.89
[5 empty] | 2023-09-06 08:34 | 3996.492 | 58.68682 | 31.38021 | 0.1402539 | 25.25 | 1515 | 30.81 | 24.15 | 23.26 | 0.89
[5 empty] | 2023-09-06 08:34 | 4003.255 | 58.9635 | 31.38021 | 0.1406771 | 25.33333 | 1520 | 31.09 | 24.15 | 23.26 | 0.89
[5 empty] | 2023-09-06 08:34 | 4002.459 | 58.77445 | 31.37659 | 0.1402539 | 25.41667 | 1525 | 30.9 | 24.15 | 23.26 | 0.89
[5 empty] | 2023-09-06 08:34 | 3995.298 | 57.84319 | 31.36936 | 0.1382791 | 25.5 | 1530 | 30.71 | 24.15 | 23.26 | 0.89
[5 empty] | 2023-09-06 08:34 | 4000.47 | 58.33165 | 31.35851 | 0.1392665 | 25.58333 | 1535 | 30.71 | 24.06 | 23.26 | 0.8
[5 empty] | 2023-09-06 08:34 | 4002.857 | 58.42558 | 31.34404 | 0.1394075 | 25.66667 | 1540 | 30.71 | 24.15 | 23.26 | 0.89
[5 empty] | 2023-09-06 08:34 | 4001.266 | 58.10688 | 31.34042 | 0.1387022 | 25.75 | 1545 | 31.09 | 24.06 | 23.26 | 0.8
[5 empty] | 2023-09-06 08:34 | 3996.889 | 57.63011 | 31.33319 | 0.1377148 | 25.83333 | 1550 | 30.71 | 24.06 | 23.26 | 0.8
[5 empty] | 2023-09-06 08:35 | 4000.868 | 58.1011 | 31.32234 | 0.1387022 | 25.91667 | 1555 | 30.71 | 24.06 | 23.26 | 0.8
[5 empty] | 2023-09-06 08:35 | 4003.653 | 58.20068 | 31.31149 | 0.1388433 | 26 | 1560 | 30.71 | 24.06 | 23.17 | 0.89
[5 empty] | 2023-09-06 08:35 | 3998.879 | 57.42256 | 31.30787 | 0.1371506 | 26.08333 | 1565 | 30.81 | 24.06 | 23.17 | 0.89
[5 empty] | 2023-09-06 08:35 | 4000.072 | 57.32156 | 31.30425 | 0.1368685 | 26.16667 | 1570 | 30.71 | 24.06 | 23.17 | 0.89
[5 empty] | 2023-09-06 08:35 | 4003.255 | 58.37226 | 31.30064 | 0.1392665 | 26.25 | 1575 | 30.71 | 24.06 | 23.17 | 0.89
[5 empty] | 2023-09-06 08:35 | 3999.675 | 58.20191 | 31.2934 | 0.1389844 | 26.33333 | 1580 | 31.19 | 24.06 | 23.17 | 0.89
[5 empty] | 2023-09-06 08:35 | 3998.083 | 57.29305 | 31.30064 | 0.1368685 | 26.41667 | 1585 | 30.71 | 24.06 | 23.26 | 0.8
[5 empty] | 2023-09-06 08:35 | 4003.255 | 58.66789 | 31.29702 | 0.1399718 | 26.5 | 1590 | 30.62 | 24.06 | 23.17 | 0.89
[5 empty] | 2023-09-06 08:35 | 4001.266 | 58.10688 | 31.2934 | 0.1387022 | 26.58333 | 1595 | 30.71 | 24.06 | 23.17 | 0.89
[5 empty] | 2023-09-06 08:35 | 3997.287 | 57.51778 | 31.28617 | 0.1374327 | 26.66667 | 1600 | 30.71 | 24.06 | 23.17 | 0.89
[5 empty] | 2023-09-06 08:35 | 4001.266 | 57.8705 | 31.27893 | 0.138138 | 26.75 | 1605 | 30.71 | 24.06 | 23.17 | 0.89
[5 empty] | 2023-09-06 08:35 | 4002.857 | 58.54382 | 31.28255 | 0.1396897 | 26.83333 | 1610 | 30.71 | 24.06 | 23.17 | 0.89
[5 empty] | 2023-09-06 08:36 | 3998.083 | 57.88351 | 31.27532 | 0.1382791 | 26.91667 | 1615 | 30.62 | 24.06 | 23.17 | 0.89
[5 empty] | 2023-09-06 08:36 | 3995.696 | 57.84895 | 31.26447 | 0.1382791 | 27 | 1620 | 30.71 | 24.06 | 23.17 | 0.89
[5 empty] | 2023-09-06 08:36 | 4002.857 | 58.66206 | 31.26085 | 0.1399718 | 27.08333 | 1625 | 30.9 | 24.06 | 23.08 | 0.98
[5 empty] | 2023-09-06 08:36 | 4001.266 | 58.57963 | 31.26447 | 0.1398307 | 27.16667 | 1630 | 30.62 | 23.97 | 23.17 | 0.8
[5 empty] | 2023-09-06 08:36 | 3998.481 | 58.12549 | 31.25723 | 0.1388433 | 27.25 | 1635 | 30.71 | 23.97 | 23.17 | 0.8
[5 empty] | 2023-09-06 08:36 | 4002.857 | 59.13499 | 31.25362 | 0.1411002 | 27.33333 | 1640 | 30.62 | 23.97 | 23.17 | 0.8
[5 empty] | 2023-09-06 08:36 | 4002.459 | 59.01089 | 31.23553 | 0.1408181 | 27.41667 | 1645 | 30.62 | 23.97 | 23.17 | 0.8
[5 empty] | 2023-09-06 08:36 | 3998.481 | 58.95223 | 31.2283 | 0.1408181 | 27.5 | 1650 | 30.71 | 23.97 | 23.08 | 0.89
[5 empty] | 2023-09-06 08:36 | 3998.083 | 58.65113 | 31.21745 | 0.1401128 | 27.58333 | 1655 | 30.62 | 23.97 | 23.08 | 0.89
[5 empty] | 2023-09-06 08:36 | 4002.857 | 59.54881 | 31.21745 | 0.1420876 | 27.66667 | 1660 | 30.71 | 23.97 | 23.08 | 0.89
[5 empty] | 2023-09-06 08:36 | 3998.083 | 59.00541 | 31.2066 | 0.1409592 | 27.75 | 1665 | 30.62 | 23.97 | 23.08 | 0.89
[5 empty] | 2023-09-06 08:36 | 3995.696 | 58.61611 | 31.19575 | 0.1401128 | 27.83333 | 1670 | 31.28 | 23.97 | 23.08 | 0.89
[5 empty] | 2023-09-06 08:37 | 4000.072 | 58.85754 | 31.18851 | 0.140536 | 27.91667 | 1675 | 30.71 | 23.97 | 23.08 | 0.89
[5 empty] | 2023-09-06 08:37 | 4004.847 | 59.5784 | 31.1849 | 0.1420876 | 28 | 1680 | 30.62 | 23.97 | 23.08 | 0.89
[5 empty] | 2023-09-06 08:37 | 3997.685 | 58.52721 | 31.19213 | 0.1398307 | 28.08333 | 1685 | 30.62 | 23.97 | 23.08 | 0.89
[5 empty] | 2023-09-06 08:37 | 3998.879 | 58.78091 | 31.17766 | 0.1403949 | 28.16667 | 1690 | 30.62 | 23.88 | 23.08 | 0.8
[5 empty] | 2023-09-06 08:37 | 4002.062 | 59.47787 | 31.18128 | 0.1419466 | 28.25 | 1695 | 30.71 | 23.97 | 23.08 | 0.89
[5 empty] | 2023-09-06 08:37 | 3998.481 | 59.01128 | 31.18128 | 0.1409592 | 28.33333 | 1700 | 30.62 | 23.97 | 23.08 | 0.89
[5 empty] | 2023-09-06 08:37 | 3997.287 | 58.46235 | 31.1849 | 0.1396897 | 28.41667 | 1705 | 30.62 | 23.97 | 23.08 | 0.89
[5 empty] | 2023-09-06 08:37 | 4000.868 | 58.92834 | 31.17766 | 0.1406771 | 28.5 | 1710 | 30.71 | 23.97 | 22.99 | 0.98
[5 empty] | 2023-09-06 08:37 | 4002.459 | 58.89267 | 31.17405 | 0.140536 | 28.58333 | 1715 | 30.62 | 23.88 | 23.08 | 0.8
[5 empty] | 2023-09-06 08:37 | 3999.277 | 57.95987 | 31.17766 | 0.1384201 | 28.66667 | 1720 | 30.53 | 23.88 | 22.99 | 0.89
[5 empty] | 2023-09-06 08:37 | 3999.277 | 58.31424 | 31.17405 | 0.1392665 | 28.75 | 1725 | 31.28 | 23.88 | 23.08 | 0.8
[5 empty] | 2023-09-06 08:37 | 4004.051 | 58.73867 | 31.17043 | 0.1401128 | 28.83333 | 1730 | 30.53 | 23.88 | 22.99 | 0.89
[5 empty] | 2023-09-06 08:38 | 4000.072 | 59.15292 | 31.16681 | 0.1412413 | 28.91667 | 1735 | 30.53 | 23.88 | 22.99 | 0.89
[5 empty] | 2023-09-06 08:38 | 3998.083 | 59.00541 | 31.16319 | 0.1409592 | 29 | 1740 | 30.53 | 23.88 | 22.99 | 0.89
[5 empty] | 2023-09-06 08:38 | 4001.266 | 58.22507 | 31.16681 | 0.1389844 | 29.08333 | 1745 | 30.53 | 23.88 | 22.99 | 0.89
[5 empty] | 2023-09-06 08:38 | 4002.857 | 58.72116 | 31.16681 | 0.1401128 | 29.16667 | 1750 | 30.81 | 23.88 | 22.99 | 0.89
[5 empty] | 2023-09-06 08:38 | 3995.298 | 57.66618 | 31.15596 | 0.1378559 | 29.25 | 1755 | 30.53 | 23.88 | 22.99 | 0.89
[5 empty] | 2023-09-06 08:38 | 3998.083 | 57.35209 | 31.15234375 | 0.1370095 | 29.33333 | 1760 | 30.62 | 23.88 | 22.99 | 0.89
[5 empty] | 2023-09-06 08:38 | 4003.255 | 58.78614 | 31.14511 | 0.1402539 | 29.41667 | 1765 | 30.53 | 23.88 | 22.99 | 0.89
[5 empty] | 2023-09-06 08:38 | 3998.879 | 58.60375 | 31.14511 | 0.1399718 | 29.5 | 1770 | 30.53 | 23.88 | 22.99 | 0.89
[5 empty] | 2023-09-06 08:38 | 3996.889 | 57.80721 | 31.14873 | 0.138138 | 29.58333 | 1775 | 30.62 | 23.88 | 22.99 | 0.89
[5 empty] | 2023-09-06 08:38 | 4001.664 | 58.99916 | 31.14511 | 0.1408181 | 29.66667 | 1780 | 30.9 | 23.88 | 22.99 | 0.89
[5 empty] | 2023-09-06 08:38 | 4001.266 | 57.8705 | 31.13788 | 0.138138 | 29.75 | 1785 | 30.53 | 23.88 | 22.99 | 0.89
[5 empty] | 2023-09-06 08:38 | 3997.287 | 57.45874 | 31.13426 | 0.1372916 | 29.83333 | 1790 | 30.53 | 23.88 | 22.99 | 0.89
[5 empty] | 2023-09-06 08:39 | 3998.481 | 57.94834 | 31.12341 | 0.1384201 | 29.91667 | 1795 | 30.53 | 23.88 | 22.99 | 0.89
[5 empty] | 2023-09-06 08:39 | 4004.449 | 58.56709 | 31.12703 | 0.1396897 | 30 | 1800 | 30.53 | 23.88 | 22.99 | 0.89
[5 empty] | 2023-09-06 08:39 | 4000.47 | 58.39074 | 31.12703 | 0.1394075 | 30.08333 | 1805 | 30.9 | 23.88 | 22.99 | 0.89
[5 empty] | 2023-09-06 08:39 | 3996.889 | 57.33497 | 31.12703 | 0.1370095 | 30.16667 | 1810 | 30.81 | 23.88 | 22.99 | 0.89
[5 empty] | 2023-09-06 08:39 | 4001.266 | 58.46143 | 31.13426 | 0.1395486 | 30.25 | 1815 | 30.53 | 23.88 | 22.99 | 0.89
[5 empty] | 2023-09-06 08:39 | 4001.266 | 58.34325 | 31.11979 | 0.1392665 | 30.33333 | 1820 | 30.53 | 23.79 | 22.99 | 0.8
[5 empty] | 2023-09-06 08:39 | 3998.879 | 58.19033 | 31.11979 | 0.1389844 | 30.41667 | 1825 | 30.62 | 23.79 | 22.99 | 0.8
[5 empty] | 2023-09-06 08:39 | 4001.664 | 57.87626 | 31.10171 | 0.138138 | 30.5 | 1830 | 30.43 | 23.79 | 22.9 | 0.89
[5 empty] | 2023-09-06 08:39 | 4002.459 | 58.65623 | 31.09809 | 0.1399718 | 30.58333 | 1835 | 30.43 | 23.79 | 22.9 | 0.89
[5 empty] | 2023-09-06 08:39 | 3999.675 | 58.55634 | 31.09809 | 0.1398307 | 30.66667 | 1840 | 30.53 | 23.79 | 22.99 | 0.8
[5 empty] | 2023-09-06 08:39 | 3996.889 | 58.04332 | 31.08362 | 0.1387022 | 30.75 | 1845 | 30.53 | 23.79 | 22.9 | 0.89
[5 empty] | 2023-09-06 08:40 | 4001.664 | 59.05826 | 31.08362 | 0.1409592 | 30.83333 | 1850 | 30.53 | 23.79 | 22.9 | 0.89
[5 empty] | 2023-09-06 08:40 | 4001.664 | 59.23557 | 31.07277 | 0.1413824 | 30.91667 | 1855 | 30.53 | 23.79 | 22.9 | 0.89
[5 empty] | 2023-09-06 08:40 | 3997.287 | 58.40331 | 31.07277 | 0.1395486 | 31 | 1860 | 30.43 | 23.79 | 22.9 | 0.89
[5 empty] | 2023-09-06 08:40 | 4001.266 | 58.52054 | 31.07639 | 0.1396897 | 31.08333 | 1865 | 30.81 | 23.79 | 22.9 | 0.89
[5 empty] | 2023-09-06 08:40 | 4003.653 | 59.02848 | 31.07277 | 0.1408181 | 31.16667 | 1870 | 30.53 | 23.79 | 22.9 | 0.89
[5 empty] | 2023-09-06 08:40 | 4000.072 | 59.15292 | 31.06916 | 0.1412413 | 31.25 | 1875 | 30.53 | 23.79 | 22.9 | 0.89
[5 empty] | 2023-09-06 08:40 | 3998.481 | 58.12549 | 31.06554 | 0.1388433 | 31.33333 | 1880 | 30.43 | 23.79 | 22.9 | 0.89
[5 empty] | 2023-09-06 08:40 | 4003.255 | 58.90438 | 31.0546875 | 0.140536 | 31.41667 | 1885 | 30.71 | 23.79 | 22.9 | 0.89
[5 empty] | 2023-09-06 08:40 | 3999.675 | 58.20191 | 31.0546875 | 0.1389844 | 31.5 | 1890 | 30.43 | 23.79 | 22.9 | 0.89
[5 empty] | 2023-09-06 08:40 | 3996.492 | 58.27364 | 31.04022 | 0.1392665 | 31.58333 | 1895 | 30.43 | 23.79 | 22.9 | 0.89
[5 empty] | 2023-09-06 08:40 | 4000.072 | 58.38493 | 31.03299 | 0.1394075 | 31.66667 | 1900 | 30.62 | 23.79 | 22.9 | 0.89
[5 empty] | 2023-09-06 08:40 | 4002.857 | 59.1941 | 31.02213 | 0.1412413 | 31.75 | 1905 | 30.43 | 23.7 | 22.9 | 0.8
[5 empty] | 2023-09-06 08:41 | 3999.277 | 57.90079 | 31.01852 | 0.1382791 | 31.83333 | 1910 | 30.43 | 23.7 | 22.81 | 0.89