## 038
Versuch | Bezeichnung
picobond_038 | 060923_038
Datum | 2023-09-06
Modultyp | AMS
Partikelsystem
| Art | Bezeichnung | Einwaage in g
Hostparticle | Alumina | DAW-45 | 79.96
Guestparticle | Polysterol | SX250-H | 8.05
Summe |  |  | 88.01
Kommentar:
Parameter |  |  | Auswaage |  |  | TempExtern
Spaltweite | 2 | mm | Tara | 484.87 | g | Uhrzeit | Temperatur | Luftfeuchte
Drehzahl | 6000 | rpm | voll | 572.26 | g | 11:36 | 25 | 44%
Prozesszeit | 15 | min | Gesamtauswaage | 87.39 | g | 11:53 | 25 | 45%
|  |  | Verlust | 0.7044654 | %
picobond
Leerlauf |  |  |  |  | Versuch
Date Time | Picobond.Drz_Mühle | Picobond.Leistung | Picobond.Temperatur | Picobond.Moment | Date Time | Picobond.Drz_Mühle | Picobond.Leistung | Picobond.Temperatur | Picobond.Moment |  | SensOb.Temperatur |  | SensDiff.Temperatur
| pbDrehzahl | pbLeistung | pbTemp | pbDrehmoment |  | pbDrehzahl | pbLeistung | pbTemp | pbDrehmoment | picobondTime | time | SensOb | SensDiff
| min-1 | W | °C | Nm |  | min-1 | W | °C | Nm | min | s | °C | °C | °C | °C
ts | rpm | power | pbTemp | DMom | ts | rpm | power | pbTemp | DMom | SensTime | obTime | obTemp | T1 | T2 | dT
2023-09-06 11:16 | 0 | 0 | 27.43417 | -0.12 | 2023-09-06 11:36 | 0 | 0 | 27.77416 | -0.12 | 0 | 0 | 26.21 | 23.97 | 24.23 | -0.26
2023-09-06 11:16 | 0 | 0 | 27.89713 | -0.12 | 2023-09-06 11:36 | 0 | 0 | 27.77054 | -0.12 | 0.08333333 | 5 | 26.39 | 23.97 | 24.32 | -0.35
2023-09-06 11:16 | 0 | 0 | 28.19734 | 0.9180534 | 2023-09-06 11:36 | 775.4268 | 85.2076 | 27.76331 | 1.04952 | 0.1666667 | 10 | 26.21 | 23.97 | 24.32 | -0.35
2023-09-06 11:16 | 1020.11 | 5.714374 | 28.32755 | 0.05350261 | 2023-09-06 11:37 | 1001.808 | -2.851224 | 27.75608 | -0.02718316 | 0.25 | 15 | 26.12 | 24.15 | 24.41 | -0.26
2023-09-06 11:16 | 1001.808 | -6.979194 | 28.39989 | -0.06653863 | 2023-09-06 11:37 | 1002.206 | -3.237194 | 27.75608 | -0.03085069 | 0.3333333 | 20 | 26.12 | 24.32 | 24.5 | -0.18
2023-09-06 11:16 | 1002.206 | -7.085575 | 28.45052 | -0.06752604 | 2023-09-06 11:37 | 1001.411 | -3.234624 | 27.75608 | -0.03085069 | 0.4166667 | 25 | 26.12 | 24.41 | 24.5 | -0.09
2023-09-06 11:16 | 1001.808 | -7.112353 | 28.48307 | -0.06780816 | 2023-09-06 11:37 | 1001.808 | -3.13234 | 27.74161 | -0.02986328 | 0.5 | 30 | 26.57 | 24.5 | 24.77 | -0.27
2023-09-06 11:17 | 1001.808 | -7.067966 | 28.52648 | -0.06738498 | 2023-09-06 11:37 | 1000.615 | -3.291165 | 27.74161 | -0.03141493 | 0.5833333 | 35 | 26.12 | 24.68 | 24.77 | -0.09
2023-09-06 11:17 | 1001.411 | -7.213057 | 28.54456 | -0.06879558 | 2023-09-06 11:37 | 999.0234375 | -3.389212 | 27.734375 | -0.03240234 | 0.6666667 | 40 | 26.12 | 24.68 | 24.59 | 0.09
2023-09-06 11:17 | 1002.206 | -7.218788 | 28.55903 | -0.06879558 | 2023-09-06 11:37 | 1001.808 | -3.235909 | 27.73076 | -0.03085069 | 0.75 | 45 | 26.12 | 24.59 | 24.68 | -0.09
2023-09-06 11:17 | 1002.206 | -7.100376 | 28.56988 | -0.0676671 | 2023-09-06 11:37 | 1002.206 | -3.222393 | 27.72714 | -0.03070964 | 0.8333333 | 50 | 26.12 | 24.59 | 24.68 | -0.09
2023-09-06 11:17 | 1001.808 | -7.171536 | 28.58073 | -0.0683724 | 2023-09-06 11:37 | 1000.217 | -3.289857 | 27.72352 | -0.03141493 | 0.9166667 | 55 | 26.12 | 24.5 | 24.59 | -0.09
2023-09-06 11:17 | 1002.206 | -7.292795 | 28.58073 | -0.06950086 | 2023-09-06 11:37 | 1001.411 | -3.308572 | 27.72352 | -0.03155599 | 1 | 60 | 26.03 | 24.5 | 24.5 | 0
2023-09-06 11:17 | 1058.304 | -5.075171 | 28.60243 | -0.04580295 | 2023-09-06 11:37 | 1001.808 | -3.235909 | 27.71991 | -0.03085069 | 1.083333 | 65 | 26.03 | 24.41 | 24.41 | 0
2023-09-06 11:17 | 1998.046875 | -13.56547 | 28.61328125 | -0.06484592 | 2023-09-06 11:38 | 1002.206 | -3.266797 | 27.71629 | -0.03113281 | 1.166667 | 70 | 26.12 | 24.32 | 24.32 | 0
2023-09-06 11:17 | 1994.864 | -13.63225 | 28.62775 | -0.0652691 | 2023-09-06 11:38 | 1000.217 | -3.334174 | 27.70906 | -0.03183811 | 1.25 | 75 | 26.03 | 24.23 | 24.23 | 0
2023-09-06 11:17 | 1997.649 | -13.76929 | 28.63498 | -0.06583333 | 2023-09-06 11:38 | 1003.002 | -3.224952 | 27.71267 | -0.03070964 | 1.333333 | 80 | 26.03 | 24.15 | 24.15 | 0
2023-09-06 11:17 | 1999.24 | -13.42594 | 28.6386 | -0.06414062 | 2023-09-06 11:38 | 1002.206 | -3.251996 | 27.71267 | -0.03099176 | 1.416667 | 85 | 26.12 | 24.06 | 24.06 | 0
2023-09-06 11:17 | 1996.455 | -13.67261 | 28.65307 | -0.06541015 | 2023-09-06 11:38 | 1979.348 | 1.645579 | 27.70182 | 0.007940538 | 1.5 | 90 | 26.12 | 23.97 | 23.97 | 0
2023-09-06 11:18 | 1996.058 | -13.72885 | 28.67477 | -0.06569228 | 2023-09-06 11:38 | 1996.853 | 1.306236 | 27.69459 | 0.006247826 | 1.583333 | 95 | 26.03 | 23.97 | 23.97 | 0
2023-09-06 11:18 | 2996.672 | -18.53095 | 28.682 | -0.0590625 | 2023-09-06 11:38 | 1996.455 | 1.630317 | 27.69097 | 0.007799484 | 1.666667 | 100 | 26.39 | 23.88 | 23.97 | -0.09
2023-09-06 11:18 | 2997.866 | -18.09558 | 28.7037 | -0.05765191 | 2023-09-06 11:38 | 1996.058 | 1.895306 | 27.68736 | 0.009069003 | 1.75 | 105 | 26.03 | 23.88 | 23.88 | 0
2023-09-06 11:18 | 3000.253 | -17.75551 | 28.7037 | -0.05652344 | 2023-09-06 11:38 | 1995.262 | 1.157858 | 27.68736 | 0.005542539 | 1.833333 | 110 | 26.03 | 23.88 | 23.88 | 0
2023-09-06 11:18 | 2999.06 | -18.0142 | 28.70009 | -0.05736979 | 2023-09-06 11:38 | 1998.445 | 1.690973 | 27.68012 | 0.008081608 | 1.916667 | 115 | 26.12 | 23.79 | 23.79 | 0
2023-09-06 11:18 | 2997.468 | -18.31453 | 28.7037 | -0.05835721 | 2023-09-06 11:38 | 1998.046875 | 1.956214 | 27.69821 | 0.009351127 | 2 | 120 | 26.03 | 23.79 | 23.79 | 0
2023-09-06 11:18 | 3845.305 | -14.12432 | 28.7109375 | -0.03508247 | 2023-09-06 11:38 | 3001.049 | 11.66967 | 27.69459 | 0.03713975 | 2.083333 | 125 | 26.03 | 23.79 | 23.79 | 0
2023-09-06 11:18 | 3998.879 | -22.54326 | 28.69285 | -0.05384331 | 2023-09-06 11:38 | 3001.049 | 11.75832 | 27.69097 | 0.03742186 | 2.166667 | 130 | 26.03 | 23.79 | 23.79 | 0
2023-09-06 11:18 | 4002.062 | -21.97014 | 28.67477 | -0.05243272 | 2023-09-06 11:39 | 2996.672 | 11.96246 | 27.68374 | 0.03812718 | 2.25 | 135 | 26.03 | 23.79 | 23.79 | 0
2023-09-06 11:18 | 4000.868 | -21.66815 | 28.66392 | -0.05172743 | 2023-09-06 11:39 | 3000.253 | 11.7552 | 27.68012 | 0.03742186 | 2.333333 | 140 | 26.03 | 23.79 | 23.79 | 0
2023-09-06 11:18 | 3996.889 | -22.29593 | 28.64583 | -0.05327908 | 2023-09-06 11:39 | 3002.64 | 12.51843 | 27.6765 | 0.03981987 | 2.416667 | 145 | 26.03 | 23.79 | 23.7 | 0.09
2023-09-06 11:18 | 4000.072 | -21.78199 | 28.64583 | -0.05200955 | 2023-09-06 11:39 | 3999.675 | 31.14753 | 27.67289 | 0.07437933 | 2.5 | 150 | 26.03 | 23.79 | 23.7 | 0.09
2023-09-06 11:19 | 4993.526 | -25.05303 | 28.63498 | -0.04791883 | 2023-09-06 11:39 | 4000.072 | 31.26878 | 27.67289 | 0.07466146 | 2.583333 | 155 | 26.12 | 23.79 | 23.7 | 0.09
2023-09-06 11:19 | 5001.483 | -25.01908 | 28.62413 | -0.04777777 | 2023-09-06 11:39 | 3996.889 | 31.6571 | 27.66565 | 0.07564885 | 2.666667 | 160 | 26.21 | 23.79 | 23.7 | 0.09
2023-09-06 11:19 | 5004.666 | -24.73935 | 28.60966 | -0.04721354 | 2023-09-06 11:39 | 4000.072 | 34.63615 | 27.68374 | 0.08270182 | 2.75 | 165 | 26.03 | 23.79 | 23.7 | 0.09
2023-09-06 11:19 | 4993.128 | -25.41975 | 28.59158 | -0.04862413 | 2023-09-06 11:39 | 4004.449 | 33.90521 | 27.69097 | 0.08086806 | 2.833333 | 170 | 26.03 | 23.88 | 23.7 | 0.18
2023-09-06 11:19 | 4999.096 | -25.22863 | 28.5735 | -0.04820095 | 2023-09-06 11:39 | 3996.492 | 34.60514 | 27.69459 | 0.08270182 | 2.916667 | 175 | 26.03 | 23.88 | 23.7 | 0.18
2023-09-06 11:19 | 5001.085 | -24.42621 | 28.55903 | -0.0466493 | 2023-09-06 11:39 | 5000.289 | 70.54707 | 27.71267 | 0.1347526 | 3 | 180 | 26.03 | 23.88 | 23.7 | 0.18
2023-09-06 11:19 | 5999.71 | -26.82263 | 28.54818 | -0.04269964993 | 2023-09-06 11:39 | 4999.892 | 69.5815 | 27.73076 | 0.1329188 | 3.083333 | 185 | 26.12 | 23.88 | 23.7 | 0.18
2023-09-06 11:19 | 6004.087 | -26.13281 | 28.53733 | -0.04157118 | 2023-09-06 11:40 | 5001.483 | 72.33669 | 27.75608 | 0.138138 | 3.166667 | 190 | 26.03 | 23.88 | 23.7 | 0.18
2023-09-06 11:19 | 6000.108 | -26.55856 | 28.51924 | -0.04227647 | 2023-09-06 11:40 | 5007.053 | 78.18523 | 27.78501 | 0.1491406 | 3.25 | 195 | 26.03 | 23.97 | 23.7 | 0.27
2023-09-06 11:19 | 5998.915 | -26.81907 | 28.50477 | -0.04269964993 | 2023-09-06 11:40 | 4998.698 | 71.70582 | 27.81757 | 0.1370095 | 3.333333 | 200 | 26.03 | 24.06 | 23.61 | 0.45
2023-09-06 11:19 | 6003.292 | -25.50871 | 28.49031 | -0.04058377 | 2023-09-06 11:40 | 4994.322 | 78.94532 | 27.85011 | 0.1509744 | 3.416667 | 205 | 26.03 | 24.15 | 23.61 | 0.54
2023-09-06 11:19 | 6002.496 | -24.44152 | 28.46861 | -0.03889105 | 2023-09-06 11:40 | 5999.313 | 122.564 | 27.8899 | 0.1951258 | 3.5 | 210 | 26.03 | 24.15 | 23.61 | 0.54
2023-09-06 11:20 | 5999.71 | -23.98714 | 28.4469 | -0.03818576 | 2023-09-06 11:40 | 5998.119 | 115.8957 | 27.9296875 | 0.1845464 | 3.583333 | 215 | 26.12 | 24.15 | 23.61 | 0.54
[5 empty] | 2023-09-06 11:40 | 6010.055 | 124.5587 | 27.97671 | 0.197947 | 3.666667 | 220 | 26.12 | 24.23 | 23.61 | 0.62
[5 empty] | 2023-09-06 11:40 | 5995.334 | 125.0505 | 28.03096 | 0.1992165 | 3.75 | 225 | 26.12 | 24.32 | 23.7 | 0.62
[5 empty] | 2023-09-06 11:40 | 6000.506 | 123.1201 | 28.10692 | 0.1959722 | 3.833333 | 230 | 26.21 | 24.41 | 23.7 | 0.71
[5 empty] | 2023-09-06 11:40 | 6005.679 | 125.355 | 28.18287 | 0.1993576 | 3.916667 | 235 | 26.21 | 24.5 | 23.7 | 0.8
[5 empty] | 2023-09-06 11:40 | 6003.689 | 125.4021 | 28.28053 | 0.1994987 | 4 | 240 | 26.21 | 24.59 | 23.7 | 0.89
[5 empty] | 2023-09-06 11:40 | 6001.302 | 129.6953 | 28.38903 | 0.2064106 | 4.083333 | 245 | 26.39 | 24.59 | 23.7 | 0.89
[5 empty] | 2023-09-06 11:41 | 6000.506 | 127.3739 | 28.49392 | 0.202743 | 4.166667 | 250 | 26.39 | 24.68 | 23.7 | 0.98
[5 empty] | 2023-09-06 11:41 | 6011.249 | 129.2 | 28.6169 | 0.2052821 | 4.25 | 255 | 26.48 | 24.77 | 23.7 | 1.07
[5 empty] | 2023-09-06 11:41 | 5999.71 | 130.2811 | 28.73625 | 0.207398 | 4.333333 | 260 | 26.66 | 24.77 | 23.7 | 1.07
[5 empty] | 2023-09-06 11:41 | 5994.937 | 126.1932 | 28.86285 | 0.2010503 | 4.416667 | 265 | 26.75 | 24.86 | 23.7 | 1.16
[5 empty] | 2023-09-06 11:41 | 6003.292 | 133.6394 | 29.00752 | 0.2126172 | 4.5 | 270 | 27.11 | 24.86 | 23.7 | 1.16
[5 empty] | 2023-09-06 11:41 | 6002.098 | 133.7014 | 29.14858 | 0.2127582 | 4.583333 | 275 | 27.02 | 24.95 | 23.7 | 1.25
[5 empty] | 2023-09-06 11:41 | 5997.721 | 130.3265 | 29.28964 | 0.2075391 | 4.666667 | 280 | 27.48 | 24.95 | 23.79 | 1.16
[5 empty] | 2023-09-06 11:41 | 6000.108 | 133.923 | 29.41985 | 0.2131814 | 4.75 | 285 | 27.39 | 24.95 | 23.79 | 1.16
[5 empty] | 2023-09-06 11:41 | 6005.679 | 131.6525 | 29.54644 | 0.2093728 | 4.833333 | 290 | 27.39 | 25.04 | 23.79 | 1.25
[5 empty] | 2023-09-06 11:41 | 6000.108 | 137.2903 | 29.68027 | 0.2185417 | 4.916667 | 295 | 27.57 | 25.13 | 23.79 | 1.34
[5 empty] | 2023-09-06 11:41 | 6000.108 | 141.1008 | 29.82132 | 0.2246072 | 5 | 300 | 27.66 | 25.13 | 23.79 | 1.34
[5 empty] | 2023-09-06 11:41 | 6001.302 | 135.1905 | 29.95153 | 0.2151562 | 5.083333 | 305 | 27.75 | 25.13 | 23.79 | 1.34
[5 empty] | 2023-09-06 11:42 | 6001.302 | 137.5836 | 30.07451 | 0.2189648 | 5.166667 | 310 | 28.03 | 25.13 | 23.79 | 1.34
[5 empty] | 2023-09-06 11:42 | 6001.7 | 137.0608 | 30.20833 | 0.2181185 | 5.25 | 315 | 28.12 | 25.22 | 23.79 | 1.43
[5 empty] | 2023-09-06 11:42 | 6000.108 | 139.3285 | 30.33854 | 0.221786 | 5.333333 | 320 | 28.3 | 25.22 | 23.79 | 1.43
[5 empty] | 2023-09-06 11:42 | 6007.668 | 139.0604 | 30.48322 | 0.2210807 | 5.416667 | 325 | 28.39 | 25.31 | 23.88 | 1.43
[5 empty] | 2023-09-06 11:42 | 5999.71 | 139.4965 | 30.60619 | 0.2220681 | 5.5 | 330 | 28.58 | 25.31 | 23.88 | 1.43
[5 empty] | 2023-09-06 11:42 | 5990.958 | 137.4349 | 30.72917 | 0.2191059 | 5.583333 | 335 | 29.13 | 25.4 | 23.88 | 1.52
[5 empty] | 2023-09-06 11:42 | 6002.098 | 139.7292 | 30.84129 | 0.2223502 | 5.666667 | 340 | 28.95 | 25.4 | 23.88 | 1.52
[5 empty] | 2023-09-06 11:42 | 6004.883 | 138.9072 | 30.97511 | 0.2209397 | 5.75 | 345 | 29.04 | 25.4 | 23.88 | 1.52
[5 empty] | 2023-09-06 11:42 | 5999.71 | 141.5345 | 31.08362 | 0.2253125 | 5.833333 | 350 | 29.22 | 25.4 | 23.88 | 1.52
[5 empty] | 2023-09-06 11:42 | 5996.528 | 142.1679 | 31.19213 | 0.226441 | 5.916667 | 355 | 29.32 | 25.49 | 23.97 | 1.52
[5 empty] | 2023-09-06 11:42 | 6001.302 | 142.4584 | 31.29702 | 0.2267231 | 6 | 360 | 29.69 | 25.49 | 23.97 | 1.52
[5 empty] | 2023-09-06 11:42 | 6004.883 | 142.366 | 31.40915 | 0.226441 | 6.083333 | 365 | 29.59 | 25.49 | 23.97 | 1.52
[5 empty] | 2023-09-06 11:43 | 6001.7 | 139.4541 | 31.5285 | 0.2219271 | 6.166667 | 370 | 29.97 | 25.49 | 23.97 | 1.52
[5 empty] | 2023-09-06 11:43 | 6001.302 | 139.7107 | 31.63339 | 0.2223502 | 6.25 | 375 | 29.97 | 25.58 | 23.97 | 1.61
[5 empty] | 2023-09-06 11:43 | 6001.302 | 140.5084 | 31.7419 | 0.2236198 | 6.333333 | 380 | 30.06 | 25.58 | 23.97 | 1.61
[5 empty] | 2023-09-06 11:43 | 5998.915 | 141.4271 | 31.8287 | 0.2251714 | 6.416667 | 385 | 30.25 | 25.67 | 23.97 | 1.7
[5 empty] | 2023-09-06 11:43 | 6005.281 | 137.2313 | 31.94444 | 0.2182595 | 6.5 | 390 | 30.34 | 25.67 | 23.97 | 1.7
[5 empty] | 2023-09-06 11:43 | 6001.302 | 144.94 | 32.04572 | 0.2306727 | 6.583333 | 395 | 30.53 | 25.67 | 24.06 | 1.61
[5 empty] | 2023-09-06 11:43 | 5999.71 | 143.218 | 32.15422 | 0.2279926 | 6.666667 | 400 | 30.62 | 25.67 | 24.06 | 1.61
[5 empty] | 2023-09-06 11:43 | 5998.517 | 139.7345 | 32.2555 | 0.2224913 | 6.75 | 405 | 30.9 | 25.67 | 24.06 | 1.61
[5 empty] | 2023-09-06 11:43 | 6008.861 | 143.0815 | 32.34954 | 0.2274284 | 6.833333 | 410 | 30.81 | 25.76 | 24.06 | 1.7
[5 empty] | 2023-09-06 11:43 | 6006.474 | 147.2827 | 32.45081 | 0.2341992 | 6.916667 | 415 | 30.9 | 25.76 | 24.06 | 1.7
[5 empty] | 2023-09-06 11:43 | 6001.7 | 146.0133 | 32.54847 | 0.2323654 | 7 | 420 | 31.09 | 25.76 | 24.06 | 1.7
[5 empty] | 2023-09-06 11:43 | 6005.281 | 142.5528 | 32.62804 | 0.2267231 | 7.083333 | 425 | 31.19 | 25.76 | 24.06 | 1.7
[5 empty] | 2023-09-06 11:44 | 6007.27 | 144.197 | 32.71846 | 0.2292621 | 7.166667 | 430 | 31.28 | 25.85 | 24.06 | 1.79
[5 empty] | 2023-09-06 11:44 | 5998.119 | 141.7627 | 32.80527 | 0.2257357 | 7.25 | 435 | 31.37 | 25.85 | 24.15 | 1.7
[5 empty] | 2023-09-06 11:44 | 5997.324 | 144.224 | 32.8993 | 0.2296853 | 7.333333 | 440 | 31.56 | 25.85 | 24.15 | 1.7
[5 empty] | 2023-09-06 11:44 | 6006.474 | 145.5972 | 32.99335 | 0.2315191 | 7.416667 | 445 | 31.66 | 25.85 | 24.15 | 1.7
[5 empty] | 2023-09-06 11:44 | 6002.496 | 145.6781 | 33.08738 | 0.2318012 | 7.5 | 450 | 31.85 | 25.94 | 24.15 | 1.79
[5 empty] | 2023-09-06 11:44 | 5999.313 | 143.3858 | 33.18142 | 0.2282747 | 7.583333 | 455 | 32.23 | 25.94 | 24.15 | 1.79
[5 empty] | 2023-09-06 11:44 | 6006.474 | 146.8391 | 33.25738 | 0.2334939 | 7.666667 | 460 | 31.94 | 25.94 | 24.15 | 1.79
[5 empty] | 2023-09-06 11:44 | 6004.087 | 149.7957 | 33.3478 | 0.2382899 | 7.75 | 465 | 32.04 | 25.94 | 24.15 | 1.79
[5 empty] | 2023-09-06 11:44 | 6002.894 | 147.1949 | 33.44184 | 0.2341992 | 7.833333 | 470 | 32.14 | 26.03 | 24.15 | 1.88
[5 empty] | 2023-09-06 11:44 | 6002.496 | 147.5397 | 33.50695 | 0.2347634 | 7.916667 | 475 | 32.23 | 25.94 | 24.23 | 1.71
[5 empty] | 2023-09-06 11:44 | 6006.077 | 141.596 | 33.57928 | 0.2251714 | 8 | 480 | 32.33 | 26.03 | 24.23 | 1.8
[5 empty] | 2023-09-06 11:44 | 6000.506 | 146.2502 | 33.65885 | 0.2327886 | 8.083333 | 485 | 32.42 | 26.03 | 24.23 | 1.8
[5 empty] | 2023-09-06 11:45 | 6000.108 | 147.038 | 33.74566 | 0.2340581 | 8.166667 | 490 | 32.52 | 26.03 | 24.23 | 1.8
[5 empty] | 2023-09-06 11:45 | 6002.496 | 147.6284 | 33.80715 | 0.2349045 | 8.25 | 495 | 32.61 | 26.03 | 24.23 | 1.8
[5 empty] | 2023-09-06 11:45 | 6008.463 | 147.9527 | 33.89757 | 0.2351866 | 8.333333 | 500 | 32.71 | 26.12 | 24.23 | 1.89
[5 empty] | 2023-09-06 11:45 | 5997.721 | 146.9795 | 33.98076 | 0.2340581 | 8.416667 | 505 | 32.81 | 26.12 | 24.23 | 1.89
[5 empty] | 2023-09-06 11:45 | 6002.098 | 146.023 | 34.05671 | 0.2323654 | 8.5 | 510 | 32.9 | 26.12 | 24.23 | 1.89
[5 empty] | 2023-09-06 11:45 | 6002.496 | 149.4014 | 34.12905 | 0.2377257 | 8.583333 | 515 | 33.39 | 26.12 | 24.32 | 1.8
[5 empty] | 2023-09-06 11:45 | 6001.7 | 145.2156 | 34.1833 | 0.2310959 | 8.666667 | 520 | 33.1 | 26.21 | 24.32 | 1.89
[5 empty] | 2023-09-06 11:45 | 6000.506 | 148.9088 | 34.25203 | 0.2370204 | 8.75 | 525 | 33.19 | 26.21 | 24.32 | 1.89
[5 empty] | 2023-09-06 11:45 | 6004.883 | 148.7513 | 34.32436 | 0.2365972 | 8.833333 | 530 | 33.19 | 26.21 | 24.32 | 1.89
[5 empty] | 2023-09-06 11:45 | 6008.861 | 148.9386 | 34.40032 | 0.2367382 | 8.916667 | 535 | 33.39 | 26.21 | 24.32 | 1.89
[5 empty] | 2023-09-06 11:45 | 5996.528 | 148.1015 | 34.46904 | 0.2358919 | 9 | 540 | 33.39 | 26.21 | 24.32 | 1.89
[5 empty] | 2023-09-06 11:45 | 6003.292 | 150.4851 | 34.52329 | 0.2394184 | 9.083333 | 545 | 33.48 | 26.3 | 24.32 | 1.98
[5 empty] | 2023-09-06 11:46 | 6004.485 | 149.983 | 34.5703125 | 0.238572 | 9.166667 | 550 | 33.77 | 26.3 | 24.32 | 1.98
[5 empty] | 2023-09-06 11:46 | 6001.7 | 149.1157 | 34.6318 | 0.2373025 | 9.25 | 555 | 33.68 | 26.3 | 24.41 | 1.89
[5 empty] | 2023-09-06 11:46 | 5997.721 | 152.8258 | 34.70414 | 0.2433681 | 9.333333 | 560 | 33.68 | 26.3 | 24.41 | 1.89
[5 empty] | 2023-09-06 11:46 | 6000.904 | 150.9571 | 34.78733 | 0.2402647 | 9.416667 | 565 | 33.77 | 26.3 | 24.41 | 1.89
[5 empty] | 2023-09-06 11:46 | 6005.679 | 153.5607 | 34.86328125 | 0.2442144 | 9.5 | 570 | 33.77 | 26.3 | 24.41 | 1.89
[5 empty] | 2023-09-06 11:46 | 6000.108 | 150.5826 | 34.92115 | 0.2397005 | 9.583333 | 575 | 33.87 | 26.39 | 24.41 | 1.98
[5 empty] | 2023-09-06 11:46 | 5999.71 | 151.3701 | 34.98264 | 0.24097 | 9.666667 | 580 | 33.97 | 26.39 | 24.41 | 1.98
[5 empty] | 2023-09-06 11:46 | 6004.883 | 151.3232 | 35.05136 | 0.2406879 | 9.75 | 585 | 33.97 | 26.39 | 24.41 | 1.98
[5 empty] | 2023-09-06 11:46 | 5999.313 | 154.727 | 35.09838 | 0.2463303 | 9.833333 | 590 | 34.07 | 26.39 | 24.41 | 1.98
[5 empty] | 2023-09-06 11:46 | 5996.13 | 153.1394 | 35.14902 | 0.2439323 | 9.916667 | 595 | 34.17 | 26.39 | 24.41 | 1.98
[5 empty] | 2023-09-06 11:46 | 6001.302 | 154.2465 | 35.20689 | 0.2454839 | 10 | 600 | 34.17 | 26.39 | 24.41 | 1.98
[5 empty] | 2023-09-06 11:46 | 6009.259 | 151.966 | 35.26114 | 0.2415343 | 10.08333 | 605 | 34.26 | 26.48 | 24.5 | 1.98
[5 empty] | 2023-09-06 11:47 | 6003.292 | 153.145 | 35.30816 | 0.2436502 | 10.16667 | 610 | 34.66 | 26.48 | 24.5 | 1.98
[5 empty] | 2023-09-06 11:47 | 6003.292 | 153.4996 | 35.34433 | 0.2442144 | 10.25 | 615 | 34.46 | 26.48 | 24.5 | 1.98
[5 empty] | 2023-09-06 11:47 | 6006.474 | 152.4278 | 35.37688 | 0.2423806 | 10.33333 | 620 | 34.46 | 26.48 | 24.5 | 1.98
[5 empty] | 2023-09-06 11:47 | 6005.281 | 155.6791 | 35.43113 | 0.2475998 | 10.41667 | 625 | 34.56 | 26.48 | 24.5 | 1.98
[5 empty] | 2023-09-06 11:47 | 5999.313 | 155.5244 | 35.45645 | 0.2475998 | 10.5 | 630 | 34.66 | 26.57 | 24.5 | 2.07
[5 empty] | 2023-09-06 11:47 | 6002.894 | 157.0357 | 35.48177 | 0.2498568 | 10.58333 | 635 | 34.66 | 26.57 | 24.5 | 2.07
[5 empty] | 2023-09-06 11:47 | 6009.657 | 157.8339 | 35.51794 | 0.2508442 | 10.66667 | 640 | 34.66 | 26.57 | 24.5 | 2.07
[5 empty] | 2023-09-06 11:47 | 5998.915 | 153.4763 | 35.54326 | 0.2443554 | 10.75 | 645 | 34.76 | 26.57 | 24.5 | 2.07
[5 empty] | 2023-09-06 11:47 | 5998.915 | 156.6658 | 35.58304 | 0.2494336 | 10.83333 | 650 | 34.85 | 26.57 | 24.5 | 2.07
[5 empty] | 2023-09-06 11:47 | 6002.098 | 155.0647 | 35.62283 | 0.2467535 | 10.91667 | 655 | 34.85 | 26.57 | 24.5 | 2.07
[5 empty] | 2023-09-06 11:47 | 5997.721 | 154.5088 | 35.6807 | 0.2460482 | 11 | 660 | 34.85 | 26.57 | 24.59 | 1.98
[5 empty] | 2023-09-06 11:48 | 6001.7 | 155.1431 | 35.72772 | 0.2468945 | 11.08333 | 665 | 34.95 | 26.57 | 24.59 | 1.98
[5 empty] | 2023-09-06 11:48 | 6003.689 | 155.6378 | 35.76389 | 0.2475998 | 11.16667 | 670 | 34.95 | 26.57 | 24.59 | 1.98
[5 empty] | 2023-09-06 11:48 | 6004.485 | 158.2302 | 35.81091 | 0.2516905 | 11.25 | 675 | 35.05 | 26.66 | 24.59 | 2.07
[5 empty] | 2023-09-06 11:48 | 5998.119 | 157.7081 | 35.85793 | 0.2511263 | 11.33333 | 680 | 35.05 | 26.66 | 24.59 | 2.07
[5 empty] | 2023-09-06 11:48 | 5998.915 | 156.1343 | 35.88686 | 0.2485872 | 11.41667 | 685 | 35.15 | 26.66 | 24.59 | 2.07
[5 empty] | 2023-09-06 11:48 | 6007.27 | 157.0615 | 35.92665 | 0.2497157 | 11.5 | 690 | 35.15 | 26.66 | 24.59 | 2.07
[5 empty] | 2023-09-06 11:48 | 6001.7 | 156.6499 | 35.97367 | 0.2492925 | 11.58333 | 695 | 35.25 | 26.66 | 24.59 | 2.07
[5 empty] | 2023-09-06 11:48 | 5998.517 | 157.9843 | 36.02069 | 0.2515495 | 11.66667 | 700 | 35.25 | 26.66 | 24.59 | 2.07
[5 empty] | 2023-09-06 11:48 | 6002.894 | 160.6706 | 36.07856 | 0.2556402 | 11.75 | 705 | 35.35 | 26.66 | 24.59 | 2.07
[5 empty] | 2023-09-06 11:48 | 6000.506 | 156.8846 | 36.11473 | 0.2497157 | 11.83333 | 710 | 35.35 | 26.75 | 24.59 | 2.16
[5 empty] | 2023-09-06 11:48 | 5997.721 | 158.3177 | 36.14367 | 0.2521137 | 11.91667 | 715 | 35.75 | 26.75 | 24.59 | 2.16
[5 empty] | 2023-09-06 11:48 | 6002.098 | 157.724 | 36.16537 | 0.2509852 | 12 | 720 | 35.45 | 26.75 | 24.59 | 2.16
[5 empty] | 2023-09-06 11:49 | 6006.474 | 157.5729 | 36.19068 | 0.250562 | 12.08333 | 725 | 35.55 | 26.75 | 24.59 | 2.16
[5 empty] | 2023-09-06 11:49 | 6002.496 | 156.0501 | 36.216 | 0.2483051 | 12.16667 | 730 | 35.65 | 26.75 | 24.68 | 2.07
[5 empty] | 2023-09-06 11:49 | 6002.496 | 158.9756 | 36.24855 | 0.2529601 | 12.25 | 735 | 35.65 | 26.75 | 24.68 | 2.07
[5 empty] | 2023-09-06 11:49 | 6002.098 | 159.231 | 36.30642 | 0.2533832 | 12.33333 | 740 | 35.85 | 26.75 | 24.68 | 2.07
[5 empty] | 2023-09-06 11:49 | 6005.679 | 158.1729 | 36.36068 | 0.2515495 | 12.41667 | 745 | 35.65 | 26.75 | 24.68 | 2.07
[5 empty] | 2023-09-06 11:49 | 5996.13 | 158.0986 | 36.41855 | 0.2518316 | 12.5 | 750 | 35.75 | 26.75 | 24.68 | 2.07
[5 empty] | 2023-09-06 11:49 | 6000.506 | 158.7457 | 36.44748 | 0.2526779 | 12.58333 | 755 | 35.75 | 26.84 | 24.68 | 2.16
[5 empty] | 2023-09-06 11:49 | 6006.077 | 159.9575 | 36.48365 | 0.2543706 | 12.66667 | 760 | 35.85 | 26.84 | 24.68 | 2.16
[5 empty] | 2023-09-06 11:49 | 5998.915 | 156.5772 | 36.52705 | 0.2492925 | 12.75 | 765 | 35.95 | 26.75 | 24.68 | 2.07
[5 empty] | 2023-09-06 11:49 | 6000.904 | 156.0974 | 36.55237 | 0.2484461 | 12.83333 | 770 | 35.95 | 26.84 | 24.68 | 2.16
[5 empty] | 2023-09-06 11:49 | 6007.27 | 159.3682 | 36.58131 | 0.2533832 | 12.91667 | 775 | 35.95 | 26.84 | 24.68 | 2.16
[5 empty] | 2023-09-06 11:49 | 6000.108 | 160.0644 | 36.60301 | 0.2547938 | 13 | 780 | 35.95 | 26.84 | 24.68 | 2.16
[5 empty] | 2023-09-06 11:50 | 5996.926 | 157.3224 | 36.63195 | 0.250562 | 13.08333 | 785 | 36.05 | 26.84 | 24.68 | 2.16
[5 empty] | 2023-09-06 11:50 | 6000.904 | 161.0605 | 36.6428 | 0.2563455 | 13.16667 | 790 | 36.25 | 26.84 | 24.68 | 2.16
[5 empty] | 2023-09-06 11:50 | 6003.292 | 159.706 | 36.6862 | 0.2540885 | 13.25 | 795 | 36.35 | 26.84 | 24.68 | 2.16
[5 empty] | 2023-09-06 11:50 | 6002.098 | 158.2559 | 36.74407 | 0.2518316 | 13.33333 | 800 | 36.15 | 26.84 | 24.77 | 2.07
[5 empty] | 2023-09-06 11:50 | 6002.496 | 159.0642 | 36.80917 | 0.2531011 | 13.41667 | 805 | 36.35 | 26.84 | 24.68 | 2.16
[5 empty] | 2023-09-06 11:50 | 6005.679 | 159.6808 | 36.86704 | 0.2539475 | 13.5 | 810 | 36.15 | 26.84 | 24.77 | 2.07
[5 empty] | 2023-09-06 11:50 | 6001.302 | 163.5529 | 36.90683 | 0.2602951 | 13.58333 | 815 | 36.35 | 26.84 | 24.68 | 2.16
[5 empty] | 2023-09-06 11:50 | 5997.324 | 162.0273 | 36.943 | 0.2580382 | 13.66667 | 820 | 36.35 | 26.84 | 24.77 | 2.07
[5 empty] | 2023-09-06 11:50 | 6002.894 | 160.8479 | 36.97916 | 0.2559223 | 13.75 | 825 | 36.25 | 26.84 | 24.68 | 2.16
[5 empty] | 2023-09-06 11:50 | 6002.894 | 162.621 | 36.99363 | 0.2587435 | 13.83333 | 830 | 36.46 | 26.84 | 24.77 | 2.07
[5 empty] | 2023-09-06 11:50 | 5996.528 | 161.4744 | 37.01534 | 0.2571918 | 13.91667 | 835 | 36.35 | 26.93 | 24.77 | 2.16
[5 empty] | 2023-09-06 11:50 | 6001.7 | 158.9545 | 37.0298 | 0.2529601 | 14 | 840 | 36.56 | 26.93 | 24.77 | 2.16
[5 empty] | 2023-09-06 11:51 | 6005.679 | 161.1886 | 37.05874 | 0.2563455 | 14.08333 | 845 | 36.46 | 26.93 | 24.68 | 2.25
[5 empty] | 2023-09-06 11:51 | 6000.108 | 160.5961 | 37.11661 | 0.2556402 | 14.16667 | 850 | 36.46 | 26.93 | 24.77 | 2.16
[5 empty] | 2023-09-06 11:51 | 6002.098 | 165.1702 | 37.12023 | 0.2628342 | 14.25 | 855 | 36.56 | 26.93 | 24.77 | 2.16
[5 empty] | 2023-09-06 11:51 | 6005.679 | 162.9626 | 37.109375 | 0.2591666 | 14.33333 | 860 | 36.86 | 26.93 | 24.77 | 2.16
[5 empty] | 2023-09-06 11:51 | 6006.077 | 162.6186 | 37.14193 | 0.2586024 | 14.41667 | 865 | 36.86 | 26.93 | 24.77 | 2.16
[5 empty] | 2023-09-06 11:51 | 6000.108 | 161.4822 | 37.18533 | 0.2570508 | 14.5 | 870 | 36.66 | 26.93 | 24.77 | 2.16
[5 empty] | 2023-09-06 11:51 | 6002.496 | 160.3053 | 37.20341 | 0.2550759 | 14.58333 | 875 | 36.56 | 26.93 | 24.77 | 2.16
[5 empty] | 2023-09-06 11:51 | 6001.7 | 163.4751 | 37.24682 | 0.2601541 | 14.66667 | 880 | 36.76 | 26.93 | 24.77 | 2.16
[5 empty] | 2023-09-06 11:51 | 5999.71 | 163.6867 | 37.26852 | 0.2605772 | 14.75 | 885 | 36.66 | 26.93 | 24.77 | 2.16
[5 empty] | 2023-09-06 11:51 | 5998.119 | 158.5053 | 37.31192 | 0.2523958 | 14.83333 | 890 | 36.76 | 26.93 | 24.77 | 2.16
[5 empty] | 2023-09-06 11:51 | 6005.281 | 159.8476 | 37.33724 | 0.2542296 | 14.91667 | 895 | 36.76 | 26.93 | 24.77 | 2.16
[5 empty] | 2023-09-06 11:51 | 6005.281 | 161.8875 | 37.36979 | 0.2574739 | 15 | 900 | 36.76 | 26.93 | 24.77 | 2.16
[5 empty] | 2023-09-06 11:52 | 5999.71 | 160.1423 | 37.41681 | 0.2549349 | 15.08333 | 905 | 36.76 | 27.02 | 24.77 | 2.25
[5 empty] | 2023-09-06 11:52 | 6003.292 | 163.2524 | 37.4349 | 0.2597309 | 15.16667 | 910 | 36.86 | 26.93 | 24.77 | 2.16
[5 empty] | 2023-09-06 11:52 | 6005.281 | 165.1691 | 37.42043 | 0.2626931 | 15.25 | 915 | 36.76 | 27.02 | 24.77 | 2.25
[5 empty] | 2023-09-06 11:52 | 6004.883 | 163.3844 | 37.42405 | 0.2598719 | 15.33333 | 920 | 36.86 | 27.02 | 24.77 | 2.25
[5 empty] | 2023-09-06 11:52 | 6000.108 | 162.2797 | 37.48191 | 0.2583203 | 15.41667 | 925 | 36.86 | 27.02 | 24.77 | 2.25
[5 empty] | 2023-09-06 11:52 | 6001.7 | 159.4863 | 37.52532 | 0.2538064 | 15.5 | 930 | 36.96 | 27.02 | 24.77 | 2.25
[5 empty] | 2023-09-06 11:52 | 6004.087 | 162.5647 | 37.5434 | 0.2586024 | 15.58333 | 935 | 36.96 | 27.02 | 24.77 | 2.25
[5 empty] | 2023-09-06 11:52 | 6001.7 | 163.0319 | 37.53617 | 0.2594488 | 15.66667 | 940 | 36.96 | 27.02 | 24.77 | 2.25
[5 empty] | 2023-09-06 11:52 | 6004.883 | 165.6015 | 37.55064 | 0.2633984 | 15.75 | 945 | 37.07 | 27.02 | 24.77 | 2.25
[5 empty] | 2023-09-06 11:52 | 6003.689 | 164.5046 | 37.56872 | 0.2617057 | 15.83333 | 950 | 36.96 | 27.02 | 24.77 | 2.25
[5 empty] | 2023-09-06 11:52 | 6000.506 | 161.8474 | 37.60489 | 0.257615 | 15.91667 | 955 | 37.07 | 27.02 | 24.77 | 2.25
[5 empty] | 2023-09-06 11:52 | 6001.7 | 164.3615 | 37.61936 | 0.2615647 | 16 | 960 | 37.07 | 27.02 | 24.77 | 2.25
[5 empty] | 2023-09-06 11:53 | 6000.904 | 166.2009 | 37.64829 | 0.2645269 | 16.08333 | 965 | 37.07 | 27.02 | 24.77 | 2.25
[5 empty] | 2023-09-06 11:53 | 6007.668 | 164.0813 | 37.66999 | 0.2608594 | 16.16667 | 970 | 37.07 | 27.02 | 24.77 | 2.25
[5 empty] | 2023-09-06 11:53 | 5998.915 | 164.3738 | 37.69893 | 0.2617057 | 16.25 | 975 | 37.07 | 27.02 | 24.77 | 2.25
[5 empty] | 2023-09-06 11:53 | 6006.474 | 164.1374 | 37.76041 | 0.2610004 | 16.33333 | 980 | 37.17 | 27.02 | 24.77 | 2.25
[5 empty] | 2023-09-06 11:53 | 6009.657 | 164.5794 | 37.71701 | 0.2615647 | 16.41667 | 985 | 37.27 | 27.02 | 24.77 | 2.25
[5 empty] | 2023-09-06 11:53 | 5998.915 | 163.5764 | 37.70255 | 0.2604362 | 16.5 | 990 | 37.37 | 27.02 | 24.77 | 2.25
[5 empty] | 2023-09-06 11:53 | 5999.71 | 161.3829 | 37.69893 | 0.2569097 | 16.58333 | 995 | 37.27 | 27.02 | 24.77 | 2.25
[5 empty] | 2023-09-06 11:53 | 6007.27 | 162.917 | 37.70978 | 0.2590256 | 16.66667 | 1000 | 37.17 | 27.02 | 24.77 | 2.25
[5 empty] | 2023-09-06 11:53 | 6002.496 | 166.9541 | 37.70255 | 0.2656554 | 16.75 | 1005 | 37.17 | 27.02 | 24.77 | 2.25
[5 empty] | 2023-09-06 11:53 | 5996.13 | 164.6517 | 37.71701 | 0.2622699 | 16.83333 | 1010 | 37.27 | 27.02 | 24.77 | 2.25
[5 empty] | 2023-09-06 11:53 | 6002.894 | 165.0148 | 37.75318 | 0.2625521 | 16.91667 | 1015 | 37.48 | 27.11 | 24.77 | 2.34
[5 empty] | 2023-09-06 11:53 | 6004.485 | 168.6944 | 37.75318 | 0.2683355 | 17 | 1020 | 37.48 | 27.02 | 24.77 | 2.25
[5 empty] | 2023-09-06 11:54 | 5999.71 | 162.5348 | 37.7785 | 0.2587435 | 17.08333 | 1025 | 37.27 | 27.02 | 24.77 | 2.25
[5 empty] | 2023-09-06 11:54 | 6001.302 | 163.5529 | 37.80744 | 0.2602951 | 17.16667 | 1030 | 37.37 | 27.02 | 24.77 | 2.25
[5 empty] | 2023-09-06 11:54 | 6007.27 | 167.7967 | 37.80744 | 0.2667838 | 17.25 | 1035 | 37.37 | 27.02 | 24.77 | 2.25
[5 empty] | 2023-09-06 11:54 | 6004.883 | 167.5526 | 37.81467 | 0.2665017 | 17.33333 | 1040 | 37.37 | 27.02 | 24.77 | 2.25
[5 empty] | 2023-09-06 11:54 | 5999.313 | 166.6884 | 37.85446 | 0.2653733 | 17.41667 | 1045 | 37.37 | 27.02 | 24.77 | 2.25
[5 empty] | 2023-09-06 11:54 | 6005.281 | 165.5238 | 37.90871 | 0.2632574 | 17.5 | 1050 | 37.48 | 27.02 | 24.77 | 2.25
[5 empty] | 2023-09-06 11:54 | 6007.27 | 164.8689 | 37.91956 | 0.2621289 | 17.58333 | 1055 | 37.37 | 27.11 | 24.77 | 2.34
[5 empty] | 2023-09-06 11:54 | 6000.506 | 167.3419 | 37.95573 | 0.2663607 | 17.66667 | 1060 | 37.48 | 27.02 | 24.77 | 2.25
[5 empty] | 2023-09-06 11:54 | 5998.119 | 167.8068 | 37.96296 | 0.267207 | 17.75 | 1065 | 37.79 | 27.02 | 24.77 | 2.25
[5 empty] | 2023-09-06 11:54 | 6005.679 | 165.0913 | 38.02445 | 0.2625521 | 17.83333 | 1070 | 37.48 | 27.02 | 24.77 | 2.25
[5 empty] | 2023-09-06 11:54 | 5998.915 | 166.6773 | 38.06062 | 0.2653733 | 17.91667 | 1075 | 37.48 | 27.02 | 24.77 | 2.25
[5 empty] | 2023-09-06 11:54 | 6000.904 | 166.3781 | 38.06062 | 0.264809 | 18 | 1080 | 37.68 | 27.02 | 24.77 | 2.25
[5 empty] | 2023-09-06 11:55 | 6003.689 | 169.204 | 38.0787 | 0.2691818 | 18.08333 | 1085 | 37.68 | 27.02 | 24.77 | 2.25
[5 empty] | 2023-09-06 11:55 | 6004.087 | 169.3926 | 38.09317 | 0.269464 | 18.16667 | 1090 | 37.79 | 27.11 | 24.77 | 2.34
[5 empty] | 2023-09-06 11:55 | 5996.926 | 168.5706 | 38.10041 | 0.2684765 | 18.25 | 1095 | 37.58 | 27.02 | 24.77 | 2.25