## 072
Versuch | Bezeichnung
picobond_071 | 080224_072
Datum | 2024-02-08
Modultyp | AMS
Partikelsystem
| Art | Bezeichnung | Einwaage in g
Hostparticle | Alumina | DAW-45 | 79.76
Guestparticle | Polysterol | SX250-H | 8.03
Summe |  |  | 87.79
Kommentar: | keine SensOb oder SensDiff Daten --> nur notiert
Parameter |  |  | Auswaage |  |  | TempExtern
Spaltweite | 2 | mm | Tara | 484.87 | g | Uhrzeit | Temperatur | Luftfeuchte
Drehzahl | 5000 | rpm | voll | 571.3 | g | 11:10 | 20 | 38%
Prozesszeit | 90 | min | Gesamtauswaage | 86.43 | g | 12:44 | 21 | 35%
|  |  | Verlust | 1.549151 | %
picobond
Leerlauf |  |  |  |  | Versuch
Date Time | Picobond.Drz_Mühle | Picobond.Leistung | Picobond.Temperatur | Picobond.Moment | Date Time | Picobond.Drz_Mühle | Picobond.Leistung | Picobond.Temperatur | Picobond.Moment |  | SensOb.Temperatur |  | SensDiff.Temperatur
| pbDrehzahl | pbLeistung | pbTemp | pbDrehmoment |  | pbDrehzahl | pbLeistung | pbTemp | pbDrehmoment | picobondTime | time | SensOb | SensDiff
| min-1 | W | °C | Nm |  | min-1 | W | °C | Nm | min | s | °C | °C | °C | °C
ts | rpm | power | pbTemp | DMom | ts | rpm | power | pbTemp | DMom | SensTime | obTime | obTemp | T1 | T2 | dT
2024-02-08 10:32 | 0 | 0 | 22.1318 | -0.12 | 2024-02-08 11:12 | 0 | 0 | 22.63093 | -0.12 | 0 | 0 | 20.78 | 20.07 | 20.42 | 0.35
2024-02-08 10:32 | 0 | 0 | 22.12818 | 0.8060524 | 2024-02-08 11:12 | 0 | 0 | 22.6237 | -0.12 | 0.08333333 | 5 | 20.78 | 20.07 | 20.42 | 0.18
2024-02-08 10:32 | 1059.896 | 24.06396 | 22.1318 | 0.2168489 | 2024-02-08 11:12 | 370.4066 | 40.42305 | 22.6237 | 1.042326 | 0.1666667 | 10 | 20.78 | 20.07 | 20.42 | 0.18
2024-02-08 10:32 | 1003.798 | -7.022701 | 22.12818 | -0.06682074 | 2024-02-08 11:12 | 1002.206 | -3.029973 | 22.6237 | -0.02887587 | 0.25 | 15 | 20.78 | 20.07 | 20.42 | -0.09
2024-02-08 10:32 | 1001.411 | -7.301795 | 22.1318 | -0.06964193 | 2024-02-08 11:12 | 1000.615 | -3.054718 | 22.62008 | -0.02915798 | 0.3333333 | 20 | 20.78 | 20.07 | 20.42 | 0.26
2024-02-08 10:32 | 1001.411 | -7.390533 | 22.12457 | -0.07048828 | 2024-02-08 11:12 | 1001.411 | -3.175466 | 22.62008 | -0.03028646 | 0.4166667 | 25 | 20.78 | 20.07 | 20.42 | 0.53
2024-02-08 10:32 | 1002.206 | -7.292795 | 22.12818 | -0.06950086 | 2024-02-08 11:12 | 1001.013 | -3.203771 | 22.62008 | -0.03056858 | 0.5 | 30 | 20.78 | 20.07 | 20.42 | -0.35
2024-02-08 10:32 | 1002.604 | -7.251268 | 22.12818 | -0.06907769 | 2024-02-08 11:12 | 1001.013 | -3.100284 | 22.62008 | -0.02958116 | 0.5833333 | 35 | 20.78 | 20.07 | 20.42 | -0.35
2024-02-08 10:32 | 1000.217 | -7.396497 | 22.12457 | -0.07062934 | 2024-02-08 11:12 | 1002.604 | -2.868295 | 22.61646 | -0.02732421 | 0.6666667 | 40 | 20.78 | 20.07 | 20.42 | -0.35
2024-02-08 10:32 | 1995.66 | -12.2819 | 22.12818 | -0.05878038 | 2024-02-08 11:12 | 1000.615 | -3.158164 | 22.61285 | -0.0301454 | 0.75 | 45 | 20.78 | 20.07 | 20.42 | -0.35
2024-02-08 10:32 | 2000.036 | -13.6676 | 22.12818 | -0.0652691 | 2024-02-08 11:13 | 1001.808 | -3.147136 | 22.61285 | -0.03000434 | 0.8333333 | 50 | 20.78 | 20.07 | 20.42 | -0.35
2024-02-08 10:32 | 1996.455 | -13.23033 | 22.12457 | -0.06329428 | 2024-02-08 11:13 | 1004.593 | -3.03719 | 22.61646 | -0.02887587 | 0.9166667 | 55 | 20.78 | 20.07 | 20.42 | -0.35
2024-02-08 10:33 | 1996.455 | -13.61364 | 22.12457 | -0.06512804 | 2024-02-08 11:13 | 1001.411 | -2.924041 | 22.61646 | -0.02788846 | 1 | 60 | 20.78 | 20.07 | 20.42 | -0.35
2024-02-08 10:33 | 1998.445 | -13.68623 | 22.12095 | -0.06541015 | 2024-02-08 11:13 | 998.6256 | -3.004399 | 22.62008 | -0.0287348 | 1.083333 | 65 | 20.78 | 20.07 | 20.42 | -0.35
2024-02-08 10:33 | 1997.251 | -13.73706 | 22.12095 | -0.06569228 | 2024-02-08 11:13 | 1002.604 | -2.971947 | 22.6237 | -0.02831163 | 1.166667 | 70 | 20.78 | 20.07 | 20.42 | -0.35
2024-02-08 10:33 | 1997.649 | -14.18234 | 22.11733 | -0.06780816 | 2024-02-08 11:13 | 1002.604 | -2.838681 | 22.62732 | -0.0270421 | 1.25 | 75 | 20.78 | 20.07 | 20.42 | -0.35
2024-02-08 10:33 | 1999.638 | -13.63534 | 22.11733 | -0.06512804 | 2024-02-08 11:13 | 1979.348 | 1.060925 | 22.6237 | 0.005119361 | 1.333333 | 80 | 20.6 | 20.07 | 20.42 | -0.35
2024-02-08 10:33 | 1998.445 | -13.56818 | 22.11733 | -0.06484592 | 2024-02-08 11:13 | 1997.251 | 0.5690684 | 22.6237 | 0.002721354 | 1.416667 | 85 | 20.6 | 20.07 | 20.25 | -0.18
2024-02-08 10:33 | 3000.253 | -19.57224 | 22.12457 | -0.06230685 | 2024-02-08 11:13 | 1997.649 | 1.513278 | 22.63093 | 0.007235236 | 1.5 | 90 | 20.6 | 20.07 | 20.25 | -0.18
2024-02-08 10:33 | 3000.253 | -20.14827 | 22.12457 | -0.06414062 | 2024-02-08 11:13 | 1997.251 | 0.6870548 | 22.63455 | 0.003285579 | 1.583333 | 95 | 20.6 | 20.07 | 20.25 | -0.18
2024-02-08 10:33 | 2997.07 | -20.74658 | 22.11733 | -0.06611545 | 2024-02-08 11:13 | 1995.262 | 0.981051 | 22.63817 | 0.004696183 | 1.666667 | 100 | 20.6 | 20.07 | 20.25 | -0.18
2024-02-08 10:33 | 3000.253 | -21.16741 | 22.11371 | -0.06738498 | 2024-02-08 11:13 | 1998.445 | 1.572911 | 22.64178 | 0.00751736 | 1.75 | 105 | 20.6 | 20.07 | 20.25 | -0.18
2024-02-08 10:33 | 3000.253 | -20.90155 | 22.1101 | -0.06653863 | 2024-02-08 11:14 | 1998.843 | 1.071374 | 22.64902 | 0.005119361 | 1.833333 | 110 | 20.6 | 20.07 | 20.25 | -0.18
2024-02-08 10:33 | 4002.062 | -26.58041 | 22.1101 | -0.06343533 | 2024-02-08 11:14 | 3001.447 | 8.213634 | 22.65987 | 0.02613714 | 1.916667 | 115 | 20.6 | 20.07 | 20.25 | -0.18
2024-02-08 10:34 | 4002.062 | -25.33918 | 22.10648 | -0.06047309 | 2024-02-08 11:14 | 2999.458 | 9.005567 | 22.6671 | 0.0286762 | 2 | 120 | 20.6 | 20.07 | 20.25 | -0.18
2024-02-08 10:34 | 3996.492 | -25.54001 | 22.09925 | -0.06103732 | 2024-02-08 11:14 | 2999.458 | 8.341091 | 22.67795 | 0.02656033 | 2.083333 | 125 | 20.6 | 20.07 | 20.25 | -0.18
2024-02-08 10:34 | 3997.685 | -25.72476 | 22.10648 | -0.0614605 | 2024-02-08 11:14 | 2999.06 | 8.827203 | 22.68157 | 0.02811197 | 2.166667 | 130 | 20.6 | 20.07 | 20.25 | -0.18
2024-02-08 10:34 | 4000.868 | -25.09527 | 22.10286 | -0.05990886 | 2024-02-08 11:14 | 3001.049 | 8.434162 | 22.68157 | 0.02684245 | 2.25 | 135 | 20.6 | 20.07 | 20.25 | -0.18
2024-02-08 10:34 | 3999.277 | -25.38062 | 22.10648 | -0.06061415 | 2024-02-08 11:14 | 4003.653 | 23.78733 | 22.69604 | 0.05674695 | 2.333333 | 140 | 20.51 | 20.07 | 20.25 | -0.18
2024-02-08 10:34 | 3996.492 | -25.77611 | 22.10286 | -0.06160156 | 2024-02-08 11:14 | 4000.868 | 24.95255 | 22.70327 | 0.05956813 | 2.416667 | 145 | 20.51 | 20.07 | 20.25 | -0.18
2024-02-08 10:34 | 4984.773 | -28.10113 | 22.09925 | -0.05384331 | 2024-02-08 11:14 | 3999.277 | 24.17479 | 22.71774 | 0.05773438 | 2.5 | 150 | 20.51 | 20.07 | 20.25 | -0.18
2024-02-08 10:34 | 4999.494 | -30.47306 | 22.09563 | -0.05821614 | 2024-02-08 11:14 | 3998.481 | 24.52429 | 22.73582 | 0.05858072 | 2.583333 | 155 | 20.51 | 20.07 | 20.25 | -0.18
2024-02-08 10:34 | 4999.892 | -29.95859 | 22.09201 | -0.05722873 | 2024-02-08 11:14 | 4002.857 | 26.26555 | 22.75390625 | 0.06267145 | 2.666667 | 160 | 20.51 | 20.07 | 20.25 | -0.18
2024-02-08 10:34 | 5000.289 | -30.18252 | 22.0884 | -0.05765191 | 2024-02-08 11:14 | 4000.072 | 26.01097 | 22.77922 | 0.06210721 | 2.75 | 165 | 20.51 | 20.07 | 20.25 | -0.18
2024-02-08 10:34 | 4999.096 | -30.54447 | 22.08116 | -0.05835721 | 2024-02-08 11:15 | 5004.666 | 53.53483 | 22.80816 | 0.102168 | 2.833333 | 170 | 20.51 | 20.07 | 20.25 | -0.18
2024-02-08 10:34 | 4950.159 | -37.19076 | 22.08116 | -0.07175781 | 2024-02-08 11:15 | 5001.483 | 55.71679 | 22.84071 | 0.1063997 | 2.916667 | 175 | 20.51 | 20.07 | 20.25 | -0.18
2024-02-08 10:35 | 1001.411 | -7.55322 | 22.08116 | -0.07203993 | 2024-02-08 11:15 | 4997.902 | 54.27444 | 22.87326 | 0.1037196 | 3 | 180 | 20.51 | 20.07 | 20.25 | -0.18
[5 empty] | 2024-02-08 11:15 | 4999.892 | 54.14836 | 22.90943 | 0.1034375 | 3.083333 | 185 | 20.51 | 20.25 | 20.16 | 0.09
[5 empty] | 2024-02-08 11:15 | 4999.096 | 55.98552 | 22.96369 | 0.106964 | 3.166667 | 190 | 20.51 | 20.25 | 20.16 | 0.09
[5 empty] | 2024-02-08 11:15 | 4998.3 | 56.71479 | 23.01432 | 0.1083746 | 3.25 | 195 | 20.51 | 20.25 | 20.16 | 0.09
[5 empty] | 2024-02-08 11:15 | 5004.268 | 56.7086 | 23.07219 | 0.1082335 | 3.333333 | 200 | 20.51 | 20.25 | 20.16 | 0.09
[5 empty] | 2024-02-08 11:15 | 5007.451 | 54.96977 | 23.14453125 | 0.1048481 | 3.416667 | 205 | 20.51 | 20.25 | 20.16 | 0.09
[5 empty] | 2024-02-08 11:15 | 4999.096 | 58.34811 | 23.21687 | 0.1114779 | 3.5 | 210 | 20.51 | 20.25 | 20.16 | 0.09
[5 empty] | 2024-02-08 11:15 | 4998.698 | 57.23608 | 23.28921 | 0.109362 | 3.583333 | 215 | 20.51 | 20.25 | 20.16 | 0.09
[5 empty] | 2024-02-08 11:15 | 5005.064 | 57.0133 | 23.36878 | 0.1087977 | 3.666667 | 220 | 20.51 | 20.25 | 20.16 | 0.09
[5 empty] | 2024-02-08 11:16 | 5001.085 | 59.03606 | 23.43388 | 0.1127474 | 3.75 | 225 | 20.51 | 20.25 | 20.16 | 0.09
[5 empty] | 2024-02-08 11:16 | 5001.085 | 57.85431 | 23.50622 | 0.1104904 | 3.833333 | 230 | 20.51 | 20.25 | 20.16 | 0.09
[5 empty] | 2024-02-08 11:16 | 4999.494 | 59.53413 | 23.59303 | 0.1137348 | 3.916667 | 235 | 20.51 | 20.25 | 20.16 | 0.09
[5 empty] | 2024-02-08 11:16 | 5002.677 | 60.82807 | 23.66898 | 0.1161328 | 4 | 240 | 20.51 | 20.25 | 20.16 | 0.09
[5 empty] | 2024-02-08 11:16 | 5003.075 | 57.87732 | 23.75217 | 0.1104904 | 4.083333 | 245 | 20.51 | 20.25 | 20.16 | 0.09
[5 empty] | 2024-02-08 11:16 | 5000.289 | 61.90677 | 23.83174 | 0.1182487 | 4.166667 | 250 | 20.51 | 20.25 | 20.16 | 0.09
[5 empty] | 2024-02-08 11:16 | 5001.483 | 61.84768 | 23.90408 | 0.1181076 | 4.25 | 255 | 21.4 | 20.42 | 20.16 | 0.26
[5 empty] | 2024-02-08 11:16 | 4998.3 | 60.70103 | 23.98365 | 0.1159917 | 4.333333 | 260 | 21.4 | 20.42 | 20.16 | 0.26
[5 empty] | 2024-02-08 11:16 | 4996.709 | 62.45282 | 24.06684 | 0.1193772 | 4.416667 | 265 | 21.4 | 20.42 | 20.16 | 0.26
[5 empty] | 2024-02-08 11:16 | 5003.87 | 62.91182 | 24.15003 | 0.1200825 | 4.5 | 270 | 21.4 | 20.42 | 20.16 | 0.26
[5 empty] | 2024-02-08 11:16 | 5001.483 | 62.66021 | 24.23683 | 0.1196593 | 4.583333 | 275 | 21.4 | 20.42 | 20.16 | 0.26
[5 empty] | 2024-02-08 11:16 | 4997.106 | 61.71976 | 24.31640625 | 0.1179666 | 4.666667 | 280 | 21.4 | 20.42 | 20.16 | 0.26
[5 empty] | 2024-02-08 11:17 | 4997.106 | 62.08878 | 24.39236 | 0.1186719 | 4.75 | 285 | 21.4 | 20.42 | 20.16 | 0.26
[5 empty] | 2024-02-08 11:17 | 5008.247 | 63.55857 | 24.46832 | 0.1212109 | 4.833333 | 290 | 21.4 | 20.42 | 20.16 | 0.26
[5 empty] | 2024-02-08 11:17 | 5006.257 | 63.4594 | 24.54789 | 0.1210699 | 4.916667 | 295 | 21.4 | 20.42 | 20.16 | 0.26
[5 empty] | 2024-02-08 11:17 | 4993.923 | 63.81933 | 24.63108 | 0.1220573 | 5 | 300 | 21.4 | 20.42 | 20.16 | 0.26
[5 empty] | 2024-02-08 11:17 | 5003.87 | 63.42914 | 24.7215 | 0.1210699 | 5.083333 | 305 | 21.4 | 20.42 | 20.16 | 0.26
[5 empty] | 2024-02-08 11:17 | 5001.881 | 64.80749 | 24.81554 | 0.12375 | 5.166667 | 310 | 21.4 | 20.42 | 20.16 | 0.26
[5 empty] | 2024-02-08 11:17 | 5000.6875 | 63.90577 | 24.89149 | 0.1220573 | 5.25 | 315 | 21.93 | 21.13 | 20.6 | 0.53
[5 empty] | 2024-02-08 11:17 | 5001.085 | 63.31998 | 24.96383 | 0.1209288 | 5.333333 | 320 | 21.93 | 21.13 | 20.6 | 0.53
[5 empty] | 2024-02-08 11:17 | 5009.042 | 62.60696 | 25.03979 | 0.1193772 | 5.416667 | 325 | 21.93 | 21.13 | 20.6 | 0.53
[5 empty] | 2024-02-08 11:17 | 5000.6875 | 64.79202 | 25.11574 | 0.12375 | 5.5 | 330 | 21.93 | 21.13 | 20.6 | 0.53
[5 empty] | 2024-02-08 11:17 | 5000.6875 | 64.27505 | 25.19169 | 0.1227626 | 5.583333 | 335 | 21.93 | 21.13 | 20.6 | 0.53
[5 empty] | 2024-02-08 11:17 | 5000.289 | 65.52534 | 25.27127 | 0.1251606 | 5.666667 | 340 | 21.93 | 21.13 | 20.6 | 0.53
[5 empty] | 2024-02-08 11:18 | 5001.881 | 64.80749 | 25.34722 | 0.12375 | 5.75 | 345 | 21.93 | 21.13 | 20.6 | 0.53
[5 empty] | 2024-02-08 11:18 | 4997.106 | 65.85265 | 25.43764 | 0.1258659 | 5.833333 | 350 | 21.93 | 21.13 | 20.6 | 0.53
[5 empty] | 2024-02-08 11:18 | 5002.677 | 67.5515 | 25.50636 | 0.1289692 | 5.916667 | 355 | 21.93 | 21.13 | 20.6 | 0.53
[5 empty] | 2024-02-08 11:18 | 5005.461 | 67.29341 | 25.5787 | 0.1284049 | 6 | 360 | 21.93 | 21.13 | 20.6 | 0.53
[5 empty] | 2024-02-08 11:18 | 4998.698 | 64.3233 | 25.64019 | 0.1229036 | 6.083333 | 365 | 21.93 | 21.13 | 20.6 | 0.53
[5 empty] | 2024-02-08 11:18 | 4999.892 | 63.82176 | 25.7053 | 0.1219162 | 6.166667 | 370 | 21.93 | 21.13 | 20.6 | 0.53
[5 empty] | 2024-02-08 11:18 | 5009.042 | 64.67834 | 25.77402 | 0.1233268 | 6.25 | 375 | 22.9 | 21.4 | 20.6 | 0.8
[5 empty] | 2024-02-08 11:18 | 5001.881 | 64.21651 | 25.84274 | 0.1226215 | 6.333333 | 380 | 22.9 | 21.4 | 20.6 | 0.8
[5 empty] | 2024-02-08 11:18 | 4994.322 | 63.08682 | 25.91146 | 0.1206467 | 6.416667 | 385 | 22.9 | 21.4 | 20.6 | 0.8
[5 empty] | 2024-02-08 11:18 | 5002.677 | 63.48789 | 25.9765625 | 0.1212109 | 6.5 | 390 | 22.9 | 21.4 | 20.6 | 0.8
[5 empty] | 2024-02-08 11:18 | 5005.859375 | 65.15475 | 26.03082 | 0.1243142 | 6.583333 | 395 | 22.9 | 21.4 | 20.6 | 0.8
[5 empty] | 2024-02-08 11:18 | 4996.709 | 63.48595 | 26.0923 | 0.121352 | 6.666667 | 400 | 22.9 | 21.4 | 20.6 | 0.8
[5 empty] | 2024-02-08 11:19 | 5001.483 | 64.58074 | 26.15741 | 0.1233268 | 6.75 | 405 | 22.9 | 21.4 | 20.6 | 0.8
[5 empty] | 2024-02-08 11:19 | 5001.085 | 66.27438 | 26.20804 | 0.1265711 | 6.833333 | 410 | 22.9 | 21.4 | 20.6 | 0.8
[5 empty] | 2024-02-08 11:19 | 5001.483 | 65.31941 | 26.25507 | 0.1247374 | 6.916667 | 415 | 22.9 | 21.4 | 20.6 | 0.8
[5 empty] | 2024-02-08 11:19 | 4997.106 | 66.14787 | 26.32017 | 0.1264301 | 7 | 420 | 22.9 | 21.4 | 20.6 | 0.8
[5 empty] | 2024-02-08 11:19 | 5003.87 | 66.53301 | 26.37804 | 0.1269944 | 7.083333 | 425 | 22.9 | 21.4 | 20.6 | 0.8
[5 empty] | 2024-02-08 11:19 | 5005.859375 | 68.5556 | 26.43229 | 0.130803 | 7.166667 | 430 | 22.9 | 21.4 | 20.6 | 0.8
[5 empty] | 2024-02-08 11:19 | 4993.923 | 66.17947 | 26.48293 | 0.1265711 | 7.25 | 435 | 23.52 | 21.57 | 20.6 | 0.97
[5 empty] | 2024-02-08 11:19 | 4998.698 | 66.53807 | 26.54442 | 0.1271354 | 7.333333 | 440 | 23.52 | 21.57 | 20.6 | 0.97
[5 empty] | 2024-02-08 11:19 | 5007.451 | 68.28157 | 26.6059 | 0.1302387 | 7.416667 | 445 | 23.52 | 21.57 | 20.6 | 0.97
[5 empty] | 2024-02-08 11:19 | 5000.6875 | 67.82006 | 26.66015625 | 0.1295334 | 7.5 | 450 | 23.52 | 21.57 | 20.6 | 0.97
[5 empty] | 2024-02-08 11:19 | 5000.6875 | 67.52464 | 26.72165 | 0.1289692 | 7.583333 | 455 | 23.52 | 21.57 | 20.6 | 0.97
[5 empty] | 2024-02-08 11:19 | 5002.677 | 68.29033 | 26.7759 | 0.1303797 | 7.666667 | 460 | 23.52 | 21.57 | 20.6 | 0.97
[5 empty] | 2024-02-08 11:20 | 5003.87 | 67.78933 | 26.83377 | 0.1293924 | 7.75 | 465 | 23.52 | 21.57 | 20.6 | 0.97
[5 empty] | 2024-02-08 11:20 | 4998.3 | 66.90185 | 26.89164 | 0.1278407 | 7.833333 | 470 | 23.52 | 21.57 | 20.6 | 0.97
[5 empty] | 2024-02-08 11:20 | 5000.289 | 67.8885 | 26.94951 | 0.1296745 | 7.916667 | 475 | 23.52 | 21.57 | 20.6 | 0.97
[5 empty] | 2024-02-08 11:20 | 5003.87 | 68.67615 | 27.00376 | 0.1310851 | 8 | 480 | 23.52 | 21.57 | 20.6 | 0.97
[5 empty] | 2024-02-08 11:20 | 5002.278 | 67.62001 | 27.05801 | 0.1291102 | 8.083333 | 485 | 23.52 | 21.57 | 20.6 | 0.97
[5 empty] | 2024-02-08 11:20 | 4992.73 | 66.16365 | 27.10865 | 0.1265711 | 8.166667 | 490 | 23.52 | 21.57 | 20.6 | 0.97
[5 empty] | 2024-02-08 11:20 | 5002.278 | 68.72817 | 27.15929 | 0.1312261 | 8.25 | 495 | 23.97 | 21.66 | 20.69 | 0.97
[5 empty] | 2024-02-08 11:20 | 5002.677 | 69.4725 | 27.20269 | 0.1326367 | 8.333333 | 500 | 23.97 | 21.66 | 20.69 | 0.97
[5 empty] | 2024-02-08 11:20 | 4999.892 | 67.58775 | 27.24609375 | 0.1291102 | 8.416667 | 505 | 23.97 | 21.66 | 20.69 | 0.97
[5 empty] | 2024-02-08 11:20 | 4999.892 | 67.51389 | 27.29673 | 0.1289692 | 8.5 | 510 | 23.97 | 21.66 | 20.69 | 0.97
[5 empty] | 2024-02-08 11:20 | 5001.483 | 68.71725 | 27.34375 | 0.1312261 | 8.583333 | 515 | 23.97 | 21.66 | 20.69 | 0.97
[5 empty] | 2024-02-08 11:20 | 5001.483 | 68.49565 | 27.398 | 0.130803 | 8.666667 | 520 | 23.97 | 21.66 | 20.69 | 0.97
[5 empty] | 2024-02-08 11:21 | 4997.106 | 67.9191 | 27.45226 | 0.1298155 | 8.75 | 525 | 23.97 | 21.66 | 20.69 | 0.97
[5 empty] | 2024-02-08 11:21 | 5001.085 | 67.60389 | 27.49928 | 0.1291102 | 8.833333 | 530 | 23.97 | 21.66 | 20.69 | 0.97
[5 empty] | 2024-02-08 11:21 | 4999.096 | 69.57043 | 27.54991 | 0.1329188 | 8.916667 | 535 | 23.97 | 21.66 | 20.69 | 0.97
[5 empty] | 2024-02-08 11:21 | 4994.719 | 69.43574 | 27.6331 | 0.1327778 | 9 | 540 | 23.97 | 21.66 | 20.69 | 0.97
[5 empty] | 2024-02-08 11:21 | 5000.289 | 67.66697 | 27.6331 | 0.1292513 | 9.083333 | 545 | 23.97 | 21.66 | 20.69 | 0.97
[5 empty] | 2024-02-08 11:21 | 5005.461 | 69.28938 | 27.67289 | 0.1322135 | 9.166667 | 550 | 23.97 | 21.66 | 20.69 | 0.97
[5 empty] | 2024-02-08 11:21 | 4998.3 | 69.92844 | 27.71267 | 0.1336241 | 9.25 | 555 | 24.41 | 21.84 | 20.78 | 1.06
[5 empty] | 2024-02-08 11:21 | 4995.515 | 69.07793 | 27.75608 | 0.1320725 | 9.333333 | 560 | 24.95 | 21.84 | 20.78 | 1.06
[5 empty] | 2024-02-08 11:21 | 5007.053 | 70.49459 | 27.8031 | 0.1344705 | 9.416667 | 565 | 24.95 | 21.84 | 20.78 | 1.06
[5 empty] | 2024-02-08 11:21 | 5001.881 | 69.5353 | 27.85373 | 0.1327778 | 9.5 | 570 | 24.95 | 21.84 | 20.78 | 1.06
[5 empty] | 2024-02-08 11:21 | 4999.096 | 68.01997 | 27.88267 | 0.1299566 | 9.583333 | 575 | 24.95 | 21.84 | 20.78 | 1.06
[5 empty] | 2024-02-08 11:21 | 4999.096 | 69.64426 | 27.9296875 | 0.1330599 | 9.666667 | 580 | 24.95 | 21.84 | 20.78 | 1.06
[5 empty] | 2024-02-08 11:22 | 5005.064 | 70.1709 | 27.955 | 0.1339062 | 9.75 | 585 | 24.95 | 21.84 | 20.78 | 1.06
[5 empty] | 2024-02-08 11:22 | 4999.494 | 70.8312 | 27.98756 | 0.1353168 | 9.833333 | 590 | 24.95 | 21.84 | 20.78 | 1.06
[5 empty] | 2024-02-08 11:22 | 5001.085 | 67.30846 | 28.02011 | 0.128546 | 9.916667 | 595 | 24.95 | 21.84 | 20.78 | 1.06
[5 empty] | 2024-02-08 11:22 | 5001.085 | 69.96741 | 28.06351 | 0.1336241 | 10 | 600 | 24.95 | 21.84 | 20.78 | 1.06
[5 empty] | 2024-02-08 11:22 | 4999.494 | 70.31432 | 28.14308 | 0.1343294 | 10.08333 | 605 | 24.95 | 21.84 | 20.78 | 1.06
[5 empty] | 2024-02-08 11:22 | 5001.085 | 69.52425 | 28.17925 | 0.1327778 | 10.16667 | 610 | 24.95 | 21.84 | 20.78 | 1.06
[5 empty] | 2024-02-08 11:22 | 5001.483 | 71.0071 | 28.21181 | 0.135599 | 10.25 | 615 | 24.95 | 21.93 | 20.95 | 0.98
[5 empty] | 2024-02-08 11:22 | 5008.247 | 70.51139 | 28.25159 | 0.1344705 | 10.33333 | 620 | 25.31 | 21.93 | 20.95 | 0.98
[5 empty] | 2024-02-08 11:22 | 4997.902 | 70.95627 | 28.28415 | 0.135599 | 10.41667 | 625 | 25.31 | 21.93 | 20.95 | 0.98
[5 empty] | 2024-02-08 11:22 | 4994.719 | 69.87834 | 28.3203125 | 0.1336241 | 10.5 | 630 | 25.31 | 21.93 | 20.95 | 0.98
[5 empty] | 2024-02-08 11:22 | 5006.655 | 71.00658 | 28.3203125 | 0.1354579 | 10.58333 | 635 | 25.31 | 21.93 | 20.95 | 0.98
[5 empty] | 2024-02-08 11:22 | 5001.483 | 69.8991 | 28.34925 | 0.1334831 | 10.66667 | 640 | 25.31 | 21.93 | 20.95 | 0.98
[5 empty] | 2024-02-08 11:23 | 4999.096 | 70.60406 | 28.38542 | 0.1348937 | 10.75 | 645 | 25.31 | 21.93 | 20.95 | 0.98
[5 empty] | 2024-02-08 11:23 | 5002.278 | 70.57513 | 28.41796875 | 0.1347526 | 10.83333 | 650 | 25.31 | 21.93 | 20.95 | 0.98
[5 empty] | 2024-02-08 11:23 | 5006.655 | 70.8587 | 28.45775 | 0.1351758 | 10.91667 | 655 | 25.31 | 21.93 | 20.95 | 0.98
[5 empty] | 2024-02-08 11:23 | 4997.504 | 69.9173 | 28.49754 | 0.1336241 | 11 | 660 | 25.31 | 21.93 | 20.95 | 0.98
[5 empty] | 2024-02-08 11:23 | 4996.311 | 70.49094 | 28.53371 | 0.1347526 | 11.08333 | 665 | 25.31 | 21.93 | 20.95 | 0.98
[5 empty] | 2024-02-08 11:23 | 5007.053 | 70.86434 | 28.60966 | 0.1351758 | 11.16667 | 670 | 25.31 | 21.93 | 20.95 | 0.98
[5 empty] | 2024-02-08 11:23 | 5001.085 | 71.81392 | 28.64583 | 0.1371506 | 11.25 | 675 | 25.58 | 22.01 | 20.95 | 1.06
[5 empty] | 2024-02-08 11:23 | 5002.677 | 70.50687 | 28.64583 | 0.1346115 | 11.33333 | 680 | 25.58 | 22.01 | 20.95 | 1.06
[5 empty] | 2024-02-08 11:23 | 5002.677 | 70.58075 | 28.69647 | 0.1347526 | 11.41667 | 685 | 25.58 | 22.01 | 20.95 | 1.06
[5 empty] | 2024-02-08 11:23 | 5007.053 | 71.01222 | 28.7109375 | 0.1354579 | 11.5 | 690 | 25.58 | 22.01 | 20.95 | 1.06
[5 empty] | 2024-02-08 11:23 | 4995.515 | 69.74192 | 28.72541 | 0.133342 | 11.58333 | 695 | 25.58 | 22.01 | 20.95 | 1.06
[5 empty] | 2024-02-08 11:23 | 5002.278 | 71.6833 | 28.72541 | 0.1368685 | 11.66667 | 700 | 25.58 | 22.01 | 20.95 | 1.06
[5 empty] | 2024-02-08 11:24 | 5005.461 | 71.58105 | 28.74349 | 0.1365863 | 11.75 | 705 | 25.58 | 22.01 | 20.95 | 1.06
[5 empty] | 2024-02-08 11:24 | 5003.075 | 71.17748 | 28.77604 | 0.1358811 | 11.83333 | 710 | 25.58 | 22.01 | 20.95 | 1.06
[5 empty] | 2024-02-08 11:24 | 4999.096 | 69.86574 | 28.80498 | 0.1334831 | 11.91667 | 715 | 25.58 | 22.01 | 20.95 | 1.06
[5 empty] | 2024-02-08 11:24 | 5002.278 | 70.35349 | 28.85923 | 0.1343294 | 12 | 720 | 25.58 | 22.01 | 20.95 | 1.06
[5 empty] | 2024-02-08 11:24 | 5008.247 | 69.91967 | 28.89178 | 0.133342 | 12.08333 | 725 | 25.58 | 22.01 | 20.95 | 1.06
[5 empty] | 2024-02-08 11:24 | 4994.322 | 69.50398 | 28.92795 | 0.1329188 | 12.16667 | 730 | 25.85 | 22.01 | 20.95 | 1.06
[5 empty] | 2024-02-08 11:24 | 4999.096 | 69.86574 | 28.95689 | 0.1334831 | 12.25 | 735 | 25.85 | 22.1 | 21.04 | 1.06
[5 empty] | 2024-02-08 11:24 | 5005.461 | 70.54612 | 28.97859 | 0.1346115 | 12.33333 | 740 | 25.85 | 22.1 | 21.04 | 1.06
[5 empty] | 2024-02-08 11:24 | 5002.278 | 70.35349 | 28.99667 | 0.1343294 | 12.41667 | 745 | 25.85 | 22.1 | 21.04 | 1.06
[5 empty] | 2024-02-08 11:24 | 4997.504 | 70.8768 | 29.02199 | 0.1354579 | 12.5 | 750 | 25.85 | 22.1 | 21.04 | 1.06
[5 empty] | 2024-02-08 11:24 | 5005.064 | 70.83618 | 29.05816 | 0.1351758 | 12.58333 | 755 | 25.85 | 22.1 | 21.04 | 1.06
[5 empty] | 2024-02-08 11:24 | 5001.483 | 69.67751 | 29.0871 | 0.1330599 | 12.66667 | 760 | 25.85 | 22.1 | 21.04 | 1.06
[5 empty] | 2024-02-08 11:25 | 4995.913 | 70.48532 | 29.11241 | 0.1347526 | 12.75 | 765 | 25.85 | 22.1 | 21.04 | 1.06
[5 empty] | 2024-02-08 11:25 | 4996.709 | 69.4634 | 29.12688 | 0.1327778 | 12.83333 | 770 | 25.85 | 22.1 | 21.04 | 1.06
[5 empty] | 2024-02-08 11:25 | 5004.268 | 71.49009 | 29.1522 | 0.1364453 | 12.91667 | 775 | 25.85 | 22.1 | 21.04 | 1.06
[5 empty] | 2024-02-08 11:25 | 5001.483 | 70.19457 | 29.1739 | 0.1340473 | 13 | 780 | 25.85 | 22.1 | 21.04 | 1.06
[5 empty] | 2024-02-08 11:25 | 5001.483 | 70.26842 | 29.20284 | 0.1341883 | 13.08333 | 785 | 25.85 | 22.1 | 21.04 | 1.06
[5 empty] | 2024-02-08 11:25 | 5000.6875 | 69.51871 | 29.22453 | 0.1327778 | 13.16667 | 790 | 26.21 | 22.19 | 21.04 | 1.15
[5 empty] | 2024-02-08 11:25 | 5002.677 | 72.28006 | 29.24986 | 0.1379969 | 13.25 | 795 | 26.21 | 22.19 | 21.04 | 1.15
[5 empty] | 2024-02-08 11:25 | 4996.311 | 70.78611 | 29.26794 | 0.1353168 | 13.33333 | 800 | 26.21 | 22.19 | 21.04 | 1.15
[5 empty] | 2024-02-08 11:25 | 4995.515 | 72.10283 | 29.28241 | 0.1378559 | 13.41667 | 805 | 26.21 | 22.19 | 21.04 | 1.15
[5 empty] | 2024-02-08 11:25 | 4999.892 | 72.97827 | 29.30773 | 0.1394075 | 13.5 | 810 | 26.21 | 22.19 | 21.04 | 1.15
[5 empty] | 2024-02-08 11:25 | 4999.494 | 71.79106 | 29.32943 | 0.1371506 | 13.58333 | 815 | 26.21 | 22.19 | 21.04 | 1.15
[5 empty] | 2024-02-08 11:26 | 4994.322 | 70.24158 | 29.35113 | 0.1343294 | 13.66667 | 820 | 26.21 | 22.19 | 21.04 | 1.15
[5 empty] | 2024-02-08 11:26 | 4999.096 | 72.1545 | 29.36198 | 0.1378559 | 13.75 | 825 | 26.21 | 22.19 | 21.04 | 1.15
[5 empty] | 2024-02-08 11:26 | 5003.87 | 70.96709 | 29.39453125 | 0.1354579 | 13.83333 | 830 | 26.21 | 22.19 | 21.04 | 1.15
[5 empty] | 2024-02-08 11:26 | 4997.106 | 70.50217 | 29.40176 | 0.1347526 | 13.91667 | 835 | 26.21 | 22.19 | 21.04 | 1.15
[5 empty] | 2024-02-08 11:26 | 4999.494 | 71.86489 | 29.41985 | 0.1372916 | 14 | 840 | 26.21 | 22.19 | 21.04 | 1.15
[5 empty] | 2024-02-08 11:26 | 5007.451 | 73.68024 | 29.43793 | 0.140536 | 14.08333 | 845 | 26.21 | 22.19 | 21.04 | 1.15
[5 empty] | 2024-02-08 11:26 | 5000.6875 | 72.84218 | 29.46687 | 0.1391254 | 14.16667 | 850 | 26.3 | 22.28 | 21.13 | 1.15
[5 empty] | 2024-02-08 11:26 | 4993.923 | 70.75227 | 29.48495 | 0.1353168 | 14.25 | 855 | 26.3 | 22.28 | 21.13 | 1.15
[5 empty] | 2024-02-08 11:26 | 5007.451 | 72.1272 | 29.48857 | 0.1375738 | 14.33333 | 860 | 26.3 | 22.28 | 21.13 | 1.15
[5 empty] | 2024-02-08 11:26 | 5001.085 | 71.81392 | 29.50666 | 0.1371506 | 14.41667 | 865 | 26.3 | 22.28 | 21.13 | 1.15
[5 empty] | 2024-02-08 11:26 | 4999.892 | 72.60905 | 29.52835 | 0.1387022 | 14.5 | 870 | 26.3 | 22.28 | 21.13 | 1.15
[5 empty] | 2024-02-08 11:26 | 5002.278 | 70.9445 | 29.54644 | 0.1354579 | 14.58333 | 875 | 26.3 | 22.28 | 21.13 | 1.15
[5 empty] | 2024-02-08 11:27 | 5001.881 | 72.04696 | 29.55729 | 0.1375738 | 14.66667 | 880 | 26.3 | 22.28 | 21.13 | 1.15
[5 empty] | 2024-02-08 11:27 | 5000.6875 | 72.98988 | 29.56091 | 0.1394075 | 14.75 | 885 | 26.3 | 22.28 | 21.13 | 1.15
[5 empty] | 2024-02-08 11:27 | 4998.698 | 69.93401 | 29.57899 | 0.1336241 | 14.83333 | 890 | 26.3 | 22.28 | 21.13 | 1.15
[5 empty] | 2024-02-08 11:27 | 5002.278 | 72.93921 | 29.58623 | 0.1392665 | 14.91667 | 895 | 26.3 | 22.28 | 21.13 | 1.15
[5 empty] | 2024-02-08 11:27 | 5002.278 | 70.50126 | 29.61155 | 0.1346115 | 15 | 900 | 26.3 | 22.28 | 21.13 | 1.15
[5 empty] | 2024-02-08 11:27 | 4999.892 | 71.87061 | 29.62963 | 0.1372916 | 15.08333 | 905 | 26.3 | 22.28 | 21.13 | 1.15
[5 empty] | 2024-02-08 11:27 | 5003.075 | 71.17748 | 29.65857 | 0.1358811 | 15.16667 | 910 | 26.57 | 22.28 | 21.13 | 1.15
[5 empty] | 2024-02-08 11:27 | 5003.472 | 72.58715 | 29.68027 | 0.1385612 | 15.25 | 915 | 26.57 | 22.28 | 21.13 | 1.15
[5 empty] | 2024-02-08 11:27 | 4999.096 | 72.30216 | 29.6875 | 0.138138 | 15.33333 | 920 | 26.57 | 22.28 | 21.13 | 1.15
[5 empty] | 2024-02-08 11:27 | 4996.709 | 71.82487 | 29.69473 | 0.1372916 | 15.41667 | 925 | 26.57 | 22.28 | 21.13 | 1.15
[5 empty] | 2024-02-08 11:27 | 5002.677 | 71.689 | 29.70197 | 0.1368685 | 15.5 | 930 | 26.57 | 22.28 | 21.13 | 1.15
[5 empty] | 2024-02-08 11:27 | 5001.085 | 72.70024 | 29.7092 | 0.1388433 | 15.58333 | 935 | 26.57 | 22.28 | 21.13 | 1.15
[5 empty] | 2024-02-08 11:28 | 4995.515 | 73.28327 | 29.71282 | 0.1401128 | 15.66667 | 940 | 26.57 | 22.28 | 21.13 | 1.15
[5 empty] | 2024-02-08 11:28 | 5000.289 | 72.39327 | 29.72367 | 0.1382791 | 15.75 | 945 | 26.57 | 22.28 | 21.13 | 1.15
[5 empty] | 2024-02-08 11:28 | 5006.655 | 72.04177 | 29.72367 | 0.1374327 | 15.83333 | 950 | 26.57 | 22.28 | 21.13 | 1.15
[5 empty] | 2024-02-08 11:28 | 4998.698 | 72.00112 | 29.7309 | 0.1375738 | 15.91667 | 955 | 26.57 | 22.28 | 21.13 | 1.15
[5 empty] | 2024-02-08 11:28 | 4996.709 | 71.16071 | 29.75622 | 0.1360221 | 16 | 960 | 26.57 | 22.28 | 21.13 | 1.15
[5 empty] | 2024-02-08 11:28 | 5001.085 | 72.18323 | 29.77792 | 0.1378559 | 16.08333 | 965 | 26.57 | 22.28 | 21.13 | 1.15
[5 empty] | 2024-02-08 11:28 | 5000.6875 | 73.87612 | 29.79601 | 0.1411002 | 16.16667 | 970 | 26.57 | 22.28 | 21.04 | 1.24
[5 empty] | 2024-02-08 11:28 | 4995.515 | 71.06993 | 29.81409 | 0.1358811 | 16.25 | 975 | 26.57 | 22.28 | 21.04 | 1.24
[5 empty] | 2024-02-08 11:28 | 5001.483 | 72.63216 | 29.83941 | 0.1387022 | 16.33333 | 980 | 26.57 | 22.28 | 21.04 | 1.24
[5 empty] | 2024-02-08 11:28 | 5002.677 | 72.87115 | 29.85026 | 0.1391254 | 16.41667 | 985 | 26.57 | 22.28 | 21.04 | 1.24
[5 empty] | 2024-02-08 11:28 | 5001.483 | 71.81963 | 29.86835 | 0.1371506 | 16.5 | 990 | 26.57 | 22.28 | 21.04 | 1.24
[5 empty] | 2024-02-08 11:28 | 4996.709 | 72.41525 | 29.8828125 | 0.1384201 | 16.58333 | 995 | 26.57 | 22.28 | 21.04 | 1.24
[5 empty] | 2024-02-08 11:29 | 5000.6875 | 72.32519 | 29.88643 | 0.138138 | 16.66667 | 1000 | 26.57 | 22.28 | 21.04 | 1.24
[5 empty] | 2024-02-08 11:29 | 5002.278 | 72.34819 | 29.89728 | 0.138138 | 16.75 | 1005 | 26.57 | 22.28 | 21.04 | 1.24
[5 empty] | 2024-02-08 11:29 | 4995.117 | 71.21183 | 29.90451 | 0.1361632 | 16.83333 | 1010 | 26.57 | 22.28 | 21.04 | 1.24
[5 empty] | 2024-02-08 11:29 | 5001.881 | 73.15504 | 29.91898 | 0.1396897 | 16.91667 | 1015 | 26.57 | 22.28 | 21.04 | 1.24
[5 empty] | 2024-02-08 11:29 | 5006.655 | 71.67207 | 29.91898 | 0.1367274 | 17 | 1020 | 26.57 | 22.28 | 21.04 | 1.24
[5 empty] | 2024-02-08 11:29 | 4998.3 | 72.65974 | 29.92983 | 0.1388433 | 17.08333 | 1025 | 26.57 | 22.28 | 21.04 | 1.24
[5 empty] | 2024-02-08 11:29 | 4996.311 | 71.37642 | 29.94792 | 0.1364453 | 17.16667 | 1030 | 26.57 | 22.28 | 21.04 | 1.24
[5 empty] | 2024-02-08 11:29 | 4999.494 | 71.86489 | 29.95515 | 0.1372916 | 17.25 | 1035 | 26.57 | 22.28 | 21.04 | 1.24
[5 empty] | 2024-02-08 11:29 | 5004.666 | 71.79142 | 29.96962 | 0.1370095 | 17.33333 | 1040 | 26.57 | 22.28 | 21.04 | 1.24
[5 empty] | 2024-02-08 11:29 | 5002.278 | 70.9445 | 29.97324 | 0.1354579 | 17.41667 | 1045 | 26.57 | 22.28 | 21.04 | 1.24
[5 empty] | 2024-02-08 11:29 | 5003.075 | 72.72916 | 29.98409 | 0.1388433 | 17.5 | 1050 | 26.57 | 22.28 | 21.04 | 1.24
[5 empty] | 2024-02-08 11:29 | 5001.483 | 71.4503 | 29.98409 | 0.1364453 | 17.58333 | 1055 | 26.57 | 22.28 | 21.04 | 1.24
[5 empty] | 2024-02-08 11:30 | 4996.311 | 71.96674 | 29.99132 | 0.1375738 | 17.66667 | 1060 | 26.57 | 22.28 | 21.04 | 1.24
[5 empty] | 2024-02-08 11:30 | 5000.289 | 70.76861 | 29.99132 | 0.1351758 | 17.75 | 1065 | 26.57 | 22.28 | 21.04 | 1.24
[5 empty] | 2024-02-08 11:30 | 5001.483 | 71.15483 | 30.00578 | 0.1358811 | 17.83333 | 1070 | 26.57 | 22.28 | 21.04 | 1.24
[5 empty] | 2024-02-08 11:30 | 4999.494 | 69.42829 | 30.02025 | 0.1326367 | 17.91667 | 1075 | 26.57 | 22.28 | 21.04 | 1.24
[5 empty] | 2024-02-08 11:30 | 4997.106 | 69.39514 | 30.03111 | 0.1326367 | 18 | 1080 | 26.57 | 22.28 | 21.04 | 1.24
[5 empty] | 2024-02-08 11:30 | 4998.698 | 72.14877 | 30.04557 | 0.1378559 | 18.08333 | 1085 | 26.57 | 22.28 | 21.04 | 1.24
[5 empty] | 2024-02-08 11:30 | 4999.892 | 73.27364 | 30.04919 | 0.1399718 | 18.16667 | 1090 | 26.66 | 22.19 | 20.95 | 1.24
[5 empty] | 2024-02-08 11:30 | 4999.494 | 72.01258 | 30.05281 | 0.1375738 | 18.25 | 1095 | 26.66 | 22.19 | 20.95 | 1.24
[5 empty] | 2024-02-08 11:30 | 4998.698 | 72.51789 | 30.04919 | 0.1385612 | 18.33333 | 1100 | 26.66 | 22.19 | 20.95 | 1.24
[5 empty] | 2024-02-08 11:30 | 5006.655 | 74.77766 | 30.04557 | 0.1426519 | 18.41667 | 1105 | 26.66 | 22.19 | 20.95 | 1.24
[5 empty] | 2024-02-08 11:30 | 4999.096 | 72.44984 | 30.03834 | 0.1384201 | 18.5 | 1110 | 26.66 | 22.19 | 20.95 | 1.24
[5 empty] | 2024-02-08 11:30 | 4994.322 | 73.70833 | 30.02749 | 0.1409592 | 18.58333 | 1115 | 26.66 | 22.19 | 20.95 | 1.24
[5 empty] | 2024-02-08 11:31 | 5004.666 | 73.26968 | 30.03472 | 0.1398307 | 18.66667 | 1120 | 26.66 | 22.19 | 20.95 | 1.24
[5 empty] | 2024-02-08 11:31 | 5007.451 | 73.82814 | 30.02387 | 0.1408181 | 18.75 | 1125 | 26.66 | 22.19 | 20.95 | 1.24
[5 empty] | 2024-02-08 11:31 | 4993.923 | 72.30111 | 30.03111 | 0.1382791 | 18.83333 | 1130 | 26.66 | 22.19 | 20.95 | 1.24
[5 empty] | 2024-02-08 11:31 | 5003.075 | 72.80305 | 30.05281 | 0.1389844 | 18.91667 | 1135 | 26.66 | 22.19 | 20.95 | 1.24
[5 empty] | 2024-02-08 11:31 | 5005.859375 | 74.54399 | 30.08174 | 0.1422287 | 19 | 1140 | 26.66 | 22.19 | 20.95 | 1.24
[5 empty] | 2024-02-08 11:31 | 4996.311 | 74.47559 | 30.09259 | 0.1423698 | 19.08333 | 1145 | 26.66 | 22.19 | 20.95 | 1.24
[5 empty] | 2024-02-08 11:31 | 4996.709 | 72.48904 | 30.10344 | 0.1385612 | 19.16667 | 1150 | 26.66 | 22.19 | 20.95 | 1.24
[5 empty] | 2024-02-08 11:31 | 5002.677 | 74.27493 | 30.11068 | 0.1418055 | 19.25 | 1155 | 26.66 | 22.19 | 20.95 | 1.24
[5 empty] | 2024-02-08 11:31 | 5003.472 | 72.80884 | 30.10344 | 0.1389844 | 19.33333 | 1160 | 26.66 | 22.19 | 20.95 | 1.24
[5 empty] | 2024-02-08 11:31 | 4998.3 | 75.5387 | 30.11791 | 0.1443446 | 19.41667 | 1165 | 26.66 | 22.19 | 20.95 | 1.24
[5 empty] | 2024-02-08 11:31 | 5001.085 | 73.58657 | 30.13238 | 0.140536 | 19.5 | 1170 | 26.66 | 22.19 | 20.95 | 1.24
[5 empty] | 2024-02-08 11:31 | 5006.257 | 74.69778 | 30.14685 | 0.1425108 | 19.58333 | 1175 | 26.66 | 22.19 | 20.95 | 1.24
[5 empty] | 2024-02-08 11:32 | 4997.504 | 74.27194 | 30.15408 | 0.1419466 | 19.66667 | 1180 | 26.66 | 22.19 | 20.95 | 1.24
[5 empty] | 2024-02-08 11:32 | 4996.311 | 72.8522 | 30.17216 | 0.1392665 | 19.75 | 1185 | 26.66 | 22.19 | 20.95 | 1.24
[5 empty] | 2024-02-08 11:32 | 5007.053 | 73.37859 | 30.16493 | 0.1399718 | 19.83333 | 1190 | 26.66 | 22.19 | 20.95 | 1.24
[5 empty] | 2024-02-08 11:32 | 5003.87 | 73.47975 | 30.17216 | 0.1402539 | 19.91667 | 1195 | 26.66 | 22.19 | 20.95 | 1.24
[5 empty] | 2024-02-08 11:32 | 4995.913 | 73.80558 | 30.1794 | 0.1411002 | 20 | 1200 | 26.66 | 22.19 | 20.95 | 1.24
[5 empty] | 2024-02-08 11:32 | 5001.483 | 73.22308 | 30.18663 | 0.1398307 | 20.08333 | 1205 | 26.66 | 22.19 | 20.95 | 1.24
[5 empty] | 2024-02-08 11:32 | 5007.451 | 73.82814 | 30.17578125 | 0.1408181 | 20.16667 | 1210 | 26.75 | 22.01 | 20.78 | 1.23
[5 empty] | 2024-02-08 11:32 | 4998.698 | 73.10849 | 30.17578125 | 0.1396897 | 20.25 | 1215 | 26.75 | 22.01 | 20.78 | 1.23
[5 empty] | 2024-02-08 11:32 | 4998.3 | 73.84085 | 30.1794 | 0.1411002 | 20.33333 | 1220 | 26.75 | 22.01 | 20.78 | 1.23
[5 empty] | 2024-02-08 11:32 | 5005.064 | 75.56702 | 30.19025 | 0.1442035 | 20.41667 | 1225 | 26.75 | 22.01 | 20.78 | 1.23
[5 empty] | 2024-02-08 11:32 | 5003.075 | 73.54194 | 30.19025 | 0.1403949 | 20.5 | 1230 | 26.75 | 22.01 | 20.78 | 1.23
[5 empty] | 2024-02-08 11:32 | 4993.923 | 72.44862 | 30.19025 | 0.1385612 | 20.58333 | 1235 | 26.75 | 22.01 | 20.78 | 1.23
[5 empty] | 2024-02-08 11:33 | 5003.472 | 72.88274 | 30.19386 | 0.1391254 | 20.66667 | 1240 | 26.75 | 22.01 | 20.78 | 1.23
[5 empty] | 2024-02-08 11:33 | 5006.655 | 74.334 | 30.19025 | 0.1418055 | 20.75 | 1245 | 26.75 | 22.01 | 20.78 | 1.23
[5 empty] | 2024-02-08 11:33 | 4995.913 | 72.99396 | 30.18663 | 0.1395486 | 20.83333 | 1250 | 26.75 | 22.01 | 20.78 | 1.23
[5 empty] | 2024-02-08 11:33 | 4998.698 | 71.85346 | 30.19748 | 0.1372916 | 20.91667 | 1255 | 26.75 | 22.01 | 20.78 | 1.23
[5 empty] | 2024-02-08 11:33 | 5004.666 | 73.93489 | 30.2011 | 0.1411002 | 21 | 1260 | 26.75 | 22.01 | 20.78 | 1.23
[5 empty] | 2024-02-08 11:33 | 4997.902 | 73.24449 | 30.20472 | 0.1399718 | 21.08333 | 1265 | 26.75 | 22.01 | 20.78 | 1.23
[5 empty] | 2024-02-08 11:33 | 4995.515 | 73.87349 | 30.20833 | 0.1412413 | 21.16667 | 1270 | 26.84 | 21.93 | 20.69 | 1.24
[5 empty] | 2024-02-08 11:33 | 5004.666 | 74.15665 | 30.21918 | 0.1415234 | 21.25 | 1275 | 26.84 | 21.93 | 20.69 | 1.24
[5 empty] | 2024-02-08 11:33 | 5008.645 | 73.47587 | 30.21557 | 0.1401128 | 21.33333 | 1280 | 26.84 | 21.93 | 20.69 | 1.24
[5 empty] | 2024-02-08 11:33 | 4995.515 | 73.2095 | 30.2228 | 0.1399718 | 21.41667 | 1285 | 26.84 | 21.93 | 20.69 | 1.24
[5 empty] | 2024-02-08 11:33 | 4998.3 | 72.8812 | 30.2228 | 0.1392665 | 21.5 | 1290 | 26.84 | 21.93 | 20.69 | 1.24
[5 empty] | 2024-02-08 11:33 | 5002.677 | 74.20106 | 30.21918 | 0.1416645 | 21.58333 | 1295 | 26.84 | 21.93 | 20.69 | 1.24
[5 empty] | 2024-02-08 11:34 | 4999.892 | 73.86436 | 30.21557 | 0.1411002 | 21.66667 | 1300 | 26.84 | 21.93 | 20.69 | 1.24
[5 empty] | 2024-02-08 11:34 | 4994.322 | 72.97071 | 30.21918 | 0.1395486 | 21.75 | 1305 | 26.84 | 21.93 | 20.69 | 1.24
[5 empty] | 2024-02-08 11:34 | 5001.483 | 74.55268 | 30.21195 | 0.1423698 | 21.83333 | 1310 | 26.84 | 21.93 | 20.69 | 1.24
[5 empty] | 2024-02-08 11:34 | 5007.849 | 74.72153 | 30.2228 | 0.1425108 | 21.91667 | 1315 | 26.84 | 21.93 | 20.69 | 1.24
[5 empty] | 2024-02-08 11:34 | 4996.311 | 72.926 | 30.22642 | 0.1394075 | 22 | 1320 | 26.84 | 21.93 | 20.69 | 1.24
[5 empty] | 2024-02-08 11:34 | 4998.3 | 72.29065 | 30.21918 | 0.138138 | 22.08333 | 1325 | 26.84 | 21.84 | 20.6 | 1.24
[5 empty] | 2024-02-08 11:34 | 5006.655 | 75.14737 | 30.22642 | 0.1433572 | 22.16667 | 1330 | 27.12 | 21.84 | 20.6 | 1.24
[5 empty] | 2024-02-08 11:34 | 4999.892 | 73.05209 | 30.24088 | 0.1395486 | 22.25 | 1335 | 27.12 | 21.84 | 20.6 | 1.24
[5 empty] | 2024-02-08 11:34 | 4997.504 | 72.42677 | 30.2445 | 0.1384201 | 22.33333 | 1340 | 27.12 | 21.84 | 20.6 | 1.24
[5 empty] | 2024-02-08 11:34 | 4999.892 | 72.60905 | 30.23365 | 0.1387022 | 22.41667 | 1345 | 27.12 | 21.84 | 20.6 | 1.24
[5 empty] | 2024-02-08 11:34 | 5005.064 | 73.79295 | 30.21557 | 0.1408181 | 22.5 | 1350 | 27.12 | 21.84 | 20.6 | 1.24
[5 empty] | 2024-02-08 11:34 | 5001.483 | 71.89349 | 30.21195 | 0.1372916 | 22.58333 | 1355 | 27.12 | 21.84 | 20.6 | 1.24
[5 empty] | 2024-02-08 11:35 | 4997.902 | 73.68736 | 30.21918 | 0.1408181 | 22.66667 | 1360 | 27.12 | 21.84 | 20.6 | 1.24
[5 empty] | 2024-02-08 11:35 | 5007.053 | 73.52649 | 30.2228 | 0.1402539 | 22.75 | 1365 | 27.12 | 21.84 | 20.6 | 1.24
[5 empty] | 2024-02-08 11:35 | 5001.483 | 71.81963 | 30.22642 | 0.1371506 | 22.83333 | 1370 | 27.12 | 21.84 | 20.6 | 1.24
[5 empty] | 2024-02-08 11:35 | 4995.913 | 72.92019 | 30.23365 | 0.1394075 | 22.91667 | 1375 | 27.12 | 21.84 | 20.6 | 1.24
[5 empty] | 2024-02-08 11:35 | 5007.849 | 74.57361 | 30.23727 | 0.1422287 | 23 | 1380 | 27.12 | 21.84 | 20.6 | 1.24
[5 empty] | 2024-02-08 11:35 | 5002.278 | 72.05269 | 30.23365 | 0.1375738 | 23.08333 | 1385 | 27.12 | 21.66 | 20.42 | 1.24
[5 empty] | 2024-02-08 11:35 | 4996.311 | 72.55705 | 30.23365 | 0.1387022 | 23.16667 | 1390 | 26.84 | 21.66 | 20.42 | 1.24
[5 empty] | 2024-02-08 11:35 | 5001.483 | 72.18896 | 30.24088 | 0.1378559 | 23.25 | 1395 | 26.84 | 21.66 | 20.42 | 1.24
[5 empty] | 2024-02-08 11:35 | 5002.677 | 74.57048 | 30.23727 | 0.1423698 | 23.33333 | 1400 | 26.84 | 21.66 | 20.42 | 1.24
[5 empty] | 2024-02-08 11:35 | 5001.881 | 74.04151 | 30.23727 | 0.1413824 | 23.41667 | 1405 | 26.84 | 21.66 | 20.42 | 1.24
[5 empty] | 2024-02-08 11:35 | 4998.3 | 73.32412 | 30.23004 | 0.1401128 | 23.5 | 1410 | 26.84 | 21.66 | 20.42 | 1.24
[5 empty] | 2024-02-08 11:36 | 5005.064 | 74.82781 | 30.21918 | 0.1427929 | 23.58333 | 1415 | 26.84 | 21.66 | 20.42 | 1.24
[5 empty] | 2024-02-08 11:36 | 5003.075 | 74.35474 | 30.2011 | 0.1419466 | 23.66667 | 1420 | 26.84 | 21.66 | 20.42 | 1.24
[5 empty] | 2024-02-08 11:36 | 4996.311 | 73.95906 | 30.18663 | 0.1413824 | 23.75 | 1425 | 26.84 | 21.66 | 20.42 | 1.24
[5 empty] | 2024-02-08 11:36 | 5003.472 | 75.0996 | 30.17578125 | 0.1433572 | 23.83333 | 1430 | 26.84 | 21.66 | 20.42 | 1.24
[5 empty] | 2024-02-08 11:36 | 5001.085 | 76.31941 | 30.18663 | 0.1457552 | 23.91667 | 1435 | 26.84 | 21.66 | 20.42 | 1.24
[5 empty] | 2024-02-08 11:36 | 4998.698 | 74.80648 | 30.19748 | 0.142934 | 24 | 1440 | 26.84 | 21.66 | 20.42 | 1.24
[5 empty] | 2024-02-08 11:36 | 4999.494 | 74.30151 | 30.19025 | 0.1419466 | 24.08333 | 1445 | 26.84 | 21.57 | 20.16 | 1.41
[5 empty] | 2024-02-08 11:36 | 5002.278 | 74.3429 | 30.1794 | 0.1419466 | 24.16667 | 1450 | 26.84 | 21.57 | 20.16 | 1.41
[5 empty] | 2024-02-08 11:36 | 5000.6875 | 76.01791 | 30.1794 | 0.145191 | 24.25 | 1455 | 26.84 | 21.57 | 20.16 | 1.41
[5 empty] | 2024-02-08 11:36 | 5001.085 | 75.72853 | 30.1794 | 0.1446267 | 24.33333 | 1460 | 26.84 | 21.57 | 20.16 | 1.41
[5 empty] | 2024-02-08 11:36 | 5000.6875 | 73.35915 | 30.16493 | 0.1401128 | 24.41667 | 1465 | 26.84 | 21.57 | 20.16 | 1.41
[5 empty] | 2024-02-08 11:36 | 5001.483 | 74.84815 | 30.16132 | 0.142934 | 24.5 | 1470 | 26.84 | 21.57 | 20.16 | 1.41
[5 empty] | 2024-02-08 11:37 | 5001.085 | 74.39902 | 30.14323 | 0.1420876 | 24.58333 | 1475 | 26.84 | 21.57 | 20.16 | 1.41
[5 empty] | 2024-02-08 11:37 | 4999.892 | 74.38126 | 30.14323 | 0.1420876 | 24.66667 | 1480 | 26.84 | 21.57 | 20.16 | 1.41
[5 empty] | 2024-02-08 11:37 | 5005.064 | 72.97983 | 30.13961 | 0.1392665 | 24.75 | 1485 | 26.84 | 21.57 | 20.16 | 1.41
[5 empty] | 2024-02-08 11:37 | 5005.064 | 74.31038 | 30.13961 | 0.1418055 | 24.83333 | 1490 | 26.84 | 21.57 | 20.16 | 1.41
[5 empty] | 2024-02-08 11:37 | 4997.106 | 73.67562 | 30.14685 | 0.1408181 | 24.91667 | 1495 | 26.84 | 21.57 | 20.16 | 1.41
[5 empty] | 2024-02-08 11:37 | 5004.268 | 73.92902 | 30.13961 | 0.1411002 | 25 | 1500 | 26.84 | 21.57 | 20.16 | 1.41
[5 empty] | 2024-02-08 11:37 | 5005.064 | 74.60606 | 30.13238 | 0.1423698 | 25.08333 | 1505 | 26.75 | 21.4 | 20.07 | 1.33
[5 empty] | 2024-02-08 11:37 | 4998.698 | 73.03466 | 30.136 | 0.1395486 | 25.16667 | 1510 | 26.75 | 21.4 | 20.07 | 1.33
[5 empty] | 2024-02-08 11:37 | 4998.3 | 73.47176 | 30.12153 | 0.1403949 | 25.25 | 1515 | 26.75 | 21.4 | 20.07 | 1.33
[5 empty] | 2024-02-08 11:37 | 5004.666 | 74.52621 | 30.10706 | 0.1422287 | 25.33333 | 1520 | 26.75 | 21.4 | 20.07 | 1.33
[5 empty] | 2024-02-08 11:37 | 5003.87 | 73.25803 | 30.09983 | 0.1398307 | 25.41667 | 1525 | 26.75 | 21.4 | 20.07 | 1.33
[5 empty] | 2024-02-08 11:37 | 4997.504 | 73.75529 | 30.09621 | 0.1409592 | 25.5 | 1530 | 26.75 | 21.4 | 20.07 | 1.33
[5 empty] | 2024-02-08 11:38 | 5001.483 | 73.14922 | 30.09983 | 0.1396897 | 25.58333 | 1535 | 26.75 | 21.4 | 20.07 | 1.33
[5 empty] | 2024-02-08 11:38 | 5001.881 | 74.11538 | 30.09259 | 0.1415234 | 25.66667 | 1540 | 26.75 | 21.4 | 20.07 | 1.33
[5 empty] | 2024-02-08 11:38 | 4997.106 | 75.07786 | 30.078125 | 0.1434982 | 25.75 | 1545 | 26.75 | 21.4 | 20.07 | 1.33
[5 empty] | 2024-02-08 11:38 | 5001.881 | 74.78022 | 30.078125 | 0.1427929 | 25.83333 | 1550 | 26.75 | 21.4 | 20.07 | 1.33
[5 empty] | 2024-02-08 11:38 | 5006.257 | 75.43716 | 30.09259 | 0.1439214 | 25.91667 | 1555 | 26.75 | 21.4 | 20.07 | 1.33
[5 empty] | 2024-02-08 11:38 | 5000.289 | 76.67651 | 30.10706 | 0.1464605 | 26 | 1560 | 26.75 | 21.4 | 20.07 | 1.33
[5 empty] | 2024-02-08 11:38 | 4999.096 | 72.96665 | 30.11068 | 0.1394075 | 26.08333 | 1565 | 26.75 | 21.32 | 19.81 | 1.51
[5 empty] | 2024-02-08 11:38 | 5003.472 | 73.99116 | 30.10706 | 0.1412413 | 26.16667 | 1570 | 26.75 | 21.32 | 19.81 | 1.51
[5 empty] | 2024-02-08 11:38 | 4999.892 | 75.04586 | 30.10344 | 0.1433572 | 26.25 | 1575 | 26.75 | 21.32 | 19.81 | 1.51
[5 empty] | 2024-02-08 11:38 | 5000.289 | 75.05183 | 30.08898 | 0.1433572 | 26.33333 | 1580 | 26.75 | 21.32 | 19.81 | 1.51
[5 empty] | 2024-02-08 11:38 | 5001.085 | 74.39902 | 30.078125 | 0.1420876 | 26.41667 | 1585 | 26.75 | 21.32 | 19.81 | 1.51
[5 empty] | 2024-02-08 11:38 | 5000.6875 | 75.05781 | 30.08174 | 0.1433572 | 26.5 | 1590 | 26.75 | 21.32 | 19.81 | 1.51
[5 empty] | 2024-02-08 11:39 | 5001.881 | 74.70635 | 30.07451 | 0.1426519 | 26.58333 | 1595 | 26.75 | 21.32 | 19.81 | 1.51
[5 empty] | 2024-02-08 11:39 | 5004.268 | 74.44637 | 30.078125 | 0.1420876 | 26.66667 | 1600 | 26.75 | 21.32 | 19.81 | 1.51
[5 empty] | 2024-02-08 11:39 | 5001.085 | 74.69447 | 30.06366 | 0.1426519 | 26.75 | 1605 | 26.75 | 21.32 | 19.81 | 1.51
[5 empty] | 2024-02-08 11:39 | 5000.289 | 74.31333 | 30.05281 | 0.1419466 | 26.83333 | 1610 | 26.75 | 21.32 | 19.81 | 1.51
[5 empty] | 2024-02-08 11:39 | 5001.483 | 75.06975 | 30.04196 | 0.1433572 | 26.91667 | 1615 | 26.75 | 21.32 | 19.81 | 1.51
[5 empty] | 2024-02-08 11:39 | 4998.698 | 74.73264 | 30.02749 | 0.1427929 | 27 | 1620 | 26.75 | 21.32 | 19.81 | 1.51
[5 empty] | 2024-02-08 11:39 | 5004.268 | 75.77673 | 30.02749 | 0.1446267 | 27.08333 | 1625 | 26.66 | 20.87 | 19.54 | 1.33
[5 empty] | 2024-02-08 11:39 | 5001.483 | 75.51295 | 30.01664 | 0.1442035 | 27.16667 | 1630 | 26.66 | 20.87 | 19.54 | 1.33
[5 empty] | 2024-02-08 11:39 | 4997.902 | 74.72074 | 30.01664 | 0.1427929 | 27.25 | 1635 | 26.66 | 20.87 | 19.54 | 1.33
[5 empty] | 2024-02-08 11:39 | 5002.677 | 76.63924 | 30.01302 | 0.1463194 | 27.33333 | 1640 | 26.66 | 20.87 | 19.54 | 1.33
[5 empty] | 2024-02-08 11:39 | 5003.87 | 74.88387 | 30.00578 | 0.142934 | 27.41667 | 1645 | 26.66 | 20.87 | 19.54 | 1.33
[5 empty] | 2024-02-08 11:39 | 4995.117 | 74.08893 | 30.00217 | 0.1416645 | 27.5 | 1650 | 26.66 | 20.87 | 19.54 | 1.33
[5 empty] | 2024-02-08 11:40 | 4997.504 | 74.19814 | 29.99855 | 0.1418055 | 27.58333 | 1655 | 26.66 | 20.87 | 19.54 | 1.33
[5 empty] | 2024-02-08 11:40 | 5000.6875 | 74.46697 | 29.99494 | 0.1422287 | 27.66667 | 1660 | 26.66 | 20.87 | 19.54 | 1.33
[5 empty] | 2024-02-08 11:40 | 5000.6875 | 73.28531 | 29.97685 | 0.1399718 | 27.75 | 1665 | 26.66 | 20.87 | 19.54 | 1.33
[5 empty] | 2024-02-08 11:40 | 4999.096 | 74.96009 | 29.94792 | 0.1432161 | 27.83333 | 1670 | 26.66 | 20.87 | 19.54 | 1.33
[5 empty] | 2024-02-08 11:40 | 4998.3 | 75.9078 | 29.93707 | 0.1450499 | 27.91667 | 1675 | 26.66 | 20.87 | 19.54 | 1.33
[5 empty] | 2024-02-08 11:40 | 5003.075 | 75.98032 | 29.94068 | 0.1450499 | 28 | 1680 | 26.66 | 20.87 | 19.54 | 1.33
[5 empty] | 2024-02-08 11:40 | 5002.677 | 75.16154 | 29.93707 | 0.1434982 | 28.08333 | 1685 | 26.66 | 20.78 | 19.37 | 1.41
[5 empty] | 2024-02-08 11:40 | 4999.892 | 74.38126 | 29.9443 | 0.1420876 | 28.16667 | 1690 | 26.66 | 20.78 | 19.37 | 1.41
[5 empty] | 2024-02-08 11:40 | 5006.655 | 75.59103 | 29.93707 | 0.1442035 | 28.25 | 1695 | 26.66 | 20.78 | 19.37 | 1.41
[5 empty] | 2024-02-08 11:40 | 4998.698 | 75.61856 | 29.92622 | 0.1444857 | 28.33333 | 1700 | 26.66 | 20.78 | 19.37 | 1.41
[5 empty] | 2024-02-08 11:40 | 4998.3 | 73.9885 | 29.91175 | 0.1413824 | 28.41667 | 1705 | 26.66 | 20.78 | 19.37 | 1.41
[5 empty] | 2024-02-08 11:40 | 5003.87 | 74.58827 | 29.90813 | 0.1423698 | 28.5 | 1710 | 26.66 | 20.78 | 19.37 | 1.41
[5 empty] | 2024-02-08 11:41 | 5003.87 | 75.8446 | 29.9009 | 0.1447678 | 28.58333 | 1715 | 26.66 | 20.78 | 19.37 | 1.41
[5 empty] | 2024-02-08 11:41 | 4994.719 | 74.23055 | 29.89366 | 0.1419466 | 28.66667 | 1720 | 26.66 | 20.78 | 19.37 | 1.41
[5 empty] | 2024-02-08 11:41 | 5000.6875 | 74.76238 | 29.89005 | 0.1427929 | 28.75 | 1725 | 26.66 | 20.78 | 19.37 | 1.41
[5 empty] | 2024-02-08 11:41 | 5000.289 | 73.87024 | 29.8828125 | 0.1411002 | 28.83333 | 1730 | 26.66 | 20.78 | 19.37 | 1.41
[5 empty] | 2024-02-08 11:41 | 4999.892 | 74.89818 | 29.87558 | 0.1430751 | 28.91667 | 1735 | 26.66 | 20.78 | 19.37 | 1.41
[5 empty] | 2024-02-08 11:41 | 4998.698 | 73.32996 | 29.86473 | 0.1401128 | 29 | 1740 | 26.66 | 20.78 | 19.37 | 1.41
[5 empty] | 2024-02-08 11:41 | 5008.247 | 75.31919 | 29.8575 | 0.1436393 | 29.08333 | 1745 | 26.66 | 20.51 | 19.19 | 1.32
[5 empty] | 2024-02-08 11:41 | 5005.859375 | 75.35724 | 29.83941 | 0.1437804 | 29.16667 | 1750 | 26.66 | 20.51 | 19.19 | 1.32
[5 empty] | 2024-02-08 11:41 | 4999.892 | 74.97202 | 29.82494 | 0.1432161 | 29.25 | 1755 | 26.66 | 20.51 | 19.19 | 1.32
[5 empty] | 2024-02-08 11:41 | 4999.096 | 76.36288 | 29.82132 | 0.1458963 | 29.33333 | 1760 | 26.66 | 20.51 | 19.19 | 1.32
[5 empty] | 2024-02-08 11:41 | 5002.278 | 77.3719 | 29.82856 | 0.14773 | 29.41667 | 1765 | 26.66 | 20.51 | 19.19 | 1.32
[5 empty] | 2024-02-08 11:41 | 4999.892 | 76.81809 | 29.82856 | 0.1467426 | 29.5 | 1770 | 26.66 | 20.51 | 19.19 | 1.32
[5 empty] | 2024-02-08 11:42 | 4999.494 | 77.91953 | 29.82856 | 0.1488585 | 29.58333 | 1775 | 26.66 | 20.51 | 19.19 | 1.32
[5 empty] | 2024-02-08 11:42 | 5006.655 | 76.33044 | 29.81771 | 0.1456141 | 29.66667 | 1780 | 26.66 | 20.51 | 19.19 | 1.32
[5 empty] | 2024-02-08 11:42 | 5003.472 | 76.57753 | 29.80324 | 0.1461784 | 29.75 | 1785 | 26.66 | 20.51 | 19.19 | 1.32
[5 empty] | 2024-02-08 11:42 | 4997.504 | 75.52668 | 29.79601 | 0.1443446 | 29.83333 | 1790 | 26.66 | 20.51 | 19.19 | 1.32
[5 empty] | 2024-02-08 11:42 | 5001.085 | 75.06377 | 29.79601 | 0.1433572 | 29.91667 | 1795 | 26.66 | 20.51 | 19.19 | 1.32
[5 empty] | 2024-02-08 11:42 | 5005.064 | 76.45404 | 29.79239 | 0.1458963 | 30 | 1800 | 26.66 | 20.51 | 19.19 | 1.32
[5 empty] | 2024-02-08 11:42 | 4998.698 | 75.61856 | 29.78154 | 0.1444857 | 30.08333 | 1805 | 26.48 | 20.34 | 19.01 | 1.33
[5 empty] | 2024-02-08 11:42 | 4997.504 | 75.89572 | 29.77792 | 0.1450499 | 30.16667 | 1810 | 26.48 | 20.34 | 19.01 | 1.33
[5 empty] | 2024-02-08 11:42 | 5006.257 | 77.1377 | 29.76707 | 0.1471658 | 30.25 | 1815 | 26.48 | 20.34 | 19.01 | 1.33
[5 empty] | 2024-02-08 11:42 | 5002.278 | 76.41149 | 29.75984 | 0.1458963 | 30.33333 | 1820 | 26.48 | 20.34 | 19.01 | 1.33
[5 empty] | 2024-02-08 11:42 | 4996.311 | 75.50864 | 29.74537 | 0.1443446 | 30.41667 | 1825 | 26.48 | 20.34 | 19.01 | 1.33
[5 empty] | 2024-02-08 11:42 | 5000.289 | 76.45497 | 29.72005 | 0.1460373 | 30.5 | 1830 | 26.48 | 20.34 | 19.01 | 1.33
[5 empty] | 2024-02-08 11:43 | 5004.666 | 76.66971 | 29.7092 | 0.1463194 | 30.58333 | 1835 | 26.48 | 20.34 | 19.01 | 1.33
[5 empty] | 2024-02-08 11:43 | 4996.311 | 76.54172 | 29.6875 | 0.1463194 | 30.66667 | 1840 | 26.48 | 20.34 | 19.01 | 1.33
[5 empty] | 2024-02-08 11:43 | 4999.096 | 76.80586 | 29.66942 | 0.1467426 | 30.75 | 1845 | 26.48 | 20.34 | 19.01 | 1.33
[5 empty] | 2024-02-08 11:43 | 5002.677 | 76.787 | 29.67303 | 0.1466016 | 30.83333 | 1850 | 26.48 | 20.34 | 19.01 | 1.33
[5 empty] | 2024-02-08 11:43 | 5000.289 | 76.01186 | 29.66942 | 0.145191 | 30.91667 | 1855 | 26.48 | 20.34 | 19.01 | 1.33
[5 empty] | 2024-02-08 11:43 | 4993.526 | 75.54031 | 29.66218 | 0.1444857 | 31 | 1860 | 26.39 | 20.25 | 18.75 | 1.5
[5 empty] | 2024-02-08 11:43 | 5001.085 | 75.28537 | 29.65495 | 0.1437804 | 31.08333 | 1865 | 26.39 | 20.25 | 18.75 | 1.5
[5 empty] | 2024-02-08 11:43 | 5003.472 | 76.57753 | 29.64771 | 0.1461784 | 31.16667 | 1870 | 26.39 | 20.25 | 18.75 | 1.5
[5 empty] | 2024-02-08 11:43 | 4994.322 | 75.62611 | 29.6224 | 0.1446267 | 31.25 | 1875 | 26.39 | 20.25 | 18.75 | 1.5
[5 empty] | 2024-02-08 11:43 | 5001.085 | 76.83643 | 29.6224 | 0.1467426 | 31.33333 | 1880 | 26.39 | 20.25 | 18.75 | 1.5
[5 empty] | 2024-02-08 11:43 | 4999.096 | 77.24886 | 29.61878 | 0.147589 | 31.41667 | 1885 | 26.39 | 20.25 | 18.75 | 1.5
[5 empty] | 2024-02-08 11:44 | 5000.6875 | 77.12574 | 29.60793 | 0.1473069 | 31.5 | 1890 | 26.39 | 20.25 | 18.75 | 1.5
[5 empty] | 2024-02-08 11:44 | 4997.504 | 74.71479 | 29.60793 | 0.1427929 | 31.58333 | 1895 | 26.39 | 20.25 | 18.75 | 1.5
[5 empty] | 2024-02-08 11:44 | 5000.289 | 76.0857 | 29.59708 | 0.145332 | 31.66667 | 1900 | 26.39 | 20.25 | 18.75 | 1.5
[5 empty] | 2024-02-08 11:44 | 5005.064 | 76.3062 | 29.59708 | 0.1456141 | 31.75 | 1905 | 26.39 | 20.25 | 18.75 | 1.5
[5 empty] | 2024-02-08 11:44 | 4999.892 | 74.97202 | 29.58984375 | 0.1432161 | 31.83333 | 1910 | 26.39 | 20.25 | 18.75 | 1.5
[5 empty] | 2024-02-08 11:44 | 5002.278 | 74.71229 | 29.57176 | 0.1426519 | 31.91667 | 1915 | 26.39 | 20.25 | 18.75 | 1.5
[5 empty] | 2024-02-08 11:44 | 5000.289 | 76.30726 | 29.56453 | 0.1457552 | 32 | 1920 | 26.21 | 19.81 | 18.4 | 1.41
[5 empty] | 2024-02-08 11:44 | 5002.278 | 75.30333 | 29.55368 | 0.1437804 | 32.08333 | 1925 | 26.21 | 19.81 | 18.4 | 1.41
[5 empty] | 2024-02-08 11:44 | 5001.483 | 77.06413 | 29.53559 | 0.1471658 | 32.16667 | 1930 | 26.21 | 19.81 | 18.4 | 1.41
[5 empty] | 2024-02-08 11:44 | 5005.064 | 75.64092 | 29.51389 | 0.1443446 | 32.25 | 1935 | 26.21 | 19.81 | 18.4 | 1.41
[5 empty] | 2024-02-08 11:44 | 5006.655 | 75.29525 | 29.49942 | 0.1436393 | 32.33333 | 1940 | 26.21 | 19.81 | 18.4 | 1.41
[5 empty] | 2024-02-08 11:44 | 4999.096 | 74.29559 | 29.47772 | 0.1419466 | 32.41667 | 1945 | 26.21 | 19.81 | 18.4 | 1.41
[5 empty] | 2024-02-08 11:44 | 4997.504 | 75.01003 | 29.47049 | 0.1433572 | 32.5 | 1950 | 26.21 | 19.81 | 18.4 | 1.41
[5 empty] | 2024-02-08 11:45 | 5002.677 | 74.86602 | 29.45602 | 0.142934 | 32.58333 | 1955 | 26.21 | 19.81 | 18.4 | 1.41
[5 empty] | 2024-02-08 11:45 | 4998.3 | 74.20995 | 29.44155 | 0.1418055 | 32.66667 | 1960 | 26.21 | 19.81 | 18.4 | 1.41
[5 empty] | 2024-02-08 11:45 | 4998.3 | 73.17649 | 29.42708 | 0.1398307 | 32.75 | 1965 | 26.21 | 19.81 | 18.4 | 1.41
[5 empty] | 2024-02-08 11:45 | 5001.483 | 76.76868 | 29.41985 | 0.1466016 | 32.83333 | 1970 | 26.21 | 19.81 | 18.4 | 1.41
[5 empty] | 2024-02-08 11:45 | 5007.053 | 75.15335 | 29.409 | 0.1433572 | 32.91667 | 1975 | 26.21 | 19.81 | 18.4 | 1.41
[5 empty] | 2024-02-08 11:45 | 4996.311 | 76.02517 | 29.39815 | 0.145332 | 33 | 1980 | 26.03 | 19.72 | 18.22 | 1.5
[5 empty] | 2024-02-08 11:45 | 5001.085 | 75.50694 | 29.3873 | 0.1442035 | 33.08333 | 1985 | 26.03 | 19.72 | 18.22 | 1.5
[5 empty] | 2024-02-08 11:45 | 5002.677 | 74.4966 | 29.3656 | 0.1422287 | 33.16667 | 1990 | 26.03 | 19.72 | 18.22 | 1.5
[5 empty] | 2024-02-08 11:45 | 5000.6875 | 74.2454 | 29.33666 | 0.1418055 | 33.25 | 1995 | 26.03 | 19.72 | 18.22 | 1.5
[5 empty] | 2024-02-08 11:45 | 4990.741 | 74.8348 | 29.33304 | 0.1432161 | 33.33333 | 2000 | 26.03 | 19.72 | 18.22 | 1.5
[5 empty] | 2024-02-08 11:45 | 5004.268 | 74.44637 | 29.32943 | 0.1420876 | 33.41667 | 2005 | 26.03 | 19.72 | 18.22 | 1.5
[5 empty] | 2024-02-08 11:46 | 5000.6875 | 75.7225 | 29.32219 | 0.1446267 | 33.5 | 2010 | 26.03 | 19.72 | 18.22 | 1.5
[5 empty] | 2024-02-08 11:46 | 4991.935 | 75.07388 | 29.31496 | 0.1436393 | 33.58333 | 2015 | 26.03 | 19.72 | 18.22 | 1.5
[5 empty] | 2024-02-08 11:46 | 5004.268 | 74.96374 | 29.30773 | 0.1430751 | 33.66667 | 2020 | 26.03 | 19.72 | 18.22 | 1.5
[5 empty] | 2024-02-08 11:46 | 5008.645 | 77.10052 | 29.29326 | 0.1470248 | 33.75 | 2025 | 26.03 | 19.72 | 18.22 | 1.5
[5 empty] | 2024-02-08 11:46 | 4997.504 | 75.08384 | 29.28241 | 0.1434982 | 33.83333 | 2030 | 26.03 | 19.72 | 18.22 | 1.5
[5 empty] | 2024-02-08 11:46 | 5000.289 | 74.01794 | 29.25347 | 0.1413824 | 33.91667 | 2035 | 26.03 | 19.72 | 18.22 | 1.5
[5 empty] | 2024-02-08 11:46 | 5007.451 | 77.30402 | 29.24624 | 0.1474479 | 34 | 2040 | 25.94 | 19.54 | 18.13 | 1.41
[5 empty] | 2024-02-08 11:46 | 5001.881 | 76.40542 | 29.24262 | 0.1458963 | 34.08333 | 2045 | 25.94 | 19.54 | 18.13 | 1.41
[5 empty] | 2024-02-08 11:46 | 4997.106 | 75.59448 | 29.239 | 0.1444857 | 34.16667 | 2050 | 25.94 | 19.54 | 18.13 | 1.41
[5 empty] | 2024-02-08 11:46 | 5001.483 | 76.62095 | 29.239 | 0.1463194 | 34.25 | 2055 | 25.94 | 19.54 | 18.13 | 1.41
[5 empty] | 2024-02-08 11:46 | 5005.859375 | 77.50124 | 29.22815 | 0.1478711 | 34.33333 | 2060 | 25.94 | 19.54 | 18.13 | 1.41
[5 empty] | 2024-02-08 11:46 | 4995.913 | 75.05992 | 29.21369 | 0.1434982 | 34.41667 | 2065 | 25.94 | 19.54 | 18.13 | 1.41
[5 empty] | 2024-02-08 11:47 | 4999.096 | 75.77223 | 29.19921875 | 0.1447678 | 34.5 | 2070 | 25.94 | 19.54 | 18.13 | 1.41
[5 empty] | 2024-02-08 11:47 | 5001.483 | 77.21187 | 29.19199 | 0.1474479 | 34.58333 | 2075 | 25.94 | 19.54 | 18.13 | 1.41
[5 empty] | 2024-02-08 11:47 | 4999.096 | 76.06754 | 29.1739 | 0.145332 | 34.66667 | 2080 | 25.94 | 19.54 | 18.13 | 1.41
[5 empty] | 2024-02-08 11:47 | 5001.483 | 76.54709 | 29.16305 | 0.1461784 | 34.75 | 2085 | 25.94 | 19.54 | 18.13 | 1.41
[5 empty] | 2024-02-08 11:47 | 5000.289 | 77.26731 | 29.14497 | 0.147589 | 34.83333 | 2090 | 25.94 | 19.54 | 18.13 | 1.41
[5 empty] | 2024-02-08 11:47 | 5005.859375 | 77.64909 | 29.12688 | 0.1481532 | 34.91667 | 2095 | 25.94 | 19.54 | 18.13 | 1.41
[5 empty] | 2024-02-08 11:47 | 4996.709 | 77.06438 | 29.11603 | 0.1473069 | 35 | 2100 | 25.94 | 19.54 | 18.13 | 1.41
[5 empty] | 2024-02-08 11:47 | 4996.311 | 77.05825 | 29.1088 | 0.1473069 | 35.08333 | 2105 | 25.94 | 19.54 | 18.13 | 1.41
[5 empty] | 2024-02-08 11:47 | 5006.257 | 79.13399 | 29.10518 | 0.1509744 | 35.16667 | 2110 | 25.94 | 19.54 | 18.13 | 1.41
[5 empty] | 2024-02-08 11:47 | 5001.881 | 78.62159 | 29.09071 | 0.150128 | 35.25 | 2115 | 25.94 | 19.54 | 18.13 | 1.41
[5 empty] | 2024-02-08 11:47 | 4998.3 | 75.46488 | 29.07625 | 0.1442035 | 35.33333 | 2120 | 25.94 | 19.54 | 18.13 | 1.41
[5 empty] | 2024-02-08 11:47 | 5004.268 | 77.03316 | 29.07263 | 0.1470248 | 35.41667 | 2125 | 25.94 | 19.54 | 18.13 | 1.41
[5 empty] | 2024-02-08 11:48 | 5000.289 | 77.85807 | 29.05816 | 0.1487174 | 35.5 | 2130 | 25.94 | 19.54 | 18.13 | 1.41
[5 empty] | 2024-02-08 11:48 | 5000.289 | 78.52273 | 29.03284 | 0.149987 | 35.58333 | 2135 | 25.94 | 19.54 | 18.13 | 1.41
[5 empty] | 2024-02-08 11:48 | 5001.085 | 77.27961 | 29.02561 | 0.147589 | 35.66667 | 2140 | 25.94 | 19.54 | 18.13 | 1.41
[5 empty] | 2024-02-08 11:48 | 5007.053 | 78.33313 | 29.01838 | 0.1494227 | 35.75 | 2145 | 25.94 | 19.54 | 18.13 | 1.41
[5 empty] | 2024-02-08 11:48 | 5000.6875 | 79.41524 | 29.01838 | 0.1516797 | 35.83333 | 2150 | 25.94 | 19.54 | 18.13 | 1.41
[5 empty] | 2024-02-08 11:48 | 4993.923 | 78.93903 | 29.00390625 | 0.1509744 | 35.91667 | 2155 | 25.94 | 19.54 | 18.13 | 1.41
[5 empty] | 2024-02-08 11:48 | 5003.87 | 78.94846 | 29.01114 | 0.1506923 | 36 | 2160 | 25.76 | 19.37 | 17.96 | 1.41
[5 empty] | 2024-02-08 11:48 | 5001.085 | 78.90452 | 28.98582 | 0.1506923 | 36.08333 | 2165 | 25.76 | 19.37 | 17.96 | 1.41
[5 empty] | 2024-02-08 11:48 | 5000.289 | 77.48883 | 28.97497 | 0.1480121 | 36.16667 | 2170 | 25.76 | 19.37 | 17.96 | 1.41
[5 empty] | 2024-02-08 11:48 | 4999.892 | 78.81186 | 28.96774 | 0.1505512 | 36.25 | 2175 | 25.76 | 19.37 | 17.96 | 1.41
[5 empty] | 2024-02-08 11:48 | 5004.268 | 78.95473 | 28.96412 | 0.1506923 | 36.33333 | 2180 | 25.76 | 19.37 | 17.96 | 1.41
[5 empty] | 2024-02-08 11:48 | 5000.289 | 77.34113 | 28.95689 | 0.14773 | 36.41667 | 2185 | 25.76 | 19.37 | 17.96 | 1.41
[5 empty] | 2024-02-08 11:49 | 4996.311 | 76.83687 | 28.94604 | 0.1468837 | 36.5 | 2190 | 25.76 | 19.37 | 17.96 | 1.41
[5 empty] | 2024-02-08 11:49 | 5002.278 | 76.70702 | 28.92433 | 0.1464605 | 36.58333 | 2195 | 25.76 | 19.37 | 17.96 | 1.41
[5 empty] | 2024-02-08 11:49 | 5001.881 | 76.4793 | 28.90625 | 0.1460373 | 36.66667 | 2200 | 25.76 | 19.37 | 17.96 | 1.41
[5 empty] | 2024-02-08 11:49 | 5001.881 | 75.96219 | 28.8954 | 0.1450499 | 36.75 | 2205 | 25.76 | 19.37 | 17.96 | 1.41
[5 empty] | 2024-02-08 11:49 | 5000.6875 | 76.90417 | 28.88093 | 0.1468837 | 36.83333 | 2210 | 25.76 | 19.37 | 17.96 | 1.41
[5 empty] | 2024-02-08 11:49 | 5003.472 | 77.3165 | 28.85923 | 0.147589 | 36.91667 | 2215 | 25.76 | 19.37 | 17.96 | 1.41
[5 empty] | 2024-02-08 11:49 | 5000.6875 | 77.19959 | 28.852 | 0.1474479 | 37 | 2220 | 25.67 | 19.28 | 17.78 | 1.5
[5 empty] | 2024-02-08 11:49 | 4997.504 | 74.86242 | 28.852 | 0.1430751 | 37.08333 | 2225 | 25.67 | 19.28 | 17.78 | 1.5
[5 empty] | 2024-02-08 11:49 | 5002.677 | 77.82137 | 28.84838 | 0.1485764 | 37.16667 | 2230 | 25.67 | 19.28 | 17.78 | 1.5
[5 empty] | 2024-02-08 11:49 | 5001.881 | 77.29191 | 28.852 | 0.147589 | 37.25 | 2235 | 25.67 | 19.28 | 17.78 | 1.5
[5 empty] | 2024-02-08 11:49 | 5001.881 | 78.03062 | 28.82668 | 0.1489996 | 37.33333 | 2240 | 25.67 | 19.28 | 17.78 | 1.5
[5 empty] | 2024-02-08 11:49 | 5000.6875 | 76.97804 | 28.82306 | 0.1470248 | 37.41667 | 2245 | 25.67 | 19.28 | 17.78 | 1.5
[5 empty] | 2024-02-08 11:50 | 5005.064 | 78.74554 | 28.80859375 | 0.1502691 | 37.5 | 2250 | 25.67 | 19.28 | 17.78 | 1.5
[5 empty] | 2024-02-08 11:50 | 5000.6875 | 76.75647 | 28.79413 | 0.1466016 | 37.58333 | 2255 | 25.67 | 19.28 | 17.78 | 1.5
[5 empty] | 2024-02-08 11:50 | 4993.526 | 77.08904 | 28.77966 | 0.1474479 | 37.66667 | 2260 | 25.67 | 19.28 | 17.78 | 1.5
[5 empty] | 2024-02-08 11:50 | 5007.849 | 79.15914 | 28.77243 | 0.1509744 | 37.75 | 2265 | 25.67 | 19.28 | 17.78 | 1.5
[5 empty] | 2024-02-08 11:50 | 5004.268 | 78.73302 | 28.76519 | 0.1502691 | 37.83333 | 2270 | 25.67 | 19.28 | 17.78 | 1.5
[5 empty] | 2024-02-08 11:50 | 4995.117 | 78.14639 | 28.76157 | 0.1494227 | 37.91667 | 2275 | 25.67 | 19.28 | 17.78 | 1.5
[5 empty] | 2024-02-08 11:50 | 5000.6875 | 77.93813 | 28.74349 | 0.1488585 | 38 | 2280 | 25.58 | 19.1 | 17.69 | 1.41
[5 empty] | 2024-02-08 11:50 | 5004.268 | 79.32429 | 28.72179 | 0.1513976 | 38.08333 | 2285 | 25.58 | 19.1 | 17.69 | 1.41
[5 empty] | 2024-02-08 11:50 | 5001.085 | 78.75681 | 28.71456 | 0.1504101 | 38.16667 | 2290 | 25.58 | 19.1 | 17.69 | 1.41
[5 empty] | 2024-02-08 11:50 | 4999.494 | 78.43639 | 28.70732 | 0.1498459 | 38.25 | 2295 | 25.58 | 19.1 | 17.69 | 1.41
[5 empty] | 2024-02-08 11:50 | 5005.064 | 78.22811 | 28.70009 | 0.1492817 | 38.33333 | 2300 | 25.58 | 19.1 | 17.69 | 1.41
[5 empty] | 2024-02-08 11:50 | 5001.483 | 77.95053 | 28.70009 | 0.1488585 | 38.41667 | 2305 | 25.58 | 19.1 | 17.69 | 1.41
[5 empty] | 2024-02-08 11:51 | 4998.3 | 78.27002 | 28.69285 | 0.1495638 | 38.5 | 2310 | 25.58 | 19.1 | 17.69 | 1.41
[5 empty] | 2024-02-08 11:51 | 5003.472 | 78.86829 | 28.68562 | 0.1505512 | 38.58333 | 2315 | 25.58 | 19.1 | 17.69 | 1.41
[5 empty] | 2024-02-08 11:51 | 5008.645 | 79.17172 | 28.67477 | 0.1509744 | 38.66667 | 2320 | 25.58 | 19.1 | 17.69 | 1.41
[5 empty] | 2024-02-08 11:51 | 4994.322 | 78.50278 | 28.65668 | 0.150128 | 38.75 | 2325 | 25.58 | 19.1 | 17.69 | 1.41
[5 empty] | 2024-02-08 11:51 | 4997.504 | 78.03613 | 28.64945 | 0.1491406 | 38.83333 | 2330 | 25.58 | 19.1 | 17.69 | 1.41
[5 empty] | 2024-02-08 11:51 | 5002.278 | 77.88905 | 28.64222 | 0.1487174 | 38.91667 | 2335 | 25.49 | 19.1 | 17.69 | 1.41
[5 empty] | 2024-02-08 11:51 | 5002.677 | 79.07739 | 28.63136 | 0.1509744 | 39 | 2340 | 25.49 | 19.01 | 17.6 | 1.41
[5 empty] | 2024-02-08 11:51 | 4998.698 | 78.12861 | 28.62051 | 0.1492817 | 39.08333 | 2345 | 25.49 | 19.01 | 17.6 | 1.41
[5 empty] | 2024-02-08 11:51 | 5001.483 | 78.54147 | 28.62051 | 0.149987 | 39.16667 | 2350 | 25.49 | 19.01 | 17.6 | 1.41
[5 empty] | 2024-02-08 11:51 | 5000.289 | 78.15347 | 28.61328125 | 0.1492817 | 39.25 | 2355 | 25.49 | 19.01 | 17.6 | 1.41
[5 empty] | 2024-02-08 11:51 | 4998.3 | 78.27002 | 28.60243 | 0.1495638 | 39.33333 | 2360 | 25.49 | 19.01 | 17.6 | 1.41
[5 empty] | 2024-02-08 11:52 | 4993.923 | 77.16894 | 28.59158 | 0.147589 | 39.41667 | 2365 | 25.49 | 19.01 | 17.6 | 1.41
[5 empty] | 2024-02-08 11:52 | 5001.483 | 78.6892 | 28.58073 | 0.1502691 | 39.5 | 2370 | 25.49 | 19.01 | 17.6 | 1.41
[5 empty] | 2024-02-08 11:52 | 5004.268 | 78.51131 | 28.57711 | 0.1498459 | 39.58333 | 2375 | 25.49 | 19.01 | 17.6 | 1.41
[5 empty] | 2024-02-08 11:52 | 4997.902 | 78.04234 | 28.56626 | 0.1491406 | 39.66667 | 2380 | 25.49 | 19.01 | 17.6 | 1.41
[5 empty] | 2024-02-08 11:52 | 5005.859375 | 79.05379 | 28.55179 | 0.1508333 | 39.75 | 2385 | 25.49 | 19.01 | 17.6 | 1.41
[5 empty] | 2024-02-08 11:52 | 5005.064 | 79.48474 | 28.54456 | 0.1516797 | 39.83333 | 2390 | 25.49 | 19.01 | 17.6 | 1.41
[5 empty] | 2024-02-08 11:52 | 4997.902 | 79.37101 | 28.54094 | 0.1516797 | 39.91667 | 2395 | 25.4 | 19.01 | 17.6 | 1.41
[5 empty] | 2024-02-08 11:52 | 4997.504 | 77.22427 | 28.53371 | 0.147589 | 40 | 2400 | 25.4 | 18.93 | 17.57 | 1.36
[5 empty] | 2024-02-08 11:52 | 5005.461 | 78.45609 | 28.51924 | 0.1497048 | 40.08333 | 2405 | 25.4 | 18.93 | 17.57 | 1.36
[5 empty] | 2024-02-08 11:52 | 5001.881 | 77.73512 | 28.51924 | 0.1484353 | 40.16667 | 2410 | 25.4 | 18.93 | 17.57 | 1.36
[5 empty] | 2024-02-08 11:52 | 5001.483 | 78.46761 | 28.50839 | 0.1498459 | 40.25 | 2415 | 25.4 | 18.93 | 17.57 | 1.36
[5 empty] | 2024-02-08 11:52 | 5004.268 | 80.13725 | 28.50477 | 0.1529492 | 40.33333 | 2420 | 25.4 | 18.93 | 17.57 | 1.36
[5 empty] | 2024-02-08 11:53 | 5003.87 | 79.90917 | 28.49031 | 0.152526 | 40.41667 | 2425 | 25.4 | 18.93 | 17.57 | 1.36
[5 empty] | 2024-02-08 11:53 | 4997.504 | 78.33137 | 28.48307 | 0.1497048 | 40.5 | 2430 | 25.4 | 18.93 | 17.57 | 1.36
[5 empty] | 2024-02-08 11:53 | 4999.892 | 78.22109 | 28.47584 | 0.1494227 | 40.58333 | 2435 | 25.4 | 18.93 | 17.57 | 1.36
[5 empty] | 2024-02-08 11:53 | 5003.075 | 79.23147 | 28.46861 | 0.1512565 | 40.66667 | 2440 | 25.4 | 18.93 | 17.57 | 1.36
[5 empty] | 2024-02-08 11:53 | 4999.494 | 78.73174 | 28.4469 | 0.1504101 | 40.75 | 2445 | 25.4 | 18.93 | 17.57 | 1.36
[5 empty] | 2024-02-08 11:53 | 4995.515 | 78.00507 | 28.4469 | 0.1491406 | 40.83333 | 2450 | 25.4 | 18.93 | 17.57 | 1.36
[5 empty] | 2024-02-08 11:53 | 5002.677 | 79.37293 | 28.45052 | 0.1515386 | 40.91667 | 2455 | 25.31 | 18.84 | 17.43 | 1.41
[5 empty] | 2024-02-08 11:53 | 5003.472 | 79.16387 | 28.45414 | 0.1511154 | 41 | 2460 | 25.31 | 18.84 | 17.43 | 1.41
[5 empty] | 2024-02-08 11:53 | 4997.504 | 78.70041 | 28.46499 | 0.1504101 | 41.08333 | 2465 | 25.31 | 18.84 | 17.43 | 1.41
[5 empty] | 2024-02-08 11:53 | 5000.289 | 78.44888 | 28.45052 | 0.1498459 | 41.16667 | 2470 | 25.31 | 18.84 | 17.43 | 1.41
[5 empty] | 2024-02-08 11:53 | 5005.064 | 80.44567 | 28.44328 | 0.1535134 | 41.25 | 2475 | 25.31 | 18.84 | 17.43 | 1.41
[5 empty] | 2024-02-08 11:53 | 4998.698 | 78.20242 | 28.42882 | 0.1494227 | 41.33333 | 2480 | 25.31 | 18.84 | 17.43 | 1.41
[5 empty] | 2024-02-08 11:54 | 4995.913 | 79.04427 | 28.4252 | 0.1511154 | 41.41667 | 2485 | 25.31 | 18.84 | 17.43 | 1.41
[5 empty] | 2024-02-08 11:54 | 5001.881 | 78.62159 | 28.42882 | 0.150128 | 41.5 | 2490 | 25.31 | 18.84 | 17.43 | 1.41
[5 empty] | 2024-02-08 11:54 | 5003.472 | 78.94218 | 28.43244 | 0.1506923 | 41.58333 | 2495 | 25.31 | 18.84 | 17.43 | 1.41
[5 empty] | 2024-02-08 11:54 | 4994.719 | 79.68928 | 28.43244 | 0.152385 | 41.66667 | 2500 | 25.31 | 18.84 | 17.43 | 1.41
[5 empty] | 2024-02-08 11:54 | 5001.881 | 78.10448 | 28.41796875 | 0.1491406 | 41.75 | 2505 | 25.31 | 18.84 | 17.43 | 1.41
[5 empty] | 2024-02-08 11:54 | 5007.053 | 79.36844 | 28.42159 | 0.1513976 | 41.83333 | 2510 | 25.31 | 18.84 | 17.43 | 1.41
[5 empty] | 2024-02-08 11:54 | 5000.6875 | 77.86428 | 28.42882 | 0.1487174 | 41.91667 | 2515 | 25.31 | 18.75 | 17.43 | 1.32
[5 empty] | 2024-02-08 11:54 | 5000.289 | 78.07961 | 28.4252 | 0.1491406 | 42 | 2520 | 25.31 | 18.75 | 17.43 | 1.32
[5 empty] | 2024-02-08 11:54 | 5002.278 | 79.29276 | 28.41796875 | 0.1513976 | 42.08333 | 2525 | 25.31 | 18.75 | 17.43 | 1.32
[5 empty] | 2024-02-08 11:54 | 5002.278 | 79.51436 | 28.39989 | 0.1518207 | 42.16667 | 2530 | 25.31 | 18.75 | 17.43 | 1.32
[5 empty] | 2024-02-08 11:54 | 4995.515 | 79.18555 | 28.39265 | 0.1513976 | 42.25 | 2535 | 25.31 | 18.75 | 17.43 | 1.32
[5 empty] | 2024-02-08 11:54 | 4999.096 | 79.2423 | 28.38542 | 0.1513976 | 42.33333 | 2540 | 25.31 | 18.75 | 17.43 | 1.32
[5 empty] | 2024-02-08 11:55 | 5009.042 | 80.06574 | 28.38542 | 0.1526671 | 42.41667 | 2545 | 25.31 | 18.75 | 17.43 | 1.32
[5 empty] | 2024-02-08 11:55 | 4999.892 | 78.81186 | 28.37457 | 0.1505512 | 42.5 | 2550 | 25.31 | 18.75 | 17.43 | 1.32
[5 empty] | 2024-02-08 11:55 | 4998.698 | 78.9407 | 28.35287 | 0.1508333 | 42.58333 | 2555 | 25.31 | 18.75 | 17.43 | 1.32
[5 empty] | 2024-02-08 11:55 | 5005.461 | 77.34724 | 28.35287 | 0.147589 | 42.66667 | 2560 | 25.31 | 18.75 | 17.43 | 1.32
[5 empty] | 2024-02-08 11:55 | 4997.504 | 79.6599 | 28.34563 | 0.1522439 | 42.75 | 2565 | 25.31 | 18.75 | 17.43 | 1.32
[5 empty] | 2024-02-08 11:55 | 4999.892 | 78.29494 | 28.34925 | 0.1495638 | 42.83333 | 2570 | 25.31 | 18.75 | 17.43 | 1.32
[5 empty] | 2024-02-08 11:55 | 5000.6875 | 79.34137 | 28.34925 | 0.1515386 | 42.91667 | 2575 | 25.22 | 18.75 | 17.43 | 1.32
[5 empty] | 2024-02-08 11:55 | 5000.6875 | 80.67075 | 28.35287 | 0.1540777 | 43 | 2580 | 25.22 | 18.75 | 17.43 | 1.32
[5 empty] | 2024-02-08 11:55 | 4997.902 | 78.63287 | 28.34563 | 0.1502691 | 43.08333 | 2585 | 25.22 | 18.75 | 17.43 | 1.32
[5 empty] | 2024-02-08 11:55 | 4999.096 | 77.54418 | 28.32755 | 0.1481532 | 43.16667 | 2590 | 25.22 | 18.75 | 17.43 | 1.32
[5 empty] | 2024-02-08 11:55 | 5006.257 | 78.54252 | 28.31308 | 0.1498459 | 43.25 | 2595 | 25.22 | 18.75 | 17.43 | 1.32
[5 empty] | 2024-02-08 11:55 | 4999.096 | 79.16846 | 28.30946 | 0.1512565 | 43.33333 | 2600 | 25.22 | 18.75 | 17.43 | 1.32
[5 empty] | 2024-02-08 11:56 | 4997.106 | 79.80116 | 28.29861 | 0.152526 | 43.41667 | 2605 | 25.22 | 18.75 | 17.43 | 1.32
[5 empty] | 2024-02-08 11:56 | 5001.881 | 80.32064 | 28.295 | 0.1533724 | 43.5 | 2610 | 25.22 | 18.75 | 17.43 | 1.32
[5 empty] | 2024-02-08 11:56 | 5004.268 | 80.28506 | 28.28776 | 0.1532313 | 43.58333 | 2615 | 25.22 | 18.75 | 17.43 | 1.32
[5 empty] | 2024-02-08 11:56 | 4996.311 | 78.97677 | 28.28053 | 0.1509744 | 43.66667 | 2620 | 25.22 | 18.75 | 17.43 | 1.32
[5 empty] | 2024-02-08 11:56 | 4999.494 | 79.24861 | 28.27691 | 0.1513976 | 43.75 | 2625 | 25.22 | 18.75 | 17.43 | 1.32
[5 empty] | 2024-02-08 11:56 | 5002.677 | 80.4812 | 28.27691 | 0.1536545 | 43.83333 | 2630 | 25.22 | 18.75 | 17.43 | 1.32
[5 empty] | 2024-02-08 11:56 | 5001.881 | 79.28645 | 28.26968 | 0.1513976 | 43.91667 | 2635 | 25.22 | 18.75 | 17.34 | 1.41
[5 empty] | 2024-02-08 11:56 | 4995.117 | 78.44151 | 28.25159 | 0.149987 | 44 | 2640 | 25.22 | 18.75 | 17.34 | 1.41
[5 empty] | 2024-02-08 11:56 | 5005.064 | 78.44986 | 28.25882 | 0.1497048 | 44.08333 | 2645 | 25.22 | 18.75 | 17.34 | 1.41
[5 empty] | 2024-02-08 11:56 | 5007.053 | 78.40709 | 28.25521 | 0.1495638 | 44.16667 | 2650 | 25.22 | 18.75 | 17.34 | 1.41
[5 empty] | 2024-02-08 11:56 | 4995.913 | 77.56859 | 28.25159 | 0.1482943 | 44.25 | 2655 | 25.22 | 18.75 | 17.34 | 1.41
[5 empty] | 2024-02-08 11:56 | 5000.6875 | 78.60284 | 28.24436 | 0.150128 | 44.33333 | 2660 | 25.22 | 18.75 | 17.34 | 1.41
[5 empty] | 2024-02-08 11:57 | 5005.859375 | 78.6102 | 28.24436 | 0.149987 | 44.41667 | 2665 | 25.22 | 18.75 | 17.34 | 1.41
[5 empty] | 2024-02-08 11:57 | 5001.085 | 79.19997 | 28.24074 | 0.1512565 | 44.5 | 2670 | 25.22 | 18.75 | 17.34 | 1.41
[5 empty] | 2024-02-08 11:57 | 4996.709 | 77.80233 | 28.24436 | 0.1487174 | 44.58333 | 2675 | 25.22 | 18.75 | 17.34 | 1.41
[5 empty] | 2024-02-08 11:57 | 5000.289 | 77.56269 | 28.23713 | 0.1481532 | 44.66667 | 2680 | 25.22 | 18.75 | 17.34 | 1.41
[5 empty] | 2024-02-08 11:57 | 5001.881 | 78.84322 | 28.23351 | 0.1505512 | 44.75 | 2685 | 25.22 | 18.75 | 17.34 | 1.41
[5 empty] | 2024-02-08 11:57 | 5001.085 | 77.42733 | 28.23351 | 0.1478711 | 44.83333 | 2690 | 25.22 | 18.75 | 17.34 | 1.41
[5 empty] | 2024-02-08 11:57 | 5000.6875 | 78.45512 | 28.23351 | 0.1498459 | 44.91667 | 2695 | 25.22 | 18.75 | 17.34 | 1.41
[5 empty] | 2024-02-08 11:57 | 5002.677 | 79.59459 | 28.23713 | 0.1519618 | 45 | 2700 | 25.22 | 18.75 | 17.34 | 1.41
[5 empty] | 2024-02-08 11:57 | 5001.483 | 77.50733 | 28.22989 | 0.1480121 | 45.08333 | 2705 | 25.22 | 18.75 | 17.34 | 1.41
[5 empty] | 2024-02-08 11:57 | 5000.289 | 78.96581 | 28.22989 | 0.1508333 | 45.16667 | 2710 | 25.22 | 18.75 | 17.34 | 1.41
[5 empty] | 2024-02-08 11:57 | 5005.064 | 78.52379 | 28.23351 | 0.1498459 | 45.25 | 2715 | 25.22 | 18.75 | 17.34 | 1.41
[5 empty] | 2024-02-08 11:57 | 5003.472 | 78.7205 | 28.22265625 | 0.1502691 | 45.33333 | 2720 | 25.22 | 18.75 | 17.34 | 1.41
[5 empty] | 2024-02-08 11:58 | 4997.504 | 79.5123 | 28.22265625 | 0.1519618 | 45.41667 | 2725 | 25.22 | 18.75 | 17.34 | 1.41
[5 empty] | 2024-02-08 11:58 | 5007.053 | 79.22053 | 28.21904 | 0.1511154 | 45.5 | 2730 | 25.22 | 18.75 | 17.34 | 1.41
[5 empty] | 2024-02-08 11:58 | 5001.881 | 78.99095 | 28.20819 | 0.1508333 | 45.58333 | 2735 | 25.22 | 18.75 | 17.34 | 1.41
[5 empty] | 2024-02-08 11:58 | 4999.096 | 78.72547 | 28.21181 | 0.1504101 | 45.66667 | 2740 | 25.22 | 18.75 | 17.34 | 1.41
[5 empty] | 2024-02-08 11:58 | 4998.698 | 78.9407 | 28.20457 | 0.1508333 | 45.75 | 2745 | 25.22 | 18.75 | 17.34 | 1.41
[5 empty] | 2024-02-08 11:58 | 5006.257 | 78.83825 | 28.19372 | 0.1504101 | 45.83333 | 2750 | 25.22 | 18.75 | 17.34 | 1.41
[5 empty] | 2024-02-08 11:58 | 5003.87 | 78.72675 | 28.1901 | 0.1502691 | 45.91667 | 2755 | 25.22 | 18.57 | 17.43 | 1.14
[5 empty] | 2024-02-08 11:58 | 4997.106 | 78.10373 | 28.19372 | 0.1492817 | 46 | 2760 | 25.22 | 18.57 | 17.43 | 1.14
[5 empty] | 2024-02-08 11:58 | 4999.494 | 78.58407 | 28.1901 | 0.150128 | 46.08333 | 2765 | 25.22 | 18.57 | 17.43 | 1.14
[5 empty] | 2024-02-08 11:58 | 5007.451 | 79.15286 | 28.1901 | 0.1509744 | 46.16667 | 2770 | 25.22 | 18.57 | 17.43 | 1.14
[5 empty] | 2024-02-08 11:58 | 5002.677 | 78.56022 | 28.18287 | 0.149987 | 46.25 | 2775 | 25.22 | 18.57 | 17.43 | 1.14
[5 empty] | 2024-02-08 11:58 | 4998.698 | 77.75948 | 28.1684 | 0.1485764 | 46.33333 | 2780 | 25.22 | 18.57 | 17.43 | 1.14
[5 empty] | 2024-02-08 11:59 | 5001.085 | 79.34769 | 28.16479 | 0.1515386 | 46.41667 | 2785 | 25.22 | 18.57 | 17.43 | 1.14
[5 empty] | 2024-02-08 11:59 | 5000.6875 | 79.41524 | 28.16117 | 0.1516797 | 46.5 | 2790 | 25.22 | 18.57 | 17.43 | 1.14
[5 empty] | 2024-02-08 11:59 | 5000.289 | 80.22121 | 28.16117 | 0.1532313 | 46.58333 | 2795 | 25.22 | 18.57 | 17.43 | 1.14
[5 empty] | 2024-02-08 11:59 | 5000.289 | 79.18736 | 28.15755 | 0.1512565 | 46.66667 | 2800 | 25.22 | 18.57 | 17.43 | 1.14
[5 empty] | 2024-02-08 11:59 | 5000.289 | 79.77814 | 28.1467 | 0.152385 | 46.75 | 2805 | 25.22 | 18.57 | 17.43 | 1.14
[5 empty] | 2024-02-08 11:59 | 5002.677 | 81.66334 | 28.125 | 0.1559114 | 46.83333 | 2810 | 25.22 | 18.57 | 17.43 | 1.14
[5 empty] | 2024-02-08 11:59 | 4997.504 | 78.33137 | 28.12138 | 0.1497048 | 46.91667 | 2815 | 25.13 | 18.66 | 17.25 | 1.41
[5 empty] | 2024-02-08 11:59 | 5006.655 | 79.95364 | 28.12138 | 0.152526 | 47 | 2820 | 25.13 | 18.66 | 17.25 | 1.41
[5 empty] | 2024-02-08 11:59 | 5001.085 | 80.67718 | 28.12138 | 0.1540777 | 47.08333 | 2825 | 25.13 | 18.66 | 17.25 | 1.41
[5 empty] | 2024-02-08 11:59 | 4999.494 | 79.24861 | 28.125 | 0.1513976 | 47.16667 | 2830 | 25.13 | 18.66 | 17.25 | 1.41
[5 empty] | 2024-02-08 11:59 | 4999.892 | 80.43639 | 28.12138 | 0.1536545 | 47.25 | 2835 | 25.13 | 18.66 | 17.25 | 1.41
[5 empty] | 2024-02-08 11:59 | 5006.257 | 78.24677 | 28.12138 | 0.1492817 | 47.33333 | 2840 | 25.13 | 18.66 | 17.25 | 1.41
[5 empty] | 2024-02-08 12:00 | 5001.085 | 80.75103 | 28.11415 | 0.1542187 | 47.41667 | 2845 | 25.13 | 18.66 | 17.25 | 1.41
[5 empty] | 2024-02-08 12:00 | 4996.709 | 77.80233 | 28.1033 | 0.1487174 | 47.5 | 2850 | 25.13 | 18.66 | 17.25 | 1.41
[5 empty] | 2024-02-08 12:00 | 5007.053 | 79.51633 | 28.1033 | 0.1516797 | 47.58333 | 2855 | 25.13 | 18.66 | 17.25 | 1.41
[5 empty] | 2024-02-08 12:00 | 5003.472 | 80.05062 | 28.09607 | 0.1528082 | 47.66667 | 2860 | 25.13 | 18.66 | 17.25 | 1.41
[5 empty] | 2024-02-08 12:00 | 5001.483 | 78.83694 | 28.08883 | 0.1505512 | 47.75 | 2865 | 25.13 | 18.66 | 17.25 | 1.41
[5 empty] | 2024-02-08 12:00 | 4999.892 | 79.03336 | 28.09245 | 0.1509744 | 47.83333 | 2870 | 25.13 | 18.66 | 17.25 | 1.41
[5 empty] | 2024-02-08 12:00 | 5008.645 | 79.76351 | 28.08883 | 0.1521029 | 47.91667 | 2875 | 25.13 | 18.66 | 17.25 | 1.41
[5 empty] | 2024-02-08 12:00 | 4996.709 | 78.7617 | 28.1033 | 0.1505512 | 48 | 2880 | 25.13 | 18.66 | 17.25 | 1.41
[5 empty] | 2024-02-08 12:00 | 4997.902 | 78.26379 | 28.09968 | 0.1495638 | 48.08333 | 2885 | 25.13 | 18.66 | 17.25 | 1.41
[5 empty] | 2024-02-08 12:00 | 5003.472 | 79.31168 | 28.1033 | 0.1513976 | 48.16667 | 2890 | 25.13 | 18.66 | 17.25 | 1.41
[5 empty] | 2024-02-08 12:00 | 5001.881 | 78.91707 | 28.1033 | 0.1506923 | 48.25 | 2895 | 25.13 | 18.66 | 17.25 | 1.41
[5 empty] | 2024-02-08 12:00 | 5000.289 | 78.07961 | 28.10692 | 0.1491406 | 48.33333 | 2900 | 25.13 | 18.66 | 17.25 | 1.41
[5 empty] | 2024-02-08 12:01 | 5004.666 | 80.06972 | 28.09245 | 0.1528082 | 48.41667 | 2905 | 25.13 | 18.66 | 17.25 | 1.41
[5 empty] | 2024-02-08 12:01 | 5005.064 | 79.70649 | 28.09245 | 0.1521029 | 48.5 | 2910 | 25.13 | 18.66 | 17.25 | 1.41
[5 empty] | 2024-02-08 12:01 | 4999.494 | 78.51023 | 28.07798 | 0.149987 | 48.58333 | 2915 | 25.13 | 18.66 | 17.25 | 1.41
[5 empty] | 2024-02-08 12:01 | 4998.3 | 77.90092 | 28.07075 | 0.1488585 | 48.66667 | 2920 | 25.13 | 18.66 | 17.25 | 1.41
[5 empty] | 2024-02-08 12:01 | 5004.666 | 78.88711 | 28.07075 | 0.1505512 | 48.75 | 2925 | 25.13 | 18.66 | 17.25 | 1.41
[5 empty] | 2024-02-08 12:01 | 5002.278 | 80.10538 | 28.05628 | 0.1529492 | 48.83333 | 2930 | 25.22 | 18.66 | 17.25 | 1.41
[5 empty] | 2024-02-08 12:01 | 4996.709 | 79.20447 | 28.04543 | 0.1513976 | 48.91667 | 2935 | 25.22 | 18.66 | 17.25 | 1.41
[5 empty] | 2024-02-08 12:01 | 5002.278 | 80.32703 | 28.04543 | 0.1533724 | 49 | 2940 | 25.22 | 18.66 | 17.25 | 1.41
[5 empty] | 2024-02-08 12:01 | 5003.87 | 80.5743 | 28.04181 | 0.1537956 | 49.08333 | 2945 | 25.22 | 18.66 | 17.25 | 1.41
[5 empty] | 2024-02-08 12:01 | 4996.311 | 80.82152 | 28.04181 | 0.1545008 | 49.16667 | 2950 | 25.22 | 18.66 | 17.25 | 1.41
[5 empty] | 2024-02-08 12:01 | 5001.483 | 81.34838 | 28.03096 | 0.1553472 | 49.25 | 2955 | 25.22 | 18.66 | 17.25 | 1.41
[5 empty] | 2024-02-08 12:02 | 5006.655 | 81.21068 | 28.03819 | 0.154924 | 49.33333 | 2960 | 25.22 | 18.66 | 17.25 | 1.41
[5 empty] | 2024-02-08 12:02 | 5000.289 | 81.10742 | 28.04181 | 0.154924 | 49.41667 | 2965 | 25.22 | 18.66 | 17.25 | 1.41
[5 empty] | 2024-02-08 12:02 | 4994.322 | 78.50278 | 28.03819 | 0.150128 | 49.5 | 2970 | 25.22 | 18.66 | 17.25 | 1.41
[5 empty] | 2024-02-08 12:02 | 5002.278 | 77.7413 | 28.03458 | 0.1484353 | 49.58333 | 2975 | 25.22 | 18.66 | 17.25 | 1.41
[5 empty] | 2024-02-08 12:02 | 5009.042 | 81.02745 | 28.03096 | 0.1545008 | 49.66667 | 2980 | 25.22 | 18.66 | 17.25 | 1.41
[5 empty] | 2024-02-08 12:02 | 5002.677 | 79.964 | 28.03458 | 0.1526671 | 49.75 | 2985 | 25.22 | 18.66 | 17.25 | 1.41
[5 empty] | 2024-02-08 12:02 | 4999.096 | 79.61145 | 28.04543 | 0.1521029 | 49.83333 | 2990 | 25.22 | 18.66 | 17.34 | 1.32
[5 empty] | 2024-02-08 12:02 | 5010.236 | 80.75079 | 28.04905 | 0.1539366 | 49.91667 | 2995 | 25.22 | 18.66 | 17.34 | 1.32
[5 empty] | 2024-02-08 12:02 | 4998.3 | 81.07515 | 28.04543 | 0.154924 | 50 | 3000 | 25.22 | 18.66 | 17.34 | 1.32
[5 empty] | 2024-02-08 12:02 | 4996.709 | 80.23759 | 28.04181 | 0.1533724 | 50.08333 | 3005 | 25.22 | 18.66 | 17.34 | 1.32
[5 empty] | 2024-02-08 12:02 | 5001.881 | 80.76388 | 28.03458 | 0.1542187 | 50.16667 | 3010 | 25.22 | 18.66 | 17.34 | 1.32
[5 empty] | 2024-02-08 12:02 | 5003.87 | 81.68282 | 28.02011 | 0.1559114 | 50.25 | 3015 | 25.22 | 18.66 | 17.34 | 1.32
[5 empty] | 2024-02-08 12:03 | 4997.106 | 79.43215 | 28.02011 | 0.1518207 | 50.33333 | 3020 | 25.22 | 18.66 | 17.34 | 1.32
[5 empty] | 2024-02-08 12:03 | 4998.698 | 80.34335 | 28.02011 | 0.1535134 | 50.41667 | 3025 | 25.22 | 18.66 | 17.34 | 1.32
[5 empty] | 2024-02-08 12:03 | 5004.268 | 80.06335 | 28.02011 | 0.1528082 | 50.5 | 3030 | 25.22 | 18.66 | 17.34 | 1.32
[5 empty] | 2024-02-08 12:03 | 5001.483 | 80.38811 | 28.02011 | 0.1535134 | 50.58333 | 3035 | 25.22 | 18.66 | 17.34 | 1.32
[5 empty] | 2024-02-08 12:03 | 4998.3 | 82.18243 | 28.01288 | 0.1570399 | 50.66667 | 3040 | 25.22 | 18.66 | 17.34 | 1.32
[5 empty] | 2024-02-08 12:03 | 4998.698 | 80.4172 | 28.01288 | 0.1536545 | 50.75 | 3045 | 25.04 | 18.66 | 17.34 | 1.32
[5 empty] | 2024-02-08 12:03 | 5006.655 | 80.5452 | 28.01288 | 0.1536545 | 50.83333 | 3050 | 25.04 | 18.66 | 17.34 | 1.32
[5 empty] | 2024-02-08 12:03 | 5001.085 | 79.34769 | 28.01649 | 0.1515386 | 50.91667 | 3055 | 25.04 | 18.66 | 17.34 | 1.32
[5 empty] | 2024-02-08 12:03 | 4999.892 | 79.25491 | 28.01649 | 0.1513976 | 51 | 3060 | 25.04 | 18.66 | 17.34 | 1.32
[5 empty] | 2024-02-08 12:03 | 5006.257 | 81.20423 | 28.01288 | 0.154924 | 51.08333 | 3065 | 25.04 | 18.66 | 17.34 | 1.32
[5 empty] | 2024-02-08 12:03 | 5000.289 | 81.40282 | 28.02011 | 0.1554883 | 51.16667 | 3070 | 25.04 | 18.66 | 17.34 | 1.32
[5 empty] | 2024-02-08 12:04 | 5002.278 | 80.25313 | 28.01649 | 0.1532313 | 51.25 | 3075 | 25.04 | 18.66 | 17.34 | 1.32
[5 empty] | 2024-02-08 12:04 | 5000.6875 | 81.11388 | 28.02734375 | 0.154924 | 51.33333 | 3080 | 25.04 | 18.66 | 17.34 | 1.32
[5 empty] | 2024-02-08 12:04 | 5003.075 | 79.52702 | 28.02373 | 0.1518207 | 51.41667 | 3085 | 25.04 | 18.66 | 17.34 | 1.32
[5 empty] | 2024-02-08 12:04 | 4997.106 | 79.65356 | 28.01649 | 0.1522439 | 51.5 | 3090 | 25.04 | 18.66 | 17.34 | 1.32
[5 empty] | 2024-02-08 12:04 | 4999.096 | 80.86656 | 28.00564 | 0.1545008 | 51.58333 | 3095 | 25.04 | 18.66 | 17.34 | 1.32
[5 empty] | 2024-02-08 12:04 | 5007.053 | 81.88268 | 27.99118 | 0.1561936 | 51.66667 | 3100 | 25.04 | 18.66 | 17.34 | 1.32
[5 empty] | 2024-02-08 12:04 | 5000.289 | 81.18127 | 27.98032 | 0.1550651 | 51.75 | 3105 | 25.04 | 18.66 | 17.25 | 1.41
[5 empty] | 2024-02-08 12:04 | 5001.085 | 79.79085 | 27.99118 | 0.152385 | 51.83333 | 3110 | 25.04 | 18.66 | 17.25 | 1.41
[5 empty] | 2024-02-08 12:04 | 5003.87 | 80.42648 | 27.99118 | 0.1535134 | 51.91667 | 3115 | 25.04 | 18.66 | 17.25 | 1.41
[5 empty] | 2024-02-08 12:04 | 5004.268 | 82.57621 | 27.99841 | 0.1576042 | 52 | 3120 | 25.04 | 18.66 | 17.25 | 1.41
[5 empty] | 2024-02-08 12:04 | 4995.515 | 79.92332 | 27.99118 | 0.1528082 | 52.08333 | 3125 | 25.04 | 18.66 | 17.25 | 1.41
[5 empty] | 2024-02-08 12:04 | 4997.106 | 82.01521 | 27.99118 | 0.1567578 | 52.16667 | 3130 | 25.04 | 18.66 | 17.25 | 1.41
[5 empty] | 2024-02-08 12:05 | 5006.257 | 82.5351 | 27.98032 | 0.1574631 | 52.25 | 3135 | 25.04 | 18.66 | 17.25 | 1.41
[5 empty] | 2024-02-08 12:05 | 4999.494 | 81.53754 | 27.98394 | 0.1557704 | 52.33333 | 3140 | 25.04 | 18.66 | 17.25 | 1.41
[5 empty] | 2024-02-08 12:05 | 4998.698 | 80.04805 | 27.98394 | 0.1529492 | 52.41667 | 3145 | 25.04 | 18.66 | 17.25 | 1.41
[5 empty] | 2024-02-08 12:05 | 4999.096 | 79.9806 | 27.98756 | 0.1528082 | 52.5 | 3150 | 25.04 | 18.66 | 17.25 | 1.41
[5 empty] | 2024-02-08 12:05 | 4999.494 | 80.6515 | 27.99118 | 0.1540777 | 52.58333 | 3155 | 25.04 | 18.66 | 17.25 | 1.41
[5 empty] | 2024-02-08 12:05 | 4999.096 | 79.90676 | 27.99841 | 0.1526671 | 52.66667 | 3160 | 25.04 | 18.66 | 17.25 | 1.41
[5 empty] | 2024-02-08 12:05 | 5002.278 | 79.21886 | 27.99841 | 0.1512565 | 52.75 | 3165 | 25.04 | 18.66 | 17.25 | 1.41
[5 empty] | 2024-02-08 12:05 | 5003.472 | 81.82411 | 28.00203 | 0.1561936 | 52.83333 | 3170 | 25.04 | 18.66 | 17.25 | 1.41
[5 empty] | 2024-02-08 12:05 | 4999.892 | 79.25491 | 27.99479 | 0.1513976 | 52.91667 | 3175 | 25.04 | 18.66 | 17.25 | 1.41
[5 empty] | 2024-02-08 12:05 | 5000.6875 | 80.07991 | 27.99479 | 0.1529492 | 53 | 3180 | 25.04 | 18.66 | 17.25 | 1.41
[5 empty] | 2024-02-08 12:05 | 5008.247 | 80.94064 | 27.99118 | 0.1543598 | 53.08333 | 3185 | 25.04 | 18.66 | 17.25 | 1.41
[5 empty] | 2024-02-08 12:05 | 5001.881 | 80.32064 | 27.98756 | 0.1533724 | 53.16667 | 3190 | 25.04 | 18.66 | 17.25 | 1.41
[5 empty] | 2024-02-08 12:06 | 4995.913 | 80.51994 | 27.98394 | 0.1539366 | 53.25 | 3195 | 25.04 | 18.66 | 17.25 | 1.41
[5 empty] | 2024-02-08 12:06 | 5001.483 | 80.90518 | 27.98394 | 0.1545008 | 53.33333 | 3200 | 25.04 | 18.66 | 17.25 | 1.41
[5 empty] | 2024-02-08 12:06 | 5001.881 | 80.83776 | 27.98394 | 0.1543598 | 53.41667 | 3205 | 25.04 | 18.66 | 17.25 | 1.41
[5 empty] | 2024-02-08 12:06 | 4997.902 | 79.66625 | 27.97671 | 0.1522439 | 53.5 | 3210 | 25.04 | 18.66 | 17.25 | 1.41
[5 empty] | 2024-02-08 12:06 | 5001.483 | 79.28014 | 27.97671 | 0.1513976 | 53.58333 | 3215 | 25.04 | 18.66 | 17.25 | 1.41
[5 empty] | 2024-02-08 12:06 | 5005.461 | 80.37814 | 27.97309 | 0.1533724 | 53.66667 | 3220 | 25.04 | 18.66 | 17.25 | 1.41
[5 empty] | 2024-02-08 12:06 | 4999.892 | 81.02711 | 27.96585 | 0.154783 | 53.75 | 3225 | 25.04 | 18.66 | 17.25 | 1.41
[5 empty] | 2024-02-08 12:06 | 4997.504 | 79.88132 | 27.96585 | 0.1526671 | 53.83333 | 3230 | 25.04 | 18.66 | 17.25 | 1.41
[5 empty] | 2024-02-08 12:06 | 5003.472 | 79.60725 | 27.97309 | 0.1519618 | 53.91667 | 3235 | 25.04 | 18.66 | 17.25 | 1.41
[5 empty] | 2024-02-08 12:06 | 5003.075 | 80.04426 | 27.98032 | 0.1528082 | 54 | 3240 | 25.04 | 18.66 | 17.25 | 1.41
[5 empty] | 2024-02-08 12:06 | 4998.698 | 80.19569 | 27.98756 | 0.1532313 | 54.08333 | 3245 | 25.04 | 18.66 | 17.25 | 1.41
[5 empty] | 2024-02-08 12:06 | 5000.6875 | 78.75053 | 27.98756 | 0.1504101 | 54.16667 | 3250 | 25.04 | 18.66 | 17.25 | 1.41
[5 empty] | 2024-02-08 12:07 | 5003.075 | 80.19204 | 27.99479 | 0.1530903 | 54.25 | 3255 | 25.04 | 18.66 | 17.25 | 1.41
[5 empty] | 2024-02-08 12:07 | 5001.483 | 79.64946 | 27.99118 | 0.1521029 | 54.33333 | 3260 | 25.04 | 18.66 | 17.25 | 1.41
[5 empty] | 2024-02-08 12:07 | 4992.73 | 80.83734 | 27.98032 | 0.1546419 | 54.41667 | 3265 | 25.04 | 18.66 | 17.25 | 1.41
[5 empty] | 2024-02-08 12:07 | 5001.085 | 80.60332 | 27.97309 | 0.1539366 | 54.5 | 3270 | 25.04 | 18.66 | 17.25 | 1.41
[5 empty] | 2024-02-08 12:07 | 5004.268 | 81.98493 | 27.96947 | 0.1564757 | 54.58333 | 3275 | 25.04 | 18.66 | 17.25 | 1.41
[5 empty] | 2024-02-08 12:07 | 4999.892 | 80.95329 | 27.97309 | 0.1546419 | 54.66667 | 3280 | 25.04 | 18.66 | 17.25 | 1.41
[5 empty] | 2024-02-08 12:07 | 5002.677 | 82.25439 | 27.96947 | 0.1570399 | 54.75 | 3285 | 25.04 | 18.66 | 17.34 | 1.32
[5 empty] | 2024-02-08 12:07 | 5002.278 | 80.69642 | 27.95862 | 0.1540777 | 54.83333 | 3290 | 25.04 | 18.66 | 17.34 | 1.32
[5 empty] | 2024-02-08 12:07 | 4999.096 | 80.12827 | 27.95139 | 0.1530903 | 54.91667 | 3295 | 25.04 | 18.66 | 17.34 | 1.32
[5 empty] | 2024-02-08 12:07 | 4998.698 | 79.16216 | 27.95139 | 0.1512565 | 55 | 3300 | 25.04 | 18.66 | 17.34 | 1.32
[5 empty] | 2024-02-08 12:07 | 5001.085 | 81.71122 | 27.95139 | 0.1560525 | 55.08333 | 3305 | 25.04 | 18.66 | 17.34 | 1.32
[5 empty] | 2024-02-08 12:07 | 4998.698 | 80.49102 | 27.95139 | 0.1537956 | 55.16667 | 3310 | 25.04 | 18.66 | 17.34 | 1.32
[5 empty] | 2024-02-08 12:08 | 5000.289 | 80.73817 | 27.94777 | 0.1542187 | 55.25 | 3315 | 25.04 | 18.66 | 17.34 | 1.32
[5 empty] | 2024-02-08 12:08 | 4996.709 | 80.09 | 27.94777 | 0.1530903 | 55.33333 | 3320 | 25.04 | 18.66 | 17.34 | 1.32
[5 empty] | 2024-02-08 12:08 | 5007.849 | 82.63528 | 27.95139 | 0.1576042 | 55.41667 | 3325 | 25.04 | 18.66 | 17.34 | 1.32
[5 empty] | 2024-02-08 12:08 | 5000.289 | 80.44279 | 27.94777 | 0.1536545 | 55.5 | 3330 | 25.04 | 18.66 | 17.34 | 1.32
[5 empty] | 2024-02-08 12:08 | 4997.504 | 80.32417 | 27.955 | 0.1535134 | 55.58333 | 3335 | 25.04 | 18.66 | 17.34 | 1.32
[5 empty] | 2024-02-08 12:08 | 5001.483 | 81.05291 | 27.96585 | 0.154783 | 55.66667 | 3340 | 25.04 | 18.66 | 17.34 | 1.32
[5 empty] | 2024-02-08 12:08 | 5004.268 | 81.24587 | 27.96585 | 0.1550651 | 55.75 | 3345 | 24.95 | 18.66 | 17.34 | 1.32
[5 empty] | 2024-02-08 12:08 | 4996.311 | 80.30499 | 27.96947 | 0.1535134 | 55.83333 | 3350 | 24.95 | 18.66 | 17.34 | 1.32
[5 empty] | 2024-02-08 12:08 | 5001.483 | 80.31425 | 27.96585 | 0.1533724 | 55.91667 | 3355 | 24.95 | 18.66 | 17.34 | 1.32
[5 empty] | 2024-02-08 12:08 | 5010.236 | 81.19476 | 27.95862 | 0.154783 | 56 | 3360 | 24.95 | 18.66 | 17.34 | 1.32
[5 empty] | 2024-02-08 12:08 | 5001.483 | 81.56998 | 27.94777 | 0.1557704 | 56.08333 | 3365 | 24.95 | 18.66 | 17.34 | 1.32
[5 empty] | 2024-02-08 12:08 | 4994.322 | 80.64182 | 27.95139 | 0.1542187 | 56.16667 | 3370 | 24.95 | 18.66 | 17.34 | 1.32
[5 empty] | 2024-02-08 12:09 | 5000.289 | 80.81203 | 27.955 | 0.1543598 | 56.25 | 3375 | 24.95 | 18.66 | 17.34 | 1.32
[5 empty] | 2024-02-08 12:09 | 5005.064 | 80.07609 | 27.94416 | 0.1528082 | 56.33333 | 3380 | 24.95 | 18.66 | 17.34 | 1.32
[5 empty] | 2024-02-08 12:09 | 4995.913 | 81.70049 | 27.94416 | 0.1561936 | 56.41667 | 3385 | 24.95 | 18.66 | 17.34 | 1.32
[5 empty] | 2024-02-08 12:09 | 4997.504 | 80.10275 | 27.9296875 | 0.1530903 | 56.5 | 3390 | 24.95 | 18.66 | 17.34 | 1.32
[5 empty] | 2024-02-08 12:09 | 5005.461 | 81.56094 | 27.94777 | 0.1556293 | 56.58333 | 3395 | 24.95 | 18.66 | 17.34 | 1.32
[5 empty] | 2024-02-08 12:09 | 5000.6875 | 79.71065 | 27.94777 | 0.1522439 | 56.66667 | 3400 | 24.95 | 18.66 | 17.34 | 1.32
[5 empty] | 2024-02-08 12:09 | 5001.881 | 79.95127 | 27.95862 | 0.1526671 | 56.75 | 3405 | 24.95 | 18.66 | 17.34 | 1.32
[5 empty] | 2024-02-08 12:09 | 5000.6875 | 81.85242 | 27.95862 | 0.1563346 | 56.83333 | 3410 | 24.95 | 18.66 | 17.34 | 1.32
[5 empty] | 2024-02-08 12:09 | 5000.289 | 81.32896 | 27.96224 | 0.1553472 | 56.91667 | 3415 | 24.95 | 18.66 | 17.34 | 1.32
[5 empty] | 2024-02-08 12:09 | 4994.719 | 80.86954 | 27.96947 | 0.1546419 | 57 | 3420 | 24.95 | 18.66 | 17.34 | 1.32
[5 empty] | 2024-02-08 12:09 | 5000.289 | 81.32896 | 27.97309 | 0.1553472 | 57.08333 | 3425 | 24.95 | 18.66 | 17.34 | 1.32
[5 empty] | 2024-02-08 12:09 | 5005.859375 | 79.71915 | 27.96947 | 0.1521029 | 57.16667 | 3430 | 24.95 | 18.66 | 17.34 | 1.32
[5 empty] | 2024-02-08 12:10 | 4999.892 | 81.54403 | 27.96224 | 0.1557704 | 57.25 | 3435 | 24.95 | 18.66 | 17.34 | 1.32
[5 empty] | 2024-02-08 12:10 | 5001.085 | 79.86471 | 27.95139 | 0.152526 | 57.33333 | 3440 | 24.95 | 18.66 | 17.34 | 1.32
[5 empty] | 2024-02-08 12:10 | 5002.677 | 80.70285 | 27.94777 | 0.1540777 | 57.41667 | 3445 | 24.95 | 18.66 | 17.34 | 1.32
[5 empty] | 2024-02-08 12:10 | 5002.278 | 80.47479 | 27.94416 | 0.1536545 | 57.5 | 3450 | 24.95 | 18.66 | 17.34 | 1.32
[5 empty] | 2024-02-08 12:10 | 5000.289 | 79.40891 | 27.95139 | 0.1516797 | 57.58333 | 3455 | 24.95 | 18.66 | 17.34 | 1.32
[5 empty] | 2024-02-08 12:10 | 5002.677 | 80.77673 | 27.94416 | 0.1542187 | 57.66667 | 3460 | 24.95 | 18.66 | 17.34 | 1.32
[5 empty] | 2024-02-08 12:10 | 5005.064 | 81.62839 | 27.94777 | 0.1557704 | 57.75 | 3465 | 24.95 | 18.66 | 17.34 | 1.32
[5 empty] | 2024-02-08 12:10 | 5000.289 | 81.8459 | 27.96224 | 0.1563346 | 57.83333 | 3470 | 24.95 | 18.66 | 17.34 | 1.32
[5 empty] | 2024-02-08 12:10 | 4996.709 | 80.97554 | 27.96585 | 0.154783 | 57.91667 | 3475 | 24.95 | 18.66 | 17.34 | 1.32
[5 empty] | 2024-02-08 12:10 | 5006.655 | 82.83741 | 27.95862 | 0.1580273 | 58 | 3480 | 24.95 | 18.66 | 17.34 | 1.32
[5 empty] | 2024-02-08 12:10 | 4999.494 | 81.53754 | 27.95139 | 0.1557704 | 58.08333 | 3485 | 24.95 | 18.66 | 17.34 | 1.32
[5 empty] | 2024-02-08 12:10 | 4999.494 | 81.38987 | 27.94777 | 0.1554883 | 58.16667 | 3490 | 24.95 | 18.66 | 17.34 | 1.32
[5 empty] | 2024-02-08 12:11 | 5001.085 | 81.12034 | 27.96224 | 0.154924 | 58.25 | 3495 | 24.95 | 18.66 | 17.34 | 1.32
[5 empty] | 2024-02-08 12:11 | 5001.085 | 82.74526 | 27.955 | 0.1580273 | 58.33333 | 3500 | 24.95 | 18.66 | 17.34 | 1.32
[5 empty] | 2024-02-08 12:11 | 5001.881 | 80.91161 | 27.955 | 0.1545008 | 58.41667 | 3505 | 24.95 | 18.66 | 17.34 | 1.32
[5 empty] | 2024-02-08 12:11 | 5000.6875 | 82.81255 | 27.94777 | 0.1581684 | 58.5 | 3510 | 24.95 | 18.66 | 17.34 | 1.32
[5 empty] | 2024-02-08 12:11 | 5007.053 | 82.844 | 27.94054 | 0.1580273 | 58.58333 | 3515 | 24.95 | 18.66 | 17.34 | 1.32
[5 empty] | 2024-02-08 12:11 | 5002.677 | 82.32829 | 27.93331 | 0.157181 | 58.66667 | 3520 | 24.86 | 18.66 | 17.25 | 1.41
[5 empty] | 2024-02-08 12:11 | 4997.902 | 82.54497 | 27.93331 | 0.1577452 | 58.75 | 3525 | 24.86 | 18.66 | 17.25 | 1.41
[5 empty] | 2024-02-08 12:11 | 5000.289 | 82.87978 | 27.9296875 | 0.1583094 | 58.83333 | 3530 | 24.86 | 18.66 | 17.25 | 1.41
[5 empty] | 2024-02-08 12:11 | 5008.645 | 82.7224 | 27.92607 | 0.1577452 | 58.91667 | 3535 | 24.86 | 18.66 | 17.25 | 1.41
[5 empty] | 2024-02-08 12:11 | 4999.494 | 81.16836 | 27.91522 | 0.1550651 | 59 | 3540 | 24.86 | 18.66 | 17.25 | 1.41
[5 empty] | 2024-02-08 12:11 | 4995.117 | 80.72845 | 27.90799 | 0.1543598 | 59.08333 | 3545 | 24.86 | 18.66 | 17.25 | 1.41
[5 empty] | 2024-02-08 12:11 | 5004.666 | 81.84362 | 27.90799 | 0.1561936 | 59.16667 | 3550 | 24.86 | 18.66 | 17.25 | 1.41
[5 empty] | 2024-02-08 12:12 | 5002.278 | 82.69112 | 27.90075 | 0.1578863 | 59.25 | 3555 | 24.86 | 18.66 | 17.25 | 1.41
[5 empty] | 2024-02-08 12:12 | 4997.902 | 80.84726 | 27.91522 | 0.1545008 | 59.33333 | 3560 | 24.86 | 18.66 | 17.25 | 1.41
[5 empty] | 2024-02-08 12:12 | 5001.085 | 81.93279 | 27.91884 | 0.1564757 | 59.41667 | 3565 | 24.86 | 18.66 | 17.25 | 1.41
[5 empty] | 2024-02-08 12:12 | 5001.881 | 82.2413 | 27.91522 | 0.1570399 | 59.5 | 3570 | 24.86 | 18.66 | 17.25 | 1.41
[5 empty] | 2024-02-08 12:12 | 4999.892 | 81.02711 | 27.9116 | 0.154783 | 59.58333 | 3575 | 24.86 | 18.66 | 17.25 | 1.41
[5 empty] | 2024-02-08 12:12 | 4995.515 | 80.66109 | 27.91884 | 0.1542187 | 59.66667 | 3580 | 24.86 | 18.66 | 17.25 | 1.41
[5 empty] | 2024-02-08 12:12 | 5005.859375 | 81.86315 | 27.92245 | 0.1561936 | 59.75 | 3585 | 24.86 | 18.66 | 17.25 | 1.41
[5 empty] | 2024-02-08 12:12 | 4999.892 | 79.69796 | 27.92245 | 0.1522439 | 59.83333 | 3590 | 24.86 | 18.66 | 17.25 | 1.41
[5 empty] | 2024-02-08 12:12 | 4992.73 | 78.47775 | 27.92245 | 0.150128 | 59.91667 | 3595 | 24.86 | 18.66 | 17.25 | 1.41
[5 empty] | 2024-02-08 12:12 | 5003.472 | 83.22813 | 27.92607 | 0.1588737 | 60 | 3600 | 24.86 | 18.66 | 17.25 | 1.41
[5 empty] | 2024-02-08 12:12 | 5008.247 | 81.31046 | 27.92607 | 0.1550651 | 60.08333 | 3605 | 24.86 | 18.66 | 17.25 | 1.41
[5 empty] | 2024-02-08 12:13 | 4995.913 | 81.11021 | 27.91522 | 0.1550651 | 60.16667 | 3610 | 24.86 | 18.66 | 17.25 | 1.41
[5 empty] | 2024-02-08 12:13 | 4998.3 | 80.63223 | 27.91884 | 0.1540777 | 60.25 | 3615 | 24.86 | 18.66 | 17.25 | 1.41
[5 empty] | 2024-02-08 12:13 | 5007.053 | 83.06586 | 27.9296875 | 0.1584505 | 60.33333 | 3620 | 24.86 | 18.66 | 17.25 | 1.41
[5 empty] | 2024-02-08 12:13 | 4997.106 | 80.53918 | 27.93331 | 0.1539366 | 60.41667 | 3625 | 24.86 | 18.66 | 17.25 | 1.41
[5 empty] | 2024-02-08 12:13 | 4999.096 | 81.1619 | 27.92607 | 0.1550651 | 60.5 | 3630 | 24.86 | 18.66 | 17.25 | 1.41
[5 empty] | 2024-02-08 12:13 | 5002.677 | 83.06712 | 27.9296875 | 0.1585915 | 60.58333 | 3635 | 24.86 | 18.66 | 17.25 | 1.41
[5 empty] | 2024-02-08 12:13 | 5007.053 | 82.40031 | 27.93331 | 0.157181 | 60.66667 | 3640 | 24.86 | 18.66 | 17.25 | 1.41
[5 empty] | 2024-02-08 12:13 | 4994.322 | 80.42055 | 27.93692 | 0.1537956 | 60.75 | 3645 | 24.86 | 18.66 | 17.25 | 1.41
[5 empty] | 2024-02-08 12:13 | 5001.483 | 81.42226 | 27.94777 | 0.1554883 | 60.83333 | 3650 | 24.86 | 18.66 | 17.25 | 1.41
[5 empty] | 2024-02-08 12:13 | 5007.053 | 82.62216 | 27.95139 | 0.1576042 | 60.91667 | 3655 | 24.86 | 18.66 | 17.25 | 1.41
[5 empty] | 2024-02-08 12:13 | 5000.6875 | 82.29555 | 27.94777 | 0.157181 | 61 | 3660 | 24.86 | 18.66 | 17.25 | 1.41
[5 empty] | 2024-02-08 12:13 | 4993.923 | 78.86529 | 27.94416 | 0.1508333 | 61.08333 | 3665 | 24.86 | 18.66 | 17.25 | 1.41
[5 empty] | 2024-02-08 12:14 | 5005.859375 | 82.011 | 27.94054 | 0.1564757 | 61.16667 | 3670 | 24.86 | 18.66 | 17.25 | 1.41
[5 empty] | 2024-02-08 12:14 | 5002.677 | 82.10662 | 27.94054 | 0.1567578 | 61.25 | 3675 | 24.86 | 18.66 | 17.25 | 1.41
[5 empty] | 2024-02-08 12:14 | 4997.504 | 80.69321 | 27.92607 | 0.1542187 | 61.33333 | 3680 | 24.86 | 18.66 | 17.25 | 1.41
[5 empty] | 2024-02-08 12:14 | 5001.085 | 81.1942 | 27.93692 | 0.1550651 | 61.41667 | 3685 | 24.86 | 18.66 | 17.25 | 1.41
[5 empty] | 2024-02-08 12:14 | 5001.483 | 82.60411 | 27.92245 | 0.1577452 | 61.5 | 3690 | 24.86 | 18.66 | 17.25 | 1.41
[5 empty] | 2024-02-08 12:14 | 4997.504 | 80.61941 | 27.93331 | 0.1540777 | 61.58333 | 3695 | 24.86 | 18.66 | 17.25 | 1.41
[5 empty] | 2024-02-08 12:14 | 5004.268 | 81.39368 | 27.9296875 | 0.1553472 | 61.66667 | 3700 | 24.86 | 18.66 | 17.25 | 1.41
[5 empty] | 2024-02-08 12:14 | 5004.666 | 81.76971 | 27.9296875 | 0.1560525 | 61.75 | 3705 | 24.86 | 18.66 | 17.25 | 1.41
[5 empty] | 2024-02-08 12:14 | 5005.461 | 81.11738 | 27.9296875 | 0.154783 | 61.83333 | 3710 | 24.86 | 18.66 | 17.25 | 1.41
[5 empty] | 2024-02-08 12:14 | 4996.311 | 81.63321 | 27.93692 | 0.1560525 | 61.91667 | 3715 | 24.86 | 18.66 | 17.25 | 1.41
[5 empty] | 2024-02-08 12:14 | 5001.085 | 82.89297 | 27.94416 | 0.1583094 | 62 | 3720 | 24.86 | 18.66 | 17.25 | 1.41
[5 empty] | 2024-02-08 12:14 | 5003.87 | 83.67815 | 27.94416 | 0.15972 | 62.08333 | 3725 | 24.86 | 18.66 | 17.25 | 1.41
[5 empty] | 2024-02-08 12:15 | 5002.677 | 81.44169 | 27.94777 | 0.1554883 | 62.16667 | 3730 | 24.86 | 18.66 | 17.25 | 1.41
[5 empty] | 2024-02-08 12:15 | 4999.494 | 79.69161 | 27.955 | 0.1522439 | 62.25 | 3735 | 24.86 | 18.66 | 17.25 | 1.41
[5 empty] | 2024-02-08 12:15 | 5005.064 | 80.59352 | 27.955 | 0.1537956 | 62.33333 | 3740 | 24.86 | 18.66 | 17.25 | 1.41
[5 empty] | 2024-02-08 12:15 | 5002.278 | 82.54337 | 27.96224 | 0.1576042 | 62.41667 | 3745 | 24.86 | 18.66 | 17.25 | 1.41
[5 empty] | 2024-02-08 12:15 | 4999.096 | 80.49741 | 27.96224 | 0.1537956 | 62.5 | 3750 | 24.86 | 18.66 | 17.25 | 1.41
[5 empty] | 2024-02-08 12:15 | 5000.6875 | 80.5969 | 27.96224 | 0.1539366 | 62.58333 | 3755 | 24.86 | 18.66 | 17.25 | 1.41
[5 empty] | 2024-02-08 12:15 | 5003.075 | 80.93092 | 27.96585 | 0.1545008 | 62.66667 | 3760 | 24.86 | 18.66 | 17.34 | 1.32
[5 empty] | 2024-02-08 12:15 | 4998.698 | 81.52457 | 27.96947 | 0.1557704 | 62.75 | 3765 | 24.86 | 18.66 | 17.34 | 1.32
[5 empty] | 2024-02-08 12:15 | 4995.913 | 79.92967 | 27.96947 | 0.1528082 | 62.83333 | 3770 | 24.86 | 18.66 | 17.34 | 1.32
[5 empty] | 2024-02-08 12:15 | 5008.247 | 82.49391 | 27.97309 | 0.157322 | 62.91667 | 3775 | 24.86 | 18.66 | 17.34 | 1.32
[5 empty] | 2024-02-08 12:15 | 5002.278 | 81.80458 | 27.98032 | 0.1561936 | 63 | 3780 | 24.86 | 18.66 | 17.34 | 1.32
[5 empty] | 2024-02-08 12:15 | 5001.483 | 80.90518 | 27.98032 | 0.1545008 | 63.08333 | 3785 | 24.86 | 18.66 | 17.34 | 1.32
[5 empty] | 2024-02-08 12:16 | 5000.289 | 81.10742 | 27.98032 | 0.154924 | 63.16667 | 3790 | 24.86 | 18.66 | 17.34 | 1.32
[5 empty] | 2024-02-08 12:16 | 5001.085 | 82.96685 | 27.98032 | 0.1584505 | 63.25 | 3795 | 24.86 | 18.66 | 17.34 | 1.32
[5 empty] | 2024-02-08 12:16 | 4999.494 | 80.873 | 27.98756 | 0.1545008 | 63.33333 | 3800 | 24.86 | 18.66 | 17.34 | 1.32
[5 empty] | 2024-02-08 12:16 | 4995.913 | 81.03643 | 27.98032 | 0.154924 | 63.41667 | 3805 | 24.86 | 18.66 | 17.34 | 1.32
[5 empty] | 2024-02-08 12:16 | 5007.053 | 83.13979 | 27.98394 | 0.1585915 | 63.5 | 3810 | 24.86 | 18.66 | 17.34 | 1.32
[5 empty] | 2024-02-08 12:16 | 5000.6875 | 83.8465 | 27.96585 | 0.1601432 | 63.58333 | 3815 | 24.86 | 18.66 | 17.34 | 1.32
[5 empty] | 2024-02-08 12:16 | 4999.892 | 81.39635 | 27.95862 | 0.1554883 | 63.66667 | 3820 | 24.95 | 18.75 | 17.34 | 1.41
[5 empty] | 2024-02-08 12:16 | 4999.096 | 81.38339 | 27.96947 | 0.1554883 | 63.75 | 3825 | 24.95 | 18.75 | 17.34 | 1.41
[5 empty] | 2024-02-08 12:16 | 5001.483 | 81.27453 | 27.96224 | 0.1552062 | 63.83333 | 3830 | 24.95 | 18.75 | 17.34 | 1.41
[5 empty] | 2024-02-08 12:16 | 4994.322 | 80.7156 | 27.96224 | 0.1543598 | 63.91667 | 3835 | 24.95 | 18.75 | 17.34 | 1.41
[5 empty] | 2024-02-08 12:16 | 4997.504 | 82.16934 | 27.96585 | 0.1570399 | 64 | 3840 | 24.95 | 18.75 | 17.34 | 1.41
[5 empty] | 2024-02-08 12:16 | 5006.655 | 81.28461 | 27.96947 | 0.1550651 | 64.08333 | 3845 | 24.95 | 18.75 | 17.34 | 1.41
[5 empty] | 2024-02-08 12:17 | 5000.289 | 81.77206 | 27.96585 | 0.1561936 | 64.16667 | 3850 | 24.95 | 18.75 | 17.34 | 1.41
[5 empty] | 2024-02-08 12:17 | 5000.6875 | 80.37533 | 27.97671 | 0.1535134 | 64.25 | 3855 | 24.95 | 18.75 | 17.34 | 1.41
[5 empty] | 2024-02-08 12:17 | 5000.289 | 81.25513 | 27.98032 | 0.1552062 | 64.33333 | 3860 | 24.95 | 18.75 | 17.34 | 1.41
[5 empty] | 2024-02-08 12:17 | 4999.494 | 81.31602 | 27.98394 | 0.1553472 | 64.41667 | 3865 | 24.95 | 18.75 | 17.34 | 1.41
[5 empty] | 2024-02-08 12:17 | 4997.106 | 79.87496 | 27.98756 | 0.1526671 | 64.5 | 3870 | 24.95 | 18.75 | 17.34 | 1.41
[5 empty] | 2024-02-08 12:17 | 4995.913 | 80.15101 | 27.98756 | 0.1532313 | 64.58333 | 3875 | 24.95 | 18.75 | 17.34 | 1.41
[5 empty] | 2024-02-08 12:17 | 5001.483 | 81.64385 | 27.98032 | 0.1559114 | 64.66667 | 3880 | 25.13 | 18.66 | 17.34 | 1.32
[5 empty] | 2024-02-08 12:17 | 5003.075 | 81.1526 | 27.99118 | 0.154924 | 64.75 | 3885 | 25.13 | 18.66 | 17.34 | 1.32
[5 empty] | 2024-02-08 12:17 | 4998.3 | 79.37732 | 27.99479 | 0.1516797 | 64.83333 | 3890 | 25.13 | 18.66 | 17.34 | 1.32
[5 empty] | 2024-02-08 12:17 | 5003.472 | 81.08514 | 28.00564 | 0.154783 | 64.91667 | 3895 | 25.13 | 18.66 | 17.34 | 1.32
[5 empty] | 2024-02-08 12:17 | 5005.064 | 82.81109 | 28.01649 | 0.1580273 | 65 | 3900 | 25.13 | 18.66 | 17.34 | 1.32
[5 empty] | 2024-02-08 12:17 | 4994.322 | 81.2319 | 28.01649 | 0.1553472 | 65.08333 | 3905 | 25.13 | 18.66 | 17.34 | 1.32
[5 empty] | 2024-02-08 12:18 | 4999.892 | 80.65791 | 28.01288 | 0.1540777 | 65.16667 | 3910 | 25.13 | 18.66 | 17.34 | 1.32
[5 empty] | 2024-02-08 12:18 | 4999.494 | 83.23579 | 28.01288 | 0.1590148 | 65.25 | 3915 | 25.13 | 18.66 | 17.34 | 1.32
[5 empty] | 2024-02-08 12:18 | 4999.494 | 81.2422 | 28.01288 | 0.1552062 | 65.33333 | 3920 | 25.13 | 18.66 | 17.34 | 1.32
[5 empty] | 2024-02-08 12:18 | 4996.709 | 81.12315 | 28.01288 | 0.1550651 | 65.41667 | 3925 | 25.13 | 18.66 | 17.34 | 1.32
[5 empty] | 2024-02-08 12:18 | 4999.494 | 82.79278 | 28.01288 | 0.1581684 | 65.5 | 3930 | 25.13 | 18.66 | 17.34 | 1.32
[5 empty] | 2024-02-08 12:18 | 4998.698 | 82.04133 | 28.00926 | 0.1567578 | 65.58333 | 3935 | 25.13 | 18.66 | 17.34 | 1.32
[5 empty] | 2024-02-08 12:18 | 5001.085 | 81.63736 | 28.01649 | 0.1559114 | 65.66667 | 3940 | 25.04 | 18.66 | 17.34 | 1.32
[5 empty] | 2024-02-08 12:18 | 5000.289 | 81.10742 | 28.02373 | 0.154924 | 65.75 | 3945 | 25.04 | 18.66 | 17.34 | 1.32
[5 empty] | 2024-02-08 12:18 | 5001.881 | 82.53681 | 28.02734375 | 0.1576042 | 65.83333 | 3950 | 25.04 | 18.66 | 17.34 | 1.32
[5 empty] | 2024-02-08 12:18 | 4996.311 | 80.89532 | 28.02734375 | 0.1546419 | 65.91667 | 3955 | 25.04 | 18.66 | 17.34 | 1.32
[5 empty] | 2024-02-08 12:18 | 4999.892 | 81.32249 | 28.02734375 | 0.1553472 | 66 | 3960 | 25.04 | 18.66 | 17.34 | 1.32
[5 empty] | 2024-02-08 12:18 | 5003.075 | 81.30039 | 28.02734375 | 0.1552062 | 66.08333 | 3965 | 25.04 | 18.66 | 17.34 | 1.32
[5 empty] | 2024-02-08 12:19 | 5001.483 | 82.60411 | 28.02734375 | 0.1577452 | 66.16667 | 3970 | 25.04 | 18.66 | 17.34 | 1.32
[5 empty] | 2024-02-08 12:19 | 4998.3 | 81.37044 | 28.02373 | 0.1554883 | 66.25 | 3975 | 25.04 | 18.66 | 17.34 | 1.32
[5 empty] | 2024-02-08 12:19 | 5002.278 | 81.65683 | 28.03096 | 0.1559114 | 66.33333 | 3980 | 25.04 | 18.66 | 17.34 | 1.32
[5 empty] | 2024-02-08 12:19 | 5005.064 | 83.18069 | 28.03458 | 0.1587326 | 66.41667 | 3985 | 25.04 | 18.66 | 17.34 | 1.32
[5 empty] | 2024-02-08 12:19 | 4999.494 | 82.71893 | 28.03458 | 0.1580273 | 66.5 | 3990 | 25.04 | 18.66 | 17.34 | 1.32
[5 empty] | 2024-02-08 12:19 | 4997.902 | 82.24972 | 28.03819 | 0.157181 | 66.58333 | 3995 | 25.04 | 18.75 | 17.25 | 1.5
[5 empty] | 2024-02-08 12:19 | 5002.278 | 82.02622 | 28.03096 | 0.1566167 | 66.66667 | 4000 | 25.04 | 18.75 | 17.25 | 1.5
[5 empty] | 2024-02-08 12:19 | 4999.096 | 81.90019 | 28.03458 | 0.1564757 | 66.75 | 4005 | 25.04 | 18.75 | 17.25 | 1.5
[5 empty] | 2024-02-08 12:19 | 5000.289 | 80.95972 | 28.04543 | 0.1546419 | 66.83333 | 4010 | 25.04 | 18.75 | 17.25 | 1.5
[5 empty] | 2024-02-08 12:19 | 4999.892 | 81.61787 | 28.04905 | 0.1559114 | 66.91667 | 4015 | 25.04 | 18.75 | 17.25 | 1.5
[5 empty] | 2024-02-08 12:19 | 5007.053 | 83.13979 | 28.04181 | 0.1585915 | 67 | 4020 | 25.04 | 18.75 | 17.25 | 1.5
[5 empty] | 2024-02-08 12:20 | 5000.289 | 82.73209 | 28.02734375 | 0.1580273 | 67.08333 | 4025 | 25.04 | 18.75 | 17.25 | 1.5
[5 empty] | 2024-02-08 12:20 | 4999.096 | 81.45721 | 28.03096 | 0.1556293 | 67.16667 | 4030 | 25.04 | 18.75 | 17.25 | 1.5
[5 empty] | 2024-02-08 12:20 | 5007.053 | 82.844 | 28.03458 | 0.1580273 | 67.25 | 4035 | 25.04 | 18.75 | 17.25 | 1.5
[5 empty] | 2024-02-08 12:20 | 5003.472 | 82.26747 | 28.03096 | 0.1570399 | 67.33333 | 4040 | 25.04 | 18.75 | 17.25 | 1.5
[5 empty] | 2024-02-08 12:20 | 4993.128 | 81.80242 | 28.02734375 | 0.1564757 | 67.41667 | 4045 | 25.04 | 18.75 | 17.25 | 1.5
[5 empty] | 2024-02-08 12:20 | 5003.075 | 82.33484 | 28.03096 | 0.157181 | 67.5 | 4050 | 25.04 | 18.75 | 17.25 | 1.5
[5 empty] | 2024-02-08 12:20 | 5003.472 | 82.85866 | 28.03096 | 0.1581684 | 67.58333 | 4055 | 25.04 | 18.66 | 17.25 | 1.41
[5 empty] | 2024-02-08 12:20 | 4998.3 | 83.65882 | 28.02734375 | 0.1598611 | 67.66667 | 4060 | 25.04 | 18.66 | 17.25 | 1.41
[5 empty] | 2024-02-08 12:20 | 5003.075 | 81.30039 | 28.04181 | 0.1552062 | 67.75 | 4065 | 25.04 | 18.66 | 17.25 | 1.41
[5 empty] | 2024-02-08 12:20 | 5006.257 | 82.9787 | 28.04543 | 0.1583094 | 67.83333 | 4070 | 25.04 | 18.66 | 17.25 | 1.41
[5 empty] | 2024-02-08 12:20 | 5001.483 | 83.34277 | 28.04181 | 0.1591558 | 67.91667 | 4075 | 25.04 | 18.66 | 17.25 | 1.41
[5 empty] | 2024-02-08 12:20 | 4996.709 | 82.74666 | 28.05266 | 0.1581684 | 68 | 4080 | 25.04 | 18.66 | 17.25 | 1.41
[5 empty] | 2024-02-08 12:21 | 5000.289 | 80.66433 | 28.04905 | 0.1540777 | 68.08333 | 4085 | 25.04 | 18.66 | 17.25 | 1.41
[5 empty] | 2024-02-08 12:21 | 5008.247 | 81.53236 | 28.05266 | 0.1554883 | 68.16667 | 4090 | 25.04 | 18.66 | 17.25 | 1.41
[5 empty] | 2024-02-08 12:21 | 5001.881 | 81.05936 | 28.03458 | 0.154783 | 68.25 | 4095 | 25.04 | 18.66 | 17.25 | 1.41
[5 empty] | 2024-02-08 12:21 | 4995.515 | 81.54643 | 28.03819 | 0.1559114 | 68.33333 | 4100 | 25.04 | 18.66 | 17.25 | 1.41
[5 empty] | 2024-02-08 12:21 | 5005.064 | 80.96311 | 28.03096 | 0.1545008 | 68.41667 | 4105 | 25.04 | 18.66 | 17.25 | 1.41
[5 empty] | 2024-02-08 12:21 | 5004.268 | 81.91103 | 28.03458 | 0.1563346 | 68.5 | 4110 | 25.04 | 18.66 | 17.25 | 1.41
[5 empty] | 2024-02-08 12:21 | 4992.333 | 81.78939 | 28.02373 | 0.1564757 | 68.58333 | 4115 | 25.04 | 18.66 | 17.25 | 1.41
[5 empty] | 2024-02-08 12:21 | 5004.666 | 82.58276 | 28.00926 | 0.1576042 | 68.66667 | 4120 | 25.04 | 18.66 | 17.25 | 1.41
[5 empty] | 2024-02-08 12:21 | 5002.677 | 81.88498 | 27.99841 | 0.1563346 | 68.75 | 4125 | 25.04 | 18.66 | 17.25 | 1.41
[5 empty] | 2024-02-08 12:21 | 4996.311 | 82.4449 | 28.00926 | 0.1576042 | 68.83333 | 4130 | 25.04 | 18.66 | 17.25 | 1.41
[5 empty] | 2024-02-08 12:21 | 4997.106 | 81.35101 | 28.01288 | 0.1554883 | 68.91667 | 4135 | 25.04 | 18.66 | 17.25 | 1.41
[5 empty] | 2024-02-08 12:21 | 5003.472 | 83.6715 | 28.02373 | 0.15972 | 69 | 4140 | 25.04 | 18.66 | 17.25 | 1.41
[5 empty] | 2024-02-08 12:22 | 5001.881 | 84.45749 | 28.03096 | 0.1612717 | 69.08333 | 4145 | 25.04 | 18.66 | 17.25 | 1.41
[5 empty] | 2024-02-08 12:22 | 4999.892 | 81.76556 | 28.03458 | 0.1561936 | 69.16667 | 4150 | 25.04 | 18.66 | 17.25 | 1.41
[5 empty] | 2024-02-08 12:22 | 5000.6875 | 83.55108 | 28.03819 | 0.159579 | 69.25 | 4155 | 25.04 | 18.66 | 17.25 | 1.41
[5 empty] | 2024-02-08 12:22 | 5003.87 | 82.49574 | 28.04181 | 0.1574631 | 69.33333 | 4160 | 25.04 | 18.66 | 17.25 | 1.41
[5 empty] | 2024-02-08 12:22 | 4996.709 | 82.37768 | 28.04181 | 0.1574631 | 69.41667 | 4165 | 25.04 | 18.66 | 17.25 | 1.41
[5 empty] | 2024-02-08 12:22 | 5002.278 | 81.80458 | 28.02373 | 0.1561936 | 69.5 | 4170 | 25.04 | 18.66 | 17.25 | 1.41
[5 empty] | 2024-02-08 12:22 | 4999.494 | 82.12823 | 28.02734375 | 0.1568989 | 69.58333 | 4175 | 25.04 | 18.75 | 17.25 | 1.5
[5 empty] | 2024-02-08 12:22 | 5001.483 | 82.30864 | 28.02011 | 0.157181 | 69.66667 | 4180 | 25.04 | 18.75 | 17.25 | 1.5
[5 empty] | 2024-02-08 12:22 | 4994.719 | 82.63993 | 28.03096 | 0.1580273 | 69.75 | 4185 | 25.04 | 18.75 | 17.25 | 1.5
[5 empty] | 2024-02-08 12:22 | 5000.6875 | 82.81255 | 28.03819 | 0.1581684 | 69.83333 | 4190 | 25.04 | 18.75 | 17.25 | 1.5
[5 empty] | 2024-02-08 12:22 | 5005.064 | 82.51542 | 28.02734375 | 0.1574631 | 69.91667 | 4195 | 25.04 | 18.75 | 17.25 | 1.5
[5 empty] | 2024-02-08 12:22 | 4992.73 | 82.60702 | 28.03458 | 0.1580273 | 70 | 4200 | 25.04 | 18.75 | 17.25 | 1.5
[5 empty] | 2024-02-08 12:23 | 4999.892 | 81.24867 | 28.02373 | 0.1552062 | 70.08333 | 4205 | 25.04 | 18.75 | 17.25 | 1.5
[5 empty] | 2024-02-08 12:23 | 5007.451 | 82.11105 | 28.02011 | 0.1566167 | 70.16667 | 4210 | 25.04 | 18.75 | 17.25 | 1.5
[5 empty] | 2024-02-08 12:23 | 4999.892 | 82.2086 | 28.01288 | 0.1570399 | 70.25 | 4215 | 25.04 | 18.75 | 17.25 | 1.5
[5 empty] | 2024-02-08 12:23 | 4999.494 | 81.46369 | 28.01288 | 0.1556293 | 70.33333 | 4220 | 25.04 | 18.75 | 17.25 | 1.5
[5 empty] | 2024-02-08 12:23 | 4998.698 | 82.92725 | 28.00564 | 0.1584505 | 70.41667 | 4225 | 25.04 | 18.75 | 17.25 | 1.5
[5 empty] | 2024-02-08 12:23 | 5003.472 | 82.56306 | 28.00203 | 0.1576042 | 70.5 | 4230 | 25.04 | 18.75 | 17.25 | 1.5
[5 empty] | 2024-02-08 12:23 | 4996.709 | 82.08249 | 27.99841 | 0.1568989 | 70.58333 | 4235 | 24.95 | 18.75 | 17.25 | 1.5
[5 empty] | 2024-02-08 12:23 | 5001.085 | 83.92702 | 27.99841 | 0.1602843 | 70.66667 | 4240 | 24.95 | 18.75 | 17.25 | 1.5
[5 empty] | 2024-02-08 12:23 | 5000.289 | 82.65824 | 28.00926 | 0.1578863 | 70.75 | 4245 | 24.95 | 18.75 | 17.25 | 1.5
[5 empty] | 2024-02-08 12:23 | 4999.892 | 83.31625 | 28.00926 | 0.1591558 | 70.83333 | 4250 | 24.95 | 18.75 | 17.25 | 1.5
[5 empty] | 2024-02-08 12:23 | 4994.719 | 81.68097 | 28.00564 | 0.1561936 | 70.91667 | 4255 | 24.95 | 18.75 | 17.25 | 1.5
[5 empty] | 2024-02-08 12:23 | 5000.289 | 83.24904 | 27.99118 | 0.1590148 | 71 | 4260 | 24.95 | 18.75 | 17.25 | 1.5
[5 empty] | 2024-02-08 12:24 | 4999.892 | 84.05468 | 27.98032 | 0.1605664 | 71.08333 | 4265 | 24.95 | 18.75 | 17.25 | 1.5
[5 empty] | 2024-02-08 12:24 | 4998.3 | 81.6657 | 27.98394 | 0.1560525 | 71.16667 | 4270 | 24.95 | 18.75 | 17.25 | 1.5
[5 empty] | 2024-02-08 12:24 | 5001.483 | 83.85983 | 27.99118 | 0.1601432 | 71.25 | 4275 | 24.95 | 18.75 | 17.25 | 1.5
[5 empty] | 2024-02-08 12:24 | 5003.472 | 82.85866 | 27.98756 | 0.1581684 | 71.33333 | 4280 | 24.95 | 18.75 | 17.25 | 1.5
[5 empty] | 2024-02-08 12:24 | 4999.096 | 83.37682 | 27.98756 | 0.1592969 | 71.41667 | 4285 | 24.95 | 18.75 | 17.25 | 1.5
[5 empty] | 2024-02-08 12:24 | 4997.106 | 82.53182 | 28.00203 | 0.1577452 | 71.5 | 4290 | 24.95 | 18.75 | 17.25 | 1.5
[5 empty] | 2024-02-08 12:24 | 5005.461 | 85.55289 | 27.99479 | 0.1632465 | 71.58333 | 4295 | 24.95 | 18.75 | 17.43 | 1.32
[5 empty] | 2024-02-08 12:24 | 5001.483 | 83.49049 | 28.01288 | 0.1594379 | 71.66667 | 4300 | 24.95 | 18.75 | 17.43 | 1.32
[5 empty] | 2024-02-08 12:24 | 5000.6875 | 83.1818 | 28.02011 | 0.1588737 | 71.75 | 4305 | 24.95 | 18.75 | 17.43 | 1.32
[5 empty] | 2024-02-08 12:24 | 5001.085 | 82.89297 | 28.03096 | 0.1583094 | 71.83333 | 4310 | 24.95 | 18.75 | 17.43 | 1.32
[5 empty] | 2024-02-08 12:24 | 5004.268 | 83.61091 | 28.02734375 | 0.159579 | 71.91667 | 4315 | 24.95 | 18.75 | 17.43 | 1.32
[5 empty] | 2024-02-08 12:24 | 5000.289 | 82.73209 | 28.02734375 | 0.1580273 | 72 | 4320 | 24.95 | 18.75 | 17.43 | 1.32
[5 empty] | 2024-02-08 12:25 | 4997.106 | 81.5724 | 28.03096 | 0.1559114 | 72.08333 | 4325 | 24.95 | 18.75 | 17.43 | 1.32
[5 empty] | 2024-02-08 12:25 | 5006.257 | 82.5351 | 28.03096 | 0.1574631 | 72.16667 | 4330 | 24.95 | 18.75 | 17.43 | 1.32
[5 empty] | 2024-02-08 12:25 | 5003.075 | 82.40872 | 28.03096 | 0.157322 | 72.25 | 4335 | 24.95 | 18.75 | 17.43 | 1.32
[5 empty] | 2024-02-08 12:25 | 4995.117 | 81.76124 | 28.03096 | 0.1563346 | 72.33333 | 4340 | 24.95 | 18.75 | 17.43 | 1.32
[5 empty] | 2024-02-08 12:25 | 4999.494 | 83.01426 | 28.03458 | 0.1585915 | 72.41667 | 4345 | 24.95 | 18.75 | 17.43 | 1.32
[5 empty] | 2024-02-08 12:25 | 5005.859375 | 84.96825 | 28.03819 | 0.162118 | 72.5 | 4350 | 24.95 | 18.75 | 17.43 | 1.32
[5 empty] | 2024-02-08 12:25 | 4997.106 | 82.75324 | 28.03458 | 0.1581684 | 72.58333 | 4355 | 24.95 | 18.66 | 17.43 | 1.23
[5 empty] | 2024-02-08 12:25 | 4999.892 | 82.06091 | 28.03458 | 0.1567578 | 72.66667 | 4360 | 24.95 | 18.66 | 17.43 | 1.23
[5 empty] | 2024-02-08 12:25 | 5003.472 | 83.74539 | 28.03458 | 0.1598611 | 72.75 | 4365 | 24.95 | 18.66 | 17.43 | 1.23
[5 empty] | 2024-02-08 12:25 | 5002.677 | 83.2888 | 28.03819 | 0.1590148 | 72.83333 | 4370 | 24.95 | 18.66 | 17.43 | 1.23
[5 empty] | 2024-02-08 12:25 | 4991.536 | 82.661 | 28.03819 | 0.1581684 | 72.91667 | 4375 | 24.95 | 18.66 | 17.43 | 1.23
[5 empty] | 2024-02-08 12:25 | 5003.075 | 82.85208 | 28.03458 | 0.1581684 | 73 | 4380 | 24.95 | 18.66 | 17.43 | 1.23
[5 empty] | 2024-02-08 12:26 | 5003.87 | 83.45646 | 28.03458 | 0.1592969 | 73.08333 | 4385 | 24.95 | 18.66 | 17.43 | 1.23
[5 empty] | 2024-02-08 12:26 | 4997.504 | 84.08836 | 28.03096 | 0.1607074 | 73.16667 | 4390 | 24.95 | 18.66 | 17.43 | 1.23
[5 empty] | 2024-02-08 12:26 | 5000.6875 | 83.99421 | 28.03819 | 0.1604253 | 73.25 | 4395 | 24.95 | 18.66 | 17.43 | 1.23
[5 empty] | 2024-02-08 12:26 | 5000.6875 | 83.92034 | 28.04543 | 0.1602843 | 73.33333 | 4400 | 24.95 | 18.66 | 17.43 | 1.23
[5 empty] | 2024-02-08 12:26 | 4999.892 | 83.31625 | 28.04543 | 0.1591558 | 73.41667 | 4405 | 24.95 | 18.66 | 17.43 | 1.23
[5 empty] | 2024-02-08 12:26 | 4996.709 | 82.30387 | 28.04181 | 0.157322 | 73.5 | 4410 | 24.95 | 18.66 | 17.43 | 1.23
[5 empty] | 2024-02-08 12:26 | 5004.268 | 82.42838 | 28.04543 | 0.157322 | 73.58333 | 4415 | 25.04 | 18.75 | 17.34 | 1.41
[5 empty] | 2024-02-08 12:26 | 5001.483 | 85.18942 | 28.04181 | 0.1626823 | 73.66667 | 4420 | 25.04 | 18.75 | 17.34 | 1.41
[5 empty] | 2024-02-08 12:26 | 4997.504 | 82.61221 | 28.04905 | 0.1578863 | 73.75 | 4425 | 25.04 | 18.75 | 17.34 | 1.41
[5 empty] | 2024-02-08 12:26 | 4998.698 | 83.29636 | 28.04905 | 0.1591558 | 73.83333 | 4430 | 25.04 | 18.75 | 17.34 | 1.41
[5 empty] | 2024-02-08 12:26 | 5006.257 | 82.5351 | 28.05266 | 0.1574631 | 73.91667 | 4435 | 25.04 | 18.75 | 17.34 | 1.41
[5 empty] | 2024-02-08 12:26 | 4999.892 | 84.71926 | 28.04905 | 0.1618359 | 74 | 4440 | 25.04 | 18.75 | 17.34 | 1.41
[5 empty] | 2024-02-08 12:27 | 4998.698 | 83.44401 | 28.0599 | 0.1594379 | 74.08333 | 4445 | 25.04 | 18.75 | 17.34 | 1.41
[5 empty] | 2024-02-08 12:27 | 5001.085 | 85.55196 | 28.06351 | 0.1633876 | 74.16667 | 4450 | 25.04 | 18.75 | 17.34 | 1.41
[5 empty] | 2024-02-08 12:27 | 5000.289 | 83.61827 | 28.05628 | 0.15972 | 74.25 | 4455 | 25.04 | 18.75 | 17.34 | 1.41
[5 empty] | 2024-02-08 12:27 | 4995.515 | 81.02998 | 28.06351 | 0.154924 | 74.33333 | 4460 | 25.04 | 18.75 | 17.34 | 1.41
[5 empty] | 2024-02-08 12:27 | 4998.698 | 81.22928 | 28.05628 | 0.1552062 | 74.41667 | 4465 | 25.04 | 18.75 | 17.34 | 1.41
[5 empty] | 2024-02-08 12:27 | 5005.859375 | 83.6375 | 28.0599 | 0.159579 | 74.5 | 4470 | 25.04 | 18.75 | 17.34 | 1.41
[5 empty] | 2024-02-08 12:27 | 4999.494 | 82.71893 | 28.06713 | 0.1580273 | 74.58333 | 4475 | 25.04 | 18.75 | 17.34 | 1.41
[5 empty] | 2024-02-08 12:27 | 4999.892 | 81.61787 | 28.07798 | 0.1559114 | 74.66667 | 4480 | 25.04 | 18.75 | 17.34 | 1.41
[5 empty] | 2024-02-08 12:27 | 5000.289 | 81.55051 | 28.08883 | 0.1557704 | 74.75 | 4485 | 25.04 | 18.75 | 17.34 | 1.41
[5 empty] | 2024-02-08 12:27 | 5005.859375 | 82.67639 | 28.08883 | 0.1577452 | 74.83333 | 4490 | 25.04 | 18.75 | 17.34 | 1.41
[5 empty] | 2024-02-08 12:27 | 4995.515 | 80.80864 | 28.09245 | 0.1545008 | 74.91667 | 4495 | 25.04 | 18.75 | 17.34 | 1.41
[5 empty] | 2024-02-08 12:27 | 4999.494 | 82.20205 | 28.08521 | 0.1570399 | 75 | 4500 | 25.04 | 18.75 | 17.34 | 1.41
[5 empty] | 2024-02-08 12:28 | 5006.655 | 83.35502 | 28.07798 | 0.1590148 | 75.08333 | 4505 | 25.04 | 18.75 | 17.34 | 1.41
[5 empty] | 2024-02-08 12:28 | 5004.268 | 84.4978 | 28.08521 | 0.1612717 | 75.16667 | 4510 | 25.04 | 18.75 | 17.34 | 1.41
[5 empty] | 2024-02-08 12:28 | 4997.106 | 83.86024 | 28.07798 | 0.1602843 | 75.25 | 4515 | 25.04 | 18.75 | 17.34 | 1.41
[5 empty] | 2024-02-08 12:28 | 5001.881 | 83.8665 | 28.09245 | 0.1601432 | 75.33333 | 4520 | 25.04 | 18.75 | 17.34 | 1.41
[5 empty] | 2024-02-08 12:28 | 5001.085 | 85.62582 | 28.08521 | 0.1635286 | 75.41667 | 4525 | 25.04 | 18.75 | 17.34 | 1.41
[5 empty] | 2024-02-08 12:28 | 4995.117 | 83.45802 | 28.08883 | 0.159579 | 75.5 | 4530 | 25.04 | 18.75 | 17.34 | 1.41
[5 empty] | 2024-02-08 12:28 | 5000.6875 | 83.92034 | 28.07436 | 0.1602843 | 75.58333 | 4535 | 25.04 | 18.86 | 17.34 | 1.52
[5 empty] | 2024-02-08 12:28 | 5003.87 | 84.34326 | 28.06713 | 0.1609896 | 75.66667 | 4540 | 25.04 | 18.86 | 17.34 | 1.52
[5 empty] | 2024-02-08 12:28 | 5002.278 | 86.23726 | 28.06713 | 0.1646571 | 75.75 | 4545 | 25.04 | 18.86 | 17.34 | 1.52
[5 empty] | 2024-02-08 12:28 | 5000.6875 | 82.81255 | 28.07798 | 0.1581684 | 75.83333 | 4550 | 25.04 | 18.86 | 17.34 | 1.52
[5 empty] | 2024-02-08 12:28 | 4999.892 | 85.23618 | 28.07798 | 0.1628233 | 75.91667 | 4555 | 25.04 | 18.86 | 17.34 | 1.52
[5 empty] | 2024-02-08 12:28 | 5001.881 | 84.53136 | 28.08521 | 0.1614127 | 76 | 4560 | 25.04 | 18.86 | 17.34 | 1.52
[5 empty] | 2024-02-08 12:29 | 4996.311 | 82.29731 | 28.08883 | 0.157322 | 76.08333 | 4565 | 25.04 | 18.86 | 17.34 | 1.52
[5 empty] | 2024-02-08 12:29 | 5000.6875 | 83.47721 | 28.09607 | 0.1594379 | 76.16667 | 4570 | 25.04 | 18.86 | 17.34 | 1.52
[5 empty] | 2024-02-08 12:29 | 5001.085 | 84.00089 | 28.10692 | 0.1604253 | 76.25 | 4575 | 25.04 | 18.86 | 17.34 | 1.52
[5 empty] | 2024-02-08 12:29 | 5001.085 | 82.6714 | 28.10692 | 0.1578863 | 76.33333 | 4580 | 25.04 | 18.86 | 17.34 | 1.52
[5 empty] | 2024-02-08 12:29 | 4999.494 | 83.38347 | 28.11053 | 0.1592969 | 76.41667 | 4585 | 25.04 | 18.86 | 17.34 | 1.52
[5 empty] | 2024-02-08 12:29 | 5004.666 | 83.9871 | 28.10692 | 0.1602843 | 76.5 | 4590 | 25.04 | 18.86 | 17.34 | 1.52
[5 empty] | 2024-02-08 12:29 | 4999.096 | 82.93385 | 28.11053 | 0.1584505 | 76.58333 | 4595 | 25.13 | 18.66 | 17.25 | 1.41
[5 empty] | 2024-02-08 12:29 | 4993.923 | 83.29057 | 28.09968 | 0.1592969 | 76.66667 | 4600 | 25.13 | 18.66 | 17.25 | 1.41
[5 empty] | 2024-02-08 12:29 | 5002.278 | 82.54337 | 28.09968 | 0.1576042 | 76.75 | 4605 | 25.13 | 18.66 | 17.25 | 1.41
[5 empty] | 2024-02-08 12:29 | 5003.87 | 83.53034 | 28.09607 | 0.1594379 | 76.83333 | 4610 | 25.13 | 18.66 | 17.25 | 1.41
[5 empty] | 2024-02-08 12:29 | 5000.6875 | 83.69878 | 28.09968 | 0.1598611 | 76.91667 | 4615 | 25.13 | 18.66 | 17.25 | 1.41
[5 empty] | 2024-02-08 12:29 | 4999.892 | 82.28245 | 28.09607 | 0.157181 | 77 | 4620 | 25.13 | 18.66 | 17.25 | 1.41
[5 empty] | 2024-02-08 12:30 | 5003.472 | 83.59761 | 28.09607 | 0.159579 | 77.08333 | 4625 | 25.13 | 18.66 | 17.25 | 1.41
[5 empty] | 2024-02-08 12:30 | 5001.881 | 83.8665 | 28.08521 | 0.1601432 | 77.16667 | 4630 | 25.13 | 18.66 | 17.25 | 1.41
[5 empty] | 2024-02-08 12:30 | 5001.085 | 83.63159 | 28.1033 | 0.15972 | 77.25 | 4635 | 25.13 | 18.66 | 17.25 | 1.41
[5 empty] | 2024-02-08 12:30 | 5001.881 | 83.57102 | 28.1033 | 0.159579 | 77.33333 | 4640 | 25.13 | 18.66 | 17.25 | 1.41
[5 empty] | 2024-02-08 12:30 | 5005.461 | 83.48299 | 28.1033 | 0.1592969 | 77.41667 | 4645 | 25.13 | 18.66 | 17.25 | 1.41
[5 empty] | 2024-02-08 12:30 | 4999.494 | 84.86021 | 28.10692 | 0.162118 | 77.5 | 4650 | 25.13 | 18.66 | 17.25 | 1.41
[5 empty] | 2024-02-08 12:30 | 4997.504 | 83.27647 | 28.11053 | 0.1591558 | 77.58333 | 4655 | 25.13 | 18.75 | 17.43 | 1.32
[5 empty] | 2024-02-08 12:30 | 5004.268 | 82.94573 | 28.11053 | 0.1583094 | 77.66667 | 4660 | 25.13 | 18.75 | 17.43 | 1.32
[5 empty] | 2024-02-08 12:30 | 5000.6875 | 84.06806 | 28.11053 | 0.1605664 | 77.75 | 4665 | 25.13 | 18.75 | 17.43 | 1.32
[5 empty] | 2024-02-08 12:30 | 4997.106 | 84.30305 | 28.11053 | 0.1611306 | 77.83333 | 4670 | 25.13 | 18.75 | 17.43 | 1.32
[5 empty] | 2024-02-08 12:30 | 5002.677 | 83.6582 | 28.10692 | 0.15972 | 77.91667 | 4675 | 25.13 | 18.75 | 17.43 | 1.32
[5 empty] | 2024-02-08 12:31 | 5005.461 | 84.07439 | 28.1033 | 0.1604253 | 78 | 4680 | 25.13 | 18.75 | 17.43 | 1.32
[5 empty] | 2024-02-08 12:31 | 4996.709 | 85.10811 | 28.10692 | 0.1626823 | 78.08333 | 4685 | 25.13 | 18.75 | 17.43 | 1.32
[5 empty] | 2024-02-08 12:31 | 4997.504 | 85.04785 | 28.11053 | 0.1625412 | 78.16667 | 4690 | 25.13 | 18.75 | 17.43 | 1.32
[5 empty] | 2024-02-08 12:31 | 5003.075 | 87.35935 | 28.11053 | 0.166773 | 78.25 | 4695 | 25.13 | 18.75 | 17.43 | 1.32
[5 empty] | 2024-02-08 12:31 | 5000.6875 | 84.51119 | 28.11053 | 0.1614127 | 78.33333 | 4700 | 25.13 | 18.75 | 17.43 | 1.32
[5 empty] | 2024-02-08 12:31 | 4995.117 | 85.30232 | 28.1033 | 0.1631055 | 78.41667 | 4705 | 25.13 | 18.75 | 17.43 | 1.32
[5 empty] | 2024-02-08 12:31 | 5003.87 | 85.8952 | 28.1033 | 0.1639518 | 78.5 | 4710 | 25.13 | 18.75 | 17.34 | 1.41
[5 empty] | 2024-02-08 12:31 | 5004.268 | 84.94124 | 28.1033 | 0.162118 | 78.58333 | 4715 | 25.13 | 18.75 | 17.34 | 1.41
[5 empty] | 2024-02-08 12:31 | 4995.913 | 84.35671 | 28.09968 | 0.1612717 | 78.66667 | 4720 | 25.13 | 18.75 | 17.34 | 1.41
[5 empty] | 2024-02-08 12:31 | 4995.913 | 84.13535 | 28.11053 | 0.1608485 | 78.75 | 4725 | 25.13 | 18.75 | 17.34 | 1.41
[5 empty] | 2024-02-08 12:31 | 5003.87 | 84.63888 | 28.11053 | 0.1615538 | 78.83333 | 4730 | 25.13 | 18.75 | 17.34 | 1.41
[5 empty] | 2024-02-08 12:31 | 5002.278 | 85.94176 | 28.11415 | 0.1640929 | 78.91667 | 4735 | 25.13 | 18.75 | 17.34 | 1.41
[5 empty] | 2024-02-08 12:32 | 5001.483 | 84.45077 | 28.12138 | 0.1612717 | 79 | 4740 | 25.13 | 18.75 | 17.34 | 1.41
[5 empty] | 2024-02-08 12:32 | 5001.483 | 85.18942 | 28.12862 | 0.1626823 | 79.08333 | 4745 | 25.13 | 18.75 | 17.34 | 1.41
[5 empty] | 2024-02-08 12:32 | 5002.677 | 86.17027 | 28.12862 | 0.1645161 | 79.16667 | 4750 | 25.13 | 18.75 | 17.34 | 1.41
[5 empty] | 2024-02-08 12:32 | 5000.6875 | 85.76672 | 28.12862 | 0.1638108 | 79.25 | 4755 | 25.13 | 18.75 | 17.34 | 1.41
[5 empty] | 2024-02-08 12:32 | 5000.6875 | 83.77264 | 28.12138 | 0.1600021 | 79.33333 | 4760 | 25.13 | 18.75 | 17.34 | 1.41
[5 empty] | 2024-02-08 12:32 | 5006.655 | 84.31626 | 28.10692 | 0.1608485 | 79.41667 | 4765 | 25.13 | 18.75 | 17.34 | 1.41
[5 empty] | 2024-02-08 12:32 | 5001.881 | 84.45749 | 28.11053 | 0.1612717 | 79.5 | 4770 | 25.31 | 18.75 | 17.34 | 1.41
[5 empty] | 2024-02-08 12:32 | 4995.913 | 83.24995 | 28.11777 | 0.1591558 | 79.58333 | 4775 | 25.31 | 18.75 | 17.34 | 1.41
[5 empty] | 2024-02-08 12:32 | 5003.472 | 83.74539 | 28.12862 | 0.1598611 | 79.66667 | 4780 | 25.31 | 18.75 | 17.34 | 1.41
[5 empty] | 2024-02-08 12:32 | 5003.87 | 84.26936 | 28.12862 | 0.1608485 | 79.75 | 4785 | 25.31 | 18.75 | 17.34 | 1.41
[5 empty] | 2024-02-08 12:32 | 4999.096 | 83.52449 | 28.12862 | 0.159579 | 79.83333 | 4790 | 25.31 | 18.75 | 17.34 | 1.41
[5 empty] | 2024-02-08 12:32 | 4997.106 | 85.04108 | 28.12138 | 0.1625412 | 79.91667 | 4795 | 25.31 | 18.75 | 17.34 | 1.41
[5 empty] | 2024-02-08 12:33 | 5010.236 | 84.08058 | 28.12138 | 0.1602843 | 80 | 4800 | 25.31 | 18.75 | 17.34 | 1.41
[5 empty] | 2024-02-08 12:33 | 4997.902 | 85.34988 | 28.125 | 0.1631055 | 80.08333 | 4805 | 25.31 | 18.75 | 17.34 | 1.41
[5 empty] | 2024-02-08 12:33 | 4998.3 | 85.65195 | 28.11777 | 0.1636697 | 80.16667 | 4810 | 25.31 | 18.75 | 17.34 | 1.41
[5 empty] | 2024-02-08 12:33 | 5002.278 | 82.69112 | 28.10692 | 0.1578863 | 80.25 | 4815 | 25.31 | 18.75 | 17.34 | 1.41
[5 empty] | 2024-02-08 12:33 | 5001.881 | 85.12233 | 28.10692 | 0.1625412 | 80.33333 | 4820 | 25.31 | 18.75 | 17.34 | 1.41
[5 empty] | 2024-02-08 12:33 | 4994.719 | 82.41864 | 28.12138 | 0.1576042 | 80.41667 | 4825 | 25.31 | 18.75 | 17.34 | 1.41
[5 empty] | 2024-02-08 12:33 | 5000.6875 | 83.25567 | 28.12138 | 0.1590148 | 80.5 | 4830 | 25.13 | 18.75 | 17.34 | 1.41
[5 empty] | 2024-02-08 12:33 | 5001.085 | 85.1088 | 28.11777 | 0.1625412 | 80.58333 | 4835 | 25.13 | 18.75 | 17.34 | 1.41
[5 empty] | 2024-02-08 12:33 | 4999.096 | 85.2226 | 28.11053 | 0.1628233 | 80.66667 | 4840 | 25.13 | 18.75 | 17.34 | 1.41
[5 empty] | 2024-02-08 12:33 | 5000.6875 | 85.84058 | 28.11415 | 0.1639518 | 80.75 | 4845 | 25.13 | 18.75 | 17.34 | 1.41
[5 empty] | 2024-02-08 12:33 | 5003.075 | 84.8471 | 28.11053 | 0.161977 | 80.83333 | 4850 | 25.13 | 18.75 | 17.34 | 1.41
[5 empty] | 2024-02-08 12:33 | 5002.677 | 85.9486 | 28.11053 | 0.1640929 | 80.91667 | 4855 | 25.13 | 18.75 | 17.34 | 1.41
[5 empty] | 2024-02-08 12:34 | 4997.902 | 84.68555 | 28.11415 | 0.1618359 | 81 | 4860 | 25.13 | 18.75 | 17.34 | 1.41
[5 empty] | 2024-02-08 12:34 | 4998.3 | 84.54465 | 28.11053 | 0.1615538 | 81.08333 | 4865 | 25.13 | 18.75 | 17.34 | 1.41
[5 empty] | 2024-02-08 12:34 | 5003.472 | 85.37111 | 28.11415 | 0.1629644 | 81.16667 | 4870 | 25.13 | 18.75 | 17.34 | 1.41
[5 empty] | 2024-02-08 12:34 | 4996.311 | 85.17513 | 28.11415 | 0.1628233 | 81.25 | 4875 | 25.13 | 18.75 | 17.34 | 1.41
[5 empty] | 2024-02-08 12:34 | 4994.322 | 83.88729 | 28.11415 | 0.1604253 | 81.33333 | 4880 | 25.13 | 18.75 | 17.34 | 1.41
[5 empty] | 2024-02-08 12:34 | 5002.278 | 85.42461 | 28.11415 | 0.1631055 | 81.41667 | 4885 | 25.13 | 18.75 | 17.34 | 1.41
[5 empty] | 2024-02-08 12:34 | 5003.472 | 86.11005 | 28.12138 | 0.164375 | 81.5 | 4890 | 25.13 | 18.75 | 17.25 | 1.5
[5 empty] | 2024-02-08 12:34 | 4995.515 | 85.60424 | 28.125 | 0.1636697 | 81.58333 | 4895 | 25.13 | 18.75 | 17.25 | 1.5
[5 empty] | 2024-02-08 12:34 | 5001.881 | 84.30973 | 28.125 | 0.1609896 | 81.66667 | 4900 | 25.13 | 18.75 | 17.25 | 1.5
[5 empty] | 2024-02-08 12:34 | 5001.483 | 85.92809 | 28.11415 | 0.1640929 | 81.75 | 4905 | 25.13 | 18.75 | 17.25 | 1.5
[5 empty] | 2024-02-08 12:34 | 4999.892 | 85.53153 | 28.11777 | 0.1633876 | 81.83333 | 4910 | 25.13 | 18.75 | 17.25 | 1.5
[5 empty] | 2024-02-08 12:34 | 4998.3 | 85.5043 | 28.125 | 0.1633876 | 81.91667 | 4915 | 25.13 | 18.75 | 17.25 | 1.5
[5 empty] | 2024-02-08 12:35 | 5004.666 | 84.35667 | 28.13223 | 0.1609896 | 82 | 4920 | 25.13 | 18.75 | 17.25 | 1.5
[5 empty] | 2024-02-08 12:35 | 5001.483 | 85.26331 | 28.14308 | 0.1628233 | 82.08333 | 4925 | 25.13 | 18.75 | 17.25 | 1.5
[5 empty] | 2024-02-08 12:35 | 4996.311 | 84.58481 | 28.15032 | 0.1616949 | 82.16667 | 4930 | 25.13 | 18.75 | 17.25 | 1.5
[5 empty] | 2024-02-08 12:35 | 5003.075 | 84.40374 | 28.13585 | 0.1611306 | 82.25 | 4935 | 25.13 | 18.75 | 17.25 | 1.5
[5 empty] | 2024-02-08 12:35 | 5003.87 | 83.75205 | 28.13223 | 0.1598611 | 82.33333 | 4940 | 25.13 | 18.75 | 17.25 | 1.5
[5 empty] | 2024-02-08 12:35 | 5002.278 | 84.68582 | 28.11777 | 0.1616949 | 82.41667 | 4945 | 25.13 | 18.75 | 17.25 | 1.5
[5 empty] | 2024-02-08 12:35 | 4997.902 | 84.83319 | 28.10692 | 0.162118 | 82.5 | 4950 | 25.22 | 18.75 | 17.25 | 1.5
[5 empty] | 2024-02-08 12:35 | 5002.278 | 85.27686 | 28.11777 | 0.1628233 | 82.58333 | 4955 | 25.22 | 18.75 | 17.25 | 1.5
[5 empty] | 2024-02-08 12:35 | 5000.289 | 85.24295 | 28.12862 | 0.1628233 | 82.66667 | 4960 | 25.22 | 18.75 | 17.25 | 1.5
[5 empty] | 2024-02-08 12:35 | 4997.106 | 84.52447 | 28.12862 | 0.1615538 | 82.75 | 4965 | 25.22 | 18.75 | 17.25 | 1.5
[5 empty] | 2024-02-08 12:35 | 5002.278 | 83.50377 | 28.13223 | 0.1594379 | 82.83333 | 4970 | 25.22 | 18.75 | 17.25 | 1.5
[5 empty] | 2024-02-08 12:35 | 5003.87 | 86.2647 | 28.12862 | 0.1646571 | 82.91667 | 4975 | 25.22 | 18.75 | 17.25 | 1.5
[5 empty] | 2024-02-08 12:36 | 4997.504 | 84.01455 | 28.13223 | 0.1605664 | 83 | 4980 | 25.22 | 18.75 | 17.25 | 1.5
[5 empty] | 2024-02-08 12:36 | 4997.504 | 85.93355 | 28.13585 | 0.1642339 | 83.08333 | 4985 | 25.22 | 18.75 | 17.25 | 1.5
[5 empty] | 2024-02-08 12:36 | 5006.655 | 84.68598 | 28.125 | 0.1615538 | 83.16667 | 4990 | 25.22 | 18.75 | 17.25 | 1.5
[5 empty] | 2024-02-08 12:36 | 5003.075 | 84.8471 | 28.12138 | 0.161977 | 83.25 | 4995 | 25.22 | 18.75 | 17.25 | 1.5
[5 empty] | 2024-02-08 12:36 | 4999.494 | 84.19566 | 28.125 | 0.1608485 | 83.33333 | 5000 | 25.22 | 18.75 | 17.25 | 1.5
[5 empty] | 2024-02-08 12:36 | 5001.483 | 83.56437 | 28.125 | 0.159579 | 83.41667 | 5005 | 25.22 | 18.75 | 17.25 | 1.5
[5 empty] | 2024-02-08 12:36 | 4999.892 | 84.49773 | 28.12862 | 0.1614127 | 83.5 | 5010 | 25.04 | 18.66 | 17.34 | 1.32
[5 empty] | 2024-02-08 12:36 | 4999.892 | 84.57158 | 28.11777 | 0.1615538 | 83.58333 | 5015 | 25.04 | 18.66 | 17.34 | 1.32
[5 empty] | 2024-02-08 12:36 | 4999.096 | 82.49086 | 28.11777 | 0.1576042 | 83.66667 | 5020 | 25.04 | 18.66 | 17.34 | 1.32
[5 empty] | 2024-02-08 12:36 | 5009.44 | 84.80708 | 28.11053 | 0.1616949 | 83.75 | 5025 | 25.04 | 18.66 | 17.34 | 1.32
[5 empty] | 2024-02-08 12:36 | 5000.289 | 84.35674 | 28.10692 | 0.1611306 | 83.83333 | 5030 | 25.04 | 18.66 | 17.34 | 1.32
[5 empty] | 2024-02-08 12:36 | 4999.494 | 84.56485 | 28.09968 | 0.1615538 | 83.91667 | 5035 | 25.04 | 18.66 | 17.34 | 1.32
[5 empty] | 2024-02-08 12:37 | 5001.483 | 84.22916 | 28.10692 | 0.1608485 | 84 | 5040 | 25.04 | 18.66 | 17.34 | 1.32
[5 empty] | 2024-02-08 12:37 | 5005.859375 | 84.74645 | 28.11415 | 0.1616949 | 84.08333 | 5045 | 25.04 | 18.66 | 17.34 | 1.32
[5 empty] | 2024-02-08 12:37 | 4995.515 | 84.6451 | 28.10692 | 0.1618359 | 84.16667 | 5050 | 25.04 | 18.66 | 17.34 | 1.32
[5 empty] | 2024-02-08 12:37 | 4998.3 | 82.99444 | 28.09607 | 0.1585915 | 84.25 | 5055 | 25.04 | 18.66 | 17.34 | 1.32
[5 empty] | 2024-02-08 12:37 | 5006.655 | 85.05569 | 28.09607 | 0.1622591 | 84.33333 | 5060 | 25.04 | 18.66 | 17.34 | 1.32
[5 empty] | 2024-02-08 12:37 | 5003.472 | 85.07552 | 28.1033 | 0.1624002 | 84.41667 | 5065 | 25.04 | 18.66 | 17.34 | 1.32
[5 empty] | 2024-02-08 12:37 | 4999.096 | 84.26279 | 28.11415 | 0.1609896 | 84.5 | 5070 | 25.04 | 18.75 | 17.25 | 1.5
[5 empty] | 2024-02-08 12:37 | 5002.278 | 83.94704 | 28.10692 | 0.1602843 | 84.58333 | 5075 | 25.04 | 18.75 | 17.25 | 1.5
[5 empty] | 2024-02-08 12:37 | 5003.075 | 85.06876 | 28.11053 | 0.1624002 | 84.66667 | 5080 | 25.04 | 18.75 | 17.25 | 1.5
[5 empty] | 2024-02-08 12:37 | 4996.311 | 85.10133 | 28.11415 | 0.1626823 | 84.75 | 5085 | 25.04 | 18.75 | 17.25 | 1.5
[5 empty] | 2024-02-08 12:37 | 4996.709 | 84.66533 | 28.10692 | 0.1618359 | 84.83333 | 5090 | 25.04 | 18.75 | 17.25 | 1.5
[5 empty] | 2024-02-08 12:37 | 5006.655 | 86.75639 | 28.10692 | 0.1655035 | 84.91667 | 5095 | 25.04 | 18.75 | 17.25 | 1.5
[5 empty] | 2024-02-08 12:38 | 5002.278 | 85.64624 | 28.10692 | 0.1635286 | 85 | 5100 | 25.04 | 18.75 | 17.25 | 1.5
[5 empty] | 2024-02-08 12:38 | 4999.494 | 85.4509 | 28.10692 | 0.1632465 | 85.08333 | 5105 | 25.04 | 18.75 | 17.25 | 1.5
[5 empty] | 2024-02-08 12:38 | 5000.289 | 84.726 | 28.11053 | 0.1618359 | 85.16667 | 5110 | 25.04 | 18.75 | 17.25 | 1.5
[5 empty] | 2024-02-08 12:38 | 5004.666 | 87.01757 | 28.1033 | 0.1660677 | 85.25 | 5115 | 25.04 | 18.75 | 17.25 | 1.5
[5 empty] | 2024-02-08 12:38 | 5001.881 | 85.04846 | 28.1033 | 0.1624002 | 85.33333 | 5120 | 25.04 | 18.75 | 17.25 | 1.5
[5 empty] | 2024-02-08 12:38 | 5000.6875 | 85.4713 | 28.09607 | 0.1632465 | 85.41667 | 5125 | 25.04 | 18.75 | 17.25 | 1.5
[5 empty] | 2024-02-08 12:38 | 5002.677 | 86.09637 | 28.09968 | 0.164375 | 85.5 | 5130 | 25.04 | 18.75 | 17.34 | 1.41
[5 empty] | 2024-02-08 12:38 | 5000.6875 | 85.76672 | 28.1033 | 0.1638108 | 85.58333 | 5135 | 25.04 | 18.75 | 17.34 | 1.41
[5 empty] | 2024-02-08 12:38 | 4993.128 | 85.04711 | 28.1033 | 0.1626823 | 85.66667 | 5140 | 25.04 | 18.75 | 17.34 | 1.41
[5 empty] | 2024-02-08 12:38 | 5003.472 | 84.63215 | 28.11053 | 0.1615538 | 85.75 | 5145 | 25.04 | 18.75 | 17.34 | 1.41
[5 empty] | 2024-02-08 12:38 | 4999.494 | 86.18925 | 28.11777 | 0.1646571 | 85.83333 | 5150 | 25.04 | 18.75 | 17.34 | 1.41
[5 empty] | 2024-02-08 12:38 | 5002.677 | 84.32315 | 28.11777 | 0.1609896 | 85.91667 | 5155 | 25.04 | 18.75 | 17.34 | 1.41
[5 empty] | 2024-02-08 12:39 | 5003.472 | 86.25784 | 28.12138 | 0.1646571 | 86 | 5160 | 25.04 | 18.75 | 17.34 | 1.41
[5 empty] | 2024-02-08 12:39 | 5002.278 | 85.35074 | 28.12138 | 0.1629644 | 86.08333 | 5165 | 25.04 | 18.75 | 17.34 | 1.41
[5 empty] | 2024-02-08 12:39 | 5000.6875 | 85.76672 | 28.125 | 0.1638108 | 86.16667 | 5170 | 25.04 | 18.75 | 17.34 | 1.41
[5 empty] | 2024-02-08 12:39 | 4998.698 | 83.00105 | 28.12862 | 0.1585915 | 86.25 | 5175 | 25.04 | 18.75 | 17.34 | 1.41
[5 empty] | 2024-02-08 12:39 | 5003.075 | 85.36433 | 28.12862 | 0.1629644 | 86.33333 | 5180 | 25.04 | 18.75 | 17.34 | 1.41
[5 empty] | 2024-02-08 12:39 | 5000.289 | 85.24295 | 28.125 | 0.1628233 | 86.41667 | 5185 | 25.04 | 18.75 | 17.34 | 1.41
[5 empty] | 2024-02-08 12:39 | 4991.935 | 83.18365 | 28.12862 | 0.1591558 | 86.5 | 5190 | 25.31 | 18.66 | 17.16 | 1.5
[5 empty] | 2024-02-08 12:39 | 4999.096 | 84.92728 | 28.125 | 0.1622591 | 86.58333 | 5195 | 25.31 | 18.66 | 17.16 | 1.5
[5 empty] | 2024-02-08 12:39 | 5007.849 | 86.33329 | 28.125 | 0.1646571 | 86.66667 | 5200 | 25.31 | 18.66 | 17.16 | 1.5
[5 empty] | 2024-02-08 12:39 | 4999.096 | 83.59832 | 28.12138 | 0.15972 | 86.75 | 5205 | 25.31 | 18.66 | 17.16 | 1.5
[5 empty] | 2024-02-08 12:39 | 4999.494 | 83.60497 | 28.12138 | 0.15972 | 86.83333 | 5210 | 25.31 | 18.66 | 17.16 | 1.5
[5 empty] | 2024-02-08 12:40 | 5001.881 | 84.08813 | 28.125 | 0.1605664 | 86.91667 | 5215 | 25.31 | 18.66 | 17.16 | 1.5
[5 empty] | 2024-02-08 12:40 | 5001.881 | 83.8665 | 28.125 | 0.1601432 | 87 | 5220 | 25.31 | 18.66 | 17.16 | 1.5
[5 empty] | 2024-02-08 12:40 | 4993.923 | 83.73308 | 28.125 | 0.1601432 | 87.08333 | 5225 | 25.31 | 18.66 | 17.16 | 1.5
[5 empty] | 2024-02-08 12:40 | 5000.289 | 84.94755 | 28.125 | 0.1622591 | 87.16667 | 5230 | 25.31 | 18.66 | 17.16 | 1.5
[5 empty] | 2024-02-08 12:40 | 5005.461 | 86.36607 | 28.125 | 0.1647982 | 87.25 | 5235 | 25.31 | 18.66 | 17.16 | 1.5
[5 empty] | 2024-02-08 12:40 | 4998.3 | 85.79959 | 28.12138 | 0.1639518 | 87.33333 | 5240 | 25.31 | 18.66 | 17.16 | 1.5
[5 empty] | 2024-02-08 12:40 | 4995.515 | 84.94022 | 28.11415 | 0.1624002 | 87.41667 | 5245 | 25.13 | 18.75 | 17.16 | 1.59
[5 empty] | 2024-02-08 12:40 | 5007.451 | 86.17854 | 28.11053 | 0.164375 | 87.5 | 5250 | 25.13 | 18.75 | 17.16 | 1.59
[5 empty] | 2024-02-08 12:40 | 5003.87 | 85.5257 | 28.1033 | 0.1632465 | 87.58333 | 5255 | 25.13 | 18.75 | 17.16 | 1.59
[5 empty] | 2024-02-08 12:40 | 4997.504 | 84.23597 | 28.11415 | 0.1609896 | 87.66667 | 5260 | 25.13 | 18.75 | 17.16 | 1.59
[5 empty] | 2024-02-08 12:40 | 5000.289 | 85.68604 | 28.125 | 0.1636697 | 87.75 | 5265 | 25.13 | 18.75 | 17.16 | 1.59
[5 empty] | 2024-02-08 12:40 | 5000.289 | 85.75989 | 28.125 | 0.1638108 | 87.83333 | 5270 | 25.13 | 18.75 | 17.16 | 1.59
[5 empty] | 2024-02-08 12:40 | 4997.504 | 84.5312 | 28.12862 | 0.1615538 | 87.91667 | 5275 | 25.13 | 18.75 | 17.16 | 1.59
[5 empty] | 2024-02-08 12:41 | 4999.892 | 85.16232 | 28.12138 | 0.1626823 | 88 | 5280 | 25.13 | 18.75 | 17.16 | 1.59
[5 empty] | 2024-02-08 12:41 | 4999.494 | 83.53114 | 28.11053 | 0.159579 | 88.08333 | 5285 | 25.13 | 18.75 | 17.16 | 1.59
[5 empty] | 2024-02-08 12:41 | 5000.289 | 84.35674 | 28.1033 | 0.1611306 | 88.16667 | 5290 | 25.13 | 18.75 | 17.16 | 1.59
[5 empty] | 2024-02-08 12:41 | 4997.106 | 84.96729 | 28.11415 | 0.1624002 | 88.25 | 5295 | 25.13 | 18.75 | 17.16 | 1.59
[5 empty] | 2024-02-08 12:41 | 5002.677 | 85.72696 | 28.12138 | 0.1636697 | 88.33333 | 5300 | 25.13 | 18.75 | 17.16 | 1.59
[5 empty] | 2024-02-08 12:41 | 5001.085 | 85.77355 | 28.13223 | 0.1638108 | 88.41667 | 5305 | 25.04 | 18.75 | 17.25 | 1.5
[5 empty] | 2024-02-08 12:41 | 5000.6875 | 84.51119 | 28.13585 | 0.1614127 | 88.5 | 5310 | 25.04 | 18.75 | 17.25 | 1.5
[5 empty] | 2024-02-08 12:41 | 4999.096 | 85.81326 | 28.125 | 0.1639518 | 88.58333 | 5315 | 25.04 | 18.75 | 17.25 | 1.5
[5 empty] | 2024-02-08 12:41 | 5001.085 | 85.55196 | 28.125 | 0.1633876 | 88.66667 | 5320 | 25.04 | 18.75 | 17.25 | 1.5
[5 empty] | 2024-02-08 12:41 | 4999.494 | 85.4509 | 28.12138 | 0.1632465 | 88.75 | 5325 | 25.04 | 18.75 | 17.25 | 1.5
[5 empty] | 2024-02-08 12:41 | 5002.677 | 84.91423 | 28.13585 | 0.162118 | 88.83333 | 5330 | 25.04 | 18.75 | 17.25 | 1.5
[5 empty] | 2024-02-08 12:42 | 5002.677 | 84.24927 | 28.13947 | 0.1608485 | 88.91667 | 5335 | 25.04 | 18.75 | 17.25 | 1.5
[5 empty] | 2024-02-08 12:42 | 5004.268 | 85.23686 | 28.13585 | 0.1626823 | 89 | 5340 | 25.04 | 18.75 | 17.25 | 1.5
[5 empty] | 2024-02-08 12:42 | 4993.923 | 84.17561 | 28.14308 | 0.1609896 | 89.08333 | 5345 | 25.04 | 18.75 | 17.25 | 1.5
[5 empty] | 2024-02-08 12:42 | 4997.504 | 84.08836 | 28.13947 | 0.1607074 | 89.16667 | 5350 | 25.04 | 18.75 | 17.25 | 1.5
[5 empty] | 2024-02-08 12:42 | 5007.849 | 85.81559 | 28.13585 | 0.1636697 | 89.25 | 5355 | 25.04 | 18.75 | 17.25 | 1.5
[5 empty] | 2024-02-08 12:42 | 4999.892 | 85.67924 | 28.13223 | 0.1636697 | 89.33333 | 5360 | 25.04 | 18.75 | 17.25 | 1.5
[5 empty] | 2024-02-08 12:42 | 4995.913 | 84.72564 | 28.12862 | 0.161977 | 89.41667 | 5365 | 25.04 | 18.75 | 17.25 | 1.5
[5 empty] | 2024-02-08 12:42 | 5003.472 | 84.55825 | 28.13223 | 0.1614127 | 89.5 | 5370 | 25.04 | 18.75 | 17.25 | 1.5
[5 empty] | 2024-02-08 12:42 | 5004.666 | 84.87408 | 28.13585 | 0.161977 | 89.58333 | 5375 | 25.04 | 18.75 | 17.25 | 1.5
[5 empty] | 2024-02-08 12:42 | 4998.3 | 82.99444 | 28.12138 | 0.1585915 | 89.66667 | 5380 | 25.04 | 18.75 | 17.25 | 1.5
[5 empty] | 2024-02-08 12:42 | 5000.6875 | 84.06806 | 28.10692 | 0.1605664 | 89.75 | 5385 | 25.04 | 18.75 | 17.25 | 1.5
[5 empty] | 2024-02-08 12:42 | 5003.075 | 83.73874 | 28.11415 | 0.1598611 | 89.83333 | 5390 | 25.04 | 18.75 | 17.25 | 1.5
[5 empty] | 2024-02-08 12:43 | 4999.096 | 83.59832 | 28.12138 | 0.15972 | 89.91667 | 5395 | 25.04 | 18.75 | 17.25 | 1.5
[5 empty] | 2024-02-08 12:43 | 4995.117 | 82.86784 | 28.11053 | 0.1584505 | 90 | 5400 | 25.04 | 18.75 | 17.25 | 1.5
[5 empty] | 2024-02-08 12:43 | 5007.451 | 84.84735 | 28.10692 | 0.1618359 | 90.08333 | 5405 | 25.04 | 18.75 | 17.25 | 1.5
[5 empty] | 2024-02-08 12:43 | 5003.87 | 84.56498 | 28.1033 | 0.1614127 | 90.16667 | 5410 | 25.04 | 18.75 | 17.25 | 1.5
[5 empty] | 2024-02-08 12:43 | 4998.3 | 82.18243 | 28.08883 | 0.1570399 | 90.25 | 5415 | 25.04 | 18.75 | 17.25 | 1.5
[5 empty] | 2024-02-08 12:43 | 5000.289 | 83.24904 | 28.09607 | 0.1590148 | 90.33333 | 5420 | 25.04 | 18.75 | 17.25 | 1.5
[5 empty] | 2024-02-08 12:43 | 5003.075 | 83.73874 | 28.09968 | 0.1598611 | 90.41667 | 5425 | 25.04 | 18.75 | 17.25 | 1.5
[5 empty] | 2024-02-08 12:43 | 5001.085 | 83.0407 | 28.09968 | 0.1585915 | 90.5 | 5430 | 25.04 | 18.75 | 17.25 | 1.5
[5 empty] | 2024-02-08 12:43 | 4998.698 | 82.63194 | 28.09968 | 0.1578863 | 90.58333 | 5435 | 25.04 | 18.75 | 17.25 | 1.5
[5 empty] | 2024-02-08 12:43 | 5001.881 | 82.98005 | 28.09245 | 0.1584505 | 90.66667 | 5440 | 25.04 | 18.75 | 17.25 | 1.5
[5 empty] | 2024-02-08 12:43 | 4999.892 | 83.7593 | 28.07436 | 0.1600021 | 90.75 | 5445 | 25.04 | 18.75 | 17.25 | 1.5
[5 empty] | 2024-02-08 12:43 | 4998.3 | 82.62536 | 28.07436 | 0.1578863 | 90.83333 | 5450 | 25.04 | 18.75 | 17.25 | 1.5
[5 empty] | 2024-02-08 12:44 | 5002.278 | 85.1291 | 28.08521 | 0.1625412 | 90.91667 | 5455 | 25.04 | 18.75 | 17.25 | 1.5
[5 empty] | 2024-02-08 12:44 | 5006.257 | 84.1617 | 28.11415 | 0.1605664 | 91 | 5460 | 25.04 | 18.75 | 17.25 | 1.5
[5 empty] | 2024-02-08 12:44 | 4996.311 | 83.62553 | 28.12138 | 0.1598611 | 91.08333 | 5465 | 25.04 | 18.75 | 17.25 | 1.5
[5 empty] | 2024-02-08 12:44 | 4995.515 | 82.80065 | 28.12862 | 0.1583094 | 91.16667 | 5470 | 25.04 | 18.75 | 17.25 | 1.5
[5 empty] | 2024-02-08 12:44 | 5006.257 | 84.01381 | 28.125 | 0.1602843 | 91.25 | 5475 | 25.04 | 18.75 | 17.25 | 1.5
[5 empty] | 2024-02-08 12:44 | 5001.881 | 83.64489 | 28.13223 | 0.15972 | 91.33333 | 5480 | 25.04 | 18.75 | 17.25 | 1.5
[5 empty] | 2024-02-08 12:44 | 4998.3 | 82.773 | 28.13223 | 0.1581684 | 91.41667 | 5485 | 25.04 | 18.75 | 17.25 | 1.5
[5 empty] | 2024-02-08 12:44 | 5003.472 | 84.33656 | 28.125 | 0.1609896 | 91.5 | 5490 | 25.04 | 18.75 | 17.25 | 1.5
[5 empty] | 2024-02-08 12:44 | 5003.075 | 83.88651 | 28.13223 | 0.1601432 | 91.58333 | 5495 | 25.04 | 18.75 | 17.25 | 1.5
[5 empty] | 2024-02-08 12:44 | 5000.289 | 83.54443 | 28.12862 | 0.159579 | 91.66667 | 5500 | 25.04 | 18.75 | 17.25 | 1.5
[5 empty] | 2024-02-08 12:44 | 4998.698 | 84.25609 | 28.13223 | 0.1609896 | 91.75 | 5505 | 25.04 | 18.75 | 17.25 | 1.5
[5 empty] | 2024-02-08 12:44 | 4999.096 | 84.70577 | 28.12862 | 0.1618359 | 91.83333 | 5510 | 25.04 | 18.75 | 17.25 | 1.5
[5 empty] | 2024-02-08 12:44 | 5003.472 | 84.55825 | 28.125 | 0.1614127 | 91.91667 | 5515 | 25.04 | 18.75 | 17.25 | 1.5