## 055
Versuch | Bezeichnung
picobond_055 | 101023_055
Datum | 2023-10-10
Modultyp | AMS
Partikelsystem
| Art | Bezeichnung | Einwaage in g
Hostparticle | Alumina | DAW-45 | 79.97
Guestparticle | Polysterol | SX250-H | 8.03
Summe |  |  | 88
Kommentar:
Parameter |  |  | Auswaage |  |  | TempExtern
Spaltweite | 2 | mm | Tara | 484.87 | g | Uhrzeit | Temperatur | Luftfeuchte
Drehzahl | 4000 | rpm | voll | 572.28 | g | 8:50 | 20 | 64%
Prozesszeit | 45 | min | Gesamtauswaage | 87.41 | g | 9:30 | 21 | 59%
|  |  | Verlust | 0.6704545 | %
picobond
Leerlauf |  |  |  |  | Versuch
Date Time | Picobond.Drz_Mühle | Picobond.Leistung | Picobond.Temperatur | Picobond.Moment | Date Time | Picobond.Drz_Mühle | Picobond.Leistung | Picobond.Temperatur | Picobond.Moment |  | SensOb.Temperatur |  | SensDiff.Temperatur
| pbDrehzahl | pbLeistung | pbTemp | pbDrehmoment |  | pbDrehzahl | pbLeistung | pbTemp | pbDrehmoment | picobondTime | time | SensOb | SensDiff
| min-1 | W | °C | Nm |  | min-1 | W | °C | Nm | min | s | °C | °C | °C | °C
ts | rpm | power | pbTemp | DMom | ts | rpm | power | pbTemp | DMom | SensTime | obTime | obTemp | T1 | T2 | dT
2023-10-10 08:30 | 0 | 0 |  | -0.12 | 2023-10-10 08:43 | 0 | 0 | 21.63629 | -0.12 | 0 | 0 | 20.07 | 19.01 | 19.63 | -0.62
2023-10-10 08:30 | 0 | 0 |  | -0.12 | 2023-10-10 08:43 | 0 | 0 | 21.63629 | -0.12 | 0.08333333 | 5 | 20.07 | 19.1 | 19.63 | -0.53
2023-10-10 08:30 | 23.47367 | 2.432754 |  | 0.9898524 | 2023-10-10 08:43 | 528.7543 | 58.03959 | 21.63629 | 1.048392 | 0.1666667 | 10 | 20.07 | 19.01 | 19.63 | -0.62
2023-10-10 08:30 | 1008.97 | -0.8599229 |  | -0.008140191 | 2023-10-10 08:43 | 1002.604 | -3.445782 | 21.63629 | -0.03282552 | 0.25 | 15 | 20.07 | 19.19 | 19.81 | -0.62
2023-10-10 08:30 | 1002.604 | -7.414149 |  | -0.07062934 | 2023-10-10 08:43 | 998.6256 | -3.62384 | 21.63629 | -0.03465929 | 0.3333333 | 20 | 20.07 | 19.1 | 19.81 | -0.71
2023-10-10 08:30 | 1001.013 | -7.40238 |  | -0.07062934 | 2023-10-10 08:44 | 1002.604 | -3.815966 | 21.6399 | -0.03635199368 | 0.4166667 | 25 | 20.07 | 19.01 | 19.72 | -0.71
2023-10-10 08:31 | 1002.604 | -7.192039 |  | -0.06851345 | 2023-10-10 08:44 | 1003.002 | -3.728601 | 21.63629 | -0.03550564 | 0.5 | 30 | 20.07 | 18.93 | 19.45 | -0.52
2023-10-10 08:31 | 1001.808 | -7.201126 |  | -0.06865451 | 2023-10-10 08:44 | 1003.002 | -3.921172 | 21.63267 | -0.03733941 | 0.5833333 | 35 | 20.07 | 19.01 | 19.45 | -0.44
2023-10-10 08:31 | 1001.808 | -7.245513 |  | -0.06907769 | 2023-10-10 08:44 | 1002.206 | -3.977267 | 21.63267 | -0.03790364 | 0.6666667 | 40 | 20.07 | 19.01 | 19.45 | -0.44
2023-10-10 08:31 | 1001.411 | -7.153899 |  | -0.06823134 | 2023-10-10 08:44 | 1001.808 | -3.960893 | 21.63267 | -0.03776259 | 0.75 | 45 | 20.07 | 19.01 | 19.45 | -0.44
2023-10-10 08:31 | 1002.604 | -7.029159 |  | -0.0669618 | 2023-10-10 08:44 | 1004.593 | -3.838373 | 21.6399 | -0.03649306 | 0.8333333 | 50 | 20.6 | 19.01 | 19.45 | -0.44
2023-10-10 08:31 | 1001.808 | -7.112353 |  | -0.06780816 | 2023-10-10 08:44 | 1002.604 | -3.904809 | 21.64352 | -0.03719835 | 0.9166667 | 55 | 20.07 | 19.01 | 19.37 | -0.36
2023-10-10 08:31 | 1003.002 | -7.18008 |  | -0.0683724 | 2023-10-10 08:44 | 1004.196 | -3.999993 | 21.64714 | -0.03804471 | 1 | 60 | 20.07 | 19.01 | 19.37 | -0.36
2023-10-10 08:31 | 1003.002 | -7.031948 |  | -0.0669618 | 2023-10-10 08:44 | 1003.002 | -3.832293 | 21.65437 | -0.03649306 | 1.083333 | 65 | 20.16 | 19.01 | 19.37 | -0.36
2023-10-10 08:31 | 1002.206 | -7.055972 |  | -0.06724392 | 2023-10-10 08:44 | 1002.206 | -3.918062 | 21.65799 | -0.03733941 | 1.166667 | 70 | 20.16 | 19.01 | 19.37 | -0.36
2023-10-10 08:31 | 1974.573 | -11.74386 |  | -0.05680556 | 2023-10-10 08:44 | 1002.604 | -3.949232 | 21.66522 | -0.03762153 | 1.25 | 75 | 20.07 | 19.01 | 19.45 | -0.44
2023-10-10 08:31 | 1998.046875 | -13.18186 |  | -0.06301215 | 2023-10-10 08:44 | 1002.206 | -3.918062 | 21.67245 | -0.03733941 | 1.333333 | 80 | 20.07 | 19.1 | 19.45 | -0.35
2023-10-10 08:31 | 1999.24 | -13.24879 |  | -0.06329428 | 2023-10-10 08:45 | 1003.002 | -3.81748 | 21.67607 | -0.03635199368 | 1.416667 | 85 | 20.07 | 19.1 | 19.54 | -0.44
2023-10-10 08:32 | 1996.455 | -13.11239 |  | -0.06273004 | 2023-10-10 08:45 | 1995.262 | -0.7575502 | 21.69054 | -0.003626309 | 1.5 | 90 | 20.07 | 19.1 | 19.54 | -0.44
2023-10-10 08:32 | 1996.853 | -12.64314 |  | -0.06047309 | 2023-10-10 08:45 | 1997.649 | -0.8469628 | 21.6833 | -0.004049473 | 1.583333 | 95 | 20.25 | 19.1 | 19.63 | -0.53
2023-10-10 08:32 | 2000.036 | -12.42699 |  | -0.05934462 | 2023-10-10 08:45 | 1998.445 | -0.463608 | 21.70139 | -0.002215706 | 1.666667 | 100 | 20.07 | 19.19 | 19.54 | -0.35
2023-10-10 08:32 | 3000.253 | -18.28723 |  | -0.05821614 | 2023-10-10 08:45 | 1997.251 | -0.6403145 | 21.70501 | -0.003062062 | 1.75 | 105 | 20.16 | 19.19 | 19.63 | -0.44
2023-10-10 08:32 | 3001.845 | -17.18859 |  | -0.05468968 | 2023-10-10 08:45 | 1998.445 | -0.6702141 | 21.70501 | -0.003203131 | 1.833333 | 110 | 20.07 | 19.28 | 19.63 | -0.35
2023-10-10 08:32 | 2999.855 | -17.48733 |  | -0.05567709 | 2023-10-10 08:45 | 2818.83 | 12.16841 | 21.70862 | 0.04123046 | 1.916667 | 115 | 20.25 | 19.28 | 19.63 | -0.35
2023-10-10 08:32 | 2998.264 | -18.23083 |  | -0.05807508 | 2023-10-10 08:45 | 2996.672 | 8.731664 | 21.72309 | 0.02782986 | 2 | 120 | 20.07 | 19.28 | 19.63 | -0.35
2023-10-10 08:32 | 3001.447 | -18.02854 |  | -0.05736979 | 2023-10-10 08:45 | 3003.436 | 9.372374 | 21.72671 | 0.02980468 | 2.083333 | 125 | 20.07 | 19.37 | 19.72 | -0.35
2023-10-10 08:32 | 3001.049 | -17.93751 |  | -0.05708767 | 2023-10-10 08:45 | 2998.264 | 9.754764 | 21.73394 | 0.03107422 | 2.166667 | 130 | 20.42 | 19.37 | 19.72 | -0.35
2023-10-10 08:32 | 3581.127 | -6.913032 |  | -0.0184375 | 2023-10-10 08:45 | 2996.275 | 9.305772 | 21.74479 | 0.02966361 | 2.25 | 135 | 20.16 | 19.45 | 19.72 | -0.27
2023-10-10 08:32 | 4000.868 | -22.61356 |  | -0.05398437 | 2023-10-10 08:45 | 3001.447 | 8.036327 | 21.75926 | 0.02557292 | 2.333333 | 140 | 20.25 | 19.45 | 19.81 | -0.36
2023-10-10 08:32 | 3998.083 | -23.01115 |  | -0.05497179 | 2023-10-10 08:46 | 3876.736 | 25.20896 | 21.76649 | 0.06210721 | 2.416667 | 145 | 20.16 | 19.45 | 19.81 | -0.36
2023-10-10 08:33 | 4000.47 | -22.90673 |  | -0.05468968 | 2023-10-10 08:46 | 4003.653 | 20.94912 | 21.78096 | 0.04997613 | 2.5 | 150 | 20.51 | 19.54 | 19.81 | -0.27
2023-10-10 08:33 | 4001.664 | -22.32256 |  | -0.05327908 | 2023-10-10 08:46 | 3999.675 | 21.75529 | 21.79543 | 0.05195095 | 2.583333 | 155 | 20.6 | 19.54 | 19.81 | -0.27
2023-10-10 08:33 | 3996.889 | -22.94525 |  | -0.05483073 | 2023-10-10 08:46 | 3994.502 | 21.43218 | 21.80989 | 0.05124565 | 2.666667 | 160 | 20.25 | 19.63 | 19.9 | -0.27
[5 empty] | 2023-10-10 08:46 | 4002.857 | 22.00907 | 21.83883 | 0.05251519 | 2.75 | 165 | 20.16 | 19.63 | 19.9 | -0.27
[5 empty] | 2023-10-10 08:46 | 4000.47 | 22.11411 | 21.8533 | 0.0527973 | 2.833333 | 170 | 20.16 | 19.72 | 19.98 | -0.26
[5 empty] | 2023-10-10 08:46 | 3999.675 | 23.05485 | 21.87138 | 0.05505425 | 2.916667 | 175 | 20.16 | 19.72 | 19.98 | -0.26
[5 empty] | 2023-10-10 08:46 | 3996.889 | 22.50753 | 21.90032 | 0.05378474 | 3 | 180 | 20.25 | 19.81 | 19.98 | -0.17
[5 empty] | 2023-10-10 08:46 | 4003.255 | 22.89811 | 21.92564 | 0.05463108 | 3.083333 | 185 | 20.25 | 19.9 | 19.98 | -0.08
[5 empty] | 2023-10-10 08:46 | 4000.868 | 24.36166 | 21.95096 | 0.05815754 | 3.166667 | 190 | 20.25 | 19.9 | 20.07 | -0.17
[5 empty] | 2023-10-10 08:46 | 4000.868 | 22.1754 | 22.01968 | 0.05293836 | 3.25 | 195 | 20.6 | 19.98 | 20.07 | -0.09
[5 empty] | 2023-10-10 08:46 | 3999.675 | 22.70042 | 22.05585 | 0.0542079 | 3.333333 | 200 | 20.25 | 19.98 | 20.07 | -0.09
[5 empty] | 2023-10-10 08:47 | 4000.868 | 23.6526 | 22.08478 | 0.05646483 | 3.416667 | 205 | 20.25 | 19.98 | 20.07 | -0.09
[5 empty] | 2023-10-10 08:47 | 3997.685 | 23.39762 | 22.12095 | 0.0559006 | 3.5 | 210 | 20.34 | 20.07 | 20.16 | -0.09
[5 empty] | 2023-10-10 08:47 | 3996.492 | 23.56771 | 22.12095 | 0.05632377 | 3.583333 | 215 | 20.34 | 20.07 | 20.16 | -0.09
[5 empty] | 2023-10-10 08:47 | 4004.847 | 24.2676 | 22.1535 | 0.05787543 | 3.666667 | 220 | 20.34 | 20.07 | 20.16 | -0.09
[5 empty] | 2023-10-10 08:47 | 3998.481 | 23.63849 | 22.18605 | 0.05646483 | 3.75 | 225 | 20.34 | 20.16 | 20.16 | 0
[5 empty] | 2023-10-10 08:47 | 3999.675 | 24.29533 | 22.26201 | 0.05801649 | 3.833333 | 230 | 20.42 | 20.16 | 20.16 | 0
[5 empty] | 2023-10-10 08:47 | 4002.459 | 24.60781 | 22.30179 | 0.05872179 | 3.916667 | 235 | 20.42 | 20.25 | 20.25 | 0
[5 empty] | 2023-10-10 08:47 | 4001.266 | 24.54137 | 22.30179 | 0.05858072 | 4 | 240 | 20.51 | 20.25 | 20.25 | 0
[5 empty] | 2023-10-10 08:47 | 3996.492 | 23.27259 | 22.36328125 | 0.05561849 | 4.083333 | 245 | 20.51 | 20.25 | 20.25 | 0
[5 empty] | 2023-10-10 08:47 | 4000.868 | 24.12532 | 22.40668 | 0.05759332 | 4.166667 | 250 | 20.51 | 20.25 | 20.25 | 0
[5 empty] | 2023-10-10 08:47 | 4003.255 | 25.20393 | 22.44647 | 0.06013238 | 4.25 | 255 | 20.6 | 20.34 | 20.34 | 0
[5 empty] | 2023-10-10 08:47 | 3999.675 | 24.17719 | 22.49349 | 0.05773438 | 4.333333 | 260 | 21.13 | 20.34 | 20.34 | 0
[5 empty] | 2023-10-10 08:48 | 3997.287 | 24.87118 | 22.52966 | 0.05942708 | 4.416667 | 265 | 20.87 | 20.34 | 20.34 | 0
[5 empty] | 2023-10-10 08:48 | 4002.857 | 26.62025 | 22.56583 | 0.06351779 | 4.5 | 270 | 21.13 | 20.42 | 20.34 | 0.08
[5 empty] | 2023-10-10 08:48 | 4001.664 | 25.66672 | 22.60923 | 0.06126086 | 4.583333 | 275 | 20.69 | 20.42 | 20.42 | 0
[5 empty] | 2023-10-10 08:48 | 3996.492 | 25.75159 | 22.65625 | 0.06154297 | 4.666667 | 280 | 21.13 | 20.42 | 20.42 | 0
[5 empty] | 2023-10-10 08:48 | 3997.685 | 25.46408 | 22.69604 | 0.06083768 | 4.75 | 285 | 20.78 | 20.42 | 20.42 | 0
[5 empty] | 2023-10-10 08:48 | 4002.857 | 26.73849 | 22.73221 | 0.06379991 | 4.833333 | 290 | 21.04 | 20.51 | 20.42 | 0.09
[5 empty] | 2023-10-10 08:48 | 4002.857 | 25.85173 | 22.77561 | 0.06168403 | 4.916667 | 295 | 20.87 | 20.51 | 20.42 | 0.09
[5 empty] | 2023-10-10 08:48 | 3996.492 | 24.68916 | 22.77561 | 0.0590039 | 5 | 300 | 20.87 | 20.51 | 20.42 | 0.09
[5 empty] | 2023-10-10 08:48 | 4001.266 | 26.07782 | 22.86603 | 0.06224827 | 5.083333 | 305 | 20.95 | 20.51 | 20.51 | 0
[5 empty] | 2023-10-10 08:48 | 4004.051 | 27.27868 | 22.86603 | 0.06506944 | 5.166667 | 310 | 20.95 | 20.6 | 20.42 | 0.18
[5 empty] | 2023-10-10 08:48 | 3996.889 | 26.87571 | 22.89496 | 0.06422307 | 5.25 | 315 | 21.22 | 20.6 | 20.51 | 0.09
[5 empty] | 2023-10-10 08:48 | 3998.481 | 26.35493 | 22.989 | 0.06295355 | 5.333333 | 320 | 21.13 | 20.6 | 20.51 | 0.09
[5 empty] | 2023-10-10 08:49 | 4004.847 | 26.81092 | 22.989 | 0.06394096 | 5.416667 | 325 | 21.13 | 20.69 | 20.51 | 0.18
[5 empty] | 2023-10-10 08:49 | 4003.255 | 27.50975 | 23.07581 | 0.06563368 | 5.5 | 330 | 21.22 | 20.69 | 20.51 | 0.18
[5 empty] | 2023-10-10 08:49 | 3999.277 | 27.30523 | 23.12283 | 0.06521051 | 5.583333 | 335 | 21.22 | 20.69 | 20.6 | 0.09
[5 empty] | 2023-10-10 08:49 | 4001.266 | 27.96883 | 23.16985 | 0.06676214 | 5.666667 | 340 | 21.22 | 20.69 | 20.6 | 0.09
[5 empty] | 2023-10-10 08:49 | 4002.062 | 27.67887 | 23.21687 | 0.06605686 | 5.75 | 345 | 21.48 | 20.69 | 20.6 | 0.09
[5 empty] | 2023-10-10 08:49 | 3996.889 | 28.6466 | 23.26027 | 0.06845485 | 5.833333 | 350 | 21.57 | 20.69 | 20.6 | 0.09
[5 empty] | 2023-10-10 08:49 | 3997.685 | 27.23531 | 23.29644 | 0.06506944 | 5.916667 | 355 | 21.4 | 20.78 | 20.6 | 0.18
[5 empty] | 2023-10-10 08:49 | 4002.459 | 28.03629 | 23.34708 | 0.0669032 | 6 | 360 | 21.4 | 20.78 | 20.6 | 0.18
[5 empty] | 2023-10-10 08:49 | 4001.266 | 28.14612 | 23.39048 | 0.06718532 | 6.083333 | 365 | 21.48 | 20.78 | 20.6 | 0.18
[5 empty] | 2023-10-10 08:49 | 3999.277 | 27.18709 | 23.4375 | 0.06492839 | 6.166667 | 370 | 21.48 | 20.78 | 20.6 | 0.18
[5 empty] | 2023-10-10 08:49 | 4002.062 | 27.9744 | 23.48814 | 0.06676214 | 6.25 | 375 | 21.57 | 20.78 | 20.69 | 0.09
[5 empty] | 2023-10-10 08:49 | 4001.266 | 29.20981 | 23.52431 | 0.06972439 | 6.333333 | 380 | 21.75 | 20.78 | 20.69 | 0.09
[5 empty] | 2023-10-10 08:50 | 3996.889 | 27.99727 | 23.56409 | 0.0669032 | 6.416667 | 385 | 21.66 | 20.87 | 20.69 | 0.18
[5 empty] | 2023-10-10 08:50 | 4000.868 | 27.49335 | 23.60388 | 0.06563368 | 6.5 | 390 | 21.66 | 20.87 | 20.69 | 0.18
[5 empty] | 2023-10-10 08:50 | 4002.459 | 29.69143 | 23.60388 | 0.07085287 | 6.583333 | 395 | 21.93 | 20.87 | 20.69 | 0.18
[5 empty] | 2023-10-10 08:50 | 4001.664 | 28.50351 | 23.70515 | 0.06803166 | 6.666667 | 400 | 21.75 | 20.87 | 20.69 | 0.18
[5 empty] | 2023-10-10 08:50 | 3997.287 | 29.94823 | 23.7377 | 0.07155816 | 6.75 | 405 | 21.84 | 20.87 | 20.69 | 0.18
[5 empty] | 2023-10-10 08:50 | 4002.459 | 30.45988 | 23.77749 | 0.07268663 | 6.833333 | 410 | 21.93 | 20.87 | 20.69 | 0.18
[5 empty] | 2023-10-10 08:50 | 4004.051 | 28.16571 | 23.81727 | 0.06718532 | 6.916667 | 415 | 21.93 | 20.95 | 20.78 | 0.17
[5 empty] | 2023-10-10 08:50 | 3995.696 | 27.81188 | 23.86068 | 0.06648003 | 7 | 420 | 21.93 | 20.95 | 20.69 | 0.26
[5 empty] | 2023-10-10 08:50 | 4002.459 | 30.04609 | 23.90408 | 0.07169921 | 7.083333 | 425 | 22.01 | 20.95 | 20.78 | 0.17
[5 empty] | 2023-10-10 08:50 | 4003.255 | 30.11119 | 23.94386 | 0.07184026 | 7.166667 | 430 | 22.01 | 20.95 | 20.78 | 0.17
[5 empty] | 2023-10-10 08:50 | 3998.083 | 31.19418 | 23.98004 | 0.07452039 | 7.25 | 435 | 22.1 | 20.95 | 20.78 | 0.17
[5 empty] | 2023-10-10 08:50 | 3998.083 | 29.54086 | 24.01982 | 0.07057074 | 7.333333 | 440 | 22.19 | 20.95 | 20.78 | 0.17
[5 empty] | 2023-10-10 08:51 | 4002.062 | 31.04791 | 24.06684 | 0.07409722 | 7.416667 | 445 | 22.19 | 20.95 | 20.78 | 0.17
[5 empty] | 2023-10-10 08:51 | 4003.255 | 30.22944 | 24.10663 | 0.0721224 | 7.5 | 450 | 22.19 | 21.04 | 20.78 | 0.26
[5 empty] | 2023-10-10 08:51 | 4000.868 | 29.32509 | 24.15003 | 0.07000651 | 7.583333 | 455 | 22.28 | 21.04 | 20.78 | 0.26
[5 empty] | 2023-10-10 08:51 | 4000.072 | 31.15063 | 24.17896 | 0.07437933 | 7.666667 | 460 | 22.28 | 21.04 | 20.78 | 0.26
[5 empty] | 2023-10-10 08:51 | 4001.664 | 31.93132 | 24.21875 | 0.0762131 | 7.75 | 465 | 22.37 | 21.04 | 20.78 | 0.26
[5 empty] | 2023-10-10 08:51 | 3999.277 | 33.50703 | 24.26215 | 0.0800217 | 7.833333 | 470 | 22.37 | 21.04 | 20.78 | 0.26
[5 empty] | 2023-10-10 08:51 | 3997.685 | 30.36451 | 24.29471 | 0.07254558 | 7.916667 | 475 | 22.37 | 21.04 | 20.87 | 0.17
[5 empty] | 2023-10-10 08:51 | 4002.459 | 34.0657 | 24.33449 | 0.08129124 | 8 | 480 | 22.46 | 21.04 | 20.87 | 0.17
[5 empty] | 2023-10-10 08:51 | 4002.857 | 32.65026 | 24.37066 | 0.07790581 | 8.083333 | 485 | 22.55 | 21.04 | 20.87 | 0.17
[5 empty] | 2023-10-10 08:51 | 3997.287 | 33.13615 | 24.41045 | 0.07917535 | 8.166667 | 490 | 22.72 | 21.04 | 20.87 | 0.17
[5 empty] | 2023-10-10 08:51 | 3999.277 | 33.92048 | 24.43938 | 0.08100911 | 8.25 | 495 | 22.63 | 21.13 | 20.87 | 0.26
[5 empty] | 2023-10-10 08:52 | 4002.062 | 37.90421 | 24.4864 | 0.09046007 | 8.333333 | 500 | 22.63 | 21.13 | 20.87 | 0.26
[5 empty] | 2023-10-10 08:52 | 3998.481 | 32.90982 | 24.53342 | 0.0786111 | 8.416667 | 505 | 22.63 | 21.13 | 20.87 | 0.26
[5 empty] | 2023-10-10 08:52 | 3997.287 | 33.78554 | 24.56959 | 0.080727 | 8.5 | 510 | 22.72 | 21.13 | 20.87 | 0.26
[5 empty] | 2023-10-10 08:52 | 4000.072 | 37.29459 | 24.61661 | 0.08904948 | 8.583333 | 515 | 22.81 | 21.13 | 20.87 | 0.26
[5 empty] | 2023-10-10 08:52 | 3998.879 | 37.815 | 24.65278 | 0.09031902 | 8.666667 | 520 | 22.81 | 21.13 | 20.87 | 0.26
[5 empty] | 2023-10-10 08:52 | 3996.492 | 36.55293 | 24.6781 | 0.08735677 | 8.75 | 525 | 22.9 | 21.13 | 20.87 | 0.26
[5 empty] | 2023-10-10 08:52 | 4002.459 | 38.0853 | 24.72511 | 0.09088323 | 8.833333 | 530 | 22.99 | 21.13 | 20.87 | 0.26
[5 empty] | 2023-10-10 08:52 | 4003.653 | 39.81142 | 24.7649 | 0.09497396 | 8.916667 | 535 | 23.43 | 21.22 | 20.87 | 0.35
[5 empty] | 2023-10-10 08:52 | 3994.9 | 34.88637 | 24.80107 | 0.08340713 | 9 | 540 | 23.17 | 21.22 | 20.87 | 0.35
[5 empty] | 2023-10-10 08:52 | 3995.696 | 36.30959 | 24.83001 | 0.08679252 | 9.083333 | 545 | 23.08 | 21.22 | 20.87 | 0.35
[5 empty] | 2023-10-10 08:52 | 4000.868 | 38.77922 | 24.86618 | 0.09257594 | 9.166667 | 550 | 23.17 | 21.22 | 20.95 | 0.27
[5 empty] | 2023-10-10 08:52 | 4002.062 | 36.8994 | 24.91681 | 0.08806207 | 9.25 | 555 | 23.17 | 21.22 | 20.87 | 0.35
[5 empty] | 2023-10-10 08:53 | 3995.696 | 36.72268 | 24.94575 | 0.08777993 | 9.333333 | 560 | 23.17 | 21.22 | 20.95 | 0.27
[5 empty] | 2023-10-10 08:53 | 4001.664 | 35.53643 | 24.98915 | 0.0848177 | 9.416667 | 565 | 23.26 | 21.22 | 20.95 | 0.27
[5 empty] | 2023-10-10 08:53 | 4002.062 | 37.31314 | 25.02893 | 0.08904948 | 9.5 | 570 | 23.26 | 21.22 | 20.95 | 0.27
[5 empty] | 2023-10-10 08:53 | 3998.083 | 37.74842 | 25.07595 | 0.09017795 | 9.583333 | 575 | 23.34 | 21.31 | 20.95 | 0.36
[5 empty] | 2023-10-10 08:53 | 3997.685 | 36.85905 | 25.10127 | 0.08806207 | 9.666667 | 580 | 23.7 | 21.31 | 20.95 | 0.36
[5 empty] | 2023-10-10 08:53 | 4000.868 | 39.13375 | 25.14106 | 0.0934223 | 9.75 | 585 | 23.43 | 21.31 | 20.95 | 0.36
[5 empty] | 2023-10-10 08:53 | 4000.47 | 38.95262 | 25.17361 | 0.09299914 | 9.833333 | 590 | 23.43 | 21.31 | 20.95 | 0.36
[5 empty] | 2023-10-10 08:53 | 3996.889 | 36.08432 | 25.20255 | 0.08622827 | 9.916667 | 595 | 23.7 | 21.31 | 20.95 | 0.36
[5 empty] | 2023-10-10 08:53 | 4000.072 | 38.23982 | 25.24233 | 0.09130643 | 10 | 600 | 23.52 | 21.31 | 20.95 | 0.36
[5 empty] | 2023-10-10 08:53 | 4002.857 | 38.20733 | 25.28574 | 0.09116537 | 10.08333 | 605 | 23.61 | 21.31 | 20.95 | 0.36
[5 empty] | 2023-10-10 08:53 | 3999.277 | 39.17725 | 25.31828 | 0.09356336 | 10.16667 | 610 | 23.61 | 21.31 | 20.95 | 0.36
[5 empty] | 2023-10-10 08:53 | 4000.072 | 38.06258 | 25.34722 | 0.09088323 | 10.25 | 615 | 23.7 | 21.31 | 20.95 | 0.36
[5 empty] | 2023-10-10 08:54 | 4003.255 | 38.56587 | 25.37616 | 0.09201173 | 10.33333 | 620 | 23.7 | 21.31 | 20.95 | 0.36
[5 empty] | 2023-10-10 08:54 | 3998.879 | 38.28747 | 25.41233 | 0.09144748 | 10.41667 | 625 | 23.7 | 21.31 | 20.95 | 0.36
[5 empty] | 2023-10-10 08:54 | 3996.09375 | 36.96241 | 25.45211 | 0.08834418 | 10.5 | 630 | 23.79 | 21.31 | 20.95 | 0.36
[5 empty] | 2023-10-10 08:54 | 4000.072 | 35.46322 | 25.48105 | 0.08467665 | 10.58333 | 635 | 24.06 | 21.31 | 20.95 | 0.36
[5 empty] | 2023-10-10 08:54 | 4001.664 | 36.95483 | 25.52445 | 0.08820312 | 10.66667 | 640 | 23.97 | 21.4 | 20.95 | 0.45
[5 empty] | 2023-10-10 08:54 | 4000.072 | 39.06689 | 25.56424 | 0.09328125 | 10.75 | 645 | 23.88 | 21.4 | 20.95 | 0.45
[5 empty] | 2023-10-10 08:54 | 3996.09375 | 38.5559 | 25.58956 | 0.09215278 | 10.83333 | 650 | 23.97 | 21.4 | 21.04 | 0.36
[5 empty] | 2023-10-10 08:54 | 4000.868 | 38.83832 | 25.62934 | 0.09271703 | 10.91667 | 655 | 24.23 | 21.4 | 21.04 | 0.36
[5 empty] | 2023-10-10 08:54 | 4000.868 | 39.01558 | 25.65104 | 0.09314019 | 11 | 660 | 24.23 | 21.4 | 20.95 | 0.45
[5 empty] | 2023-10-10 08:54 | 4000.47 | 37.29831 | 25.67636 | 0.08904948 | 11.08333 | 665 | 24.41 | 21.4 | 21.04 | 0.36
[5 empty] | 2023-10-10 08:54 | 3999.675 | 37.99973 | 25.69806 | 0.09074218 | 11.16667 | 670 | 24.32 | 21.4 | 20.95 | 0.45
[5 empty] | 2023-10-10 08:54 | 4002.062 | 38.61348 | 25.727 | 0.09215278 | 11.25 | 675 | 24.15 | 21.4 | 21.04 | 0.36
[5 empty] | 2023-10-10 08:55 | 3995.696 | 39.26019 | 25.76317 | 0.09384546 | 11.33333 | 680 | 24.15 | 21.4 | 21.04 | 0.36
[5 empty] | 2023-10-10 08:55 | 4000.868 | 38.60196 | 25.79572 | 0.09215278 | 11.41667 | 685 | 24.23 | 21.4 | 21.04 | 0.36
[5 empty] | 2023-10-10 08:55 | 4002.062 | 39.08632 | 25.83189 | 0.09328125 | 11.5 | 690 | 24.23 | 21.4 | 21.04 | 0.36
[5 empty] | 2023-10-10 08:55 | 3998.083 | 38.51604 | 25.87167 | 0.09201173 | 11.58333 | 695 | 24.32 | 21.48 | 21.04 | 0.44
[5 empty] | 2023-10-10 08:55 | 3998.481 | 39.9962 | 25.90061 | 0.09553821 | 11.66667 | 700 | 24.32 | 21.4 | 21.04 | 0.36
[5 empty] | 2023-10-10 08:55 | 4000.47 | 37.83005 | 25.92231 | 0.09031902 | 11.75 | 705 | 24.32 | 21.4 | 21.04 | 0.36
[5 empty] | 2023-10-10 08:55 | 4002.857 | 39.98085 | 25.94763 | 0.09539712 | 11.83333 | 710 | 24.86 | 21.48 | 21.04 | 0.44
[5 empty] | 2023-10-10 08:55 | 3998.481 | 38.57893 | 25.96933 | 0.09215278 | 11.91667 | 715 | 24.41 | 21.48 | 21.04 | 0.44
[5 empty] | 2023-10-10 08:55 | 4000.47 | 39.0117 | 25.98741 | 0.09314019 | 12 | 720 | 24.5 | 21.48 | 21.04 | 0.44
[5 empty] | 2023-10-10 08:55 | 4001.664 | 40.73723 | 26.01635 | 0.09723089 | 12.08333 | 725 | 24.5 | 21.48 | 21.04 | 0.44
[5 empty] | 2023-10-10 08:55 | 4000.072 | 38.71243 | 26.03805 | 0.09243489 | 12.16667 | 730 | 24.59 | 21.48 | 21.04 | 0.44
[5 empty] | 2023-10-10 08:55 | 3997.287 | 38.56741 | 26.0706 | 0.09215278 | 12.25 | 735 | 24.68 | 21.48 | 21.04 | 0.44
[5 empty] | 2023-10-10 08:56 | 4002.062 | 39.38186 | 26.114 | 0.09398655 | 12.33333 | 740 | 24.59 | 21.48 | 21.04 | 0.44
[5 empty] | 2023-10-10 08:56 | 4003.255 | 39.80746 | 26.13209 | 0.09497396 | 12.41667 | 745 | 24.59 | 21.48 | 21.04 | 0.44
[5 empty] | 2023-10-10 08:56 | 3996.889 | 39.80319 | 26.15379 | 0.09511501 | 12.5 | 750 | 25.04 | 21.48 | 21.04 | 0.44
[5 empty] | 2023-10-10 08:56 | 3999.675 | 39.83093 | 26.18273 | 0.09511501 | 12.58333 | 755 | 24.68 | 21.48 | 21.04 | 0.44
[5 empty] | 2023-10-10 08:56 | 4002.857 | 40.57204 | 26.21166 | 0.09680773 | 12.66667 | 760 | 24.86 | 21.48 | 21.04 | 0.44
[5 empty] | 2023-10-10 08:56 | 4000.868 | 39.66554 | 26.2406 | 0.09469182 | 12.75 | 765 | 24.77 | 21.48 | 21.04 | 0.44
[5 empty] | 2023-10-10 08:56 | 3995.298 | 39.13828 | 26.2623 | 0.09356336 | 12.83333 | 770 | 24.77 | 21.48 | 21.04 | 0.44
[5 empty] | 2023-10-10 08:56 | 3999.277 | 37.28718 | 26.29123 | 0.08904948 | 12.91667 | 775 | 24.86 | 21.48 | 21.13 | 0.35
[5 empty] | 2023-10-10 08:56 | 4002.459 | 40.62711 | 26.32017 | 0.09694878 | 13 | 780 | 24.86 | 21.48 | 21.13 | 0.35
[5 empty] | 2023-10-10 08:56 | 3997.685 | 38.217 | 26.34187 | 0.09130643 | 13.08333 | 785 | 24.86 | 21.57 | 21.13 | 0.44
[5 empty] | 2023-10-10 08:56 | 4002.062 | 40.68218 | 26.36357 | 0.09708983 | 13.16667 | 790 | 24.95 | 21.57 | 21.13 | 0.44
[5 empty] | 2023-10-10 08:56 | 4002.062 | 40.56397 | 26.38527 | 0.09680773 | 13.25 | 795 | 24.95 | 21.57 | 21.04 | 0.53
[5 empty] | 2023-10-10 08:57 | 4000.47 | 40.48876 | 26.41059 | 0.09666667 | 13.33333 | 800 | 24.95 | 21.57 | 21.04 | 0.53
[5 empty] | 2023-10-10 08:57 | 3996.09375 | 40.14938 | 26.41421 | 0.09596137 | 13.41667 | 805 | 25.04 | 21.57 | 21.13 | 0.44
[5 empty] | 2023-10-10 08:57 | 4003.653 | 40.22533 | 26.43953 | 0.09596137 | 13.5 | 810 | 25.04 | 21.57 | 21.13 | 0.44
[5 empty] | 2023-10-10 08:57 | 4001.664 | 38.96424 | 26.46123 | 0.09299914 | 13.58333 | 815 | 25.31 | 21.57 | 21.13 | 0.44
[5 empty] | 2023-10-10 08:57 | 3997.287 | 38.56741 | 26.47931 | 0.09215278 | 13.66667 | 820 | 25.13 | 21.57 | 21.13 | 0.44
[5 empty] | 2023-10-10 08:57 | 4000.47 | 41.43407 | 26.4974 | 0.0989236 | 13.75 | 825 | 25.13 | 21.57 | 21.13 | 0.44
[5 empty] | 2023-10-10 08:57 | 4003.255 | 41.75854 | 26.5191 | 0.0996289 | 13.83333 | 830 | 25.13 | 21.57 | 21.13 | 0.44
[5 empty] | 2023-10-10 08:57 | 3998.879 | 41.06324 | 26.53357 | 0.09807725 | 13.91667 | 835 | 25.13 | 21.57 | 21.13 | 0.44
[5 empty] | 2023-10-10 08:57 | 3995.696 | 39.55525 | 26.55165 | 0.09455077 | 14 | 840 | 25.22 | 21.57 | 21.13 | 0.44
[5 empty] | 2023-10-10 08:57 | 4001.664 | 41.15093 | 26.56973 | 0.0982183 | 14.08333 | 845 | 25.22 | 21.57 | 21.13 | 0.44
[5 empty] | 2023-10-10 08:57 | 4001.664 | 42.21474 | 26.59505 | 0.1007574 | 14.16667 | 850 | 25.22 | 21.57 | 21.13 | 0.44
[5 empty] | 2023-10-10 08:57 | 3996.889 | 40.6296 | 26.62399 | 0.09708983 | 14.25 | 855 | 25.31 | 21.57 | 21.13 | 0.44
[5 empty] | 2023-10-10 08:58 | 4001.266 | 42.32873 | 26.64207 | 0.1010395 | 14.33333 | 860 | 25.22 | 21.57 | 21.13 | 0.44
[5 empty] | 2023-10-10 08:58 | 4002.857 | 41.39968 | 26.66739 | 0.09878255 | 14.41667 | 865 | 25.31 | 21.57 | 21.13 | 0.44
[5 empty] | 2023-10-10 08:58 | 3998.083 | 40.58269 | 26.67824 | 0.09694878 | 14.5 | 870 | 25.31 | 21.57 | 21.13 | 0.44
[5 empty] | 2023-10-10 08:58 | 3996.492 | 42.45529 | 26.71441 | 0.1014627 | 14.58333 | 875 | 25.31 | 21.57 | 21.13 | 0.44
[5 empty] | 2023-10-10 08:58 | 4002.459 | 41.92757 | 26.74335 | 0.1000521 | 14.66667 | 880 | 25.4 | 21.57 | 21.13 | 0.44
[5 empty] | 2023-10-10 08:58 | 3999.675 | 42.96168 | 26.76143 | 0.1025911 | 14.75 | 885 | 25.4 | 21.57 | 21.13 | 0.44
[5 empty] | 2023-10-10 08:58 | 3999.277 | 41.65797 | 26.77228 | 0.09948785 | 14.83333 | 890 | 25.4 | 21.57 | 21.13 | 0.44
[5 empty] | 2023-10-10 08:58 | 4000.868 | 41.73364 | 26.79037 | 0.0996289 | 14.91667 | 895 | 25.49 | 21.66 | 21.13 | 0.53
[5 empty] | 2023-10-10 08:58 | 4004.449 | 40.70644 | 26.81568 | 0.09708983 | 15 | 900 | 25.49 | 21.57 | 21.13 | 0.44
[5 empty] | 2023-10-10 08:58 | 3999.675 | 39.83093 | 26.83739 | 0.09511501 | 15.08333 | 905 | 25.58 | 21.57 | 21.13 | 0.44
[5 empty] | 2023-10-10 08:58 | 3997.685 | 38.74837 | 26.8627 | 0.09257594 | 15.16667 | 910 | 25.85 | 21.66 | 21.13 | 0.53
[5 empty] | 2023-10-10 08:58 | 4003.653 | 40.10707 | 26.86632 | 0.09567926 | 15.25 | 915 | 25.49 | 21.57 | 21.22 | 0.35
[5 empty] | 2023-10-10 08:59 | 4001.266 | 41.02866 | 26.8844 | 0.09793619 | 15.33333 | 920 | 26.03 | 21.66 | 21.13 | 0.53
[5 empty] | 2023-10-10 08:59 | 3997.685 | 40.28344 | 26.89525 | 0.09624348 | 15.41667 | 925 | 25.76 | 21.66 | 21.13 | 0.53
[5 empty] | 2023-10-10 08:59 | 4003.255 | 42.17241 | 26.90611 | 0.1006163 | 15.5 | 930 | 25.58 | 21.66 | 21.22 | 0.44
[5 empty] | 2023-10-10 08:59 | 4002.459 | 43.52359 | 26.91696 | 0.1038607 | 15.58333 | 935 | 25.58 | 21.66 | 21.22 | 0.44
[5 empty] | 2023-10-10 08:59 | 3999.277 | 42.36675 | 26.93142 | 0.1011805 | 15.66667 | 940 | 25.67 | 21.66 | 21.13 | 0.53
[5 empty] | 2023-10-10 08:59 | 4000.47 | 42.67481 | 26.95674 | 0.1018858 | 15.75 | 945 | 25.58 | 21.66 | 21.22 | 0.44
[5 empty] | 2023-10-10 08:59 | 4003.255 | 43.05926 | 26.96759 | 0.1027322 | 15.83333 | 950 | 25.67 | 21.66 | 21.13 | 0.53
[5 empty] | 2023-10-10 08:59 | 3997.685 | 42.58606 | 26.97844 | 0.1017448 | 15.91667 | 955 | 26.03 | 21.66 | 21.22 | 0.44
[5 empty] | 2023-10-10 08:59 | 3997.685 | 43.23552 | 27.00014 | 0.1032965 | 16 | 960 | 25.67 | 21.66 | 21.22 | 0.44
[5 empty] | 2023-10-10 08:59 | 4000.47 | 42.79297 | 26.99653 | 0.102168 | 16.08333 | 965 | 25.67 | 21.66 | 21.13 | 0.53
[5 empty] | 2023-10-10 08:59 | 4002.857 | 41.93174 | 27.02908 | 0.1000521 | 16.16667 | 970 | 25.76 | 21.66 | 21.22 | 0.44
[5 empty] | 2023-10-10 08:59 | 3996.889 | 41.63311 | 27.05078125 | 0.09948785 | 16.25 | 975 | 25.76 | 21.66 | 21.22 | 0.44
[5 empty] | 2023-10-10 09:00 | 3996.09375 | 42.98223 | 27.06886 | 0.1027322 | 16.33333 | 980 | 25.76 | 21.66 | 21.22 | 0.44
[5 empty] | 2023-10-10 09:00 | 4002.459 | 43.16892 | 27.08695 | 0.1030143 | 16.41667 | 985 | 25.76 | 21.66 | 21.22 | 0.44
[5 empty] | 2023-10-10 09:00 | 4000.868 | 42.56088 | 27.10504 | 0.1016037 | 16.5 | 990 | 25.76 | 21.66 | 21.22 | 0.44
[5 empty] | 2023-10-10 09:00 | 3997.685 | 41.52332 | 27.11227 | 0.09920572 | 16.58333 | 995 | 25.85 | 21.66 | 21.22 | 0.44
[5 empty] | 2023-10-10 09:00 | 4002.857 | 43.88263 | 27.13035 | 0.104707 | 16.66667 | 1000 | 25.76 | 21.66 | 21.22 | 0.44
[5 empty] | 2023-10-10 09:00 | 3998.879 | 42.42159 | 27.14482 | 0.1013216 | 16.75 | 1005 | 25.85 | 21.75 | 21.22 | 0.53
[5 empty] | 2023-10-10 09:00 | 3996.492 | 42.45529 | 27.16652 | 0.1014627 | 16.83333 | 1010 | 25.85 | 21.66 | 21.22 | 0.44
[5 empty] | 2023-10-10 09:00 | 3994.502 | 42.72913 | 27.18822 | 0.102168 | 16.91667 | 1015 | 25.85 | 21.66 | 21.22 | 0.44
[5 empty] | 2023-10-10 09:00 | 4003.653 | 43.18179 | 27.19546 | 0.1030143 | 17 | 1020 | 26.21 | 21.75 | 21.22 | 0.53
[5 empty] | 2023-10-10 09:00 | 3995.298 | 42.97367 | 27.22078 | 0.1027322 | 17.08333 | 1025 | 25.94 | 21.75 | 21.22 | 0.53
[5 empty] | 2023-10-10 09:00 | 3997.685 | 42.46797 | 27.22439 | 0.1014627 | 17.16667 | 1030 | 25.94 | 21.75 | 21.22 | 0.53
[5 empty] | 2023-10-10 09:00 | 4004.051 | 43.77744 | 27.23886 | 0.1044249 | 17.25 | 1035 | 25.94 | 21.75 | 21.22 | 0.53
[5 empty] | 2023-10-10 09:01 | 4000.47 | 42.43847 | 27.26418 | 0.1013216 | 17.33333 | 1040 | 26.12 | 21.75 | 21.22 | 0.53
[5 empty] | 2023-10-10 09:01 | 3996.09375 | 41.27071 | 27.2678 | 0.09864149 | 17.41667 | 1045 | 26.12 | 21.75 | 21.22 | 0.53
[5 empty] | 2023-10-10 09:01 | 3999.277 | 42.48487 | 27.27865 | 0.1014627 | 17.5 | 1050 | 26.03 | 21.75 | 21.22 | 0.53
[5 empty] | 2023-10-10 09:01 | 4001.266 | 42.21054 | 27.28588 | 0.1007574 | 17.58333 | 1055 | 26.12 | 21.75 | 21.22 | 0.53
[5 empty] | 2023-10-10 09:01 | 3998.481 | 43.00791 | 27.28588 | 0.1027322 | 17.66667 | 1060 | 26.03 | 21.75 | 21.22 | 0.53
[5 empty] | 2023-10-10 09:01 | 3994.9 | 41.37638 | 27.29311 | 0.0989236 | 17.75 | 1065 | 26.12 | 21.75 | 21.22 | 0.53
[5 empty] | 2023-10-10 09:01 | 4002.857 | 43.17321 | 27.30035 | 0.1030143 | 17.83333 | 1070 | 26.39 | 21.75 | 21.22 | 0.53
[5 empty] | 2023-10-10 09:01 | 4004.449 | 42.71725 | 27.30035 | 0.1018858 | 17.91667 | 1075 | 26.03 | 21.75 | 21.22 | 0.53
[5 empty] | 2023-10-10 09:01 | 3996.492 | 43.4587 | 27.31843 | 0.1038607 | 18 | 1080 | 26.3 | 21.75 | 21.31 | 0.44
[5 empty] | 2023-10-10 09:01 | 3998.481 | 42.8898 | 27.33652 | 0.1024501 | 18.08333 | 1085 | 26.12 | 21.75 | 21.22 | 0.53
[5 empty] | 2023-10-10 09:01 | 4001.664 | 41.68284 | 27.34737 | 0.09948785 | 18.16667 | 1090 | 26.12 | 21.75 | 21.31 | 0.44
[5 empty] | 2023-10-10 09:02 | 3998.083 | 42.41315 | 27.3546 | 0.1013216 | 18.25 | 1095 | 26.12 | 21.75 | 21.31 | 0.44
[5 empty] | 2023-10-10 09:02 | 3996.492 | 43.10455 | 27.34737 | 0.1030143 | 18.33333 | 1100 | 26.21 | 21.75 | 21.22 | 0.53
[5 empty] | 2023-10-10 09:02 | 4001.266 | 41.79688 | 27.36907 | 0.09976996 | 18.41667 | 1105 | 26.48 | 21.75 | 21.31 | 0.44
[5 empty] | 2023-10-10 09:02 | 3999.675 | 43.07981 | 27.39077 | 0.1028733 | 18.5 | 1110 | 26.12 | 21.75 | 21.31 | 0.44
[5 empty] | 2023-10-10 09:02 | 3994.9 | 40.78638 | 27.40524 | 0.09751301 | 18.58333 | 1115 | 26.12 | 21.75 | 21.31 | 0.44
[5 empty] | 2023-10-10 09:02 | 4000.868 | 41.61547 | 27.41609 | 0.09934679 | 18.66667 | 1120 | 26.3 | 21.75 | 21.31 | 0.44
[5 empty] | 2023-10-10 09:02 | 4002.459 | 43.70094 | 27.43056 | 0.1042839 | 18.75 | 1125 | 26.21 | 21.75 | 21.31 | 0.44
[5 empty] | 2023-10-10 09:02 | 3997.685 | 42.6451 | 27.43056 | 0.1018858 | 18.83333 | 1130 | 26.21 | 21.84 | 21.31 | 0.53
[5 empty] | 2023-10-10 09:02 | 3996.889 | 40.80669 | 27.43056 | 0.09751301 | 18.91667 | 1135 | 26.66 | 21.84 | 21.31 | 0.53
[5 empty] | 2023-10-10 09:02 | 4002.062 | 42.63268 | 27.44140625 | 0.1017448 | 19 | 1140 | 26.21 | 21.84 | 21.31 | 0.53
[5 empty] | 2023-10-10 09:02 | 3999.675 | 43.13888 | 27.45226 | 0.1030143 | 19.08333 | 1145 | 26.21 | 21.84 | 21.31 | 0.53
[5 empty] | 2023-10-10 09:02 | 3995.298 | 41.79355 | 27.45226 | 0.09991103 | 19.16667 | 1150 | 26.21 | 21.84 | 21.31 | 0.53
[5 empty] | 2023-10-10 09:03 | 4002.062 | 41.92341 | 27.46311 | 0.1000521 | 19.25 | 1155 | 26.21 | 21.84 | 21.31 | 0.53
[5 empty] | 2023-10-10 09:03 | 4002.459 | 42.69603 | 27.48119 | 0.1018858 | 19.33333 | 1160 | 26.57 | 21.84 | 21.31 | 0.53
[5 empty] | 2023-10-10 09:03 | 3996.492 | 40.7436 | 27.5029 | 0.09737194 | 19.41667 | 1165 | 26.3 | 21.84 | 21.31 | 0.53
[5 empty] | 2023-10-10 09:03 | 3996.492 | 42.2192 | 27.53183 | 0.1008984 | 19.5 | 1170 | 26.3 | 21.84 | 21.4 | 0.44
[5 empty] | 2023-10-10 09:03 | 4002.459 | 40.5089 | 27.54268 | 0.09666667 | 19.58333 | 1175 | 26.3 | 21.84 | 21.31 | 0.53
[5 empty] | 2023-10-10 09:03 | 3998.879 | 41.12229 | 27.54991 | 0.0982183 | 19.66667 | 1180 | 26.3 | 21.84 | 21.31 | 0.53
[5 empty] | 2023-10-10 09:03 | 4000.072 | 41.72534 | 27.57523 | 0.0996289 | 19.75 | 1185 | 26.3 | 21.84 | 21.31 | 0.53
[5 empty] | 2023-10-10 09:03 | 4000.868 | 41.67456 | 27.5897 | 0.09948785 | 19.83333 | 1190 | 26.3 | 21.84 | 21.31 | 0.53
[5 empty] | 2023-10-10 09:03 | 4002.459 | 42.99159 | 27.61864 | 0.1025911 | 19.91667 | 1195 | 26.3 | 21.84 | 21.31 | 0.53
[5 empty] | 2023-10-10 09:03 | 3998.481 | 43.06696 | 27.64034 | 0.1028733 | 20 | 1200 | 26.39 | 21.84 | 21.31 | 0.53
[5 empty] | 2023-10-10 09:03 | 3998.481 | 42.8898 | 27.64395 | 0.1024501 | 20.08333 | 1205 | 26.39 | 21.84 | 21.31 | 0.53
[5 empty] | 2023-10-10 09:03 | 4002.062 | 40.97771 | 27.64395 | 0.09779514 | 20.16667 | 1210 | 26.39 | 21.84 | 21.4 | 0.44
[5 empty] | 2023-10-10 09:04 | 4000.868 | 43.15176 | 27.6331 | 0.1030143 | 20.25 | 1215 | 26.66 | 21.93 | 21.31 | 0.62
[5 empty] | 2023-10-10 09:04 | 3997.685 | 40.57865 | 27.64757 | 0.09694878 | 20.33333 | 1220 | 26.57 | 21.93 | 21.31 | 0.62
[5 empty] | 2023-10-10 09:04 | 4002.857 | 41.87263 | 27.65842 | 0.09991103 | 20.41667 | 1225 | 26.57 | 21.84 | 21.31 | 0.53
[5 empty] | 2023-10-10 09:04 | 4002.062 | 41.62788 | 27.68012 | 0.09934679 | 20.5 | 1230 | 26.39 | 21.84 | 21.4 | 0.44
[5 empty] | 2023-10-10 09:04 | 3996.09375 | 42.27401 | 27.68736 | 0.1010395 | 20.58333 | 1235 | 26.57 | 21.93 | 21.4 | 0.53
[5 empty] | 2023-10-10 09:04 | 3994.9 | 41.43539 | 27.6765 | 0.09906467 | 20.66667 | 1240 | 26.39 | 21.84 | 21.4 | 0.44
[5 empty] | 2023-10-10 09:04 | 4002.459 | 40.86356 | 27.6765 | 0.09751301 | 20.75 | 1245 | 26.48 | 21.93 | 21.4 | 0.53
[5 empty] | 2023-10-10 09:04 | 4003.255 | 42.05416 | 27.68012 | 0.1003342 | 20.83333 | 1250 | 26.48 | 21.93 | 21.4 | 0.53
[5 empty] | 2023-10-10 09:04 | 3996.09375 | 41.15268 | 27.68736 | 0.09835937 | 20.91667 | 1255 | 26.48 | 21.93 | 21.4 | 0.53
[5 empty] | 2023-10-10 09:04 | 4002.857 | 43.4688 | 27.69821 | 0.1037196 | 21 | 1260 | 26.48 | 21.93 | 21.4 | 0.53
[5 empty] | 2023-10-10 09:04 | 4002.857 | 41.63616 | 27.69821 | 0.09934679 | 21.08333 | 1265 | 26.48 | 21.93 | 21.4 | 0.53
[5 empty] | 2023-10-10 09:04 | 3996.492 | 40.80263 | 27.69459 | 0.09751301 | 21.16667 | 1270 | 26.48 | 21.93 | 21.4 | 0.53
[5 empty] | 2023-10-10 09:05 | 4000.072 | 41.3118 | 27.70906 | 0.09864149 | 21.25 | 1275 | 26.48 | 21.93 | 21.4 | 0.53
[5 empty] | 2023-10-10 09:05 | 4001.664 | 42.68754 | 27.71629 | 0.1018858 | 21.33333 | 1280 | 26.48 | 21.93 | 21.4 | 0.53
[5 empty] | 2023-10-10 09:05 | 3998.481 | 42.12211 | 27.73799 | 0.1006163 | 21.41667 | 1285 | 26.48 | 21.93 | 21.4 | 0.53
[5 empty] | 2023-10-10 09:05 | 3997.685 | 42.29085 | 27.75969 | 0.1010395 | 21.5 | 1290 | 26.48 | 21.93 | 21.4 | 0.53
[5 empty] | 2023-10-10 09:05 | 4002.857 | 42.87762 | 27.77416 | 0.102309 | 21.58333 | 1295 | 26.48 | 21.93 | 21.4 | 0.53
[5 empty] | 2023-10-10 09:05 | 4001.664 | 43.33765 | 27.77778 | 0.1034375 | 21.66667 | 1300 | 26.75 | 21.93 | 21.4 | 0.53
[5 empty] | 2023-10-10 09:05 | 3998.879 | 42.36253 | 27.78863 | 0.1011805 | 21.75 | 1305 | 26.48 | 21.93 | 21.4 | 0.53
[5 empty] | 2023-10-10 09:05 | 4002.459 | 40.86356 | 27.80672 | 0.09751301 | 21.83333 | 1310 | 26.57 | 21.93 | 21.48 | 0.45
[5 empty] | 2023-10-10 09:05 | 4004.051 | 42.06252 | 27.81757 | 0.1003342 | 21.91667 | 1315 | 26.57 | 21.93 | 21.4 | 0.53
[5 empty] | 2023-10-10 09:05 | 4001.266 | 42.15145 | 27.82118 | 0.1006163 | 22 | 1320 | 26.57 | 21.93 | 21.4 | 0.53
[5 empty] | 2023-10-10 09:05 | 3994.9 | 40.60938 | 27.81395 | 0.09708983 | 22.08333 | 1325 | 26.57 | 21.93 | 21.4 | 0.53
[5 empty] | 2023-10-10 09:05 | 4001.266 | 42.91968 | 27.81395 | 0.1024501 | 22.16667 | 1330 | 26.57 | 21.93 | 21.4 | 0.53
[5 empty] | 2023-10-10 09:06 | 3999.277 | 42.9574 | 27.81757 | 0.1025911 | 22.25 | 1335 | 26.57 | 21.93 | 21.48 | 0.45
[5 empty] | 2023-10-10 09:06 | 3998.879 | 39.70489 | 27.81033 | 0.0948329 | 22.33333 | 1340 | 26.57 | 22.01 | 21.48 | 0.53
[5 empty] | 2023-10-10 09:06 | 3998.879 | 43.18937 | 27.82118 | 0.1031554 | 22.41667 | 1345 | 26.57 | 21.93 | 21.48 | 0.45
[5 empty] | 2023-10-10 09:06 | 4002.459 | 40.74533 | 27.83203125 | 0.09723089 | 22.5 | 1350 | 26.57 | 21.93 | 21.4 | 0.53
[5 empty] | 2023-10-10 09:06 | 3998.879 | 43.60278 | 27.8465 | 0.1041428 | 22.58333 | 1355 | 26.66 | 22.01 | 21.48 | 0.53
[5 empty] | 2023-10-10 09:06 | 3998.481 | 43.53938 | 27.85373 | 0.1040017 | 22.66667 | 1360 | 26.75 | 21.93 | 21.48 | 0.45
[5 empty] | 2023-10-10 09:06 | 4002.062 | 43.69659 | 27.85373 | 0.1042839 | 22.75 | 1365 | 26.57 | 22.01 | 21.48 | 0.53
[5 empty] | 2023-10-10 09:06 | 4000.072 | 43.14317 | 27.86458 | 0.1030143 | 22.83333 | 1370 | 26.93 | 22.01 | 21.48 | 0.53
[5 empty] | 2023-10-10 09:06 | 3995.696 | 42.7419 | 27.86097 | 0.102168 | 22.91667 | 1375 | 26.66 | 22.01 | 21.48 | 0.53
[5 empty] | 2023-10-10 09:06 | 4002.459 | 41.21823 | 27.86097 | 0.09835937 | 23 | 1380 | 26.66 | 22.01 | 21.48 | 0.53
[5 empty] | 2023-10-10 09:06 | 4002.459 | 44.1147 | 27.85735 | 0.1052712 | 23.08333 | 1385 | 26.66 | 22.01 | 21.48 | 0.53
[5 empty] | 2023-10-10 09:06 | 3996.889 | 41.04281 | 27.86097 | 0.09807725 | 23.16667 | 1390 | 26.66 | 22.01 | 21.48 | 0.53
[5 empty] | 2023-10-10 09:07 | 4000.47 | 41.96582 | 27.87543 | 0.1001931 | 23.25 | 1395 | 26.84 | 22.01 | 21.48 | 0.53
[5 empty] | 2023-10-10 09:07 | 4000.47 | 41.07958 | 27.87905 | 0.09807725 | 23.33333 | 1400 | 26.66 | 22.01 | 21.48 | 0.53
[5 empty] | 2023-10-10 09:07 | 4000.072 | 41.66626 | 27.87905 | 0.09948785 | 23.41667 | 1405 | 26.66 | 22.01 | 21.48 | 0.53
[5 empty] | 2023-10-10 09:07 | 3997.287 | 42.34568 | 27.88629 | 0.1011805 | 23.5 | 1410 | 26.66 | 22.01 | 21.48 | 0.53
[5 empty] | 2023-10-10 09:07 | 4001.664 | 42.56935 | 27.90437 | 0.1016037 | 23.58333 | 1415 | 26.84 | 22.01 | 21.48 | 0.53
[5 empty] | 2023-10-10 09:07 | 4002.857 | 42.93675 | 27.9116 | 0.1024501 | 23.66667 | 1420 | 26.66 | 22.01 | 21.48 | 0.53
[5 empty] | 2023-10-10 09:07 | 3996.09375 | 42.62812 | 27.90437 | 0.1018858 | 23.75 | 1425 | 26.66 | 22.01 | 21.48 | 0.53
[5 empty] | 2023-10-10 09:07 | 3999.675 | 41.48491 | 27.91884 | 0.09906467 | 23.83333 | 1430 | 26.66 | 22.01 | 21.48 | 0.53
[5 empty] | 2023-10-10 09:07 | 4002.459 | 42.75514 | 27.92607 | 0.1020269 | 23.91667 | 1435 | 26.75 | 22.01 | 21.48 | 0.53
[5 empty] | 2023-10-10 09:07 | 4000.072 | 42.90687 | 27.93692 | 0.1024501 | 24 | 1440 | 26.75 | 22.01 | 21.57 | 0.44
[5 empty] | 2023-10-10 09:07 | 3998.083 | 41.40935 | 27.95139 | 0.0989236 | 24.08333 | 1445 | 26.84 | 22.01 | 21.48 | 0.53
[5 empty] | 2023-10-10 09:08 | 4001.664 | 42.27384 | 27.94777 | 0.1008984 | 24.16667 | 1450 | 26.75 | 22.01 | 21.48 | 0.53
[5 empty] | 2023-10-10 09:08 | 4002.062 | 42.75089 | 27.955 | 0.1020269 | 24.25 | 1455 | 26.75 | 22.01 | 21.48 | 0.53
[5 empty] | 2023-10-10 09:08 | 3997.287 | 43.29025 | 27.955 | 0.1034375 | 24.33333 | 1460 | 26.84 | 22.01 | 21.48 | 0.53
[5 empty] | 2023-10-10 09:08 | 3998.879 | 42.36253 | 27.95862 | 0.1011805 | 24.41667 | 1465 | 26.75 | 22.01 | 21.48 | 0.53
[5 empty] | 2023-10-10 09:08 | 4002.857 | 41.99086 | 27.96224 | 0.1001931 | 24.5 | 1470 | 26.75 | 22.01 | 21.48 | 0.53
[5 empty] | 2023-10-10 09:08 | 4000.47 | 42.55665 | 27.97671 | 0.1016037 | 24.58333 | 1475 | 26.75 | 22.01 | 21.57 | 0.44
[5 empty] | 2023-10-10 09:08 | 3996.492 | 42.45529 | 27.97309 | 0.1014627 | 24.66667 | 1480 | 26.75 | 22.01 | 21.48 | 0.53
[5 empty] | 2023-10-10 09:08 | 4002.459 | 42.63692 | 27.98032 | 0.1017448 | 24.75 | 1485 | 26.75 | 22.01 | 21.48 | 0.53
[5 empty] | 2023-10-10 09:08 | 4000.868 | 42.79723 | 27.97671 | 0.102168 | 24.83333 | 1490 | 26.84 | 22.01 | 21.48 | 0.53
[5 empty] | 2023-10-10 09:08 | 3997.287 | 42.64085 | 27.99841 | 0.1018858 | 24.91667 | 1495 | 26.75 | 22.01 | 21.48 | 0.53
[5 empty] | 2023-10-10 09:08 | 3997.287 | 43.58543 | 28.01288 | 0.1041428 | 25 | 1500 | 26.75 | 22.1 | 21.48 | 0.62
[5 empty] | 2023-10-10 09:08 | 4004.847 | 43.727 | 28.01288 | 0.1042839 | 25.08333 | 1505 | 26.75 | 22.1 | 21.57 | 0.53
[5 empty] | 2023-10-10 09:08 | 3997.287 | 42.99507 | 28.01649 | 0.1027322 | 25.16667 | 1510 | 26.84 | 22.01 | 21.48 | 0.53
[5 empty] | 2023-10-10 09:09 | 3997.287 | 43.82156 | 28.01649 | 0.104707 | 25.25 | 1515 | 26.93 | 22.01 | 21.57 | 0.44
[5 empty] | 2023-10-10 09:09 | 4002.857 | 43.88263 | 28.02373 | 0.104707 | 25.33333 | 1520 | 26.84 | 22.01 | 21.48 | 0.53
[5 empty] | 2023-10-10 09:09 | 4002.062 | 43.63749 | 28.03096 | 0.1041428 | 25.41667 | 1525 | 26.84 | 22.1 | 21.48 | 0.62
[5 empty] | 2023-10-10 09:09 | 3995.298 | 42.44261 | 28.03458 | 0.1014627 | 25.5 | 1530 | 26.84 | 22.01 | 21.48 | 0.53
[5 empty] | 2023-10-10 09:09 | 4002.857 | 42.22734 | 28.04543 | 0.1007574 | 25.58333 | 1535 | 27.02 | 22.1 | 21.48 | 0.62
[5 empty] | 2023-10-10 09:09 | 4002.062 | 43.63749 | 28.05266 | 0.1041428 | 25.66667 | 1540 | 26.84 | 22.01 | 21.48 | 0.53
[5 empty] | 2023-10-10 09:09 | 4000.47 | 42.55665 | 28.06351 | 0.1016037 | 25.75 | 1545 | 26.93 | 22.01 | 21.48 | 0.53
[5 empty] | 2023-10-10 09:09 | 3996.492 | 42.39627 | 28.0599 | 0.1013216 | 25.83333 | 1550 | 27.02 | 22.01 | 21.48 | 0.53
[5 empty] | 2023-10-10 09:09 | 4002.857 | 43.94175 | 28.07075 | 0.1048481 | 25.91667 | 1555 | 26.84 | 22.01 | 21.48 | 0.53
[5 empty] | 2023-10-10 09:09 | 4002.459 | 43.22804 | 28.07798 | 0.1031554 | 26 | 1560 | 26.84 | 22.01 | 21.48 | 0.53
[5 empty] | 2023-10-10 09:09 | 3995.298 | 42.91467 | 28.07075 | 0.1025911 | 26.08333 | 1565 | 26.84 | 22.1 | 21.57 | 0.53
[5 empty] | 2023-10-10 09:10 | 3999.675 | 42.78446 | 28.07075 | 0.102168 | 26.16667 | 1570 | 26.84 | 22.1 | 21.48 | 0.62
[5 empty] | 2023-10-10 09:10 | 4002.062 | 41.74609 | 28.07798 | 0.0996289 | 26.25 | 1575 | 26.84 | 22.01 | 21.48 | 0.53
[5 empty] | 2023-10-10 09:10 | 4000.072 | 42.3161 | 28.09245 | 0.1010395 | 26.33333 | 1580 | 26.84 | 22.01 | 21.48 | 0.53
[5 empty] | 2023-10-10 09:10 | 3996.492 | 40.33044 | 28.09968 | 0.09638453 | 26.41667 | 1585 | 26.84 | 22.01 | 21.48 | 0.53
[5 empty] | 2023-10-10 09:10 | 4001.266 | 43.21515 | 28.10692 | 0.1031554 | 26.5 | 1590 | 26.93 | 22.01 | 21.48 | 0.53
[5 empty] | 2023-10-10 09:10 | 4002.062 | 42.04162 | 28.11053 | 0.1003342 | 26.58333 | 1595 | 26.93 | 22.1 | 21.48 | 0.62
[5 empty] | 2023-10-10 09:10 | 3998.879 | 42.89407 | 28.11415 | 0.1024501 | 26.66667 | 1600 | 27.02 | 22.01 | 21.48 | 0.53
[5 empty] | 2023-10-10 09:10 | 4002.459 | 43.64182 | 28.11777 | 0.1041428 | 26.75 | 1605 | 26.93 | 22.01 | 21.48 | 0.53
[5 empty] | 2023-10-10 09:10 | 4001.664 | 44.22414 | 28.125 | 0.1055534 | 26.83333 | 1610 | 26.93 | 22.01 | 21.48 | 0.53
[5 empty] | 2023-10-10 09:10 | 4000.072 | 43.6158 | 28.11415 | 0.1041428 | 26.91667 | 1615 | 26.93 | 22.01 | 21.48 | 0.53
[5 empty] | 2023-10-10 09:10 | 3998.879 | 39.46865 | 28.11415 | 0.09426866 | 27 | 1620 | 26.93 | 22.01 | 21.48 | 0.53
[5 empty] | 2023-10-10 09:10 | 4001.664 | 43.98774 | 28.11415 | 0.1049891 | 27.08333 | 1625 | 26.93 | 22.01 | 21.48 | 0.53
[5 empty] | 2023-10-10 09:11 | 4000.868 | 41.43819 | 28.11415 | 0.0989236 | 27.16667 | 1630 | 26.93 | 22.01 | 21.48 | 0.53
[5 empty] | 2023-10-10 09:11 | 3996.889 | 43.28594 | 28.11777 | 0.1034375 | 27.25 | 1635 | 27.21 | 22.01 | 21.48 | 0.53
[5 empty] | 2023-10-10 09:11 | 4001.664 | 42.45114 | 28.11415 | 0.1013216 | 27.33333 | 1640 | 26.93 | 22.01 | 21.48 | 0.53
[5 empty] | 2023-10-10 09:11 | 4002.857 | 42.99586 | 28.11777 | 0.1025911 | 27.41667 | 1645 | 26.93 | 22.01 | 21.48 | 0.53
[5 empty] | 2023-10-10 09:11 | 3999.277 | 44.02056 | 28.125 | 0.1051302 | 27.5 | 1650 | 26.93 | 22.01 | 21.48 | 0.53
[5 empty] | 2023-10-10 09:11 | 3996.09375 | 40.38545 | 28.13585 | 0.09652562 | 27.58333 | 1655 | 26.93 | 22.01 | 21.48 | 0.53
[5 empty] | 2023-10-10 09:11 | 4003.255 | 41.93591 | 28.13947 | 0.1000521 | 27.66667 | 1660 | 26.93 | 22.01 | 21.48 | 0.53
[5 empty] | 2023-10-10 09:11 | 4002.062 | 43.99212 | 28.1467 | 0.1049891 | 27.75 | 1665 | 27.21 | 22.01 | 21.48 | 0.53
[5 empty] | 2023-10-10 09:11 | 3994.9 | 43.2644 | 28.15755 | 0.1034375 | 27.83333 | 1670 | 26.93 | 22.01 | 21.48 | 0.53
[5 empty] | 2023-10-10 09:11 | 4000.868 | 43.15176 | 28.16479 | 0.1030143 | 27.91667 | 1675 | 27.02 | 22.01 | 21.48 | 0.53
[5 empty] | 2023-10-10 09:11 | 4004.051 | 42.41733 | 28.16479 | 0.1011805 | 28 | 1680 | 27.02 | 22.01 | 21.48 | 0.53
[5 empty] | 2023-10-10 09:11 | 3997.287 | 42.34568 | 28.1684 | 0.1011805 | 28.08333 | 1685 | 27.02 | 22.01 | 21.48 | 0.53
[5 empty] | 2023-10-10 09:12 | 3997.685 | 42.17277 | 28.15393 | 0.1007574 | 28.16667 | 1690 | 27.11 | 22.01 | 21.48 | 0.53
[5 empty] | 2023-10-10 09:12 | 4002.062 | 43.63749 | 28.15032 | 0.1041428 | 28.25 | 1695 | 27.11 | 22.01 | 21.48 | 0.53
[5 empty] | 2023-10-10 09:12 | 4002.459 | 41.92757 | 28.15393 | 0.1000521 | 28.33333 | 1700 | 27.02 | 22.01 | 21.48 | 0.53
[5 empty] | 2023-10-10 09:12 | 3997.287 | 42.93604 | 28.15755 | 0.1025911 | 28.41667 | 1705 | 27.02 | 22.01 | 21.48 | 0.53
[5 empty] | 2023-10-10 09:12 | 4002.062 | 42.80999 | 28.15755 | 0.102168 | 28.5 | 1710 | 27.02 | 22.01 | 21.4 | 0.61
[5 empty] | 2023-10-10 09:12 | 4004.051 | 44.19139 | 28.15755 | 0.1054123 | 28.58333 | 1715 | 27.02 | 22.01 | 21.48 | 0.53
[5 empty] | 2023-10-10 09:12 | 3998.083 | 43.18077 | 28.16117 | 0.1031554 | 28.66667 | 1720 | 27.02 | 22.01 | 21.48 | 0.53
[5 empty] | 2023-10-10 09:12 | 3997.685 | 43.23552 | 28.15755 | 0.1032965 | 28.75 | 1725 | 27.02 | 22.01 | 21.48 | 0.53
[5 empty] | 2023-10-10 09:12 | 4002.062 | 43.93301 | 28.15032 | 0.1048481 | 28.83333 | 1730 | 27.02 | 22.01 | 21.48 | 0.53
[5 empty] | 2023-10-10 09:12 | 4002.459 | 43.28715 | 28.15032 | 0.1032965 | 28.91667 | 1735 | 27.02 | 22.01 | 21.4 | 0.61
[5 empty] | 2023-10-10 09:12 | 3996.889 | 43.10884 | 28.15755 | 0.1030143 | 29 | 1740 | 27.02 | 22.01 | 21.48 | 0.53
[5 empty] | 2023-10-10 09:12 | 4003.255 | 42.52714 | 28.17564 | 0.1014627 | 29.08333 | 1745 | 27.02 | 22.01 | 21.4 | 0.61
[5 empty] | 2023-10-10 09:13 | 4000.868 | 44.15626 | 28.17925 | 0.1054123 | 29.16667 | 1750 | 27.02 | 22.01 | 21.4 | 0.61
[5 empty] | 2023-10-10 09:13 | 3994.502 | 42.78812 | 28.18287 | 0.102309 | 29.25 | 1755 | 27.02 | 22.01 | 21.4 | 0.61
[5 empty] | 2023-10-10 09:13 | 3999.675 | 43.7296 | 28.19372 | 0.1044249 | 29.33333 | 1760 | 27.02 | 22.01 | 21.48 | 0.53
[5 empty] | 2023-10-10 09:13 | 4003.255 | 43.82787 | 28.19734 | 0.104566 | 29.41667 | 1765 | 27.02 | 22.01 | 21.4 | 0.61
[5 empty] | 2023-10-10 09:13 | 3999.675 | 42.13468 | 28.19372 | 0.1006163 | 29.5 | 1770 | 27.02 | 22.01 | 21.4 | 0.61
[5 empty] | 2023-10-10 09:13 | 3996.889 | 44.28944 | 28.19734 | 0.1058355 | 29.58333 | 1775 | 27.02 | 21.93 | 21.4 | 0.53
[5 empty] | 2023-10-10 09:13 | 4002.857 | 42.99586 | 28.21181 | 0.1025911 | 29.66667 | 1780 | 27.02 | 21.93 | 21.4 | 0.53
[5 empty] | 2023-10-10 09:13 | 4002.459 | 44.35116 | 28.22265625 | 0.1058355 | 29.75 | 1785 | 27.02 | 21.93 | 21.4 | 0.53
[5 empty] | 2023-10-10 09:13 | 3997.287 | 43.23122 | 28.23713 | 0.1032965 | 29.83333 | 1790 | 27.11 | 22.01 | 21.4 | 0.61
[5 empty] | 2023-10-10 09:13 | 4001.664 | 43.39674 | 28.24074 | 0.1035786 | 29.91667 | 1795 | 27.02 | 21.93 | 21.4 | 0.53
[5 empty] | 2023-10-10 09:13 | 4002.062 | 43.46017 | 28.22627 | 0.1037196 | 30 | 1800 | 27.3 | 22.01 | 21.4 | 0.61
[5 empty] | 2023-10-10 09:13 | 4001.266 | 42.80148 | 28.22265625 | 0.102168 | 30.08333 | 1805 | 27.02 | 21.93 | 21.4 | 0.53
[5 empty] | 2023-10-10 09:14 | 3999.277 | 43.72524 | 28.21181 | 0.1044249 | 30.16667 | 1810 | 27.02 | 21.93 | 21.4 | 0.53
[5 empty] | 2023-10-10 09:14 | 4002.857 | 44.11909 | 28.22265625 | 0.1052712 | 30.25 | 1815 | 27.02 | 21.93 | 21.4 | 0.53
[5 empty] | 2023-10-10 09:14 | 4001.664 | 44.28324 | 28.22627 | 0.1056944 | 30.33333 | 1820 | 27.21 | 21.93 | 21.4 | 0.53
[5 empty] | 2023-10-10 09:14 | 3997.287 | 43.52638 | 28.22627 | 0.1040017 | 30.41667 | 1825 | 27.11 | 21.93 | 21.4 | 0.53
[5 empty] | 2023-10-10 09:14 | 4000.868 | 44.80624 | 28.21904 | 0.106964 | 30.5 | 1830 | 27.02 | 21.93 | 21.31 | 0.62
[5 empty] | 2023-10-10 09:14 | 4001.664 | 44.16505 | 28.21542 | 0.1054123 | 30.58333 | 1835 | 27.11 | 21.93 | 21.31 | 0.62
[5 empty] | 2023-10-10 09:14 | 3998.879 | 43.24842 | 28.21181 | 0.1032965 | 30.66667 | 1840 | 27.11 | 21.93 | 21.4 | 0.53
[5 empty] | 2023-10-10 09:14 | 3995.298 | 44.97987 | 28.20457 | 0.1075282 | 30.75 | 1845 | 27.02 | 21.93 | 21.4 | 0.53
[5 empty] | 2023-10-10 09:14 | 4000.868 | 40.9064 | 28.21181 | 0.09765407 | 30.83333 | 1850 | 27.02 | 21.93 | 21.31 | 0.62
[5 empty] | 2023-10-10 09:14 | 4007.632 | 42.92876 | 28.21542 | 0.102309 | 30.91667 | 1855 | 27.11 | 21.93 | 21.31 | 0.62
[5 empty] | 2023-10-10 09:14 | 3995.696 | 43.74511 | 28.21181 | 0.104566 | 31 | 1860 | 27.11 | 21.93 | 21.31 | 0.62
[5 empty] | 2023-10-10 09:14 | 4000.072 | 44.56101 | 28.20819 | 0.1063997 | 31.08333 | 1865 | 27.02 | 21.93 | 21.31 | 0.62
[5 empty] | 2023-10-10 09:15 | 4004.051 | 44.60534 | 28.20095 | 0.1063997 | 31.16667 | 1870 | 27.11 | 21.93 | 21.31 | 0.62
[5 empty] | 2023-10-10 09:15 | 3998.083 | 44.42075 | 28.19734 | 0.1061176 | 31.25 | 1875 | 27.11 | 21.93 | 21.31 | 0.62
[5 empty] | 2023-10-10 09:15 | 4000.868 | 43.74265 | 28.20457 | 0.1044249 | 31.33333 | 1880 | 27.11 | 21.93 | 21.31 | 0.62
[5 empty] | 2023-10-10 09:15 | 4002.459 | 44.23294 | 28.21542 | 0.1055534 | 31.41667 | 1885 | 27.11 | 21.84 | 21.31 | 0.53
[5 empty] | 2023-10-10 09:15 | 4000.47 | 45.98342 | 28.21181 | 0.1097851 | 31.5 | 1890 | 27.48 | 21.93 | 21.31 | 0.62
[5 empty] | 2023-10-10 09:15 | 3997.287 | 45.00227 | 28.21181 | 0.1075282 | 31.58333 | 1895 | 27.02 | 21.93 | 21.31 | 0.62
[5 empty] | 2023-10-10 09:15 | 3996.492 | 44.52113 | 28.22627 | 0.1063997 | 31.66667 | 1900 | 27.11 | 21.84 | 21.31 | 0.53
[5 empty] | 2023-10-10 09:15 | 4003.255 | 44.77383 | 28.23713 | 0.1068229 | 31.75 | 1905 | 27.11 | 21.84 | 21.31 | 0.53
[5 empty] | 2023-10-10 09:15 | 3999.277 | 45.37906 | 28.23713 | 0.1083746 | 31.83333 | 1910 | 27.02 | 21.84 | 21.31 | 0.53
[5 empty] | 2023-10-10 09:15 | 3998.879 | 41.35853 | 28.22265625 | 0.09878255 | 31.91667 | 1915 | 27.11 | 21.93 | 21.31 | 0.62
[5 empty] | 2023-10-10 09:15 | 4002.857 | 42.70028 | 28.22265625 | 0.1018858 | 32 | 1920 | 27.11 | 21.93 | 21.31 | 0.62
[5 empty] | 2023-10-10 09:15 | 4002.062 | 43.28285 | 28.21904 | 0.1032965 | 32.08333 | 1925 | 27.11 | 21.84 | 21.31 | 0.53
[5 empty] | 2023-10-10 09:16 | 3996.492 | 43.93089 | 28.22627 | 0.1049891 | 32.16667 | 1930 | 27.11 | 21.84 | 21.31 | 0.53
[5 empty] | 2023-10-10 09:16 | 4000.868 | 43.62447 | 28.22627 | 0.1041428 | 32.25 | 1935 | 27.21 | 21.84 | 21.22 | 0.62
[5 empty] | 2023-10-10 09:16 | 4001.664 | 43.27855 | 28.23351 | 0.1032965 | 32.33333 | 1940 | 27.21 | 21.84 | 21.31 | 0.53
[5 empty] | 2023-10-10 09:16 | 3997.287 | 42.58182 | 28.21181 | 0.1017448 | 32.41667 | 1945 | 27.11 | 21.84 | 21.22 | 0.62
[5 empty] | 2023-10-10 09:16 | 3999.675 | 44.3203 | 28.20457 | 0.1058355 | 32.5 | 1950 | 27.11 | 21.84 | 21.22 | 0.62
[5 empty] | 2023-10-10 09:16 | 4002.857 | 42.28645 | 28.20819 | 0.1008984 | 32.58333 | 1955 | 27.11 | 21.84 | 21.22 | 0.62
[5 empty] | 2023-10-10 09:16 | 3999.277 | 43.78431 | 28.21542 | 0.104566 | 32.66667 | 1960 | 27.11 | 21.84 | 21.22 | 0.62
[5 empty] | 2023-10-10 09:16 | 3997.685 | 44.59346 | 28.21181 | 0.1065408 | 32.75 | 1965 | 27.11 | 21.84 | 21.22 | 0.62
[5 empty] | 2023-10-10 09:16 | 3999.277 | 44.07962 | 28.21542 | 0.1052712 | 32.83333 | 1970 | 27.11 | 21.84 | 21.22 | 0.62
[5 empty] | 2023-10-10 09:16 | 4003.653 | 44.66003 | 28.21181 | 0.1065408 | 32.91667 | 1975 | 27.11 | 21.84 | 21.22 | 0.62
[5 empty] | 2023-10-10 09:16 | 3998.083 | 43.88933 | 28.21904 | 0.1048481 | 33 | 1980 | 27.02 | 21.84 | 21.22 | 0.62
[5 empty] | 2023-10-10 09:16 | 4000.072 | 43.49763 | 28.21904 | 0.1038607 | 33.08333 | 1985 | 27.11 | 21.84 | 21.22 | 0.62
[5 empty] | 2023-10-10 09:17 | 4001.664 | 44.69694 | 28.21904 | 0.1066818 | 33.16667 | 1990 | 27.11 | 21.75 | 21.22 | 0.53
[5 empty] | 2023-10-10 09:17 | 3999.277 | 44.1387 | 28.21542 | 0.1054123 | 33.25 | 1995 | 27.02 | 21.84 | 21.22 | 0.62
[5 empty] | 2023-10-10 09:17 | 3996.492 | 43.63578 | 28.20095 | 0.1042839 | 33.33333 | 2000 | 27.3 | 21.84 | 21.22 | 0.62
[5 empty] | 2023-10-10 09:17 | 3997.685 | 44.47539 | 28.1901 | 0.1062587 | 33.41667 | 2005 | 27.11 | 21.84 | 21.22 | 0.62
[5 empty] | 2023-10-10 09:17 | 4004.051 | 45.3741 | 28.19734 | 0.1082335 | 33.5 | 2010 | 27.11 | 21.75 | 21.22 | 0.53
[5 empty] | 2023-10-10 09:17 | 3998.083 | 43.77124 | 28.1901 | 0.104566 | 33.58333 | 2015 | 27.3 | 21.75 | 21.22 | 0.53
[5 empty] | 2023-10-10 09:17 | 3999.675 | 44.61565 | 28.1901 | 0.1065408 | 33.66667 | 2020 | 27.11 | 21.75 | 21.22 | 0.53
[5 empty] | 2023-10-10 09:17 | 4004.051 | 44.42793 | 28.18287 | 0.1059765 | 33.75 | 2025 | 27.02 | 21.75 | 21.22 | 0.53
[5 empty] | 2023-10-10 09:17 | 4000.868 | 45.5153 | 28.19372 | 0.1086567 | 33.83333 | 2030 | 27.11 | 21.84 | 21.22 | 0.62
[5 empty] | 2023-10-10 09:17 | 3998.879 | 44.66583 | 28.17202 | 0.1066818 | 33.91667 | 2035 | 27.11 | 21.75 | 21.22 | 0.53
[5 empty] | 2023-10-10 09:17 | 4002.459 | 44.5285 | 28.17202 | 0.1062587 | 34 | 2040 | 27.02 | 21.75 | 21.22 | 0.53
[5 empty] | 2023-10-10 09:18 | 4002.062 | 45.64708 | 28.17564 | 0.1089388 | 34.08333 | 2045 | 27.21 | 21.75 | 21.22 | 0.53
[5 empty] | 2023-10-10 09:18 | 3996.492 | 43.39968 | 28.17202 | 0.1037196 | 34.16667 | 2050 | 27.21 | 21.75 | 21.13 | 0.62
[5 empty] | 2023-10-10 09:18 | 3999.675 | 44.43843 | 28.17564 | 0.1061176 | 34.25 | 2055 | 27.11 | 21.75 | 21.13 | 0.62
[5 empty] | 2023-10-10 09:18 | 4002.857 | 43.82351 | 28.17564 | 0.104566 | 34.33333 | 2060 | 27.11 | 21.75 | 21.13 | 0.62
[5 empty] | 2023-10-10 09:18 | 3999.277 | 44.02056 | 28.17925 | 0.1051302 | 34.41667 | 2065 | 27.11 | 21.75 | 21.13 | 0.62
[5 empty] | 2023-10-10 09:18 | 3997.287 | 44.23481 | 28.18287 | 0.1056944 | 34.5 | 2070 | 27.02 | 21.75 | 21.13 | 0.62
[5 empty] | 2023-10-10 09:18 | 4003.255 | 45.36508 | 28.20457 | 0.1082335 | 34.58333 | 2075 | 27.11 | 21.75 | 21.13 | 0.62
[5 empty] | 2023-10-10 09:18 | 4002.062 | 45.23335 | 28.20457 | 0.1079514 | 34.66667 | 2080 | 27.02 | 21.75 | 21.13 | 0.62
[5 empty] | 2023-10-10 09:18 | 3996.889 | 44.34846 | 28.20457 | 0.1059765 | 34.75 | 2085 | 27.11 | 21.75 | 21.13 | 0.62
[5 empty] | 2023-10-10 09:18 | 4000.072 | 45.32901 | 28.20819 | 0.1082335 | 34.83333 | 2090 | 27.02 | 21.75 | 21.13 | 0.62
[5 empty] | 2023-10-10 09:18 | 4001.664 | 45.52435 | 28.20819 | 0.1086567 | 34.91667 | 2095 | 27.11 | 21.75 | 21.13 | 0.62
[5 empty] | 2023-10-10 09:18 | 3995.696 | 43.92213 | 28.20457 | 0.1049891 | 35 | 2100 | 27.02 | 21.75 | 21.13 | 0.62
[5 empty] | 2023-10-10 09:19 | 3997.685 | 42.52702 | 28.20457 | 0.1016037 | 35.08333 | 2105 | 27.3 | 21.75 | 21.13 | 0.62
[5 empty] | 2023-10-10 09:19 | 4003.255 | 43.82787 | 28.20095 | 0.104566 | 35.16667 | 2110 | 27.11 | 21.75 | 21.13 | 0.62
[5 empty] | 2023-10-10 09:19 | 4001.664 | 43.81044 | 28.20819 | 0.104566 | 35.25 | 2115 | 27.02 | 21.75 | 21.13 | 0.62
[5 empty] | 2023-10-10 09:19 | 3996.492 | 42.92749 | 28.20819 | 0.1025911 | 35.33333 | 2120 | 27.11 | 21.66 | 21.13 | 0.53
[5 empty] | 2023-10-10 09:19 | 4001.664 | 44.57874 | 28.20095 | 0.1063997 | 35.41667 | 2125 | 27.02 | 21.66 | 21.13 | 0.53
[5 empty] | 2023-10-10 09:19 | 4001.266 | 45.10616 | 28.1901 | 0.1076693 | 35.5 | 2130 | 27.3 | 21.75 | 21.13 | 0.62
[5 empty] | 2023-10-10 09:19 | 4001.266 | 43.51061 | 28.19372 | 0.1038607 | 35.58333 | 2135 | 27.11 | 21.75 | 21.04 | 0.71
[5 empty] | 2023-10-10 09:19 | 3996.492 | 42.98651 | 28.20095 | 0.1027322 | 35.66667 | 2140 | 27.11 | 21.66 | 21.04 | 0.62
[5 empty] | 2023-10-10 09:19 | 4003.653 | 45.19219 | 28.20457 | 0.1078103 | 35.75 | 2145 | 27.21 | 21.75 | 21.13 | 0.62
[5 empty] | 2023-10-10 09:19 | 4001.266 | 44.92888 | 28.20819 | 0.1072461 | 35.83333 | 2150 | 27.11 | 21.66 | 21.04 | 0.62
[5 empty] | 2023-10-10 09:19 | 3998.481 | 44.7795 | 28.20457 | 0.106964 | 35.91667 | 2155 | 27.3 | 21.66 | 21.13 | 0.53
[5 empty] | 2023-10-10 09:19 | 4000.47 | 44.91994 | 28.20457 | 0.1072461 | 36 | 2160 | 27.21 | 21.66 | 21.04 | 0.62
[5 empty] | 2023-10-10 09:20 | 4002.857 | 43.94175 | 28.20457 | 0.1048481 | 36.08333 | 2165 | 27.3 | 21.66 | 21.04 | 0.62
[5 empty] | 2023-10-10 09:20 | 3998.083 | 45.12932 | 28.20457 | 0.1078103 | 36.16667 | 2170 | 27.11 | 21.66 | 21.04 | 0.62
[5 empty] | 2023-10-10 09:20 | 3999.675 | 44.97008 | 28.19372 | 0.1073871 | 36.25 | 2175 | 27.3 | 21.66 | 21.04 | 0.62
[5 empty] | 2023-10-10 09:20 | 4003.255 | 45.1877 | 28.17925 | 0.1078103 | 36.33333 | 2180 | 27.02 | 21.66 | 21.04 | 0.62
[5 empty] | 2023-10-10 09:20 | 4001.664 | 45.46524 | 28.17925 | 0.1085156 | 36.41667 | 2185 | 27.02 | 21.66 | 21.04 | 0.62
[5 empty] | 2023-10-10 09:20 | 3998.083 | 44.65694 | 28.17925 | 0.1066818 | 36.5 | 2190 | 27.02 | 21.66 | 21.04 | 0.62
[5 empty] | 2023-10-10 09:20 | 4004.051 | 44.42793 | 28.17564 | 0.1059765 | 36.58333 | 2195 | 27.02 | 21.66 | 21.04 | 0.62
[5 empty] | 2023-10-10 09:20 | 4002.062 | 44.34675 | 28.17564 | 0.1058355 | 36.66667 | 2200 | 27.21 | 21.66 | 21.04 | 0.62
[5 empty] | 2023-10-10 09:20 | 3998.481 | 45.66529 | 28.18287 | 0.1090798 | 36.75 | 2205 | 27.02 | 21.66 | 21.04 | 0.62
[5 empty] | 2023-10-10 09:20 | 3998.879 | 43.66184 | 28.18287 | 0.1042839 | 36.83333 | 2210 | 27.02 | 21.66 | 21.04 | 0.62
[5 empty] | 2023-10-10 09:20 | 4002.459 | 44.29205 | 28.17564 | 0.1056944 | 36.91667 | 2215 | 27.02 | 21.66 | 21.04 | 0.62
[5 empty] | 2023-10-10 09:20 | 4002.062 | 44.64228 | 28.17564 | 0.1065408 | 37 | 2220 | 27.02 | 21.66 | 21.04 | 0.62
[5 empty] | 2023-10-10 09:21 | 3995.696 | 44.57127 | 28.17564 | 0.1065408 | 37.08333 | 2225 | 27.02 | 21.66 | 21.04 | 0.62
[5 empty] | 2023-10-10 09:21 | 4001.664 | 42.98304 | 28.16117 | 0.1025911 | 37.16667 | 2230 | 27.11 | 21.66 | 21.04 | 0.62
[5 empty] | 2023-10-10 09:21 | 4002.062 | 44.58318 | 28.15032 | 0.1063997 | 37.25 | 2235 | 27.02 | 21.57 | 21.04 | 0.53
[5 empty] | 2023-10-10 09:21 | 3998.481 | 45.37003 | 28.15393 | 0.1083746 | 37.33333 | 2240 | 27.02 | 21.66 | 20.95 | 0.71
[5 empty] | 2023-10-10 09:21 | 3996.889 | 44.82071 | 28.15032 | 0.107105 | 37.41667 | 2245 | 27.02 | 21.57 | 21.04 | 0.53
[5 empty] | 2023-10-10 09:21 | 4004.051 | 44.07311 | 28.15393 | 0.1051302 | 37.5 | 2250 | 27.3 | 21.57 | 21.04 | 0.53
[5 empty] | 2023-10-10 09:21 | 4001.664 | 44.93335 | 28.15032 | 0.1072461 | 37.58333 | 2255 | 27.21 | 21.66 | 20.95 | 0.71
[5 empty] | 2023-10-10 09:21 | 3997.685 | 43.76689 | 28.15755 | 0.104566 | 37.66667 | 2260 | 27.02 | 21.57 | 21.04 | 0.53
[5 empty] | 2023-10-10 09:21 | 4001.664 | 44.10593 | 28.1467 | 0.1052712 | 37.75 | 2265 | 27.02 | 21.57 | 20.95 | 0.62
[5 empty] | 2023-10-10 09:21 | 4002.062 | 44.46496 | 28.1467 | 0.1061176 | 37.83333 | 2270 | 27.02 | 21.57 | 20.95 | 0.62
[5 empty] | 2023-10-10 09:21 | 3996.492 | 44.93429 | 28.1467 | 0.1073871 | 37.91667 | 2275 | 27.02 | 21.57 | 21.04 | 0.53
[5 empty] | 2023-10-10 09:21 | 3997.685 | 43.94401 | 28.15032 | 0.1049891 | 38 | 2280 | 27.11 | 21.57 | 20.95 | 0.62
[5 empty] | 2023-10-10 09:22 | 4003.653 | 43.95048 | 28.15755 | 0.1048481 | 38.08333 | 2285 | 27.02 | 21.57 | 20.95 | 0.62
[5 empty] | 2023-10-10 09:22 | 3999.675 | 45.38357 | 28.15032 | 0.1083746 | 38.16667 | 2290 | 27.3 | 21.57 | 20.95 | 0.62
[5 empty] | 2023-10-10 09:22 | 3996.09375 | 43.27732 | 28.15032 | 0.1034375 | 38.25 | 2295 | 27.02 | 21.57 | 20.95 | 0.62
[5 empty] | 2023-10-10 09:22 | 4000.47 | 44.09278 | 28.1467 | 0.1052712 | 38.33333 | 2300 | 27.02 | 21.57 | 20.95 | 0.62
[5 empty] | 2023-10-10 09:22 | 4002.459 | 44.70583 | 28.15032 | 0.1066818 | 38.41667 | 2305 | 27.02 | 21.57 | 20.95 | 0.62
[5 empty] | 2023-10-10 09:22 | 3996.889 | 45.23391 | 28.16117 | 0.1080924 | 38.5 | 2310 | 27.02 | 21.57 | 20.95 | 0.62
[5 empty] | 2023-10-10 09:22 | 4001.664 | 44.40144 | 28.16479 | 0.1059765 | 38.58333 | 2315 | 27.02 | 21.57 | 20.95 | 0.62
[5 empty] | 2023-10-10 09:22 | 4003.255 | 44.59647 | 28.16479 | 0.1063997 | 38.66667 | 2320 | 27.02 | 21.57 | 20.95 | 0.62
[5 empty] | 2023-10-10 09:22 | 3998.879 | 44.25242 | 28.15393 | 0.1056944 | 38.75 | 2325 | 27.02 | 21.57 | 20.95 | 0.62
[5 empty] | 2023-10-10 09:22 | 3996.09375 | 43.21831 | 28.13223 | 0.1032965 | 38.83333 | 2330 | 27.02 | 21.57 | 20.95 | 0.62
[5 empty] | 2023-10-10 09:22 | 4000.868 | 44.39261 | 28.13947 | 0.1059765 | 38.91667 | 2335 | 27.11 | 21.57 | 20.95 | 0.62
[5 empty] | 2023-10-10 09:22 | 3997.685 | 45.59716 | 28.125 | 0.1089388 | 39 | 2340 | 27.02 | 21.57 | 20.95 | 0.62
[5 empty] | 2023-10-10 09:23 | 3996.09375 | 44.98883 | 28.11053 | 0.1075282 | 39.08333 | 2345 | 27.02 | 21.57 | 20.95 | 0.62
[5 empty] | 2023-10-10 09:23 | 3996.492 | 44.34405 | 28.1033 | 0.1059765 | 39.16667 | 2350 | 26.93 | 21.57 | 20.95 | 0.62
[5 empty] | 2023-10-10 09:23 | 4001.664 | 44.87425 | 28.1033 | 0.107105 | 39.25 | 2355 | 27.02 | 21.48 | 20.95 | 0.53
[5 empty] | 2023-10-10 09:23 | 4000.47 | 46.69242 | 28.09245 | 0.1114779 | 39.33333 | 2360 | 27.02 | 21.57 | 20.95 | 0.62
[5 empty] | 2023-10-10 09:23 | 3998.481 | 44.83855 | 28.09245 | 0.107105 | 39.41667 | 2365 | 26.93 | 21.48 | 20.95 | 0.53
[5 empty] | 2023-10-10 09:23 | 4001.266 | 44.6334 | 28.0816 | 0.1065408 | 39.5 | 2370 | 26.93 | 21.48 | 20.87 | 0.61
[5 empty] | 2023-10-10 09:23 | 4001.266 | 44.86979 | 28.07436 | 0.107105 | 39.58333 | 2375 | 26.93 | 21.48 | 20.95 | 0.53
[5 empty] | 2023-10-10 09:23 | 3996.889 | 44.76168 | 28.09245 | 0.106964 | 39.66667 | 2380 | 27.02 | 21.48 | 20.87 | 0.61
[5 empty] | 2023-10-10 09:23 | 4003.653 | 44.00961 | 28.1033 | 0.1049891 | 39.75 | 2385 | 26.93 | 21.48 | 20.95 | 0.53
[5 empty] | 2023-10-10 09:23 | 4004.051 | 45.43323 | 28.125 | 0.1083746 | 39.83333 | 2390 | 26.93 | 21.48 | 20.87 | 0.61
[5 empty] | 2023-10-10 09:23 | 3994.9 | 45.2114 | 28.13223 | 0.1080924 | 39.91667 | 2395 | 26.93 | 21.48 | 20.95 | 0.53
[5 empty] | 2023-10-10 09:23 | 4000.072 | 44.38378 | 28.13947 | 0.1059765 | 40 | 2400 | 27.11 | 21.48 | 20.87 | 0.61
[5 empty] | 2023-10-10 09:24 | 4001.664 | 44.99244 | 28.13223 | 0.1073871 | 40.08333 | 2405 | 27.02 | 21.48 | 20.87 | 0.61
[5 empty] | 2023-10-10 09:24 | 4002.459 | 45.5334 | 28.12138 | 0.1086567 | 40.16667 | 2410 | 26.93 | 21.48 | 20.87 | 0.61
[5 empty] | 2023-10-10 09:24 | 3998.481 | 44.36612 | 28.12138 | 0.1059765 | 40.25 | 2415 | 27.02 | 21.48 | 20.87 | 0.61
[5 empty] | 2023-10-10 09:24 | 3998.879 | 44.90207 | 28.11053 | 0.1072461 | 40.33333 | 2420 | 26.93 | 21.48 | 20.87 | 0.61
[5 empty] | 2023-10-10 09:24 | 4004.847 | 45.26482 | 28.09968 | 0.1079514 | 40.41667 | 2425 | 26.93 | 21.48 | 20.87 | 0.61
[5 empty] | 2023-10-10 09:24 | 3999.277 | 43.54805 | 28.09968 | 0.1040017 | 40.5 | 2430 | 26.93 | 21.48 | 20.87 | 0.61
[5 empty] | 2023-10-10 09:24 | 3998.481 | 41.94495 | 28.0816 | 0.1001931 | 40.58333 | 2435 | 26.93 | 21.48 | 20.87 | 0.61
[5 empty] | 2023-10-10 09:24 | 4003.653 | 45.07394 | 28.06351 | 0.1075282 | 40.66667 | 2440 | 27.39 | 21.48 | 20.87 | 0.61
[5 empty] | 2023-10-10 09:24 | 3997.685 | 44.12114 | 28.0599 | 0.1054123 | 40.75 | 2445 | 27.11 | 21.48 | 20.87 | 0.61
[5 empty] | 2023-10-10 09:24 | 3994.502 | 43.90902 | 28.05266 | 0.1049891 | 40.83333 | 2450 | 26.93 | 21.48 | 20.87 | 0.61
[5 empty] | 2023-10-10 09:24 | 4002.857 | 44.94675 | 28.04543 | 0.1072461 | 40.91667 | 2455 | 27.21 | 21.48 | 20.87 | 0.61
[5 empty] | 2023-10-10 09:24 | 4003.653 | 44.24613 | 28.04181 | 0.1055534 | 41 | 2460 | 26.93 | 21.48 | 20.87 | 0.61
[5 empty] | 2023-10-10 09:25 | 3999.277 | 44.72934 | 28.04181 | 0.1068229 | 41.08333 | 2465 | 26.93 | 21.48 | 20.87 | 0.61
[5 empty] | 2023-10-10 09:25 | 3998.083 | 43.06268 | 28.03096 | 0.1028733 | 41.16667 | 2470 | 27.11 | 21.48 | 20.87 | 0.61
[5 empty] | 2023-10-10 09:25 | 4003.653 | 44.83743 | 28.02373 | 0.106964 | 41.25 | 2475 | 26.93 | 21.48 | 20.87 | 0.61
[5 empty] | 2023-10-10 09:25 | 3998.481 | 46.01961 | 28.03096 | 0.1099262 | 41.33333 | 2480 | 27.02 | 21.48 | 20.87 | 0.61
[5 empty] | 2023-10-10 09:25 | 3997.685 | 42.34989 | 28.04543 | 0.1011805 | 41.41667 | 2485 | 26.93 | 21.4 | 20.87 | 0.53
[5 empty] | 2023-10-10 09:25 | 3998.481 | 45.07476 | 28.02734375 | 0.1076693 | 41.5 | 2490 | 26.93 | 21.4 | 20.87 | 0.53
[5 empty] | 2023-10-10 09:25 | 4001.664 | 43.63315 | 28.03096 | 0.1041428 | 41.58333 | 2495 | 27.39 | 21.4 | 20.78 | 0.62
[5 empty] | 2023-10-10 09:25 | 3996.889 | 44.46653 | 28.03819 | 0.1062587 | 41.66667 | 2500 | 26.93 | 21.4 | 20.87 | 0.53
[5 empty] | 2023-10-10 09:25 | 4002.857 | 43.94175 | 28.03096 | 0.1048481 | 41.75 | 2505 | 26.93 | 21.4 | 20.87 | 0.53
[5 empty] | 2023-10-10 09:25 | 4003.653 | 45.25133 | 28.02734375 | 0.1079514 | 41.83333 | 2510 | 26.84 | 21.4 | 20.87 | 0.53
[5 empty] | 2023-10-10 09:25 | 3998.481 | 44.89761 | 28.02011 | 0.1072461 | 41.91667 | 2515 | 26.93 | 21.4 | 20.78 | 0.62
[5 empty] | 2023-10-10 09:25 | 3998.083 | 44.42075 | 28.03819 | 0.1061176 | 42 | 2520 | 27.11 | 21.4 | 20.78 | 0.62
[5 empty] | 2023-10-10 09:26 | 3999.277 | 44.37495 | 28.03096 | 0.1059765 | 42.08333 | 2525 | 26.93 | 21.4 | 20.78 | 0.62
[5 empty] | 2023-10-10 09:26 | 4002.062 | 43.57837 | 28.03458 | 0.1040017 | 42.16667 | 2530 | 26.93 | 21.4 | 20.78 | 0.62
[5 empty] | 2023-10-10 09:26 | 3998.879 | 43.36654 | 28.03096 | 0.1035786 | 42.25 | 2535 | 26.93 | 21.4 | 20.78 | 0.62
[5 empty] | 2023-10-10 09:26 | 3998.083 | 43.7122 | 28.03096 | 0.1044249 | 42.33333 | 2540 | 27.02 | 21.4 | 20.78 | 0.62
[5 empty] | 2023-10-10 09:26 | 4003.255 | 44.53735 | 28.02734375 | 0.1062587 | 42.41667 | 2545 | 26.93 | 21.4 | 20.78 | 0.62
[5 empty] | 2023-10-10 09:26 | 3996.889 | 43.46302 | 28.02373 | 0.1038607 | 42.5 | 2550 | 26.93 | 21.4 | 20.78 | 0.62
[5 empty] | 2023-10-10 09:26 | 3998.481 | 43.30318 | 28.03096 | 0.1034375 | 42.58333 | 2555 | 27.11 | 21.4 | 20.78 | 0.62
[5 empty] | 2023-10-10 09:26 | 4002.062 | 44.70139 | 28.02373 | 0.1066818 | 42.66667 | 2560 | 26.93 | 21.4 | 20.78 | 0.62
[5 empty] | 2023-10-10 09:26 | 3999.675 | 43.49331 | 28.02373 | 0.1038607 | 42.75 | 2565 | 26.93 | 21.4 | 20.78 | 0.62
[5 empty] | 2023-10-10 09:26 | 3999.277 | 42.9574 | 28.02373 | 0.1025911 | 42.83333 | 2570 | 26.93 | 21.4 | 20.78 | 0.62
[5 empty] | 2023-10-10 09:26 | 3998.083 | 44.30266 | 28.02734375 | 0.1058355 | 42.91667 | 2575 | 26.84 | 21.4 | 20.78 | 0.62
[5 empty] | 2023-10-10 09:26 | 4002.459 | 45.00139 | 28.02373 | 0.1073871 | 43 | 2580 | 27.02 | 21.4 | 20.69 | 0.71
[5 empty] | 2023-10-10 09:27 | 3999.675 | 43.9068 | 28.02011 | 0.1048481 | 43.08333 | 2585 | 26.93 | 21.4 | 20.78 | 0.62
[5 empty] | 2023-10-10 09:27 | 3997.685 | 44.82963 | 28.02011 | 0.107105 | 43.16667 | 2590 | 26.93 | 21.4 | 20.78 | 0.62
[5 empty] | 2023-10-10 09:27 | 4000.868 | 43.74265 | 28.02011 | 0.1044249 | 43.25 | 2595 | 26.93 | 21.4 | 20.78 | 0.62
[5 empty] | 2023-10-10 09:27 | 4004.449 | 44.43234 | 28.01288 | 0.1059765 | 43.33333 | 2600 | 27.02 | 21.4 | 20.78 | 0.62
[5 empty] | 2023-10-10 09:27 | 3997.685 | 43.3536 | 28.01288 | 0.1035786 | 43.41667 | 2605 | 26.84 | 21.31 | 20.69 | 0.62
[5 empty] | 2023-10-10 09:27 | 4001.664 | 43.39674 | 28.00926 | 0.1035786 | 43.5 | 2610 | 26.84 | 21.4 | 20.78 | 0.62
[5 empty] | 2023-10-10 09:27 | 4003.255 | 45.06946 | 28.00926 | 0.1075282 | 43.58333 | 2615 | 26.84 | 21.4 | 20.78 | 0.62
[5 empty] | 2023-10-10 09:27 | 4002.062 | 43.10553 | 28.01649 | 0.1028733 | 43.66667 | 2620 | 26.84 | 21.4 | 20.78 | 0.62
[5 empty] | 2023-10-10 09:27 | 3998.083 | 44.24362 | 27.99841 | 0.1056944 | 43.75 | 2625 | 27.11 | 21.31 | 20.78 | 0.53
[5 empty] | 2023-10-10 09:27 | 4002.459 | 44.58761 | 27.99479 | 0.1063997 | 43.83333 | 2630 | 26.84 | 21.31 | 20.69 | 0.62
[5 empty] | 2023-10-10 09:27 | 4000.868 | 43.09267 | 27.99118 | 0.1028733 | 43.91667 | 2635 | 26.84 | 21.31 | 20.69 | 0.62
[5 empty] | 2023-10-10 09:27 | 3996.889 | 43.46302 | 28.00564 | 0.1038607 | 44 | 2640 | 26.84 | 21.31 | 20.69 | 0.62
[5 empty] | 2023-10-10 09:28 | 3999.277 | 41.89423 | 28.00203 | 0.1000521 | 44.08333 | 2645 | 27.21 | 21.31 | 20.78 | 0.53
[5 empty] | 2023-10-10 09:28 | 4000.47 | 44.21095 | 27.98394 | 0.1055534 | 44.16667 | 2650 | 27.11 | 21.31 | 20.69 | 0.62
[5 empty] | 2023-10-10 09:28 | 3998.481 | 43.12601 | 27.96947 | 0.1030143 | 44.25 | 2655 | 27.11 | 21.31 | 20.69 | 0.62
[5 empty] | 2023-10-10 09:28 | 3999.675 | 43.67053 | 27.97309 | 0.1042839 | 44.33333 | 2660 | 26.93 | 21.31 | 20.69 | 0.62
[5 empty] | 2023-10-10 09:28 | 4003.653 | 43.71397 | 27.95862 | 0.1042839 | 44.41667 | 2665 | 26.84 | 21.31 | 20.69 | 0.62
[5 empty] | 2023-10-10 09:28 | 4001.266 | 45.16525 | 27.95862 | 0.1078103 | 44.5 | 2670 | 26.84 | 21.31 | 20.69 | 0.62
[5 empty] | 2023-10-10 09:28 | 3998.083 | 43.41696 | 27.95862 | 0.1037196 | 44.58333 | 2675 | 26.84 | 21.31 | 20.69 | 0.62
[5 empty] | 2023-10-10 09:28 | 4002.459 | 42.16402 | 27.95862 | 0.1006163 | 44.66667 | 2680 | 26.93 | 21.31 | 20.69 | 0.62
[5 empty] | 2023-10-10 09:28 | 4003.255 | 45.12858 | 27.95862 | 0.1076693 | 44.75 | 2685 | 27.11 | 21.31 | 20.69 | 0.62
[5 empty] | 2023-10-10 09:28 | 3999.675 | 45.20636 | 27.96585 | 0.1079514 | 44.83333 | 2690 | 26.84 | 21.31 | 20.69 | 0.62
[5 empty] | 2023-10-10 09:28 | 3997.685 | 44.06208 | 27.96224 | 0.1052712 | 44.91667 | 2695 | 26.84 | 21.31 | 20.69 | 0.62
[5 empty] | 2023-10-10 09:29 | 4002.857 | 44.71027 | 27.955 | 0.1066818 | 45 | 2700 | 27.02 | 21.31 | 20.69 | 0.62
[5 empty] | 2023-10-10 09:29 | 4000.868 | 44.21535 | 27.94054 | 0.1055534 | 45.08333 | 2705 | 26.84 | 21.31 | 20.69 | 0.62
[5 empty] | 2023-10-10 09:29 | 3998.083 | 41.70459 | 27.94054 | 0.0996289 | 45.16667 | 2710 | 26.84 | 21.31 | 20.69 | 0.62
[5 empty] | 2023-10-10 09:29 | 4000.072 | 43.49763 | 27.94054 | 0.1038607 | 45.25 | 2715 | 26.84 | 21.31 | 20.69 | 0.62
[5 empty] | 2023-10-10 09:29 | 4000.47 | 42.79297 | 27.94054 | 0.102168 | 45.33333 | 2720 | 26.84 | 21.31 | 20.69 | 0.62
[5 empty] | 2023-10-10 09:29 | 3998.481 | 42.8898 | 27.93331 | 0.1024501 | 45.41667 | 2725 | 26.75 | 21.31 | 20.69 | 0.62
[5 empty] | 2023-10-10 09:29 | 3997.685 | 42.46797 | 27.93331 | 0.1014627 | 45.5 | 2730 | 26.84 | 21.31 | 20.69 | 0.62
[5 empty] | 2023-10-10 09:29 | 4006.04 | 42.08342 | 27.93331 | 0.1003342 | 45.58333 | 2735 | 26.75 | 21.31 | 20.69 | 0.62
[5 empty] | 2023-10-10 09:29 | 4000.47 | 44.50637 | 27.93331 | 0.1062587 | 45.66667 | 2740 | 26.84 | 21.31 | 20.69 | 0.62
[5 empty] | 2023-10-10 09:29 | 3998.879 | 43.4256 | 27.92245 | 0.1037196 | 45.75 | 2745 | 26.84 | 21.22 | 20.69 | 0.53
[5 empty] | 2023-10-10 09:29 | 4002.062 | 44.16944 | 27.93692 | 0.1054123 | 45.83333 | 2750 | 26.75 | 21.22 | 20.69 | 0.53
[5 empty] | 2023-10-10 09:29 | 4002.062 | 44.46496 | 27.94054 | 0.1061176 | 45.91667 | 2755 | 26.75 | 21.22 | 20.69 | 0.53
[5 empty] | 2023-10-10 09:30 | 4000.47 | 43.62014 | 27.95139 | 0.1041428 | 46 | 2760 | 26.93 | 21.22 | 20.6 | 0.62
[5 empty] | 2023-10-10 09:30 | 3998.481 | 44.30707 | 27.955 | 0.1058355 | 46.08333 | 2765 | 26.75 | 21.22 | 20.69 | 0.53
[5 empty] | 2023-10-10 09:30 | 4003.255 | 44.24173 | 27.94777 | 0.1055534 | 46.16667 | 2770 | 26.84 | 21.22 | 20.6 | 0.62
[5 empty] | 2023-10-10 09:30 | 3998.481 | 44.48424 | 27.94054 | 0.1062587 | 46.25 | 2775 | 26.75 | 21.22 | 20.6 | 0.62
[5 empty] | 2023-10-10 09:30 | 3997.287 | 43.46735 | 27.93331 | 0.1038607 | 46.33333 | 2780 | 26.75 | 21.22 | 20.69 | 0.53
[5 empty] | 2023-10-10 09:30 | 4003.255 | 42.64539 | 27.92245 | 0.1017448 | 46.41667 | 2785 | 26.75 | 21.22 | 20.6 | 0.62
[5 empty] | 2023-10-10 09:30 | 4000.868 | 44.4517 | 27.90799 | 0.1061176 | 46.5 | 2790 | 26.75 | 21.22 | 20.69 | 0.53
[5 empty] | 2023-10-10 09:30 | 3997.685 | 44.41633 | 27.90437 | 0.1061176 | 46.58333 | 2795 | 26.75 | 21.22 | 20.6 | 0.62
[5 empty] | 2023-10-10 09:30 | 3999.675 | 45.44264 | 27.90799 | 0.1085156 | 46.66667 | 2800 | 26.75 | 21.22 | 20.69 | 0.53
[5 empty] | 2023-10-10 09:30 | 4003.255 | 45.24683 | 27.89713 | 0.1079514 | 46.75 | 2805 | 26.75 | 21.22 | 20.6 | 0.62
[5 empty] | 2023-10-10 09:30 | 4003.255 | 43.35488 | 27.90075 | 0.1034375 | 46.83333 | 2810 | 26.75 | 21.22 | 20.69 | 0.53
[5 empty] | 2023-10-10 09:30 | 3998.879 | 43.48465 | 27.89352 | 0.1038607 | 46.91667 | 2815 | 27.21 | 21.22 | 20.69 | 0.53
[5 empty] | 2023-10-10 09:31 | 4004.449 | 45.67431 | 27.90799 | 0.1089388 | 47 | 2820 | 27.21 | 21.22 | 20.6 | 0.62
[5 empty] | 2023-10-10 09:31 | 4003.255 | 44.30085 | 27.9116 | 0.1056944 | 47.08333 | 2825 | 26.93 | 21.22 | 20.6 | 0.62
[5 empty] | 2023-10-10 09:31 | 3996.889 | 44.52556 | 27.9116 | 0.1063997 | 47.16667 | 2830 | 26.93 | 21.22 | 20.6 | 0.62