## 056
Versuch | Bezeichnung |  |  |  |  | Prozessablauf |  |  |  |  | Drehmoment | Kommentar
picobond_056 | 101023_056
Datum | 2023-10-10
Modultyp | AMS
Partikelsystem
| Art | Bezeichnung | Einwaage in g
Hostparticle | Alumina | DAW-45 | 79.97
Guestparticle | Polysterol | SX250-H | 8.04
Summe |  |  | 88.01
Kommentar:
Parameter |  |  | Auswaage |  |  | TempExtern
Spaltweite | 2 | mm | Tara | 484.87 | g | Uhrzeit | Temperatur | Luftfeuchte
Drehzahl | 4000 | rpm | voll | 572.35 | g | 13:15 | 21 | 60%
Prozesszeit | 15 | min | Gesamtauswaage | 87.48 | g | 13:30 | 22 | 58%
|  |  | Verlust | 0.6022043 | %
picobond
Leerlauf |  |  |  |  | Versuch
Date Time | Picobond.Drz_Mühle | Picobond.Leistung | Picobond.Temperatur | Picobond.Moment | Date Time | Picobond.Drz_Mühle | Picobond.Leistung | Picobond.Temperatur | Picobond.Moment |  | SensOb.Temperatur |  | SensDiff.Temperatur
| pbDrehzahl | pbLeistung | pbTemp | pbDrehmoment |  | pbDrehzahl | pbLeistung | pbTemp | pbDrehmoment | picobondTime | time | SensOb | SensDiff
| min-1 | W | °C | Nm |  | min-1 | W | °C | Nm | min | s | °C | °C | °C | °C
ts | rpm | power | pbTemp | DMom | ts | rpm | power | pbTemp | DMom | SensTime | obTime | obTemp | T1 | T2 | dT
2023-10-10 12:59 | 0 | 0 | 24.5081 | -0.12 | 2023-10-10 13:13 | 0 | 0 | 23.87876 | -0.12 | 0 | 0 | 22.37 | 20.69 | 20.95 | -0.26
2023-10-10 12:59 | 0 | 0 | 24.5081 | -0.12 | 2023-10-10 13:13 | 0 | 0 | 23.88238 | -0.12 | 0.08333333 | 5 | 22.37 | 20.69 | 20.95 | -0.26
2023-10-10 12:59 | 0 | 0 | 24.5081 | 0.8980229 | 2023-10-10 13:13 | 381.9445 | 41.84578 | 23.886 | 1.046417 | 0.1666667 | 10 | 22.37 | 20.69 | 20.95 | -0.26
2023-10-10 12:59 | 1032.046 | 10.53679 | 24.50449 | 0.09751301 | 2023-10-10 13:13 | 1002.206 | -3.281599 | 23.88238 | -0.03127387 | 0.25 | 15 | 22.37 | 20.78 | 21.04 | -0.26
2023-10-10 12:59 | 1002.604 | -7.488186 | 24.50087 | -0.07133463 | 2023-10-10 13:13 | 999.4213 | -3.508645 | 23.87876 | -0.03353082 | 0.3333333 | 20 | 22.37 | 20.78 | 21.04 | -0.26
2023-10-10 12:59 | 1001.013 | -7.624138 | 24.50449 | -0.07274522 | 2023-10-10 13:14 | 1001.013 | -3.543799 | 23.87876 | -0.03381293 | 0.4166667 | 25 | 22.37 | 20.87 | 21.22 | -0.35
2023-10-10 13:00 | 1003.002 | -7.550409 | 24.49725 | -0.07189886 | 2023-10-10 13:14 | 1002.604 | -3.445782 | 23.87514 | -0.03282552 | 0.5 | 30 | 22.37 | 21.13 | 21.31 | -0.18
2023-10-10 13:00 | 1003.002 | -7.491157 | 24.49002 | -0.07133463 | 2023-10-10 13:14 | 1001.013 | -3.588151 | 23.88238 | -0.03423611 | 0.5833333 | 35 | 22.37 | 21.04 | 21.22 | -0.18
2023-10-10 13:00 | 1000.615 | -7.60633 | 24.49725 | -0.07260416 | 2023-10-10 13:14 | 1001.013 | -3.706422 | 23.87514 | -0.03536458 | 0.6666667 | 40 | 22.37 | 21.04 | 21.22 | -0.18
2023-10-10 13:00 | 1002.604 | -7.562223 | 24.49725 | -0.07203993 | 2023-10-10 13:14 | 1000.615 | -3.527613 | 23.87514 | -0.03367188 | 0.75 | 45 | 22.37 | 21.04 | 21.22 | -0.18
2023-10-10 13:00 | 1001.411 | -7.420113 | 24.47917 | -0.0707704 | 2023-10-10 13:14 | 1002.206 | -3.474017 | 23.87514 | -0.03310763 | 0.8333333 | 50 | 22.37 | 21.04 | 21.22 | -0.18
2023-10-10 13:00 | 1002.206 | -7.529619 | 24.47193 | -0.07175781 | 2023-10-10 13:14 | 1993.273 | -0.05027159 | 23.87876 | -0.0002408847 | 0.9166667 | 55 | 22.37 | 21.04 | 21.22 | -0.18
2023-10-10 13:00 | 1001.411 | -7.582799 | 24.47193 | -0.07232205 | 2023-10-10 13:14 | 1998.445 | 0.3923193 | 23.87514 | 0.001874998 | 1 | 60 | 22.37 | 20.95 | 21.13 | -0.18
2023-10-10 13:00 | 1001.411 | -7.434903 | 24.46108 | -0.07091146 | 2023-10-10 13:14 | 1998.843 | 0.1857533 | 23.87876 | 0.0008875877 | 1.083333 | 65 | 22.37 | 20.95 | 20.95 | 0
2023-10-10 13:00 | 1002.206 | -7.411207 | 24.46108 | -0.07062934 | 2023-10-10 13:14 | 1995.66 | -0.2566484 | 23.87153 | -0.001228303 | 1.166667 | 70 | 22.37 | 20.87 | 20.95 | -0.08
2023-10-10 13:00 | 1001.808 | -7.526629 | 24.46108 | -0.07175781 | 2023-10-10 13:14 | 1995.262 | -0.3744692 | 23.87876 | -0.001792543 | 1.25 | 75 | 22.37 | 20.78 | 20.78 | 0
2023-10-10 13:00 | 1003.4 | -7.479311 | 24.45023 | -0.07119358 | 2023-10-10 13:14 | 1996.455 | -0.3746932 | 23.886 | -0.001792543 | 1.333333 | 80 | 22.37 | 20.78 | 20.78 | 0
2023-10-10 13:00 | 1002.206 | -7.352001 | 24.45746 | -0.0700651 | 2023-10-10 13:15 | 2998.662 | 9.091754 | 23.88961 | 0.02895833 | 1.416667 | 85 | 22.37 | 20.69 | 20.78 | -0.09
2023-10-10 13:01 | 1001.808 | -7.437857 | 24.45385 | -0.07091146 | 2023-10-10 13:15 | 3000.651 | 9.851165 | 23.89323 | 0.03135634 | 1.5 | 90 | 22.37 | 20.69 | 20.69 | 0
2023-10-10 13:01 | 1996.853 | -13.7933 | 24.44661 | -0.06597439 | 2023-10-10 13:15 | 3001.049 | 9.320599 | 23.90408 | 0.02966361 | 1.583333 | 95 | 22.37 | 20.69 | 20.69 | 0
2023-10-10 13:01 | 1998.445 | -13.53866 | 24.43938 | -0.06470487 | 2023-10-10 13:15 | 2996.672 | 9.395523 | 23.90046 | 0.02994574 | 1.666667 | 100 | 22.37 | 20.69 | 20.69 | 0
2023-10-10 13:01 | 1998.445 | -14.0109 | 24.42853 | -0.0669618 | 2023-10-10 13:15 | 3001.447 | 9.632134 | 23.9077 | 0.03065104 | 1.75 | 105 | 22.37 | 20.69 | 20.69 | 0
2023-10-10 13:01 | 1995.66 | -13.66716 | 24.42853 | -0.06541015 | 2023-10-10 13:15 | 3001.049 | 9.542212 | 23.91131 | 0.03036892 | 1.833333 | 110 | 22.37 | 20.69 | 20.6 | 0.09
2023-10-10 13:01 | 1997.649 | -13.53327 | 24.41768 | -0.06470487 | 2023-10-10 13:15 | 4001.266 | 21.76394 | 23.92216 | 0.05195095 | 1.916667 | 115 | 22.37 | 20.69 | 20.6 | 0.09
2023-10-10 13:01 | 2911.531 | -14.73645 | 24.4213 | -0.04834201 | 2023-10-10 13:15 | 4000.072 | 20.22146 | 23.92578125 | 0.04828341 | 2 | 120 | 22.37 | 20.6 | 20.6 | 0
2023-10-10 13:01 | 3000.253 | -18.81896 | 24.4140625 | -0.05990886 | 2023-10-10 13:15 | 3998.083 | 21.62854 | 23.93302 | 0.05166883 | 2.083333 | 125 | 22.37 | 20.6 | 20.6 | 0
2023-10-10 13:01 | 3001.049 | -18.46937 | 24.41045 | -0.05878038 | 2023-10-10 13:15 | 4003.653 | 21.65867 | 23.94748 | 0.05166883 | 2.166667 | 130 | 22.37 | 20.69 | 20.6 | 0.09
2023-10-10 13:01 | 2997.468 | -18.71295 | 24.41045 | -0.05962673 | 2023-10-10 13:15 | 4001.266 | 22.1776 | 23.94748 | 0.05293836 | 2.25 | 135 | 22.37 | 20.69 | 20.6 | 0.09
2023-10-10 13:01 | 2999.855 | -18.41772 | 24.40321 | -0.05863932 | 2023-10-10 13:16 | 3993.707 | 21.36893 | 23.96195 | 0.0511046 | 2.333333 | 140 | 22.37 | 20.69 | 20.6 | 0.09
2023-10-10 13:01 | 3002.64 | -17.72529 | 24.39598 | -0.05638238 | 2023-10-10 13:16 | 4000.868 | 21.11181 | 23.98004 | 0.0503993 | 2.416667 | 145 | 22.37 | 20.69 | 20.6 | 0.09
2023-10-10 13:02 | 3811.885 | -13.49489 | 24.39236 | -0.03381293 | 2023-10-10 13:16 | 4003.255 | 22.77986 | 23.9945 | 0.05434895 | 2.5 | 150 | 22.37 | 20.69 | 20.51 | 0.18
2023-10-10 13:02 | 4000.072 | -22.96353 | 24.3779 | -0.05483073 | 2023-10-10 13:16 | 4004.051 | 22.72526 | 24.00535 | 0.0542079 | 2.583333 | 155 | 22.37 | 20.69 | 20.6 | 0.09
2023-10-10 13:02 | 3997.287 | -23.36078 | 24.35619 | -0.05581814 | 2023-10-10 13:16 | 3998.879 | 23.05026 | 24.0234375 | 0.05505425 | 2.666667 | 160 | 22.37 | 20.78 | 20.6 | 0.18
2023-10-10 13:02 | 3998.481 | -23.1906 | 24.34534 | -0.05539496243 | 2023-10-10 13:16 | 4003.255 | 21.53827 | 24.04514 | 0.05138672 | 2.75 | 165 | 22.37 | 20.78 | 20.6 | 0.18
2023-10-10 13:02 | 4002.062 | -22.67942 | 24.32726 | -0.05412544 | 2023-10-10 13:16 | 4003.255 | 24.6127 | 24.05237 | 0.05872179 | 2.833333 | 170 | 22.37 | 20.78 | 20.6 | 0.18
2023-10-10 13:02 | 4000.072 | -22.78629 | 24.31640625 | -0.05440755 | 2023-10-10 13:16 | 3999.277 | 21.81219 | 24.07769 | 0.05209201 | 2.916667 | 175 | 22.37 | 20.78 | 20.6 | 0.18
2023-10-10 13:02 | 3997.287 | -23.18368 | 24.30556 | -0.05539496243 | 2023-10-10 13:16 | 3997.287 | 23.21819 | 24.09578 | 0.05547742 | 3 | 180 | 22.37 | 20.78 | 20.6 | 0.18
2023-10-10 13:02 | 4000.868 | -22.84992 | 24.28386 | -0.05454861 | 2023-10-10 13:16 | 4000.868 | 22.82537 | 24.11386 | 0.05449002 | 3.083333 | 185 | 22.37 | 20.78 | 20.6 | 0.18
2023-10-10 13:02 | 4000.868 | -22.84992 | 24.273 | -0.05454861 | 2023-10-10 13:16 | 4000.868 | 22.47084 | 24.13194 | 0.05364367 | 3.166667 | 190 | 22.37 | 20.78 | 20.6 | 0.18
2023-10-10 13:02 | 3998.083 | -22.89306 | 24.26939 | -0.05468968 | 2023-10-10 13:16 | 3995.696 | 23.32697 | 24.15003 | 0.05575954 | 3.25 | 195 | 22.37 | 20.87 | 20.6 | 0.27
2023-10-10 13:02 | 3998.083 | -23.24734 | 24.2513 | -0.05553602 | 2023-10-10 13:17 | 4001.664 | 23.53911 | 24.17173 | 0.05618272 | 3.333333 | 200 | 22.37 | 20.87 | 20.6 | 0.27
2023-10-10 13:02 | 4001.664 | -22.44076 | 24.23683 | -0.0535612 | 2023-10-10 13:17 | 4003.255 | 24.3762 | 24.20067 | 0.05815754 | 3.416667 | 205 | 22.37 | 20.87 | 20.6 | 0.27
[5 empty] | 2023-10-10 13:17 | 3995.298 | 23.14763 | 24.21152 | 0.05533636 | 3.5 | 210 | 22.37 | 20.87 | 20.6 | 0.27
[5 empty] | 2023-10-10 13:17 | 3995.298 | 23.73769 | 24.23322 | 0.05674695 | 3.583333 | 215 | 22.37 | 20.87 | 20.6 | 0.27
[5 empty] | 2023-10-10 13:17 | 4001.266 | 24.54137 | 24.2513 | 0.05858072 | 3.666667 | 220 | 22.37 | 20.87 | 20.6 | 0.27
[5 empty] | 2023-10-10 13:17 | 4000.072 | 25.24297 | 24.273 | 0.06027343 | 3.75 | 225 | 22.37 | 20.87 | 20.69 | 0.18
[5 empty] | 2023-10-10 13:17 | 3995.696 | 24.4482 | 24.29832 | 0.05843966 | 3.833333 | 230 | 22.1 | 20.87 | 20.69 | 0.18
[5 empty] | 2023-10-10 13:17 | 4004.051 | 24.44018 | 24.32364 | 0.05829861 | 3.916667 | 235 | 22.1 | 20.87 | 20.69 | 0.18
[5 empty] | 2023-10-10 13:17 | 3999.675 | 24.41347 | 24.34172 | 0.05829861 | 4 | 240 | 22.1 | 20.95 | 20.69 | 0.26
[5 empty] | 2023-10-10 13:17 | 3997.287 | 24.04469 | 24.36704 | 0.05745225 | 4.083333 | 245 | 22.1 | 20.95 | 20.69 | 0.26
[5 empty] | 2023-10-10 13:17 | 3999.675 | 25.06325 | 24.39236 | 0.05985025 | 4.166667 | 250 | 22.1 | 20.95 | 20.69 | 0.26
[5 empty] | 2023-10-10 13:17 | 4004.449 | 24.8566 | 24.40683 | 0.05928602 | 4.25 | 255 | 22.1 | 20.95 | 20.69 | 0.26
[5 empty] | 2023-10-10 13:18 | 3997.287 | 25.16636 | 24.42491 | 0.06013238 | 4.333333 | 260 | 22.1 | 20.95 | 20.69 | 0.26
[5 empty] | 2023-10-10 13:18 | 3999.277 | 24.47011 | 24.45023 | 0.05843966 | 4.416667 | 265 | 22.1 | 20.95 | 20.69 | 0.26
[5 empty] | 2023-10-10 13:18 | 4003.255 | 25.26305 | 24.47555 | 0.06027343 | 4.5 | 270 | 22.1 | 21.04 | 20.69 | 0.35
[5 empty] | 2023-10-10 13:18 | 3999.675 | 25.3586 | 24.49725 | 0.06055555 | 4.583333 | 275 | 22.1 | 20.95 | 20.69 | 0.26
[5 empty] | 2023-10-10 13:18 | 3998.879 | 25.82603 | 24.51895 | 0.06168403 | 4.666667 | 280 | 22.1 | 21.04 | 20.69 | 0.35
[5 empty] | 2023-10-10 13:18 | 4000.868 | 25.7207 | 24.54427 | 0.06140191 | 4.75 | 285 | 22.1 | 21.04 | 20.69 | 0.35
[5 empty] | 2023-10-10 13:18 | 4002.459 | 25.90827 | 24.57321 | 0.06182509 | 4.833333 | 290 | 22.63 | 21.04 | 20.78 | 0.26
[5 empty] | 2023-10-10 13:18 | 3996.492 | 27.22718 | 24.59852 | 0.06506944 | 4.916667 | 295 | 22.63 | 21.04 | 20.78 | 0.26
[5 empty] | 2023-10-10 13:18 | 3998.083 | 25.64375 | 24.62023 | 0.06126086 | 5 | 300 | 22.63 | 21.04 | 20.78 | 0.26
[5 empty] | 2023-10-10 13:18 | 4004.051 | 26.92386 | 24.64916 | 0.06422307 | 5.083333 | 305 | 22.63 | 21.13 | 20.78 | 0.35
[5 empty] | 2023-10-10 13:18 | 3997.287 | 26.70128 | 24.67448 | 0.06379991 | 5.166667 | 310 | 22.63 | 21.13 | 20.78 | 0.35
[5 empty] | 2023-10-10 13:18 | 3996.09375 | 24.80474 | 24.69618 | 0.05928602 | 5.25 | 315 | 22.63 | 21.13 | 20.78 | 0.35
[5 empty] | 2023-10-10 13:19 | 4000.868 | 27.31609 | 24.7432 | 0.06521051 | 5.333333 | 320 | 22.63 | 21.22 | 20.78 | 0.44
[5 empty] | 2023-10-10 13:19 | 4003.653 | 27.749 | 24.77214 | 0.06619791 | 5.416667 | 325 | 22.63 | 21.13 | 20.87 | 0.26
[5 empty] | 2023-10-10 13:19 | 3997.685 | 26.88106 | 24.80107 | 0.06422307 | 5.5 | 330 | 22.63 | 21.13 | 20.87 | 0.26
[5 empty] | 2023-10-10 13:19 | 3997.287 | 27.52778 | 24.83362 | 0.06577473 | 5.583333 | 335 | 22.63 | 21.13 | 20.87 | 0.26
[5 empty] | 2023-10-10 13:19 | 4003.255 | 27.80537 | 24.83362 | 0.06633898 | 5.666667 | 340 | 22.63 | 21.22 | 20.87 | 0.35
[5 empty] | 2023-10-10 13:19 | 4003.653 | 28.22204 | 24.85171 | 0.06732637 | 5.75 | 345 | 22.63 | 21.22 | 20.87 | 0.35
[5 empty] | 2023-10-10 13:19 | 3997.287 | 27.11454 | 24.89149 | 0.06478734 | 5.833333 | 350 | 23.17 | 21.22 | 20.87 | 0.35
[5 empty] | 2023-10-10 13:19 | 4000.072 | 28.49217 | 24.89149 | 0.06803166 | 5.916667 | 355 | 23.17 | 21.22 | 20.87 | 0.35
[5 empty] | 2023-10-10 13:19 | 4002.062 | 29.62936 | 24.92043 | 0.0707118 | 6 | 360 | 23.17 | 21.22 | 20.87 | 0.35
[5 empty] | 2023-10-10 13:19 | 3999.675 | 28.54842 | 24.94936 | 0.06817275 | 6.083333 | 365 | 23.17 | 21.22 | 20.87 | 0.35
[5 empty] | 2023-10-10 13:19 | 4001.266 | 29.3871 | 24.97107 | 0.07014757 | 6.166667 | 370 | 23.17 | 21.31 | 20.87 | 0.44
[5 empty] | 2023-10-10 13:19 | 4004.449 | 29.70618 | 25 | 0.07085287 | 6.25 | 375 | 23.17 | 21.31 | 20.95 | 0.36
[5 empty] | 2023-10-10 13:20 | 4000.868 | 30.62503 | 25.02893 | 0.07310981 | 6.333333 | 380 | 23.17 | 21.31 | 20.95 | 0.36
[5 empty] | 2023-10-10 13:20 | 3996.09375 | 30.11635 | 25.08681 | 0.07198135 | 6.416667 | 385 | 23.17 | 21.31 | 20.95 | 0.36
[5 empty] | 2023-10-10 13:20 | 4000.47 | 29.97208 | 25.11574 | 0.07155816 | 6.5 | 390 | 23.17 | 21.31 | 20.95 | 0.36
[5 empty] | 2023-10-10 13:20 | 4003.255 | 29.51996 | 25.13382 | 0.07042969 | 6.583333 | 395 | 23.17 | 21.31 | 20.95 | 0.36
[5 empty] | 2023-10-10 13:20 | 3996.889 | 29.59107 | 25.16276 | 0.0707118 | 6.666667 | 400 | 23.17 | 21.4 | 20.95 | 0.45
[5 empty] | 2023-10-10 13:20 | 3997.685 | 30.89587 | 25.19169 | 0.0738151 | 6.75 | 405 | 23.17 | 21.31 | 21.04 | 0.27
[5 empty] | 2023-10-10 13:20 | 4003.255 | 30.22944 | 25.21701 | 0.0721224 | 6.833333 | 410 | 24.06 | 21.4 | 21.04 | 0.36
[5 empty] | 2023-10-10 13:20 | 4002.062 | 29.984 | 25.24957 | 0.07155816 | 6.916667 | 415 | 24.06 | 21.4 | 21.04 | 0.36
[5 empty] | 2023-10-10 13:20 | 4002.062 | 30.10221 | 25.27489 | 0.07184026 | 7 | 420 | 24.06 | 21.4 | 21.04 | 0.36
[5 empty] | 2023-10-10 13:20 | 4002.062 | 32.76198 | 25.29296875 | 0.07818792 | 7.083333 | 425 | 24.06 | 21.4 | 21.04 | 0.36
[5 empty] | 2023-10-10 13:20 | 4003.653 | 30.82374 | 25.31828 | 0.07353299 | 7.166667 | 430 | 24.06 | 21.48 | 21.04 | 0.44
[5 empty] | 2023-10-10 13:20 | 4000.072 | 31.03248 | 25.35084 | 0.07409722 | 7.25 | 435 | 24.06 | 21.4 | 21.04 | 0.36
[5 empty] | 2023-10-10 13:21 | 3997.685 | 30.01025 | 25.37254 | 0.07169921 | 7.333333 | 440 | 24.06 | 21.48 | 21.13 | 0.35
[5 empty] | 2023-10-10 13:21 | 4002.857 | 30.58114 | 25.37254 | 0.07296876 | 7.416667 | 445 | 24.06 | 21.48 | 21.13 | 0.35
[5 empty] | 2023-10-10 13:21 | 3998.083 | 31.72561 | 25.43403 | 0.07578994 | 7.5 | 450 | 24.06 | 21.48 | 21.13 | 0.35
[5 empty] | 2023-10-10 13:21 | 3995.298 | 30.40538 | 25.44488 | 0.07268663 | 7.583333 | 455 | 24.06 | 21.48 | 21.13 | 0.35
[5 empty] | 2023-10-10 13:21 | 4000.868 | 31.275 | 25.47382 | 0.07466146 | 7.666667 | 460 | 24.06 | 21.48 | 21.13 | 0.35
[5 empty] | 2023-10-10 13:21 | 4000.072 | 32.09586 | 25.49551 | 0.07663629 | 7.75 | 465 | 24.06 | 21.48 | 21.13 | 0.35
[5 empty] | 2023-10-10 13:21 | 3997.685 | 32.07671 | 25.52083 | 0.07663629 | 7.833333 | 470 | 24.06 | 21.57 | 21.13 | 0.44
[5 empty] | 2023-10-10 13:21 | 4000.47 | 32.51263 | 25.5353 | 0.0776237 | 7.916667 | 475 | 24.06 | 21.57 | 21.22 | 0.35
[5 empty] | 2023-10-10 13:21 | 4003.255 | 32.6535 | 25.56785 | 0.07790581 | 8 | 480 | 24.06 | 21.57 | 21.13 | 0.44
[5 empty] | 2023-10-10 13:21 | 3997.287 | 32.19158 | 25.60402 | 0.0769184 | 8.083333 | 485 | 24.06 | 21.57 | 21.22 | 0.35
[5 empty] | 2023-10-10 13:21 | 3996.889 | 31.71614 | 25.62572 | 0.07578994 | 8.166667 | 490 | 24.06 | 21.57 | 21.22 | 0.35
[5 empty] | 2023-10-10 13:21 | 4001.266 | 32.57819 | 25.65828 | 0.07776476 | 8.25 | 495 | 24.06 | 21.66 | 21.22 | 0.44
[5 empty] | 2023-10-10 13:22 | 4003.255 | 31.35278 | 25.68359375 | 0.07480251 | 8.333333 | 500 | 24.06 | 21.57 | 21.22 | 0.35
[5 empty] | 2023-10-10 13:22 | 3997.685 | 31.95861 | 25.71976 | 0.07635415 | 8.416667 | 505 | 24.06 | 21.66 | 21.22 | 0.44
[5 empty] | 2023-10-10 13:22 | 4000.868 | 31.98406 | 25.7487 | 0.07635415 | 8.5 | 510 | 24.06 | 21.66 | 21.22 | 0.44
[5 empty] | 2023-10-10 13:22 | 4001.664 | 31.63582 | 25.77763 | 0.0755078 | 8.583333 | 515 | 24.06 | 21.66 | 21.31 | 0.35
[5 empty] | 2023-10-10 13:22 | 3998.083 | 33.08369 | 25.79572 | 0.07903428 | 8.666667 | 520 | 24.06 | 21.66 | 21.31 | 0.35
[5 empty] | 2023-10-10 13:22 | 3997.287 | 31.8964 | 25.8138 | 0.0762131 | 8.75 | 525 | 24.06 | 21.66 | 21.31 | 0.35
[5 empty] | 2023-10-10 13:22 | 3999.675 | 35.16434 | 25.8355 | 0.08397134 | 8.833333 | 530 | 24.06 | 21.75 | 21.31 | 0.44
[5 empty] | 2023-10-10 13:22 | 4002.857 | 34.42379 | 25.86082 | 0.08213758 | 8.916667 | 535 | 24.06 | 21.75 | 21.31 | 0.44
[5 empty] | 2023-10-10 13:22 | 3997.287 | 35.02528 | 25.88252 | 0.08368924 | 9 | 540 | 24.06 | 21.75 | 21.31 | 0.44
[5 empty] | 2023-10-10 13:22 | 4001.266 | 34.58739 | 25.91869 | 0.08256077 | 9.083333 | 545 | 24.06 | 21.75 | 21.31 | 0.44
[5 empty] | 2023-10-10 13:22 | 4001.266 | 33.52369 | 25.92954 | 0.0800217 | 9.166667 | 550 | 24.06 | 21.75 | 21.31 | 0.44
[5 empty] | 2023-10-10 13:22 | 3999.277 | 33.27076 | 25.95486 | 0.07945745 | 9.25 | 555 | 24.06 | 21.75 | 21.31 | 0.44
[5 empty] | 2023-10-10 13:23 | 3996.492 | 33.42467 | 25.98018 | 0.07988063 | 9.333333 | 560 | 24.06 | 21.84 | 21.4 | 0.44
[5 empty] | 2023-10-10 13:23 | 4002.062 | 32.11182 | 26.01273 | 0.07663629 | 9.416667 | 565 | 24.06 | 21.84 | 21.4 | 0.44
[5 empty] | 2023-10-10 13:23 | 4004.449 | 35.20631 | 26.03443 | 0.08397134 | 9.5 | 570 | 24.06 | 21.84 | 21.4 | 0.44
[5 empty] | 2023-10-10 13:23 | 3996.492 | 33.83784 | 26.06337 | 0.08086806 | 9.583333 | 575 | 24.06 | 21.84 | 21.4 | 0.44
[5 empty] | 2023-10-10 13:23 | 4004.847 | 34.67749 | 26.08869 | 0.08270182 | 9.666667 | 580 | 24.06 | 21.84 | 21.4 | 0.44
[5 empty] | 2023-10-10 13:23 | 4003.653 | 37.50537 | 26.12124 | 0.08947264 | 9.75 | 585 | 24.06 | 21.84 | 21.4 | 0.44
[5 empty] | 2023-10-10 13:23 | 3998.481 | 36.63017 | 26.14294 | 0.08749782 | 9.833333 | 590 | 24.59 | 21.84 | 21.4 | 0.44
[5 empty] | 2023-10-10 13:23 | 3996.889 | 35.13985 | 26.16826 | 0.08397134 | 9.916667 | 595 | 24.59 | 21.84 | 21.48 | 0.36
[5 empty] | 2023-10-10 13:23 | 4003.255 | 35.84618 | 26.18634 | 0.085523 | 10 | 600 | 24.59 | 21.84 | 21.4 | 0.44
[5 empty] | 2023-10-10 13:23 | 4001.266 | 37.06934 | 26.21166 | 0.08848523 | 10.08333 | 605 | 24.59 | 21.93 | 21.48 | 0.45
[5 empty] | 2023-10-10 13:23 | 3996.889 | 35.13985 | 26.23336 | 0.08397134 | 10.16667 | 610 | 24.59 | 21.93 | 21.48 | 0.45
[5 empty] | 2023-10-10 13:24 | 4000.47 | 36.76656 | 26.2623 | 0.08777993 | 10.25 | 615 | 24.59 | 21.93 | 21.48 | 0.45
[5 empty] | 2023-10-10 13:24 | 4003.653 | 35.25846 | 26.284 | 0.08411243 | 10.33333 | 620 | 24.59 | 21.93 | 21.48 | 0.45
[5 empty] | 2023-10-10 13:24 | 3998.481 | 34.209 | 26.30932 | 0.08171441 | 10.41667 | 625 | 24.59 | 21.93 | 21.48 | 0.45
[5 empty] | 2023-10-10 13:24 | 3998.879 | 37.04723 | 26.33463 | 0.08848523 | 10.5 | 630 | 24.59 | 21.93 | 21.48 | 0.45
[5 empty] | 2023-10-10 13:24 | 4002.459 | 35.89817 | 26.35634 | 0.08566406 | 10.58333 | 635 | 24.59 | 21.93 | 21.48 | 0.45
[5 empty] | 2023-10-10 13:24 | 4002.062 | 37.43135 | 26.38889 | 0.08933159 | 10.66667 | 640 | 24.59 | 22.01 | 21.48 | 0.53
[5 empty] | 2023-10-10 13:24 | 3997.287 | 35.02528 | 26.41421 | 0.08368924 | 10.75 | 645 | 25.04 | 22.01 | 21.57 | 0.44
[5 empty] | 2023-10-10 13:24 | 4002.062 | 36.8403 | 26.44314 | 0.08792102 | 10.83333 | 650 | 25.04 | 22.01 | 21.48 | 0.53
[5 empty] | 2023-10-10 13:24 | 4003.255 | 36.67391 | 26.47208 | 0.08749782 | 10.91667 | 655 | 25.04 | 22.01 | 21.48 | 0.53
[5 empty] | 2023-10-10 13:24 | 3998.083 | 35.38654 | 26.49378 | 0.08453559 | 11 | 660 | 25.04 | 22.01 | 21.57 | 0.44
[5 empty] | 2023-10-10 13:24 | 3997.685 | 38.39413 | 26.5191 | 0.0917296 | 11.08333 | 665 | 25.04 | 22.01 | 21.57 | 0.44
[5 empty] | 2023-10-10 13:24 | 4004.051 | 36.03071 | 26.5408 | 0.08594617 | 11.16667 | 670 | 25.04 | 22.01 | 21.57 | 0.44
[5 empty] | 2023-10-10 13:24 | 3997.685 | 34.37931 | 26.56612 | 0.08213758 | 11.25 | 675 | 25.04 | 22.01 | 21.57 | 0.44
[5 empty] | 2023-10-10 13:25 | 3996.492 | 35.60855 | 26.58782 | 0.08509984 | 11.33333 | 680 | 25.04 | 22.01 | 21.57 | 0.44
[5 empty] | 2023-10-10 13:25 | 3998.879 | 34.15335 | 26.6059 | 0.08157336 | 11.41667 | 685 | 25.04 | 22.1 | 21.57 | 0.53
[5 empty] | 2023-10-10 13:25 | 4004.051 | 36.50379 | 26.63484 | 0.08707463 | 11.5 | 690 | 25.04 | 22.1 | 21.57 | 0.53
[5 empty] | 2023-10-10 13:25 | 3996.889 | 34.72665 | 26.65654 | 0.08298393 | 11.58333 | 695 | 25.04 | 22.1 | 21.66 | 0.44
[5 empty] | 2023-10-10 13:25 | 3996.492 | 34.42807 | 26.67824 | 0.08227863 | 11.66667 | 700 | 25.04 | 22.1 | 21.57 | 0.53
[5 empty] | 2023-10-10 13:25 | 4002.062 | 36.42655 | 26.70356 | 0.08693358 | 11.75 | 705 | 25.13 | 22.1 | 21.66 | 0.44
[5 empty] | 2023-10-10 13:25 | 4003.255 | 35.43232 | 26.7325 | 0.08453559 | 11.83333 | 710 | 25.13 | 22.1 | 21.66 | 0.44
[5 empty] | 2023-10-10 13:25 | 3994.502 | 36.06277 | 26.75419 | 0.08622827 | 11.91667 | 715 | 25.13 | 22.1 | 21.66 | 0.44
[5 empty] | 2023-10-10 13:25 | 4004.449 | 34.26006 | 26.7759 | 0.08171441 | 12 | 720 | 25.13 | 22.1 | 21.57 | 0.53
[5 empty] | 2023-10-10 13:25 | 4002.857 | 35.13321 | 26.79037 | 0.08383029 | 12.08333 | 725 | 25.13 | 22.1 | 21.66 | 0.44
[5 empty] | 2023-10-10 13:25 | 3998.083 | 36.44938 | 26.81207 | 0.08707463 | 12.16667 | 730 | 25.13 | 22.1 | 21.66 | 0.44
[5 empty] | 2023-10-10 13:26 | 3999.675 | 34.33735 | 26.82653 | 0.08199652 | 12.25 | 735 | 25.13 | 22.1 | 21.66 | 0.44
[5 empty] | 2023-10-10 13:26 | 4001.664 | 35.77283 | 26.84824 | 0.08538195 | 12.33333 | 740 | 25.13 | 22.19 | 21.66 | 0.53
[5 empty] | 2023-10-10 13:26 | 4000.47 | 33.98969 | 26.86994 | 0.08115017 | 12.41667 | 745 | 25.13 | 22.19 | 21.66 | 0.53
[5 empty] | 2023-10-10 13:26 | 3997.287 | 34.25782 | 26.89164 | 0.08185547 | 12.5 | 750 | 25.13 | 22.19 | 21.66 | 0.53
[5 empty] | 2023-10-10 13:26 | 4004.847 | 36.33361 | 26.89887 | 0.08665147 | 12.58333 | 755 | 25.13 | 22.1 | 21.66 | 0.44
[5 empty] | 2023-10-10 13:26 | 4001.266 | 37.36481 | 26.90611 | 0.08919054 | 12.66667 | 760 | 25.13 | 22.19 | 21.66 | 0.53
[5 empty] | 2023-10-10 13:26 | 3998.481 | 34.79953 | 26.92781 | 0.08312499 | 12.75 | 765 | 25.4 | 22.19 | 21.66 | 0.53
[5 empty] | 2023-10-10 13:26 | 3993.707 | 35.28882 | 26.94589 | 0.08439454 | 12.83333 | 770 | 25.4 | 22.19 | 21.66 | 0.53
[5 empty] | 2023-10-10 13:26 | 4003.653 | 35.73149 | 26.96759 | 0.08524089 | 12.91667 | 775 | 25.4 | 22.19 | 21.66 | 0.53
[5 empty] | 2023-10-10 13:26 | 3998.481 | 36.03963 | 26.98929 | 0.08608722 | 13 | 780 | 25.4 | 22.19 | 21.66 | 0.53
[5 empty] | 2023-10-10 13:26 | 3999.277 | 35.3971 | 27.02185 | 0.08453559 | 13.08333 | 785 | 25.4 | 22.19 | 21.66 | 0.53
[5 empty] | 2023-10-10 13:26 | 4002.459 | 38.61731 | 27.04355 | 0.09215278 | 13.16667 | 790 | 25.4 | 22.19 | 21.66 | 0.53
[5 empty] | 2023-10-10 13:27 | 4003.255 | 37.38339 | 27.05801 | 0.08919054 | 13.25 | 795 | 25.4 | 22.19 | 21.75 | 0.44
[5 empty] | 2023-10-10 13:27 | 3998.083 | 35.15034 | 27.07248 | 0.08397134 | 13.33333 | 800 | 25.4 | 22.19 | 21.66 | 0.53
[5 empty] | 2023-10-10 13:27 | 4000.47 | 37.18014 | 27.09057 | 0.08876736 | 13.41667 | 805 | 25.4 | 22.19 | 21.66 | 0.53
[5 empty] | 2023-10-10 13:27 | 4002.857 | 38.7985 | 27.0978 | 0.09257594 | 13.5 | 810 | 25.4 | 22.19 | 21.75 | 0.44
[5 empty] | 2023-10-10 13:27 | 3996.09375 | 36.43124 | 27.11227 | 0.08707463 | 13.58333 | 815 | 25.4 | 22.19 | 21.75 | 0.44
[5 empty] | 2023-10-10 13:27 | 3998.083 | 36.15415 | 27.14482 | 0.08636936 | 13.66667 | 820 | 25.4 | 22.19 | 21.75 | 0.44
[5 empty] | 2023-10-10 13:27 | 4004.051 | 36.74033 | 27.15929 | 0.08763888 | 13.75 | 825 | 25.67 | 22.28 | 21.75 | 0.53
[5 empty] | 2023-10-10 13:27 | 4005.245 | 35.39077 | 27.17737 | 0.08439454 | 13.83333 | 830 | 25.67 | 22.19 | 21.75 | 0.44
[5 empty] | 2023-10-10 13:27 | 3998.083 | 36.09509 | 27.19907 | 0.08622827 | 13.91667 | 835 | 25.67 | 22.19 | 21.66 | 0.53
[5 empty] | 2023-10-10 13:27 | 3998.879 | 36.5157 | 27.21716 | 0.08721571 | 14 | 840 | 25.67 | 22.19 | 21.75 | 0.44
[5 empty] | 2023-10-10 13:27 | 4003.653 | 38.09666 | 27.23524 | 0.09088323 | 14.08333 | 845 | 25.67 | 22.28 | 21.75 | 0.53
[5 empty] | 2023-10-10 13:27 | 3999.277 | 36.81466 | 27.24609375 | 0.08792102 | 14.16667 | 850 | 25.67 | 22.28 | 21.75 | 0.53
[5 empty] | 2023-10-10 13:28 | 4000.47 | 37.41647 | 27.2678 | 0.08933159 | 14.25 | 855 | 25.67 | 22.28 | 21.75 | 0.53
[5 empty] | 2023-10-10 13:28 | 4001.664 | 36.83664 | 27.29311 | 0.08792102 | 14.33333 | 860 | 25.67 | 22.28 | 21.75 | 0.53
[5 empty] | 2023-10-10 13:28 | 4000.47 | 36.2939 | 27.30035 | 0.08665147 | 14.41667 | 865 | 25.67 | 22.28 | 21.75 | 0.53
[5 empty] | 2023-10-10 13:28 | 3997.685 | 36.26863 | 27.3112 | 0.08665147 | 14.5 | 870 | 25.67 | 22.28 | 21.75 | 0.53
[5 empty] | 2023-10-10 13:28 | 4002.062 | 37.07672 | 27.3112 | 0.08848523 | 14.58333 | 875 | 25.67 | 22.28 | 21.75 | 0.53
[5 empty] | 2023-10-10 13:28 | 4003.653 | 37.26886 | 27.32567 | 0.08890843 | 14.66667 | 880 | 25.67 | 22.28 | 21.75 | 0.53
[5 empty] | 2023-10-10 13:28 | 4001.664 | 35.89103 | 27.34013 | 0.08566406 | 14.75 | 885 | 26.03 | 22.28 | 21.75 | 0.53
[5 empty] | 2023-10-10 13:28 | 3998.083 | 35.26845 | 27.34737 | 0.08425348 | 14.83333 | 890 | 26.03 | 22.28 | 21.75 | 0.53
[5 empty] | 2023-10-10 13:28 | 4004.051 | 37.56823 | 27.35098 | 0.08961371 | 14.91667 | 895 | 26.03 | 22.28 | 21.75 | 0.53
[5 empty] | 2023-10-10 13:28 | 3998.083 | 37.15795 | 27.36907 | 0.08876736 | 15 | 900 | 26.03 | 22.28 | 21.75 | 0.53
[5 empty] | 2023-10-10 13:28 | 3996.09375 | 36.9034 | 27.38715 | 0.08820312 | 15.08333 | 905 | 26.03 | 22.28 | 21.75 | 0.53
[5 empty] | 2023-10-10 13:28 | 4000.868 | 36.8884 | 27.40524 | 0.08806207 | 15.16667 | 910 | 26.03 | 22.28 | 21.75 | 0.53
[5 empty] | 2023-10-10 13:29 | 4002.857 | 36.96586 | 27.41247 | 0.08820312 | 15.25 | 915 | 26.03 | 22.28 | 21.75 | 0.53
[5 empty] | 2023-10-10 13:29 | 3998.083 | 37.0989 | 27.44502 | 0.08862629 | 15.33333 | 920 | 26.03 | 22.28 | 21.75 | 0.53
[5 empty] | 2023-10-10 13:29 | 4002.459 | 35.66172 | 27.46311 | 0.08509984 | 15.41667 | 925 | 26.03 | 22.28 | 21.75 | 0.53
[5 empty] | 2023-10-10 13:29 | 4000.868 | 37.59745 | 27.48843 | 0.08975477 | 15.5 | 930 | 26.03 | 22.28 | 21.75 | 0.53
[5 empty] | 2023-10-10 13:29 | 4002.062 | 36.78119 | 27.50651 | 0.08777993 | 15.58333 | 935 | 26.03 | 22.28 | 21.75 | 0.53
[5 empty] | 2023-10-10 13:29 | 3996.889 | 36.02529 | 27.52098 | 0.08608722 | 15.66667 | 940 | 26.03 | 22.28 | 21.75 | 0.53
[5 empty] | 2023-10-10 13:29 | 4001.664 | 38.37323 | 27.5463 | 0.09158853 | 15.75 | 945 | 26.03 | 22.28 | 21.75 | 0.53
[5 empty] | 2023-10-10 13:29 | 4000.868 | 37.42019 | 27.56438 | 0.08933159 | 15.83333 | 950 | 26.03 | 22.28 | 21.75 | 0.53
[5 empty] | 2023-10-10 13:29 | 3996.889 | 36.4385 | 27.57885 | 0.08707463 | 15.91667 | 955 | 26.03 | 22.37 | 21.75 | 0.62
[5 empty] | 2023-10-10 13:29 | 3994.104 | 36.29513 | 27.59332 | 0.08679252 | 16 | 960 | 26.03 | 22.28 | 21.75 | 0.53
[5 empty] | 2023-10-10 13:29 | 4002.062 | 36.95851 | 27.60417 | 0.08820312 | 16.08333 | 965 | 26.03 | 22.28 | 21.75 | 0.53
[5 empty] | 2023-10-10 13:29 | 4002.459 | 37.5533 | 27.62225 | 0.08961371 | 16.16667 | 970 | 26.03 | 22.28 | 21.75 | 0.53
[5 empty] | 2023-10-10 13:30 | 3997.287 | 34.553 | 27.62587 | 0.08256077 | 16.25 | 975 | 26.03 | 22.28 | 21.75 | 0.53
[5 empty] | 2023-10-10 13:30 | 4000.072 | 37.5309 | 27.6331 | 0.08961371 | 16.33333 | 980 | 26.03 | 22.28 | 21.75 | 0.53
[5 empty] | 2023-10-10 13:30 | 4004.449 | 36.98055 | 27.64757 | 0.08820312 | 16.41667 | 985 | 26.03 | 22.37 | 21.75 | 0.62
[5 empty] | 2023-10-10 13:30 | 3996.492 | 37.20219 | 27.65119 | 0.08890843 | 16.5 | 990 | 26.03 | 22.28 | 21.75 | 0.53
[5 empty] | 2023-10-10 13:30 | 3998.083 | 35.44558 | 27.66927 | 0.08467665 | 16.58333 | 995 | 26.03 | 22.37 | 21.75 | 0.62
[5 empty] | 2023-10-10 13:30 | 4003.653 | 37.68275 | 27.66927 | 0.08989582 | 16.66667 | 1000 | 26.03 | 22.28 | 21.75 | 0.53