## 039
Versuch | Bezeichnung
picobond_039 | 110923_039
Datum | 2023-09-11
Modultyp | AMS
Partikelsystem
| Art | Bezeichnung | Einwaage in g
Hostparticle | Alumina | DAW-45 | 79.94
Guestparticle | Polysterol | SX250-H | 8.03
Summe |  |  | 87.97
Kommentar: | zu Beginn geplant 6000 rpm, aber da Motor komisch geklungen hat, wurde als Erstversuch für den Tag 5000 rpm - 15 min gewählt
picobond-Modul neu montiert --> lautes Geräusch im Motor zu Beginn - hat dann während des LL-Versuchs aufgehört
Parameter |  |  | Auswaage |  |  | TempExtern
Spaltweite | 2 | mm | Tara | 484.87 | g | Uhrzeit | Temperatur | Luftfeuchte
Drehzahl | 5000 | rpm | voll | 572.19 | g | 9:45 | 27 | 47%
Prozesszeit | 15 | min | Gesamtauswaage | 87.32 | g | 9:59 | 27 | 47%
|  |  | Verlust | 0.7388883 | %
picobond
Leerlauf |  |  |  |  | Versuch
Date Time | Picobond.Drz_Mühle | Picobond.Leistung | Picobond.Temperatur | Picobond.Moment | Date Time | Picobond.Drz_Mühle | Picobond.Leistung | Picobond.Temperatur | Picobond.Moment |  | SensOb.Temperatur |  | SensDiff.Temperatur
| pbDrehzahl | pbLeistung | pbTemp | pbDrehmoment |  | pbDrehzahl | pbLeistung | pbTemp | pbDrehmoment | picobondTime | time | SensOb | SensDiff
| min-1 | W | °C | Nm |  | min-1 | W | °C | Nm | min | s | °C | °C | °C | °C
ts | rpm | power | pbTemp | DMom | ts | rpm | power | pbTemp | DMom | SensTime | obTime | obTemp | T1 | T2 | dT
2023-09-11 09:17 | 0 | 0 | 28.86284828 | -0.119999997 | 2023-09-11 09:40 | 0 | 0 | 29.04007339 | -0.119999997 | 0 | 0 | 27.66 | 26.3 | 26.57 | -0.27
2023-09-11 09:17 | 0 | 0 | 28.85561371 | -0.119999997 | 2023-09-11 09:40 | 0 | 0 | 29.03645897 | -0.119999997 | 0.08333333 | 5 | 27.66 | 26.3 | 26.66 | -0.36
2023-09-11 09:17 | 744.3937988 | 81.78656006 | 28.84837914 | 1.049379349 | 2023-09-11 09:40 | 578.4866943 | 63.47289658 | 29.03645897 | 1.047968626 | 0.1666667 | 10 | 27.66 | 26.3 | 26.66 | -0.36
2023-09-11 09:17 | 1002.206299 | -6.449111938 | 28.87008286 | -0.061460502 | 2023-09-11 09:40 | 1002.206299 | -2.807951689 | 29.03645897 | -0.026759982 | 0.25 | 15 | 27.66 | 26.3 | 26.75 | -0.45
2023-09-11 09:17 | 1001.808472 | -6.653690338 | 28.89178467 | -0.063435331 | 2023-09-11 09:41 | 1003.797729 | -3.079259634 | 29.04369164 | -0.029299043 | 0.3333333 | 20 | 27.75 | 26.39 | 26.84 | -0.45
2023-09-11 09:17 | 1001.410583 | -6.62146759 | 28.90625 | -0.063153207 | 2023-09-11 09:41 | 1002.206299 | -3.015171528 | 29.05092621 | -0.028734803 | 0.4166667 | 25 | 27.66 | 26.39 | 26.93 | -0.54
2023-09-11 09:17 | 1003.002014 | -6.557924747 | 28.91710091 | -0.062447913 | 2023-09-11 09:41 | 1002.206299 | -3.000370741 | 29.05454254 | -0.028593749 | 0.5 | 30 | 27.84 | 26.48 | 26.93 | -0.45
2023-09-11 09:17 | 1001.012756 | -6.648405552 | 28.92433357 | -0.063435331 | 2023-09-11 09:41 | 1002.206299 | -3.103980541 | 29.06177711 | -0.029581159 | 0.5833333 | 35 | 27.84 | 26.57 | 26.84 | -0.27
2023-09-11 09:18 | 1003.399902 | -6.723536015 | 28.92795181 | -0.063999563 | 2023-09-11 09:41 | 1001.410583 | -3.086726904 | 29.07624626 | -0.029440105 | 0.6666667 | 40 | 27.94 | 26.57 | 26.84 | -0.27
2023-09-11 09:18 | 1003.002014 | -6.572737694 | 28.93880272 | -0.062588975 | 2023-09-11 09:41 | 1003.002014 | -2.973126411 | 29.08709717 | -0.028311633 | 0.75 | 45 | 27.75 | 26.57 | 26.93 | -0.36
2023-09-11 09:18 | 1984.519653 | -10.71857452 | 28.94603539 | -0.051586367 | 2023-09-11 09:41 | 1002.206299 | -3.029973269 | 29.1015625 | -0.028875865 | 0.8333333 | 50 | 27.75 | 26.57 | 26.84 | -0.27
2023-09-11 09:18 | 1996.853271 | -11.8468771 | 28.93880272 | -0.056664497 | 2023-09-11 09:41 | 1996.853271 | 1.955045104 | 29.10518074 | 0.009351127 | 0.9166667 | 55 | 27.66 | 26.57 | 26.84 | -0.27
2023-09-11 09:18 | 1998.444702 | -12.03340626 | 28.93880272 | -0.057510849 | 2023-09-11 09:41 | 1996.455444 | 2.190537214 | 29.11603165 | 0.010479592 | 1 | 60 | 27.66 | 26.48 | 26.66 | -0.18
2023-09-11 09:18 | 1998.444702 | -11.32505226 | 28.94965363 | -0.054125436 | 2023-09-11 09:41 | 1998.444702 | 2.458353758 | 29.12326431 | 0.011749126 | 1.083333 | 65 | 28.12 | 26.48 | 26.57 | -0.09
2023-09-11 09:18 | 1998.842651 | -11.85867882 | 28.95688629 | -0.056664497 | 2023-09-11 09:41 | 1995.65979 | 1.659140348 | 29.14134789 | 0.007940538 | 1.166667 | 70 | 27.94 | 26.39 | 26.57 | -0.18
2023-09-11 09:18 | 3001.844727 | -15.4152317 | 28.96412086 | -0.049047306 | 2023-09-11 09:41 | 1996.853271 | 2.92825675 | 29.15943336 | 0.014006071 | 1.25 | 75 | 28.03 | 26.39 | 26.48 | -0.09
2023-09-11 09:18 | 2997.865967 | -14.5535717 | 28.97859001 | -0.046367183 | 2023-09-11 09:42 | 2235.966309 | 12.09596634 | 29.17028427 | 0.05166883 | 1.333333 | 80 | 27.84 | 26.3 | 26.48 | -0.18
2023-09-11 09:18 | 2998.263916 | -15.48540688 | 28.98582268 | -0.04932943 | 2023-09-11 09:42 | 2998.263916 | 12.54446411 | 29.18836784 | 0.039960928 | 1.416667 | 85 | 27.75 | 26.3 | 26.39 | -0.09
2023-09-11 09:18 | 3001.844727 | -15.59256935 | 28.99667358 | -0.049611546 | 2023-09-11 09:42 | 3000.651123 | 13.48509502 | 29.20283699 | 0.042923175 | 1.5 | 90 | 27.75 | 26.3 | 26.39 | -0.09
2023-09-11 09:18 | 2997.865967 | -14.15509796 | 28.98944092 | -0.045097657 | 2023-09-11 09:42 | 2998.263916 | 13.78433228 | 29.23900414 | 0.043910585 | 1.583333 | 95 | 28.03 | 26.3 | 26.39 | -0.09
2023-09-11 09:19 | 2998.263916 | -16.63671303 | 28.98944092 | -0.052996963 | 2023-09-11 09:42 | 2997.468262 | 13.60359955 | 29.26070786 | 0.043346353 | 1.666667 | 100 | 27.94 | 26.21 | 26.39 | -0.18
2023-09-11 09:19 | 2999.855225 | -13.67714024 | 28.98582268 | -0.043546006 | 2023-09-11 09:42 | 2999.45752 | 14.32140541 | 29.26070786 | 0.045603298 | 1.75 | 105 | 27.84 | 26.3 | 26.3 | 0
2023-09-11 09:19 | 3001.446777 | -14.88125229 | 28.98220444 | -0.047354601 | 2023-09-11 09:42 | 3848.488037 | 35.65394592 | 29.27517319 | 0.088485233 | 1.833333 | 110 | 27.84 | 26.21 | 26.3 | -0.09
2023-09-11 09:19 | 2998.263916 | -14.1569767 | 28.98582268 | -0.045097657 | 2023-09-11 09:42 | 4002.857422 | 33.83261871 | 29.28964233 | 0.080727004 | 1.916667 | 115 | 27.84 | 26.21 | 26.3 | -0.09
2023-09-11 09:19 | 2998.661865 | -13.31740379 | 28.98582268 | -0.042417534 | 2023-09-11 09:42 | 4000.868164 | 33.87489319 | 29.30772591 | 0.080868058 | 2 | 120 | 27.84 | 26.21 | 26.3 | -0.09
2023-09-11 09:19 | 3001.844727 | -12.44486332 | 28.98944092 | -0.039596356 | 2023-09-11 09:42 | 3995.695801 | 33.06393814 | 29.33304214 | 0.079034276 | 2.083333 | 125 | 28.3 | 26.3 | 26.3 | 0
2023-09-11 09:19 | 2999.45752 | -12.03627872 | 29.00028801 | -0.038326822 | 2023-09-11 09:42 | 4002.459473 | 35.18881989 | 29.36197853 | 0.083971344 | 2.166667 | 130 | 27.94 | 26.3 | 26.3 | 0
2023-09-11 09:19 | 2997.468262 | -14.2417593 | 29.00752449 | -0.04537978 | 2023-09-11 09:42 | 4004.051025 | 36.79946518 | 29.40176392 | 0.087779932 | 2.25 | 135 | 28.12 | 26.3 | 26.3 | 0
2023-09-11 09:19 | 3001.048828 | -11.55511951 | 29.01113892 | -0.036775172 | 2023-09-11 09:43 | 3996.491699 | 36.43487167 | 29.45240211 | 0.08707463 | 2.333333 | 140 | 28.03 | 26.3 | 26.3 | 0
2023-09-11 09:19 | 3001.844727 | -12.13452435 | 29.00752449 | -0.038608938 | 2023-09-11 09:43 | 5001.48291 | 72.70602417 | 29.55729103 | 0.138843298 | 2.416667 | 145 | 27.94 | 26.3 | 26.21 | 0.09
2023-09-11 09:19 | 2996.672363 | -11.67104149 | 29.01475716 | -0.03719835 | 2023-09-11 09:43 | 4995.912598 | 78.38021851 | 29.60792732 | 0.149845928 | 2.5 | 150 | 27.94 | 26.39 | 26.21 | 0.18
2023-09-11 09:19 | 2999.855225 | -11.46191597 | 29.02198982 | -0.036493056 | 2023-09-11 09:43 | 5003.074707 | 87.58102417 | 29.66579819 | 0.167196184 | 2.583333 | 155 | 28.03 | 26.39 | 26.21 | 0.18
2023-09-11 09:20 | 3001.446777 | -11.37934113 | 29.02560806 | -0.036210939 | 2023-09-11 09:43 | 5001.880859 | 89.99790192 | 29.73090363 | 0.171851128 | 2.666667 | 160 | 28.39 | 26.48 | 26.21 | 0.27
2023-09-11 09:20 | 2998.661865 | -11.19163609 | 29.03645897 | -0.035646707 | 2023-09-11 09:43 | 4995.912598 | 94.02241516 | 29.79238892 | 0.179750413 | 2.75 | 165 | 28.12 | 26.48 | 26.21 | 0.27
2023-09-11 09:20 | 2997.070313 | -11.62832737 | 29.04007339 | -0.037057288 | 2023-09-11 09:43 | 4997.504395 | 96.63564301 | 29.85387802 | 0.184687495 | 2.833333 | 170 | 28.12 | 26.57 | 26.21 | 0.36
2023-09-11 09:20 | 3000.651123 | -13.19329071 | 29.04730988 | -0.041994356 | 2023-09-11 09:43 | 5001.085449 | 101.6535339 | 29.93344879 | 0.194138438 | 2.916667 | 175 | 28.49 | 26.66 | 26.21 | 0.45
2023-09-11 09:20 | 3001.048828 | -12.61885071 | 29.04730988 | -0.040160589 | 2023-09-11 09:43 | 4999.493652 | 99.7752533 | 30.00578499 | 0.190611959 | 3 | 180 | 28.21 | 26.66 | 26.21 | 0.45
2023-09-11 09:20 | 2996.274658 | -12.51027393 | 29.05454254 | -0.039878473 | 2023-09-11 09:43 | 4998.698242 | 104.4841919 | 30.07450676 | 0.199639738 | 3.083333 | 185 | 28.67 | 26.75 | 26.21 | 0.54
2023-09-11 09:20 | 2999.05957 | -11.32599926 | 29.06900978 | -0.036069885 | 2023-09-11 09:43 | 5004.268066 | 102.6790237 | 30.15769768 | 0.195972204 | 3.166667 | 190 | 28.39 | 26.75 | 26.21 | 0.54
2023-09-11 09:20 | 3001.446777 | -10.84740353 | 29.09794426 | -0.034518227 | 2023-09-11 09:43 | 5001.880859 | 102.1867905 | 30.24450302 | 0.195125818 | 3.25 | 195 | 28.49 | 26.84 | 26.21 | 0.63
2023-09-11 09:20 | 4001.265869 | -12.09703922 | 29.12326431 | -0.028875865 | 2023-09-11 09:44 | 4996.311035 | 98.82627106 | 30.33492661 | 0.188919276 | 3.333333 | 200 | 28.58 | 26.84 | 26.21 | 0.63
2023-09-11 09:20 | 4001.663818 | -11.86184311 | 29.10879517 | -0.028311633 | 2023-09-11 09:44 | 4999.493652 | 94.01597595 | 30.43619728 | 0.179609358 | 3.416667 | 205 | 28.85 | 26.84 | 26.21 | 0.63
2023-09-11 09:20 | 3996.889404 | -12.20186615 | 29.11603165 | -0.029157981 | 2023-09-11 09:44 | 5009.44043 | 96.57051086 | 30.53385353 | 0.184123248 | 3.5 | 210 | 28.76 | 26.84 | 26.21 | 0.63
2023-09-11 09:20 | 3998.480957 | -11.32092953 | 29.11964607 | -0.027042098 | 2023-09-11 09:44 | 5002.676758 | 97.17897034 | 30.64959717 | 0.185533851 | 3.583333 | 215 | 28.95 | 26.93 | 26.21 | 0.72
2023-09-11 09:21 | 4002.061768 | -10.68090153 | 29.12326431 | -0.025490448 | 2023-09-11 09:44 | 5000.6875 | 91.97050476 | 30.77256966 | 0.175659716 | 3.666667 | 220 | 29.04 | 26.93 | 26.21 | 0.72
2023-09-11 09:21 | 4001.265869 | -11.56518936 | 29.11603165 | -0.027606331 | 2023-09-11 09:44 | 5001.085449 | 91.68238068 | 30.89192772 | 0.175095469 | 3.75 | 225 | 29.13 | 26.93 | 26.21 | 0.72
2023-09-11 09:21 | 3998.878662 | -12.20793915 | 29.10879517 | -0.029157981 | 2023-09-11 09:44 | 4999.891602 | 94.68803406 | 31.01128578 | 0.180878878 | 3.833333 | 230 | 29.32 | 26.93 | 26.21 | 0.72
2023-09-11 09:21 | 4998.299805 | -12.38006115 | 29.10879517 | -0.023656681 | 2023-09-11 09:44 | 4997.902344 | 97.01241302 | 31.13426018 | 0.185392797 | 3.916667 | 235 | 29.5 | 27.02 | 26.3 | 0.72
2023-09-11 09:21 | 4997.106445 | -12.30330276 | 29.09432983 | -0.023515619 | 2023-09-11 09:44 | 5003.870117 | 93.28536987 | 31.25361824 | 0.17805773 | 4 | 240 | 29.59 | 27.02 | 26.3 | 0.72
2023-09-11 09:21 | 4998.698242 | -9.797165871 | 29.07262802 | -0.018719614 | 2023-09-11 09:44 | 5001.880859 | 93.02664948 | 31.36935806 | 0.177634507 | 4.083333 | 245 | 30.15 | 27.02 | 26.3 | 0.72
2023-09-11 09:21 | 4999.891602 | -9.947194099 | 29.06539536 | -0.019001737 | 2023-09-11 09:44 | 5002.27832 | 93.84669495 | 31.48509789 | 0.179186165 | 4.166667 | 250 | 29.97 | 27.02 | 26.3 | 0.72
2023-09-11 09:21 | 4999.891602 | -10.0948782 | 29.04369164 | -0.019283853 | 2023-09-11 09:44 | 5001.880859 | 92.06630707 | 31.60445786 | 0.175800741 | 4.25 | 255 | 29.97 | 27.02 | 26.3 | 0.72
2023-09-11 09:21 | 5001.085449 | -10.09728909 | 29.03645897 | -0.019283853 | 2023-09-11 09:45 | 5001.48291 | 96.86030579 | 31.73104858 | 0.184969604 | 4.333333 | 260 | 30.15 | 27.02 | 26.3 | 0.72
2023-09-11 09:21 | 5985.387695 | -9.432693481 | 29.0183754 | -0.015052088 | 2023-09-11 09:45 | 5003.472168 | 93.35182953 | 31.85402107 | 0.178198755 | 4.416667 | 265 | 30.53 | 27.11 | 26.3 | 0.81
2023-09-11 09:21 | 6003.291504 | -13.18470669 | 29.00752449 | -0.020976566 | 2023-09-11 09:45 | 4997.106445 | 91.68322754 | 31.97337914 | 0.175236523 | 4.5 | 270 | 30.34 | 27.11 | 26.3 | 0.81
2023-09-11 09:21 | 6004.086914 | -13.80716896 | 29.01113892 | -0.021963976 | 2023-09-11 09:45 | 4999.891602 | 93.50656128 | 32.08911896 | 0.178621948 | 4.583333 | 275 | 30.53 | 27.11 | 26.3 | 0.81
2023-09-11 09:22 | 5998.119141 | -14.59071064 | 29.00390625 | -0.023233503 | 2023-09-11 09:45 | 5008.644531 | 96.18530273 | 32.20486069 | 0.183417946 | 4.666667 | 280 | 30.62 | 27.11 | 26.3 | 0.81
2023-09-11 09:22 | 6002.097656 | -14.95496368 | 28.99667358 | -0.023797736 | 2023-09-11 09:45 | 4999.493652 | 91.72702789 | 32.31336594 | 0.175236523 | 4.75 | 285 | 31.09 | 27.11 | 26.3 | 0.81
2023-09-11 09:22 | 6002.495605 | -14.06945992 | 28.99305534 | -0.022387154 | 2023-09-11 09:45 | 4991.536133 | 90.25409698 | 32.421875 | 0.172697484 | 4.833333 | 290 | 31.37 | 27.11 | 26.3 | 0.81
2023-09-11 09:22 | 1001.808472 | -4.375169277 | 28.98220444 | -0.041712239 | 2023-09-11 09:45 | 5007.053223 | 93.12284088 | 32.52314758 | 0.177634507 | 4.916667 | 295 | 31.37 | 27.21 | 26.3 | 0.91
[5 empty] | 2023-09-11 09:45 | 4998.299805 | 93.77205658 | 32.62442017 | 0.179186165 | 5 | 300 | 31.09 | 27.21 | 26.3 | 0.91
[5 empty] | 2023-09-11 09:45 | 5003.074707 | 92.45774841 | 32.72569656 | 0.176506072 | 5.083333 | 305 | 31.28 | 27.21 | 26.3 | 0.91
[5 empty] | 2023-09-11 09:45 | 5001.48291 | 93.09312439 | 32.83058548 | 0.177775592 | 5.166667 | 310 | 31.37 | 27.21 | 26.3 | 0.91
[5 empty] | 2023-09-11 09:45 | 5000.6875 | 93.66914368 | 32.9246254 | 0.178904057 | 5.25 | 315 | 31.47 | 27.21 | 26.3 | 0.91
[5 empty] | 2023-09-11 09:46 | 5001.880859 | 91.17984772 | 33.02228165 | 0.174108058 | 5.333333 | 320 | 31.56 | 27.21 | 26.3 | 0.91
[5 empty] | 2023-09-11 09:46 | 4995.515137 | 93.35092926 | 33.11270142 | 0.178480864 | 5.416667 | 325 | 31.66 | 27.3 | 26.3 | 1
[5 empty] | 2023-09-11 09:46 | 5003.472168 | 96.08596802 | 33.20674133 | 0.183417946 | 5.5 | 330 | 32.04 | 27.3 | 26.3 | 1
[5 empty] | 2023-09-11 09:46 | 5000.6875 | 94.92468262 | 33.29354858 | 0.181302071 | 5.583333 | 335 | 31.85 | 27.3 | 26.3 | 1
[5 empty] | 2023-09-11 09:46 | 4999.493652 | 95.49271393 | 33.37311935 | 0.182430536 | 5.666667 | 340 | 31.94 | 27.3 | 26.3 | 1
[5 empty] | 2023-09-11 09:46 | 5001.48291 | 92.28058624 | 33.45630646 | 0.176223934 | 5.75 | 345 | 32.04 | 27.3 | 26.39 | 0.91
[5 empty] | 2023-09-11 09:46 | 5003.074707 | 95.85667419 | 33.53226089 | 0.182994783 | 5.833333 | 350 | 32.14 | 27.3 | 26.39 | 0.91
[5 empty] | 2023-09-11 09:46 | 4999.891602 | 94.39267731 | 33.61906815 | 0.18031466 | 5.916667 | 355 | 32.23 | 27.3 | 26.39 | 0.91
[5 empty] | 2023-09-11 09:46 | 4998.698242 | 94.81310272 | 33.70949173 | 0.181161016 | 6 | 360 | 32.33 | 27.39 | 26.3 | 1.09
[5 empty] | 2023-09-11 09:46 | 5003.472168 | 96.45545197 | 33.7890625 | 0.184123248 | 6.083333 | 365 | 32.42 | 27.39 | 26.39 | 1
[5 empty] | 2023-09-11 09:46 | 5000.289063 | 94.03092957 | 33.87225342 | 0.179609358 | 6.166667 | 370 | 32.52 | 27.39 | 26.39 | 1
[5 empty] | 2023-09-11 09:47 | 4997.106445 | 91.9046402 | 33.95544052 | 0.175659716 | 6.25 | 375 | 32.61 | 27.39 | 26.39 | 1
[5 empty] | 2023-09-11 09:47 | 4995.912598 | 92.8418808 | 34.03863144 | 0.177493483 | 6.333333 | 380 | 32.71 | 27.39 | 26.39 | 1
[5 empty] | 2023-09-11 09:47 | 5002.27832 | 95.69367218 | 34.11096573 | 0.182712674 | 6.416667 | 385 | 32.71 | 27.39 | 26.39 | 1
[5 empty] | 2023-09-11 09:47 | 4998.698242 | 91.56478882 | 34.19054031 | 0.174954414 | 6.5 | 390 | 32.81 | 27.39 | 26.39 | 1
[5 empty] | 2023-09-11 09:47 | 4996.708984 | 92.48769379 | 34.27011108 | 0.176788181 | 6.583333 | 395 | 33 | 27.39 | 26.39 | 1
[5 empty] | 2023-09-11 09:47 | 5008.644531 | 95.44558716 | 34.34968185 | 0.182007372 | 6.666667 | 400 | 32.9 | 27.39 | 26.39 | 1
[5 empty] | 2023-09-11 09:47 | 5006.654785 | 94.52035522 | 34.41840363 | 0.18031466 | 6.75 | 405 | 33.1 | 27.39 | 26.39 | 1
[5 empty] | 2023-09-11 09:47 | 4994.719238 | 95.99166107 | 34.47627258 | 0.18355903 | 6.833333 | 410 | 33.19 | 27.39 | 26.39 | 1
[5 empty] | 2023-09-11 09:47 | 5001.48291 | 95.30912018 | 34.53414536 | 0.182007372 | 6.916667 | 415 | 33.19 | 27.48 | 26.39 | 1.09
[5 empty] | 2023-09-11 09:47 | 5005.461426 | 93.46287537 | 34.59201431 | 0.178339839 | 7 | 420 | 33.29 | 27.48 | 26.39 | 1.09
[5 empty] | 2023-09-11 09:47 | 4993.12793 | 95.22364807 | 34.66073608 | 0.182148427 | 7.083333 | 425 | 33.39 | 27.48 | 26.39 | 1.09
[5 empty] | 2023-09-11 09:47 | 4999.493652 | 94.16365051 | 34.72583771 | 0.179891467 | 7.166667 | 430 | 33.39 | 27.48 | 26.39 | 1.09
[5 empty] | 2023-09-11 09:48 | 5003.472168 | 96.08596802 | 34.78009415 | 0.183417946 | 7.25 | 435 | 33.48 | 27.48 | 26.39 | 1.09
[5 empty] | 2023-09-11 09:48 | 4999.095703 | 96.29725647 | 34.8379631 | 0.183982193 | 7.333333 | 440 | 33.58 | 27.48 | 26.39 | 1.09
[5 empty] | 2023-09-11 09:48 | 4993.92334 | 93.32117462 | 34.89583588 | 0.178480864 | 7.416667 | 445 | 33.58 | 27.48 | 26.39 | 1.09
[5 empty] | 2023-09-11 09:48 | 4999.891602 | 96.60797119 | 34.95732117 | 0.184546441 | 7.5 | 450 | 33.68 | 27.48 | 26.39 | 1.09
[5 empty] | 2023-09-11 09:48 | 5004.665527 | 97.51324463 | 35.00795746 | 0.186098069 | 7.583333 | 455 | 33.77 | 27.48 | 26.39 | 1.09
[5 empty] | 2023-09-11 09:48 | 4999.891602 | 97.42022705 | 35.07667923 | 0.186098069 | 7.666667 | 460 | 33.77 | 27.48 | 26.39 | 1.09
[5 empty] | 2023-09-11 09:48 | 4997.106445 | 96.11132813 | 35.12731552 | 0.183700055 | 7.75 | 465 | 33.87 | 27.48 | 26.39 | 1.09
[5 empty] | 2023-09-11 09:48 | 5002.676758 | 96.95732117 | 35.19241714 | 0.185110688 | 7.833333 | 470 | 33.87 | 27.57 | 26.39 | 1.18
[5 empty] | 2023-09-11 09:48 | 5001.085449 | 97.22190857 | 35.25028992 | 0.185674906 | 7.916667 | 475 | 34.07 | 27.57 | 26.39 | 1.18
[5 empty] | 2023-09-11 09:48 | 4998.698242 | 96.36341858 | 35.30454254 | 0.184123248 | 8 | 480 | 34.07 | 27.48 | 26.39 | 1.09
[5 empty] | 2023-09-11 09:48 | 5002.27832 | 97.46672821 | 35.35517883 | 0.186098069 | 8.083333 | 485 | 34.07 | 27.48 | 26.39 | 1.09
[5 empty] | 2023-09-11 09:48 | 5003.472168 | 96.30766296 | 35.40581894 | 0.183841139 | 8.166667 | 490 | 34.66 | 27.57 | 26.39 | 1.18
[5 empty] | 2023-09-11 09:49 | 4994.321777 | 97.31170654 | 35.46007156 | 0.186098069 | 8.25 | 495 | 34.17 | 27.57 | 26.39 | 1.18
[5 empty] | 2023-09-11 09:49 | 4999.891602 | 97.86328125 | 35.50347519 | 0.186944425 | 8.333333 | 500 | 34.26 | 27.57 | 26.39 | 1.18
[5 empty] | 2023-09-11 09:49 | 5003.074707 | 97.18669891 | 35.55772781 | 0.185533851 | 8.416667 | 505 | 34.36 | 27.57 | 26.39 | 1.18
[5 empty] | 2023-09-11 09:49 | 5001.085449 | 98.99455261 | 35.61197662 | 0.189060301 | 8.5 | 510 | 34.36 | 27.57 | 26.39 | 1.18
[5 empty] | 2023-09-11 09:49 | 4997.504395 | 97.00469208 | 35.65538406 | 0.185392797 | 8.583333 | 515 | 34.36 | 27.57 | 26.39 | 1.18
[5 empty] | 2023-09-11 09:49 | 5009.44043 | 98.86400604 | 35.70602036 | 0.188496083 | 8.666667 | 520 | 34.46 | 27.57 | 26.39 | 1.18
[5 empty] | 2023-09-11 09:49 | 5002.676758 | 96.2923584 | 35.7421875 | 0.183841139 | 8.75 | 525 | 34.46 | 27.57 | 26.39 | 1.18
[5 empty] | 2023-09-11 09:49 | 5001.880859 | 97.60674286 | 35.79282379 | 0.186380208 | 8.833333 | 530 | 34.56 | 27.57 | 26.39 | 1.18
[5 empty] | 2023-09-11 09:49 | 4999.493652 | 97.4863205 | 35.85069656 | 0.186239153 | 8.916667 | 535 | 34.56 | 27.57 | 26.39 | 1.18
[5 empty] | 2023-09-11 09:49 | 4999.891602 | 99.41397858 | 35.89410019 | 0.189906657 | 9 | 540 | 34.56 | 27.57 | 26.39 | 1.18
[5 empty] | 2023-09-11 09:49 | 5000.6875 | 99.42980194 | 35.9375 | 0.189906657 | 9.083333 | 545 | 34.66 | 27.57 | 26.39 | 1.18
[5 empty] | 2023-09-11 09:49 | 4997.106445 | 99.06340027 | 35.98451996 | 0.189342439 | 9.166667 | 550 | 34.76 | 27.57 | 26.39 | 1.18
[5 empty] | 2023-09-11 09:50 | 5001.085449 | 99.95475006 | 36.02069092 | 0.190894097 | 9.25 | 555 | 34.95 | 27.57 | 26.39 | 1.18
[5 empty] | 2023-09-11 09:50 | 5004.268066 | 99.79663086 | 36.0604744 | 0.190470904 | 9.333333 | 560 | 34.76 | 27.57 | 26.39 | 1.18
[5 empty] | 2023-09-11 09:50 | 5001.085449 | 97.5173645 | 36.10025787 | 0.186239153 | 9.416667 | 565 | 34.76 | 27.57 | 26.39 | 1.18
[5 empty] | 2023-09-11 09:50 | 4999.891602 | 98.60171509 | 36.12919617 | 0.188355029 | 9.5 | 570 | 34.85 | 27.66 | 26.39 | 1.27
[5 empty] | 2023-09-11 09:50 | 5005.461426 | 98.3419342 | 36.16536713 | 0.187649727 | 9.583333 | 575 | 34.95 | 27.66 | 26.39 | 1.27
[5 empty] | 2023-09-11 09:50 | 5002.676758 | 97.03118896 | 36.2051506 | 0.185251713 | 9.666667 | 580 | 34.85 | 27.66 | 26.39 | 1.27
[5 empty] | 2023-09-11 09:50 | 4995.117188 | 96.88455963 | 36.2449379 | 0.185251713 | 9.75 | 585 | 35.15 | 27.66 | 26.39 | 1.27
[5 empty] | 2023-09-11 09:50 | 5007.053223 | 100.2958527 | 36.28110504 | 0.19131723 | 9.833333 | 590 | 34.95 | 27.66 | 26.39 | 1.27
[5 empty] | 2023-09-11 09:50 | 5006.654785 | 99.17874908 | 36.31003952 | 0.189201385 | 9.916667 | 595 | 35.05 | 27.66 | 26.48 | 1.18
[5 empty] | 2023-09-11 09:50 | 5000.289063 | 98.1664505 | 36.33535767 | 0.187508643 | 10 | 600 | 35.05 | 27.66 | 26.48 | 1.18
[5 empty] | 2023-09-11 09:50 | 5001.880859 | 97.31124878 | 36.36429214 | 0.18581596 | 10.08333 | 605 | 35.15 | 27.66 | 26.48 | 1.18
[5 empty] | 2023-09-11 09:50 | 4999.493652 | 99.1107254 | 36.40407944 | 0.189342439 | 10.16667 | 610 | 35.15 | 27.66 | 26.48 | 1.18
[5 empty] | 2023-09-11 09:51 | 4999.891602 | 98.01096344 | 36.42939758 | 0.187226534 | 10.25 | 615 | 35.15 | 27.66 | 26.39 | 1.27
[5 empty] | 2023-09-11 09:51 | 4999.891602 | 95.64801025 | 36.46194839 | 0.182712674 | 10.33333 | 620 | 35.15 | 27.66 | 26.39 | 1.27
[5 empty] | 2023-09-11 09:51 | 5001.880859 | 99.60128784 | 36.48365021 | 0.190188795 | 10.41667 | 625 | 35.35 | 27.66 | 26.48 | 1.18
[5 empty] | 2023-09-11 09:51 | 4997.504395 | 100.3260269 | 36.51258469 | 0.191740453 | 10.5 | 630 | 35.15 | 27.66 | 26.39 | 1.27
[5 empty] | 2023-09-11 09:51 | 4999.095703 | 99.39815521 | 36.53790665 | 0.189906657 | 10.58333 | 635 | 35.25 | 27.66 | 26.48 | 1.18
[5 empty] | 2023-09-11 09:51 | 4999.493652 | 100.07061 | 36.57045746 | 0.191176206 | 10.66667 | 640 | 35.35 | 27.66 | 26.48 | 1.18
[5 empty] | 2023-09-11 09:51 | 5003.472168 | 98.59843445 | 36.60300827 | 0.188213974 | 10.75 | 645 | 35.25 | 27.66 | 26.48 | 1.18
[5 empty] | 2023-09-11 09:51 | 5001.085449 | 100.1024704 | 36.63194656 | 0.191176206 | 10.83333 | 650 | 35.35 | 27.66 | 26.48 | 1.18
[5 empty] | 2023-09-11 09:51 | 4997.902344 | 98.26722717 | 36.66449738 | 0.187790781 | 10.91667 | 655 | 35.25 | 27.66 | 26.48 | 1.18
[5 empty] | 2023-09-11 09:51 | 5006.257324 | 99.68843079 | 36.67896271 | 0.190188795 | 11 | 660 | 35.35 | 27.66 | 26.48 | 1.18
[5 empty] | 2023-09-11 09:51 | 4999.095703 | 98.14302063 | 36.70789719 | 0.187508643 | 11.08333 | 665 | 35.45 | 27.66 | 26.48 | 1.18
[5 empty] | 2023-09-11 09:51 | 4999.095703 | 100.1364594 | 36.73683548 | 0.19131723 | 11.16667 | 670 | 35.85 | 27.66 | 26.48 | 1.18
[5 empty] | 2023-09-11 09:52 | 5003.472168 | 97.93336487 | 36.76576996 | 0.186944425 | 11.25 | 675 | 35.55 | 27.66 | 26.48 | 1.18
[5 empty] | 2023-09-11 09:52 | 5004.665527 | 99.58282471 | 36.79470444 | 0.190047741 | 11.33333 | 680 | 35.45 | 27.66 | 26.48 | 1.18
[5 empty] | 2023-09-11 09:52 | 4997.504395 | 98.55464172 | 36.81640625 | 0.188355029 | 11.41667 | 685 | 35.45 | 27.75 | 26.48 | 1.27
[5 empty] | 2023-09-11 09:52 | 5002.27832 | 99.68307495 | 36.84534073 | 0.19032985 | 11.5 | 690 | 35.65 | 27.66 | 26.48 | 1.18
[5 empty] | 2023-09-11 09:52 | 5010.23584 | 102.2094955 | 36.87789536 | 0.194843709 | 11.58333 | 695 | 35.55 | 27.66 | 26.48 | 1.18
[5 empty] | 2023-09-11 09:52 | 5003.472168 | 102.5149078 | 36.89597702 | 0.195690095 | 11.66667 | 700 | 35.55 | 27.75 | 26.48 | 1.27
[5 empty] | 2023-09-11 09:52 | 5001.085449 | 99.14228821 | 36.92491531 | 0.189342439 | 11.75 | 705 | 36.05 | 27.75 | 26.48 | 1.27
[5 empty] | 2023-09-11 09:52 | 5000.6875 | 99.35596466 | 36.94299698 | 0.189765632 | 11.83333 | 710 | 35.55 | 27.75 | 26.48 | 1.27
[5 empty] | 2023-09-11 09:52 | 5001.48291 | 99.81495667 | 36.95746613 | 0.190611959 | 11.91667 | 715 | 35.65 | 27.75 | 26.48 | 1.27
[5 empty] | 2023-09-11 09:52 | 4996.708984 | 98.61274719 | 36.96469879 | 0.188496083 | 12 | 720 | 35.65 | 27.75 | 26.48 | 1.27
[5 empty] | 2023-09-11 09:52 | 4999.891602 | 100.0785751 | 36.99363327 | 0.191176206 | 12.08333 | 725 | 35.95 | 27.66 | 26.48 | 1.18
[5 empty] | 2023-09-11 09:52 | 5004.665527 | 101.9480362 | 37.02257156 | 0.194561601 | 12.16667 | 730 | 35.65 | 27.75 | 26.48 | 1.27
[5 empty] | 2023-09-11 09:53 | 5000.289063 | 99.56958771 | 37.04427338 | 0.190188795 | 12.25 | 735 | 35.65 | 27.75 | 26.48 | 1.27
[5 empty] | 2023-09-11 09:53 | 4995.912598 | 100.146492 | 37.06958771 | 0.191458315 | 12.33333 | 740 | 35.65 | 27.75 | 26.48 | 1.27
[5 empty] | 2023-09-11 09:53 | 5001.880859 | 97.31124878 | 37.08405685 | 0.18581596 | 12.41667 | 745 | 35.75 | 27.75 | 26.48 | 1.27
[5 empty] | 2023-09-11 09:53 | 5000.289063 | 99.20036316 | 37.10214233 | 0.189483523 | 12.5 | 750 | 35.75 | 27.75 | 26.48 | 1.27
[5 empty] | 2023-09-11 09:53 | 4996.708984 | 96.69406128 | 37.12746048 | 0.18482855 | 12.58333 | 755 | 35.75 | 27.75 | 26.48 | 1.27
[5 empty] | 2023-09-11 09:53 | 4997.902344 | 100.5554504 | 37.14554214 | 0.192163616 | 12.66667 | 760 | 35.95 | 27.75 | 26.48 | 1.27
[5 empty] | 2023-09-11 09:53 | 4999.095703 | 101.1701202 | 37.16724396 | 0.193292111 | 12.75 | 765 | 35.75 | 27.75 | 26.48 | 1.27
[5 empty] | 2023-09-11 09:53 | 4999.891602 | 102.2938461 | 37.17809677 | 0.195407957 | 12.83333 | 770 | 36.05 | 27.75 | 26.48 | 1.27
[5 empty] | 2023-09-11 09:53 | 4999.891602 | 100.004715 | 37.1817131 | 0.191035122 | 12.91667 | 775 | 35.75 | 27.75 | 26.48 | 1.27
[5 empty] | 2023-09-11 09:53 | 5002.676758 | 99.09994507 | 37.20703125 | 0.189201385 | 13 | 780 | 36.05 | 27.75 | 26.48 | 1.27
[5 empty] | 2023-09-11 09:53 | 5003.472168 | 103.4755325 | 37.21064758 | 0.197523832 | 13.08333 | 785 | 35.85 | 27.75 | 26.48 | 1.27
[5 empty] | 2023-09-11 09:53 | 4994.719238 | 98.27842712 | 37.22873306 | 0.187931865 | 13.16667 | 790 | 35.85 | 27.75 | 26.48 | 1.27
[5 empty] | 2023-09-11 09:54 | 4996.311035 | 100.8185959 | 37.24681854 | 0.192727864 | 13.25 | 795 | 35.85 | 27.75 | 26.48 | 1.27
[5 empty] | 2023-09-11 09:54 | 5004.665527 | 102.8350143 | 37.26128769 | 0.196254343 | 13.33333 | 800 | 35.85 | 27.75 | 26.39 | 1.36
[5 empty] | 2023-09-11 09:54 | 5001.085449 | 98.55140686 | 37.26852036 | 0.188213974 | 13.41667 | 805 | 35.85 | 27.75 | 26.39 | 1.36
[5 empty] | 2023-09-11 09:54 | 4993.525879 | 99.95115662 | 37.28298569 | 0.191176206 | 13.5 | 810 | 35.85 | 27.75 | 26.39 | 1.36
[5 empty] | 2023-09-11 09:54 | 5001.880859 | 100.413887 | 37.30107117 | 0.191740453 | 13.58333 | 815 | 35.85 | 27.75 | 26.48 | 1.27
[5 empty] | 2023-09-11 09:54 | 5006.257324 | 102.9416428 | 37.30830383 | 0.196395367 | 13.66667 | 820 | 35.95 | 27.75 | 26.39 | 1.36
[5 empty] | 2023-09-11 09:54 | 4995.912598 | 101.4746094 | 37.32277298 | 0.193997383 | 13.75 | 825 | 35.95 | 27.75 | 26.39 | 1.36
[5 empty] | 2023-09-11 09:54 | 5001.085449 | 101.0626526 | 37.33362198 | 0.193009973 | 13.83333 | 830 | 35.95 | 27.75 | 26.39 | 1.36
[5 empty] | 2023-09-11 09:54 | 5001.880859 | 100.7832489 | 37.35894394 | 0.192445755 | 13.91667 | 835 | 35.95 | 27.75 | 26.39 | 1.36
[5 empty] | 2023-09-11 09:54 | 4998.299805 | 100.268158 | 37.36978912 | 0.191599369 | 14 | 840 | 36.15 | 27.75 | 26.39 | 1.36
[5 empty] | 2023-09-11 09:54 | 4997.106445 | 98.91579437 | 37.39149094 | 0.189060301 | 14.08333 | 845 | 36.05 | 27.75 | 26.39 | 1.36
[5 empty] | 2023-09-11 09:54 | 5007.053223 | 103.2538071 | 37.40234375 | 0.196959615 | 14.16667 | 850 | 35.95 | 27.75 | 26.39 | 1.36
[5 empty] | 2023-09-11 09:55 | 5004.665527 | 101.8741302 | 37.40957642 | 0.194420546 | 14.25 | 855 | 36.05 | 27.75 | 26.39 | 1.36
[5 empty] | 2023-09-11 09:55 | 4990.740723 | 102.0329208 | 37.42766571 | 0.195266902 | 14.33333 | 860 | 35.95 | 27.75 | 26.39 | 1.36
[5 empty] | 2023-09-11 09:55 | 4999.493652 | 100.5136261 | 37.43851089 | 0.192022562 | 14.41667 | 865 | 36.05 | 27.75 | 26.39 | 1.36
[5 empty] | 2023-09-11 09:55 | 5009.837891 | 101.9794159 | 37.46021271 | 0.194420546 | 14.5 | 870 | 36.05 | 27.75 | 26.39 | 1.36
[5 empty] | 2023-09-11 09:55 | 4997.504395 | 101.2117004 | 37.47106552 | 0.193433136 | 14.58333 | 875 | 36.05 | 27.75 | 26.39 | 1.36
[5 empty] | 2023-09-11 09:55 | 4996.708984 | 101.8597717 | 37.48191452 | 0.194702685 | 14.66667 | 880 | 36.35 | 27.75 | 26.39 | 1.36
[5 empty] | 2023-09-11 09:55 | 5002.676758 | 105.0845413 | 37.48553467 | 0.200627148 | 14.75 | 885 | 36.15 | 27.75 | 26.39 | 1.36
[5 empty] | 2023-09-11 09:55 | 5001.880859 | 103.6642456 | 37.50361633 | 0.197947025 | 14.83333 | 890 | 36.05 | 27.75 | 26.39 | 1.36
[5 empty] | 2023-09-11 09:55 | 4993.525879 | 101.9423676 | 37.51446915 | 0.194984794 | 14.91667 | 895 | 36.25 | 27.75 | 26.39 | 1.36
[5 empty] | 2023-09-11 09:55 | 4998.698242 | 101.1620712 | 37.51808548 | 0.193292111 | 15 | 900 | 36.05 | 27.75 | 26.39 | 1.36
[5 empty] | 2023-09-11 09:55 | 5007.451172 | 103.4838867 | 37.51808548 | 0.197382808 | 15.08333 | 905 | 36.05 | 27.75 | 26.39 | 1.36
[5 empty] | 2023-09-11 09:56 | 5001.085449 | 101.2842255 | 37.53255463 | 0.193433136 | 15.16667 | 910 | 36.25 | 27.75 | 26.39 | 1.36
[5 empty] | 2023-09-11 09:56 | 4997.902344 | 102.326973 | 37.54340363 | 0.195549041 | 15.25 | 915 | 36.15 | 27.75 | 26.39 | 1.36
[5 empty] | 2023-09-11 09:56 | 5007.848633 | 102.6785278 | 37.54340363 | 0.19583115 | 15.33333 | 920 | 36.15 | 27.75 | 26.39 | 1.36
[5 empty] | 2023-09-11 09:56 | 5001.48291 | 102.9911957 | 37.56872177 | 0.196677476 | 15.41667 | 925 | 36.15 | 27.75 | 26.39 | 1.36
[5 empty] | 2023-09-11 09:56 | 4996.708984 | 100.8266296 | 37.58680344 | 0.192727864 | 15.5 | 930 | 36.05 | 27.75 | 26.39 | 1.36
[5 empty] | 2023-09-11 09:56 | 5002.27832 | 103.2292328 | 37.59765625 | 0.197100699 | 15.58333 | 935 | 36.15 | 27.75 | 26.39 | 1.36
[5 empty] | 2023-09-11 09:56 | 5005.063965 | 103.4345474 | 37.59765625 | 0.197382808 | 15.66667 | 940 | 36.15 | 27.75 | 26.39 | 1.36
[5 empty] | 2023-09-11 09:56 | 4999.493652 | 103.1717682 | 37.60850906 | 0.197100699 | 15.75 | 945 | 36.15 | 27.75 | 26.39 | 1.36
[5 empty] | 2023-09-11 09:56 | 4995.117188 | 101.4584503 | 37.6121254 | 0.193997383 | 15.83333 | 950 | 36.15 | 27.75 | 26.39 | 1.36
[5 empty] | 2023-09-11 09:56 | 5005.063965 | 103.4345474 | 37.62297821 | 0.197382808 | 15.91667 | 955 | 36.15 | 27.66 | 26.39 | 1.27
[5 empty] | 2023-09-11 09:56 | 4998.698242 | 102.2694321 | 37.62297821 | 0.195407957 | 16 | 960 | 36.15 | 27.75 | 26.39 | 1.36
[5 empty] | 2023-09-11 09:56 | 5001.880859 | 102.8516541 | 37.63021088 | 0.196395367 | 16.08333 | 965 | 36.25 | 27.75 | 26.39 | 1.36
[5 empty] | 2023-09-11 09:57 | 5000.6875 | 104.6734772 | 37.63382339 | 0.199921846 | 16.16667 | 970 | 36.15 | 27.75 | 26.39 | 1.36
[5 empty] | 2023-09-11 09:57 | 4999.095703 | 104.4186707 | 37.64467621 | 0.199498683 | 16.25 | 975 | 36.15 | 27.75 | 26.39 | 1.36
[5 empty] | 2023-09-11 09:57 | 5002.27832 | 106.0365829 | 37.65914536 | 0.202460915 | 16.33333 | 980 | 36.15 | 27.75 | 26.3 | 1.45
[5 empty] | 2023-09-11 09:57 | 5003.870117 | 104.2227859 | 37.65914536 | 0.198934436 | 16.41667 | 985 | 36.25 | 27.75 | 26.39 | 1.36
[5 empty] | 2023-09-11 09:57 | 4996.708984 | 101.4907837 | 37.66637802 | 0.193997383 | 16.5 | 990 | 36.15 | 27.75 | 26.39 | 1.36
[5 empty] | 2023-09-11 09:57 | 4999.891602 | 104.2137604 | 37.66275787 | 0.19907549 | 16.58333 | 995 | 36.25 | 27.75 | 26.39 | 1.36
[5 empty] | 2023-09-11 09:57 | 5003.074707 | 103.4673157 | 37.66999435 | 0.197523832 | 16.66667 | 1000 | 36.46 | 27.75 | 26.39 | 1.36
[5 empty] | 2023-09-11 09:57 | 5002.27832 | 103.081459 | 37.68445969 | 0.19681856 | 16.75 | 1005 | 36.25 | 27.75 | 26.3 | 1.45
[5 empty] | 2023-09-11 09:57 | 5005.063965 | 102.2518158 | 37.68445969 | 0.195125818 | 16.83333 | 1010 | 36.35 | 27.75 | 26.3 | 1.45
[5 empty] | 2023-09-11 09:57 | 4998.299805 | 102.9256439 | 37.70254517 | 0.196677476 | 16.91667 | 1015 | 36.46 | 27.75 | 26.3 | 1.45
[5 empty] | 2023-09-11 09:57 | 4998.299805 | 102.5565643 | 37.71701431 | 0.195972204 | 17 | 1020 | 36.25 | 27.75 | 26.3 | 1.45
[5 empty] | 2023-09-11 09:57 | 5005.859375 | 104.2642212 | 37.72063446 | 0.198934436 | 17.08333 | 1025 | 36.15 | 27.75 | 26.3 | 1.45
[5 empty] | 2023-09-11 09:58 | 4999.891602 | 102.4415436 | 37.72786713 | 0.195690095 | 17.16667 | 1030 | 36.25 | 27.66 | 26.3 | 1.36
[5 empty] | 2023-09-11 09:58 | 4995.912598 | 104.7210922 | 37.72424698 | 0.200203955 | 17.25 | 1035 | 36.25 | 27.75 | 26.3 | 1.45
[5 empty] | 2023-09-11 09:58 | 5003.074707 | 100.6595154 | 37.72424698 | 0.192163616 | 17.33333 | 1040 | 36.25 | 27.66 | 26.3 | 1.36
[5 empty] | 2023-09-11 09:58 | 4999.095703 | 103.0897064 | 37.72786713 | 0.196959615 | 17.41667 | 1045 | 36.25 | 27.66 | 26.3 | 1.36
[5 empty] | 2023-09-11 09:58 | 5001.48291 | 102.6218719 | 37.73871613 | 0.195972204 | 17.5 | 1050 | 36.25 | 27.66 | 26.3 | 1.36
[5 empty] | 2023-09-11 09:58 | 4999.891602 | 100.1523972 | 37.74956894 | 0.19131723 | 17.58333 | 1055 | 36.25 | 27.66 | 26.3 | 1.36