## 040
Versuch | Bezeichnung
picobond_040 | 110923_040
Datum | 2023-09-11
Modultyp | AMS
Partikelsystem
| Art | Bezeichnung | Einwaage in g
Hostparticle | Alumina | DAW-45 | 79.93
Guestparticle | Polysterol | SX250-H | 8.03
Summe |  |  | 87.96
Kommentar: | zu Beginn geplant 6000 rpm, aber da Motor komisch geklungen hat, wurde als Erstversuch für den Tag 5000 rpm - 15 min gewählt
picobond-Modul neu montiert --> lautes Geräusch im Motor zu Beginn - hat dann während des LL-Versuchs aufgehört
Parameter |  |  | Auswaage |  |  | TempExtern
Spaltweite | 2 | mm | Tara | 484.87 | g | Uhrzeit | Temperatur | Luftfeuchte
Drehzahl | 6000 | rpm | voll | 572.08 | g | 12:05 | 27 | 46%
Prozesszeit | 45 | min | Gesamtauswaage | 87.21 | g | 12:49 | 28 | 44%
|  |  | Verlust | 0.8526603 | %
picobond
Leerlauf |  |  |  |  | Versuch
Date Time | Picobond.Drz_Mühle | Picobond.Leistung | Picobond.Temperatur | Picobond.Moment | Date Time | Picobond.Drz_Mühle | Picobond.Leistung | Picobond.Temperatur | Picobond.Moment |  | SensOb.Temperatur |  | SensDiff.Temperatur
| pbDrehzahl | pbLeistung | pbTemp | pbDrehmoment |  | pbDrehzahl | pbLeistung | pbTemp | pbDrehmoment | picobondTime | time | SensOb | SensDiff
| min-1 | W | °C | Nm |  | min-1 | W | °C | Nm | min | s | °C | °C | °C | °C
ts | rpm | power | pbTemp | DMom | ts | rpm | power | pbTemp | DMom | SensTime | obTime | obTemp | T1 | T2 | dT
2023-09-11 11:48 | 0 | 0 | 29.81409 | -0.12 | 2023-09-11 12:02 | 0 | 0 | 30.32046 | -0.12 | 0 | 0 | 29.04 | 25.94 | 26.84 | -0.9
2023-09-11 11:48 | 0 | 0 | 29.82132 | -0.12 | 2023-09-11 12:02 | 0 | 0 | 30.30237 | 0.8447026 | 0.08333333 | 5 | 28.95 | 25.94 | 26.84 | -0.9
2023-09-11 11:48 | 4.376447 | 0.4341736 | 29.82494 | 0.9475347 | 2023-09-11 12:02 | 1051.939 | 25.45244 | 30.29875 | 0.2310959 | 0.1666667 | 10 | 29.13 | 25.94 | 26.84 | -0.9
2023-09-11 11:48 | 1014.54 | 1.547691 | 29.82494 | 0.0145703 | 2023-09-11 12:02 | 1002.206 | -3.340805 | 30.29875 | -0.03183811 | 0.25 | 15 | 28.95 | 26.57 | 26.93 | -0.36
2023-09-11 11:48 | 1002.604 | -6.777433 | 29.82856 | -0.0645638 | 2023-09-11 12:02 | 1002.604 | -3.342131 | 30.29514 | -0.03183811 | 0.3333333 | 20 | 28.95 | 26.66 | 27.02 | -0.36
2023-09-11 11:48 | 1001.411 | -6.887683 | 29.83941 | -0.06569228 | 2023-09-11 12:02 | 1002.206 | -3.192791 | 30.29152 | -0.03042752 | 0.4166667 | 25 | 28.95 | 26.66 | 27.21 | -0.55
2023-09-11 11:48 | 1001.808 | -6.757259 | 29.85026 | -0.06442274 | 2023-09-11 12:02 | 1002.604 | -3.223673 | 30.29514 | -0.03070964 | 0.5 | 30 | 28.95 | 27.02 | 27.48 | -0.46
2023-09-11 11:48 | 1002.206 | -6.671134 | 29.85388 | -0.06357639 | 2023-09-11 12:02 | 1002.604 | -3.342131 | 30.30237 | -0.03183811 | 0.5833333 | 35 | 28.95 | 27.11 | 27.39 | -0.28
2023-09-11 11:49 | 1003.002 | -6.839375 | 29.85388 | -0.06512804 | 2023-09-11 12:02 | 1002.604 | -3.312516 | 30.29514 | -0.03155599 | 0.6666667 | 40 | 28.95 | 27.11 | 27.39 | -0.28
2023-09-11 11:49 | 1001.013 | -6.840595 | 29.8575 | -0.0652691 | 2023-09-11 12:02 | 1002.206 | -3.251996 | 30.30237 | -0.03099176 | 0.75 | 45 | 28.95 | 27.11 | 27.39 | -0.28
2023-09-11 11:49 | 1002.206 | -6.641531 | 29.86473 | -0.06329428 | 2023-09-11 12:02 | 1000.615 | -3.261609 | 30.3096 | -0.03113281 | 0.8333333 | 50 | 28.95 | 27.11 | 27.39 | -0.28
2023-09-11 11:49 | 1002.604 | -6.703398 | 29.87196 | -0.06385851 | 2023-09-11 12:02 | 1001.411 | -3.382522 | 30.30599 | -0.03226129 | 0.9166667 | 55 | 28.95 | 27.11 | 27.3 | -0.19
2023-09-11 11:49 | 1002.206 | -6.83395 | 29.87919 | -0.06512804 | 2023-09-11 12:03 | 1135.887 | 0.3404187 | 30.3096 | 0.002862409 | 1 | 60 | 28.95 | 26.93 | 27.21 | -0.28
2023-09-11 11:49 | 1002.206 | -6.759943 | 29.89005 | -0.06442274 | 2023-09-11 12:03 | 1998.046875 | 1.425052 | 30.31322 | 0.006812058 | 1.083333 | 65 | 28.85 | 26.93 | 27.11 | -0.18
2023-09-11 11:49 | 1980.939 | -11.2551 | 29.89005 | -0.05426649 | 2023-09-11 12:03 | 1996.058 | 1.48259 | 30.3096 | 0.007094167 | 1.166667 | 70 | 28.95 | 26.84 | 27.02 | -0.18
2023-09-11 11:49 | 1997.251 | -12.35069 | 29.90451 | -0.0590625 | 2023-09-11 12:03 | 1996.853 | 1.099798 | 30.3096 | 0.005260415 | 1.25 | 75 | 29.69 | 26.75 | 26.93 | -0.18
2023-09-11 11:49 | 1996.853 | -12.1123 | 29.91898 | -0.05793403 | 2023-09-11 12:03 | 1997.649 | 1.60179 | 30.31684 | 0.007658429 | 1.333333 | 80 | 28.95 | 26.66 | 26.84 | -0.18
2023-09-11 11:49 | 1998.046875 | -12.56217 | 29.9226 | -0.06004991 | 2023-09-11 12:03 | 1996.058 | 1.688953 | 30.32046 | 0.008081608 | 1.416667 | 85 | 28.85 | 26.66 | 26.84 | -0.18
2023-09-11 11:49 | 1996.455 | -12.02143 | 29.92622 | -0.05751085 | 2023-09-11 12:03 | 1997.649 | 1.513278 | 30.32769 | 0.007235236 | 1.5 | 90 | 28.95 | 26.57 | 26.75 | -0.18
2023-09-11 11:49 | 1996.455 | -12.02143 | 29.91537 | -0.05751085 | 2023-09-11 12:03 | 2997.468 | 10.99172 | 30.33854 | 0.03502388 | 1.583333 | 95 | 28.95 | 26.57 | 26.75 | -0.18
2023-09-11 11:50 | 2982.35 | -15.35917 | 29.9226 | -0.04918837 | 2023-09-11 12:03 | 3000.253 | 11.44503 | 30.33854 | 0.03643445 | 1.666667 | 100 | 29.22 | 26.57 | 26.66 | -0.09
2023-09-11 11:50 | 2997.866 | -17.29863 | 29.9226 | -0.05511285 | 2023-09-11 12:03 | 2999.855 | 12.68404 | 30.34578 | 0.04038411 | 1.75 | 105 | 28.95 | 26.48 | 26.66 | -0.18
2023-09-11 11:50 | 3001.447 | -16.47706 | 29.9226 | -0.05243272 | 2023-09-11 12:03 | 3001.049 | 12.68908 | 30.35301 | 0.04038411 | 1.833333 | 110 | 28.95 | 26.48 | 26.66 | -0.18
2023-09-11 11:50 | 3001.049 | -16.74081 | 29.91898 | -0.05327908 | 2023-09-11 12:04 | 2996.275 | 12.93441 | 30.36386 | 0.04123046 | 1.916667 | 115 | 28.95 | 26.48 | 26.57 | -0.09
2023-09-11 11:50 | 2997.07 | -17.02846 | 29.90813 | -0.05426649 | 2023-09-11 12:04 | 3993.707 | 33.16544 | 30.37109375 | 0.0793164 | 2 | 120 | 28.95 | 26.48 | 26.57 | -0.09
2023-09-11 11:50 | 2999.458 | -16.51044 | 29.9009 | -0.05257379 | 2023-09-11 12:04 | 4000.47 | 33.28069 | 30.38556 | 0.07945745 | 2.083333 | 125 | 29.32 | 26.48 | 26.57 | -0.09
2023-09-11 11:50 | 3997.287 | -20.94033 | 29.89366 | -0.05003472 | 2023-09-11 12:04 | 3999.675 | 35.34156 | 30.40365 | 0.08439454 | 2.166667 | 130 | 28.95 | 26.48 | 26.57 | -0.09
2023-09-11 11:50 | 4001.266 | -19.89748 | 29.89005 | -0.04749566 | 2023-09-11 12:04 | 3999.277 | 34.62926 | 30.42535 | 0.08270182 | 2.25 | 135 | 28.95 | 26.48 | 26.57 | -0.09
2023-09-11 11:50 | 4001.664 | -19.19025 | 29.88643 | -0.04580295 | 2023-09-11 12:04 | 3997.287 | 36.38309 | 30.4579 | 0.08693358 | 2.333333 | 140 | 28.95 | 26.48 | 26.48 | 0
2023-09-11 11:50 | 3996.492 | -19.99178 | 29.88643 | -0.04777777 | 2023-09-11 12:04 | 4005.642 | 43.43989 | 30.49045 | 0.1035786 | 2.416667 | 145 | 28.95 | 26.48 | 26.48 | 0
2023-09-11 11:50 | 3999.277 | -19.47413 | 29.88643 | -0.04650825 | 2023-09-11 12:04 | 4993.526 | 82.39894 | 30.53024 | 0.1576042 | 2.5 | 150 | 28.95 | 26.48 | 26.48 | 0
2023-09-11 11:50 | 4002.062 | -19.6059 | 29.89728 | -0.04679036 | 2023-09-11 12:04 | 5000.6875 | 83.92034 | 30.57002 | 0.1602843 | 2.583333 | 155 | 29.41 | 26.57 | 26.48 | 0.09
2023-09-11 11:51 | 5000.6875 | -22.94718 | 29.9009 | -0.04382812 | 2023-09-11 12:04 | 4999.892 | 85.4577 | 30.60981 | 0.1632465 | 2.666667 | 160 | 28.95 | 26.57 | 26.48 | 0.09
2023-09-11 11:51 | 5005.859375 | -23.1927 | 29.89366 | -0.0442513 | 2023-09-11 12:04 | 4995.515 | 84.57133 | 30.65683 | 0.1616949 | 2.75 | 165 | 28.95 | 26.66 | 26.48 | 0.18
2023-09-11 11:51 | 4996.709 | -23.44549 | 29.90451 | -0.04481554 | 2023-09-11 12:04 | 4999.892 | 86.34381 | 30.70385 | 0.1649392 | 2.833333 | 170 | 29.04 | 26.66 | 26.48 | 0.18
2023-09-11 11:51 | 4997.504 | -23.96588 | 29.91537 | -0.04580295 | 2023-09-11 12:05 | 5007.053 | 86.61539 | 30.74725 | 0.1652214 | 2.916667 | 175 | 29.04 | 26.75 | 26.48 | 0.27
2023-09-11 11:51 | 5005.064 | -22.81942 | 29.90813 | -0.04354601 | 2023-09-11 12:05 | 5999.71 | 117.6987 | 30.79789 | 0.1873676 | 3 | 180 | 29.13 | 26.84 | 26.48 | 0.36
2023-09-11 11:51 | 5000.6875 | -23.68573 | 29.91537 | -0.04523872 | 2023-09-11 12:05 | 6006.474 | 120.3152 | 30.87746 | 0.1913172 | 3.083333 | 185 | 29.13 | 26.84 | 26.48 | 0.36
2023-09-11 11:51 | 6003.292 | -25.42005 | 29.90813 | -0.04044271 | 2023-09-11 12:05 | 5997.721 | 121.7343 | 30.98235 | 0.1938563 | 3.166667 | 190 | 29.22 | 26.93 | 26.48 | 0.45
2023-09-11 11:51 | 5999.71 | -25.31627 | 29.90813 | -0.04030165 | 2023-09-11 12:05 | 6000.108 | 125.9476 | 31.13788 | 0.2004861 | 3.25 | 195 | 29.32 | 27.02 | 26.48 | 0.54
2023-09-11 11:51 | 5998.915 | -26.1103 | 29.91175 | -0.04157118 | 2023-09-11 12:05 | 6006.077 | 125.7181 | 31.34765625 | 0.1999218 | 3.333333 | 200 | 29.41 | 27.11 | 26.48 | 0.63
2023-09-11 11:51 | 6002.496 | -26.92373 | 29.91175 | -0.0428407 | 2023-09-11 12:05 | 6004.883 | 125.8705 | 31.56105 | 0.200204 | 3.416667 | 205 | 29.87 | 27.11 | 26.48 | 0.63
2023-09-11 11:51 | 6002.098 | -26.0355 | 29.91898 | -0.04143012 | 2023-09-11 12:05 | 5998.119 | 123.6027 | 31.77445 | 0.1968186 | 3.5 | 210 | 30.15 | 27.21 | 26.48 | 0.73
2023-09-11 11:52 | 5997.324 | -26.19194 | 29.91537 | -0.04171224 | 2023-09-11 12:05 | 6003.689 | 125.2248 | 31.99508 | 0.1992165 | 3.583333 | 215 | 29.87 | 27.21 | 26.48 | 0.73
2023-09-11 11:52 | 1003.4 | -7.434853 | 29.90451 | -0.0707704 | 2023-09-11 12:05 | 6003.689 | 126.9095 | 32.21933 | 0.2018967 | 3.666667 | 220 | 30.25 | 27.21 | 26.48 | 0.73
2023-09-11 11:52 | 1003.002 | -7.239333 | 29.91175 | -0.06893663 | 2023-09-11 12:05 | 6000.904 | 125.9643 | 32.43634 | 0.2004861 | 3.75 | 225 | 30.25 | 27.3 | 26.48 | 0.82
2023-09-11 11:52 | 1002.604 | -7.340113 | 29.91175 | -0.06992404 | 2023-09-11 12:05 | 6001.302 | 127.3022 | 32.64974 | 0.202602 | 3.833333 | 230 | 30.43 | 27.39 | 26.48 | 0.91
2023-09-11 11:52 | 1001.808 | -7.319492 | 29.90451 | -0.06978299 | 2023-09-11 12:06 | 6004.883 | 127.8216 | 32.85229 | 0.2033073 | 3.916667 | 235 | 30.71 | 27.39 | 26.48 | 0.91
2023-09-11 11:52 | 1002.604 | -7.177232 | 29.89728 | -0.0683724 | 2023-09-11 12:06 | 6003.689 | 128.5055 | 33.06207 | 0.2044358 | 4 | 240 | 30.81 | 27.39 | 26.48 | 0.91
[5 empty] | 2023-09-11 12:06 | 5998.915 | 128.1375 | 33.26823 | 0.2040126 | 4.083333 | 245 | 31 | 27.48 | 26.48 | 1
[5 empty] | 2023-09-11 12:06 | 6002.098 | 126.5213 | 33.47439 | 0.2013324 | 4.166667 | 250 | 31.19 | 27.57 | 26.48 | 1.09
[5 empty] | 2023-09-11 12:06 | 6010.851 | 132.2097 | 33.66609 | 0.2100781 | 4.25 | 255 | 31.37 | 27.57 | 26.48 | 1.09
[5 empty] | 2023-09-11 12:06 | 6003.292 | 129.1176 | 33.85055 | 0.2054232 | 4.333333 | 260 | 31.75 | 27.57 | 26.48 | 1.09
[5 empty] | 2023-09-11 12:06 | 6004.087 | 128.514 | 34.02416 | 0.2044358 | 4.416667 | 265 | 31.85 | 27.66 | 26.48 | 1.18
[5 empty] | 2023-09-11 12:06 | 6006.872 | 129.1059 | 34.21224 | 0.2052821 | 4.5 | 270 | 32.04 | 27.66 | 26.48 | 1.18
[5 empty] | 2023-09-11 12:06 | 6001.7 | 134.3131 | 34.3967 | 0.2137457 | 4.583333 | 275 | 32.23 | 27.66 | 26.48 | 1.18
[5 empty] | 2023-09-11 12:06 | 5998.517 | 131.7613 | 34.5667 | 0.209796 | 4.666667 | 280 | 32.52 | 27.66 | 26.57 | 1.09
[5 empty] | 2023-09-11 12:06 | 6002.496 | 135.3947 | 34.72223 | 0.2154383 | 4.75 | 285 | 32.52 | 27.75 | 26.57 | 1.18
[5 empty] | 2023-09-11 12:06 | 6004.485 | 135.1735 | 34.87413 | 0.2150152 | 4.833333 | 290 | 32.71 | 27.75 | 26.57 | 1.18
[5 empty] | 2023-09-11 12:07 | 6000.506 | 133.7546 | 35.04051 | 0.2128993 | 4.916667 | 295 | 32.9 | 27.75 | 26.57 | 1.18
[5 empty] | 2023-09-11 12:07 | 6000.904 | 137.6631 | 35.21051 | 0.2191059 | 5 | 300 | 33.39 | 27.84 | 26.57 | 1.27
[5 empty] | 2023-09-11 12:07 | 6006.474 | 136.4602 | 35.3515625 | 0.21699 | 5.083333 | 305 | 33.39 | 27.84 | 26.57 | 1.27
[5 empty] | 2023-09-11 12:07 | 5998.517 | 138.4942 | 35.50348 | 0.2205165 | 5.166667 | 310 | 33.39 | 27.84 | 26.57 | 1.27
[5 empty] | 2023-09-11 12:07 | 5999.313 | 136.5633 | 35.64815 | 0.2174132 | 5.25 | 315 | 33.58 | 27.84 | 26.57 | 1.27
[5 empty] | 2023-09-11 12:07 | 6004.087 | 136.938 | 35.80006 | 0.2178364 | 5.333333 | 320 | 33.68 | 27.94 | 26.57 | 1.37
[5 empty] | 2023-09-11 12:07 | 6005.281 | 139.626 | 35.9375 | 0.2220681 | 5.416667 | 325 | 34.07 | 27.94 | 26.57 | 1.37
[5 empty] | 2023-09-11 12:07 | 6000.108 | 133.5685 | 36.07132 | 0.2126172 | 5.5 | 330 | 34.26 | 27.94 | 26.57 | 1.37
[5 empty] | 2023-09-11 12:07 | 6004.883 | 132.6993 | 36.20515 | 0.2110655 | 5.583333 | 335 | 34.17 | 28.03 | 26.57 | 1.46
[5 empty] | 2023-09-11 12:07 | 6006.474 | 134.8634 | 36.31727 | 0.2144509 | 5.666667 | 340 | 34.66 | 28.03 | 26.57 | 1.46
[5 empty] | 2023-09-11 12:07 | 5998.517 | 136.2794 | 36.44748 | 0.21699 | 5.75 | 345 | 34.46 | 28.03 | 26.66 | 1.37
[5 empty] | 2023-09-11 12:07 | 5998.517 | 136.2794 | 36.58493 | 0.21699 | 5.833333 | 350 | 34.76 | 28.03 | 26.57 | 1.46
[5 empty] | 2023-09-11 12:08 | 6002.496 | 137.8769 | 36.69705 | 0.219388 | 5.916667 | 355 | 34.66 | 28.03 | 26.66 | 1.37
[5 empty] | 2023-09-11 12:08 | 6007.668 | 138.8829 | 36.82002 | 0.2207986 | 6 | 360 | 34.76 | 28.12 | 26.66 | 1.46
[5 empty] | 2023-09-11 12:08 | 5998.517 | 140.3546 | 36.943 | 0.2234787 | 6.083333 | 365 | 35.25 | 28.12 | 26.66 | 1.46
[5 empty] | 2023-09-11 12:08 | 6002.894 | 139.3931 | 37.07321 | 0.221786 | 6.166667 | 370 | 35.15 | 28.12 | 26.66 | 1.46
[5 empty] | 2023-09-11 12:08 | 6007.27 | 139.3173 | 37.18533 | 0.2215039 | 6.25 | 375 | 35.15 | 28.12 | 26.66 | 1.46
[5 empty] | 2023-09-11 12:08 | 5994.937 | 141.4218 | 37.3083 | 0.2253125 | 6.333333 | 380 | 35.25 | 28.12 | 26.66 | 1.46
[5 empty] | 2023-09-11 12:08 | 5997.324 | 135.4551 | 37.42043 | 0.2157204 | 6.416667 | 385 | 35.35 | 28.12 | 26.66 | 1.46
[5 empty] | 2023-09-11 12:08 | 6002.894 | 136.2902 | 37.50723 | 0.2168489 | 6.5 | 390 | 35.45 | 28.21 | 26.66 | 1.55
[5 empty] | 2023-09-11 12:08 | 6002.894 | 134.0738 | 37.59765625 | 0.2133225 | 6.583333 | 395 | 35.55 | 28.21 | 26.66 | 1.55
[5 empty] | 2023-09-11 12:08 | 5996.13 | 137.5535 | 37.68446 | 0.2191059 | 6.666667 | 400 | 35.95 | 28.21 | 26.66 | 1.55
[5 empty] | 2023-09-11 12:08 | 6006.474 | 138.6779 | 37.7785 | 0.2205165 | 6.75 | 405 | 35.85 | 28.21 | 26.66 | 1.55
[5 empty] | 2023-09-11 12:08 | 6007.27 | 140.2933 | 37.86892 | 0.2230555 | 6.833333 | 410 | 35.85 | 28.21 | 26.66 | 1.55
[5 empty] | 2023-09-11 12:09 | 5990.958 | 140.7971 | 37.9702 | 0.2244661 | 6.916667 | 415 | 35.95 | 28.21 | 26.66 | 1.55
[5 empty] | 2023-09-11 12:09 | 5998.119 | 136.7133 | 38.05338 | 0.2176953 | 7 | 420 | 36.15 | 28.3 | 26.66 | 1.64
[5 empty] | 2023-09-11 12:09 | 6005.679 | 139.1917 | 38.15104 | 0.2213628 | 7.083333 | 425 | 36.05 | 28.3 | 26.66 | 1.64
[5 empty] | 2023-09-11 12:09 | 6007.668 | 139.0604 | 38.24146 | 0.2210807 | 7.166667 | 430 | 36.25 | 28.3 | 26.66 | 1.64
[5 empty] | 2023-09-11 12:09 | 6000.506 | 138.0084 | 38.34635 | 0.2196701 | 7.25 | 435 | 36.35 | 28.3 | 26.66 | 1.64
[5 empty] | 2023-09-11 12:09 | 6006.872 | 137.8 | 38.42954 | 0.2191059 | 7.333333 | 440 | 36.46 | 28.3 | 26.66 | 1.64
[5 empty] | 2023-09-11 12:09 | 6002.496 | 140.5364 | 38.51997 | 0.2236198 | 7.416667 | 445 | 36.56 | 28.3 | 26.75 | 1.55
[5 empty] | 2023-09-11 12:09 | 5995.732 | 140.1124 | 38.5923 | 0.2231966 | 7.5 | 450 | 36.56 | 28.3 | 26.75 | 1.55
[5 empty] | 2023-09-11 12:09 | 6000.904 | 134.9156 | 38.671875 | 0.2147331 | 7.583333 | 455 | 36.66 | 28.3 | 26.75 | 1.55
[5 empty] | 2023-09-11 12:09 | 6009.259 | 141.9372 | 38.74783 | 0.2255946 | 7.666667 | 460 | 36.96 | 28.39 | 26.75 | 1.64
[5 empty] | 2023-09-11 12:09 | 6000.904 | 138.2834 | 38.8057 | 0.2200933 | 7.75 | 465 | 36.76 | 28.39 | 26.75 | 1.64
[5 empty] | 2023-09-11 12:09 | 5996.13 | 135.7824 | 38.88527 | 0.2162847 | 7.833333 | 470 | 36.86 | 28.39 | 26.75 | 1.64
[5 empty] | 2023-09-11 12:10 | 6002.098 | 140.8816 | 38.95761 | 0.224184 | 7.916667 | 475 | 37.07 | 28.39 | 26.75 | 1.64
[5 empty] | 2023-09-11 12:10 | 6006.077 | 139.2897 | 39.0408 | 0.2215039 | 8 | 480 | 37.37 | 28.39 | 26.75 | 1.64
[5 empty] | 2023-09-11 12:10 | 6004.087 | 141.815 | 39.10952 | 0.2255946 | 8.083333 | 485 | 37.48 | 28.39 | 26.75 | 1.64
[5 empty] | 2023-09-11 12:10 | 5999.71 | 141.6231 | 39.18186 | 0.2254536 | 8.166667 | 490 | 37.17 | 28.39 | 26.75 | 1.64
[5 empty] | 2023-09-11 12:10 | 6004.883 | 147.0663 | 39.25058 | 0.2339171 | 8.25 | 495 | 37.27 | 28.49 | 26.75 | 1.74
[5 empty] | 2023-09-11 12:10 | 6005.281 | 144.5927 | 39.31568 | 0.2299674 | 8.333333 | 500 | 37.37 | 28.49 | 26.75 | 1.74
[5 empty] | 2023-09-11 12:10 | 6000.506 | 144.8322 | 39.39164 | 0.2305317 | 8.416667 | 505 | 37.37 | 28.49 | 26.75 | 1.74
[5 empty] | 2023-09-11 12:10 | 6006.474 | 145.3311 | 39.44589 | 0.2310959 | 8.5 | 510 | 37.48 | 28.49 | 26.75 | 1.74
[5 empty] | 2023-09-11 12:10 | 6000.904 | 146.4371 | 39.49291 | 0.2330707 | 8.583333 | 515 | 37.48 | 28.49 | 26.75 | 1.74
[5 empty] | 2023-09-11 12:10 | 6004.883 | 142.8981 | 39.55801 | 0.2272873 | 8.666667 | 520 | 37.68 | 28.49 | 26.75 | 1.74
[5 empty] | 2023-09-11 12:10 | 6001.302 | 147.7763 | 39.63035 | 0.2351866 | 8.75 | 525 | 37.58 | 28.49 | 26.75 | 1.74
[5 empty] | 2023-09-11 12:10 | 6005.281 | 142.9076 | 39.69184 | 0.2272873 | 8.833333 | 530 | 37.79 | 28.49 | 26.75 | 1.74
[5 empty] | 2023-09-11 12:11 | 6004.485 | 145.7263 | 39.75695 | 0.2318012 | 8.916667 | 535 | 37.99 | 28.49 | 26.75 | 1.74
[5 empty] | 2023-09-11 12:11 | 5996.528 | 141.6365 | 39.8329 | 0.2255946 | 9 | 540 | 37.89 | 28.58 | 26.75 | 1.83
[5 empty] | 2023-09-11 12:11 | 6005.281 | 146.2778 | 39.89801 | 0.2326475 | 9.083333 | 545 | 37.89 | 28.58 | 26.75 | 1.83
[5 empty] | 2023-09-11 12:11 | 6002.098 | 144.5161 | 39.96311 | 0.2299674 | 9.166667 | 550 | 37.89 | 28.58 | 26.75 | 1.83
[5 empty] | 2023-09-11 12:11 | 6000.904 | 139.7015 | 40.01374 | 0.2223502 | 9.25 | 555 | 38.1 | 28.58 | 26.84 | 1.74
[5 empty] | 2023-09-11 12:11 | 5998.119 | 140.5225 | 40.068 | 0.2237608 | 9.333333 | 560 | 37.99 | 28.58 | 26.75 | 1.83
[5 empty] | 2023-09-11 12:11 | 6001.7 | 142.911 | 40.12587 | 0.2274284 | 9.416667 | 565 | 38.1 | 28.58 | 26.75 | 1.83
[5 empty] | 2023-09-11 12:11 | 6001.302 | 144.7628 | 40.16927 | 0.2303906 | 9.5 | 570 | 38.2 | 28.58 | 26.84 | 1.74
[5 empty] | 2023-09-11 12:11 | 5996.926 | 145.3658 | 40.22714 | 0.2315191 | 9.583333 | 575 | 38.2 | 28.58 | 26.75 | 1.83
[5 empty] | 2023-09-11 12:11 | 6004.087 | 143.8546 | 40.27416 | 0.228839 | 9.666667 | 580 | 38.2 | 28.58 | 26.84 | 1.74
[5 empty] | 2023-09-11 12:11 | 6004.087 | 145.628 | 40.31757 | 0.2316602 | 9.75 | 585 | 38.41 | 28.58 | 26.84 | 1.74
[5 empty] | 2023-09-11 12:11 | 5997.324 | 144.6668 | 40.3682 | 0.2303906 | 9.833333 | 590 | 38.41 | 28.58 | 26.84 | 1.74
[5 empty] | 2023-09-11 12:12 | 6002.098 | 146.2889 | 40.41883 | 0.2327886 | 9.916667 | 595 | 38.51 | 28.58 | 26.84 | 1.74
[5 empty] | 2023-09-11 12:12 | 6001.7 | 145.4815 | 40.47309 | 0.2315191 | 10 | 600 | 38.93 | 28.58 | 26.84 | 1.74
[5 empty] | 2023-09-11 12:12 | 6000.108 | 142.7845 | 40.53458 | 0.2272873 | 10.08333 | 605 | 38.72 | 28.67 | 26.84 | 1.83
[5 empty] | 2023-09-11 12:12 | 6002.894 | 145.2445 | 40.57798 | 0.2310959 | 10.16667 | 610 | 38.72 | 28.58 | 26.84 | 1.74
[5 empty] | 2023-09-11 12:12 | 6006.474 | 145.1537 | 40.625 | 0.2308138 | 10.25 | 615 | 38.62 | 28.67 | 26.84 | 1.83
[5 empty] | 2023-09-11 12:12 | 6003.689 | 146.1504 | 40.6684 | 0.2325065 | 10.33333 | 620 | 38.62 | 28.58 | 26.84 | 1.74
[5 empty] | 2023-09-11 12:12 | 6000.506 | 144.9208 | 40.7118 | 0.2306727 | 10.41667 | 625 | 38.93 | 28.67 | 26.84 | 1.83
[5 empty] | 2023-09-11 12:12 | 6004.883 | 145.0265 | 40.76606 | 0.2306727 | 10.5 | 630 | 38.72 | 28.67 | 26.84 | 1.83
[5 empty] | 2023-09-11 12:12 | 6010.055 | 143.1099 | 40.82393 | 0.2274284 | 10.58333 | 635 | 38.83 | 28.67 | 26.84 | 1.83
[5 empty] | 2023-09-11 12:12 | 6000.108 | 148.0127 | 40.86372 | 0.2356098 | 10.66667 | 640 | 39.25 | 28.67 | 26.84 | 1.83
[5 empty] | 2023-09-11 12:12 | 5996.528 | 145.3561 | 40.89627 | 0.2315191 | 10.75 | 645 | 38.93 | 28.67 | 26.84 | 1.83
[5 empty] | 2023-09-11 12:12 | 6000.506 | 147.6681 | 40.94329 | 0.2350456 | 10.83333 | 650 | 38.93 | 28.67 | 26.84 | 1.83
[5 empty] | 2023-09-11 12:13 | 6004.485 | 148.7415 | 40.99392 | 0.2365972 | 10.91667 | 655 | 39.04 | 28.67 | 26.84 | 1.83
[5 empty] | 2023-09-11 12:13 | 6000.506 | 147.0477 | 41.03009 | 0.2340581 | 11 | 660 | 39.04 | 28.67 | 26.84 | 1.83
[5 empty] | 2023-09-11 12:13 | 6002.894 | 147.4609 | 41.07349 | 0.2346224 | 11.08333 | 665 | 39.15 | 28.67 | 26.84 | 1.83
[5 empty] | 2023-09-11 12:13 | 6003.292 | 147.5593 | 41.11328125 | 0.2347634 | 11.16667 | 670 | 39.36 | 28.67 | 26.84 | 1.83
[5 empty] | 2023-09-11 12:13 | 5996.926 | 149.7056 | 41.13498 | 0.238431 | 11.25 | 675 | 39.15 | 28.67 | 26.84 | 1.83
[5 empty] | 2023-09-11 12:13 | 5996.926 | 147.4028 | 41.17838 | 0.2347634 | 11.33333 | 680 | 39.15 | 28.67 | 26.84 | 1.83
[5 empty] | 2023-09-11 12:13 | 6005.679 | 145.4005 | 41.20732 | 0.231237 | 11.41667 | 685 | 39.25 | 28.67 | 26.84 | 1.83
[5 empty] | 2023-09-11 12:13 | 6003.292 | 146.4953 | 41.25434 | 0.2330707 | 11.5 | 690 | 39.25 | 28.67 | 26.84 | 1.83
[5 empty] | 2023-09-11 12:13 | 5998.915 | 143.4649 | 41.30136 | 0.2284158 | 11.58333 | 695 | 39.36 | 28.67 | 26.84 | 1.83
[5 empty] | 2023-09-11 12:13 | 6000.108 | 145.4429 | 41.34115 | 0.2315191 | 11.66667 | 700 | 39.36 | 28.67 | 26.84 | 1.83
[5 empty] | 2023-09-11 12:13 | 6005.679 | 146.9084 | 41.36646 | 0.233635 | 11.75 | 705 | 39.46 | 28.67 | 26.84 | 1.83
[5 empty] | 2023-09-11 12:14 | 5998.119 | 148.2294 | 41.38816 | 0.236033 | 11.83333 | 710 | 39.36 | 28.67 | 26.84 | 1.83
[5 empty] | 2023-09-11 12:14 | 6000.506 | 146.7819 | 41.42434 | 0.233635 | 11.91667 | 715 | 39.46 | 28.76 | 26.84 | 1.92
[5 empty] | 2023-09-11 12:14 | 6004.883 | 148.6626 | 41.44965 | 0.2364561 | 12 | 720 | 39.46 | 28.76 | 26.84 | 1.92
[5 empty] | 2023-09-11 12:14 | 6004.087 | 146.7808 | 41.4822 | 0.2334939 | 12.08333 | 725 | 39.46 | 28.76 | 26.84 | 1.92
[5 empty] | 2023-09-11 12:14 | 5998.119 | 146.5463 | 41.50752 | 0.2333528 | 12.16667 | 730 | 39.46 | 28.76 | 26.84 | 1.92
[5 empty] | 2023-09-11 12:14 | 6004.883 | 147.0663 | 41.54369 | 0.2339171 | 12.25 | 735 | 39.57 | 28.76 | 26.84 | 1.92
[5 empty] | 2023-09-11 12:14 | 6004.883 | 149.3721 | 41.57624 | 0.2375846 | 12.33333 | 740 | 39.68 | 28.76 | 26.84 | 1.92
[5 empty] | 2023-09-11 12:14 | 6001.7 | 146.1906 | 41.61603 | 0.2326475 | 12.41667 | 745 | 39.68 | 28.76 | 26.84 | 1.92
[5 empty] | 2023-09-11 12:14 | 5999.313 | 149.6766 | 41.64858 | 0.2382899 | 12.5 | 750 | 39.57 | 28.67 | 26.84 | 1.83
[5 empty] | 2023-09-11 12:14 | 6004.087 | 147.9335 | 41.6522 | 0.2353277 | 12.58333 | 755 | 39.89 | 28.76 | 26.84 | 1.92
[5 empty] | 2023-09-11 12:14 | 6004.087 | 148.5542 | 41.68475 | 0.2363151 | 12.66667 | 760 | 39.78 | 28.76 | 26.84 | 1.92
[5 empty] | 2023-09-11 12:14 | 6005.281 | 146.9874 | 41.70645 | 0.233776 | 12.75 | 765 | 39.78 | 28.76 | 26.84 | 1.92
[5 empty] | 2023-09-11 12:15 | 6000.108 | 146.5063 | 41.73177 | 0.2332118 | 12.83333 | 770 | 39.78 | 28.76 | 26.84 | 1.92
[5 empty] | 2023-09-11 12:15 | 6006.872 | 152.6153 | 41.76071 | 0.2426628 | 12.91667 | 775 | 39.78 | 28.76 | 26.84 | 1.92
[5 empty] | 2023-09-11 12:15 | 6003.689 | 149.4311 | 41.80411 | 0.2377257 | 13 | 780 | 39.89 | 28.76 | 26.84 | 1.92
[5 empty] | 2023-09-11 12:15 | 6003.292 | 150.3965 | 41.84028 | 0.2392773 | 13.08333 | 785 | 39.78 | 28.76 | 26.84 | 1.92
[5 empty] | 2023-09-11 12:15 | 6006.872 | 149.4216 | 41.86198 | 0.2375846 | 13.16667 | 790 | 39.89 | 28.76 | 26.84 | 1.92
[5 empty] | 2023-09-11 12:15 | 6004.883 | 147.5984 | 41.89453125 | 0.2347634 | 13.25 | 795 | 39.89 | 28.76 | 26.84 | 1.92
[5 empty] | 2023-09-11 12:15 | 6004.087 | 149.3523 | 41.91623 | 0.2375846 | 13.33333 | 800 | 39.89 | 28.76 | 26.84 | 1.92
[5 empty] | 2023-09-11 12:15 | 6006.474 | 150.2101 | 41.9307 | 0.2388541 | 13.41667 | 805 | 40 | 28.76 | 26.84 | 1.92
[5 empty] | 2023-09-11 12:15 | 5997.721 | 148.5739 | 41.9524 | 0.2365972 | 13.5 | 810 | 40.43 | 28.76 | 26.84 | 1.92
[5 empty] | 2023-09-11 12:15 | 5998.119 | 150.3555 | 41.97772 | 0.2394184 | 13.58333 | 815 | 40 | 28.76 | 26.84 | 1.92
[5 empty] | 2023-09-11 12:15 | 5998.915 | 151.35 | 41.99942 | 0.24097 | 13.66667 | 820 | 40 | 28.76 | 26.84 | 1.92
[5 empty] | 2023-09-11 12:15 | 6005.281 | 153.6392 | 42.02474 | 0.2443554 | 13.75 | 825 | 40.1 | 28.76 | 26.84 | 1.92
[5 empty] | 2023-09-11 12:16 | 6002.496 | 150.9971 | 42.05006 | 0.2402647 | 13.83333 | 830 | 40.1 | 28.76 | 26.84 | 1.92
[5 empty] | 2023-09-11 12:16 | 5999.71 | 150.3068 | 42.07176 | 0.2392773 | 13.91667 | 835 | 40.1 | 28.76 | 26.84 | 1.92
[5 empty] | 2023-09-11 12:16 | 6003.689 | 150.9385 | 42.10431 | 0.2401237 | 14 | 840 | 40.1 | 28.76 | 26.84 | 1.92
[5 empty] | 2023-09-11 12:16 | 6006.077 | 152.329 | 42.13325 | 0.2422396 | 14.08333 | 845 | 40.1 | 28.76 | 26.84 | 1.92
[5 empty] | 2023-09-11 12:16 | 6000.108 | 153.4183 | 42.15133 | 0.2442144 | 14.16667 | 850 | 40.1 | 28.76 | 26.84 | 1.92
[5 empty] | 2023-09-11 12:16 | 6004.485 | 152.0226 | 42.16941 | 0.2418164 | 14.25 | 855 | 40.21 | 28.76 | 26.84 | 1.92
[5 empty] | 2023-09-11 12:16 | 6004.883 | 150.525 | 42.18388 | 0.2394184 | 14.33333 | 860 | 40.21 | 28.76 | 26.75 | 2.01
[5 empty] | 2023-09-11 12:16 | 6000.108 | 151.2029 | 42.21643 | 0.2406879 | 14.41667 | 865 | 40.21 | 28.76 | 26.84 | 1.92
[5 empty] | 2023-09-11 12:16 | 5998.915 | 150.021 | 42.23814 | 0.2388541 | 14.5 | 870 | 40.21 | 28.76 | 26.84 | 1.92
[5 empty] | 2023-09-11 12:16 | 6005.281 | 150.2689 | 42.25984 | 0.2389952 | 14.58333 | 875 | 40.54 | 28.76 | 26.84 | 1.92
[5 empty] | 2023-09-11 12:16 | 6001.302 | 151.4989 | 42.28515625 | 0.2411111 | 14.66667 | 880 | 40.43 | 28.76 | 26.75 | 2.01
[5 empty] | 2023-09-11 12:16 | 5997.324 | 146.4383 | 42.30324 | 0.2332118 | 14.75 | 885 | 40.32 | 28.76 | 26.84 | 1.92
[5 empty] | 2023-09-11 12:17 | 6000.506 | 151.1243 | 42.31048 | 0.2405469 | 14.83333 | 890 | 40.32 | 28.76 | 26.75 | 2.01
[5 empty] | 2023-09-11 12:17 | 6007.668 | 149.7963 | 42.33218 | 0.2381489 | 14.91667 | 895 | 40.32 | 28.76 | 26.84 | 1.92
[5 empty] | 2023-09-11 12:17 | 6002.098 | 153.8237 | 42.36111 | 0.2447786 | 15 | 900 | 40.32 | 28.76 | 26.75 | 2.01
[5 empty] | 2023-09-11 12:17 | 5996.528 | 150.4927 | 42.36835 | 0.2397005 | 15.08333 | 905 | 40.32 | 28.76 | 26.75 | 2.01
[5 empty] | 2023-09-11 12:17 | 6004.883 | 152.2987 | 42.36835 | 0.2422396 | 15.16667 | 910 | 40.32 | 28.76 | 26.75 | 2.01
[5 empty] | 2023-09-11 12:17 | 6002.098 | 152.5827 | 42.39728 | 0.2428038 | 15.25 | 915 | 40.32 | 28.76 | 26.75 | 2.01
[5 empty] | 2023-09-11 12:17 | 5993.345 | 152.1831 | 42.41537 | 0.2425217 | 15.33333 | 920 | 40.32 | 28.76 | 26.75 | 2.01
[5 empty] | 2023-09-11 12:17 | 6002.496 | 151.4403 | 42.42983 | 0.24097 | 15.41667 | 925 | 40.43 | 28.76 | 26.75 | 2.01
[5 empty] | 2023-09-11 12:17 | 6008.861 | 154.0858 | 42.4443 | 0.2449197 | 15.5 | 930 | 40.43 | 28.76 | 26.75 | 2.01
[5 empty] | 2023-09-11 12:17 | 6005.679 | 150.7224 | 42.47324 | 0.2397005 | 15.58333 | 935 | 40.43 | 28.76 | 26.75 | 2.01
[5 empty] | 2023-09-11 12:17 | 5998.119 | 152.4815 | 42.49494 | 0.2428038 | 15.66667 | 940 | 40.43 | 28.76 | 26.75 | 2.01
[5 empty] | 2023-09-11 12:17 | 6001.302 | 154.3351 | 42.50579 | 0.245625 | 15.75 | 945 | 40.43 | 28.76 | 26.75 | 2.01
[5 empty] | 2023-09-11 12:18 | 6002.894 | 154.0214 | 42.52387 | 0.2450608 | 15.83333 | 950 | 40.75 | 28.76 | 26.75 | 2.01
[5 empty] | 2023-09-11 12:18 | 5997.721 | 151.5856 | 42.53473 | 0.2413932 | 15.91667 | 955 | 40.86 | 28.76 | 26.75 | 2.01
[5 empty] | 2023-09-11 12:18 | 6004.883 | 152.5648 | 42.53111 | 0.2426628 | 16 | 960 | 40.54 | 28.76 | 26.75 | 2.01
[5 empty] | 2023-09-11 12:18 | 6003.292 | 154.7409 | 42.54196 | 0.2461892 | 16.08333 | 965 | 40.65 | 28.76 | 26.75 | 2.01
[5 empty] | 2023-09-11 12:18 | 5998.119 | 152.6587 | 42.56004 | 0.2430859 | 16.16667 | 970 | 40.54 | 28.76 | 26.75 | 2.01
[5 empty] | 2023-09-11 12:18 | 6004.485 | 153.4415 | 42.58536 | 0.2440733 | 16.25 | 975 | 40.54 | 28.67 | 26.75 | 1.92
[5 empty] | 2023-09-11 12:18 | 6004.485 | 154.8604 | 42.59983 | 0.2463303 | 16.33333 | 980 | 40.54 | 28.76 | 26.75 | 2.01
[5 empty] | 2023-09-11 12:18 | 6004.087 | 150.6824 | 42.63238 | 0.2397005 | 16.41667 | 985 | 40.54 | 28.76 | 26.75 | 2.01
[5 empty] | 2023-09-11 12:18 | 5995.334 | 151.968 | 42.65046 | 0.2420985 | 16.5 | 990 | 40.86 | 28.76 | 26.75 | 2.01
[5 empty] | 2023-09-11 12:18 | 6002.496 | 153.036 | 42.66855 | 0.2435091 | 16.58333 | 995 | 40.54 | 28.76 | 26.75 | 2.01
[5 empty] | 2023-09-11 12:18 | 6005.679 | 153.1172 | 42.6794 | 0.2435091 | 16.66667 | 1000 | 40.54 | 28.76 | 26.75 | 2.01
[5 empty] | 2023-09-11 12:18 | 5997.721 | 153.9773 | 42.68663 | 0.2452018 | 16.75 | 1005 | 40.65 | 28.67 | 26.75 | 1.92
[5 empty] | 2023-09-11 12:19 | 5998.915 | 154.0079 | 42.69025 | 0.2452018 | 16.83333 | 1010 | 40.65 | 28.76 | 26.66 | 2.1
[5 empty] | 2023-09-11 12:19 | 6002.894 | 153.7554 | 42.71918 | 0.2446375 | 16.91667 | 1015 | 40.65 | 28.67 | 26.66 | 2.01
[5 empty] | 2023-09-11 12:19 | 5999.71 | 153.5853 | 42.71195 | 0.2444965 | 17 | 1020 | 40.65 | 28.67 | 26.66 | 2.01
[5 empty] | 2023-09-11 12:19 | 6001.302 | 154.601 | 42.74812 | 0.2460482 | 17.08333 | 1025 | 40.65 | 28.67 | 26.66 | 2.01
[5 empty] | 2023-09-11 12:19 | 6003.689 | 155.1058 | 42.7662 | 0.2467535 | 17.16667 | 1030 | 40.65 | 28.67 | 26.66 | 2.01
[5 empty] | 2023-09-11 12:19 | 6011.646 | 154.9563 | 42.77705 | 0.2461892 | 17.25 | 1035 | 40.65 | 28.67 | 26.66 | 2.01
[5 empty] | 2023-09-11 12:19 | 5998.915 | 151.4386 | 42.78791 | 0.2411111 | 17.33333 | 1040 | 40.97 | 28.67 | 26.66 | 2.01
[5 empty] | 2023-09-11 12:19 | 6004.087 | 158.0423 | 42.79514 | 0.2514084 | 17.41667 | 1045 | 40.75 | 28.67 | 26.66 | 2.01
[5 empty] | 2023-09-11 12:19 | 6002.496 | 157.6458 | 42.81684 | 0.2508442 | 17.5 | 1050 | 40.75 | 28.67 | 26.66 | 2.01
[5 empty] | 2023-09-11 12:19 | 5999.313 | 156.056 | 42.81684 | 0.2484461 | 17.58333 | 1055 | 41.19 | 28.67 | 26.66 | 2.01
[5 empty] | 2023-09-11 12:19 | 6000.904 | 154.9453 | 42.82407 | 0.2466124 | 17.66667 | 1060 | 40.86 | 28.67 | 26.66 | 2.01
[5 empty] | 2023-09-11 12:19 | 6004.883 | 157.3538 | 42.82407 | 0.2502799 | 17.75 | 1065 | 40.75 | 28.67 | 26.66 | 2.01
[5 empty] | 2023-09-11 12:20 | 6004.485 | 154.7717 | 42.84939 | 0.2461892 | 17.83333 | 1070 | 40.86 | 28.67 | 26.66 | 2.01
[5 empty] | 2023-09-11 12:20 | 6000.506 | 154.6691 | 42.86748 | 0.2461892 | 17.91667 | 1075 | 41.08 | 28.67 | 26.66 | 2.01
[5 empty] | 2023-09-11 12:20 | 6000.108 | 155.545 | 42.88556 | 0.2475998 | 18 | 1080 | 40.86 | 28.67 | 26.66 | 2.01
[5 empty] | 2023-09-11 12:20 | 6005.679 | 157.6408 | 42.89642 | 0.2507031 | 18.08333 | 1085 | 40.97 | 28.67 | 26.66 | 2.01
[5 empty] | 2023-09-11 12:20 | 6003.292 | 157.4008 | 42.90726 | 0.250421 | 18.16667 | 1090 | 40.86 | 28.67 | 26.66 | 2.01
[5 empty] | 2023-09-11 12:20 | 6000.904 | 156.4519 | 42.92173 | 0.2490104 | 18.25 | 1095 | 40.86 | 28.67 | 26.66 | 2.01
[5 empty] | 2023-09-11 12:20 | 6005.679 | 157.6408 | 42.93982 | 0.2507031 | 18.33333 | 1100 | 40.97 | 28.67 | 26.66 | 2.01
[5 empty] | 2023-09-11 12:20 | 6006.872 | 159.0028 | 42.94705 | 0.252819 | 18.41667 | 1105 | 40.86 | 28.67 | 26.57 | 2.1
[5 empty] | 2023-09-11 12:20 | 6001.7 | 157.8909 | 42.94705 | 0.2512673 | 18.5 | 1110 | 40.75 | 28.67 | 26.66 | 2.01
[5 empty] | 2023-09-11 12:20 | 6007.27 | 155.8194 | 42.9579 | 0.2477409 | 18.58333 | 1115 | 41.3 | 28.67 | 26.66 | 2.01
[5 empty] | 2023-09-11 12:20 | 6003.689 | 157.7659 | 42.9579 | 0.2509852 | 18.66667 | 1120 | 40.86 | 28.67 | 26.57 | 2.1
[5 empty] | 2023-09-11 12:20 | 6003.689 | 156.4359 | 42.96513 | 0.2488694 | 18.75 | 1125 | 40.86 | 28.67 | 26.57 | 2.1
[5 empty] | 2023-09-11 12:21 | 5998.915 | 154.9825 | 42.99768 | 0.2467535 | 18.83333 | 1130 | 40.97 | 28.58 | 26.57 | 2.01
[5 empty] | 2023-09-11 12:21 | 6006.872 | 156.7849 | 43.00492 | 0.2492925 | 18.91667 | 1135 | 40.86 | 28.67 | 26.57 | 2.1
[5 empty] | 2023-09-11 12:21 | 6004.087 | 156.3575 | 42.99768 | 0.2487283 | 19 | 1140 | 40.86 | 28.58 | 26.57 | 2.01
[5 empty] | 2023-09-11 12:21 | 5998.119 | 156.7336 | 43.01577 | 0.2495747 | 19.08333 | 1145 | 40.97 | 28.67 | 26.57 | 2.1
[5 empty] | 2023-09-11 12:21 | 6003.292 | 158.1987 | 43.02662 | 0.2516905 | 19.16667 | 1150 | 41.08 | 28.67 | 26.57 | 2.1
[5 empty] | 2023-09-11 12:21 | 6007.27 | 159.5457 | 43.03385 | 0.2536654 | 19.25 | 1155 | 40.97 | 28.67 | 26.57 | 2.1
[5 empty] | 2023-09-11 12:21 | 6000.904 | 158.0472 | 43.05194 | 0.2515495 | 19.33333 | 1160 | 41.08 | 28.58 | 26.57 | 2.01
[5 empty] | 2023-09-11 12:21 | 5997.721 | 158.4062 | 43.05555 | 0.2522547 | 19.41667 | 1165 | 40.86 | 28.67 | 26.57 | 2.1
[5 empty] | 2023-09-11 12:21 | 6004.485 | 157.2547 | 43.05917 | 0.2501389 | 19.5 | 1170 | 40.97 | 28.58 | 26.57 | 2.01
[5 empty] | 2023-09-11 12:21 | 6006.872 | 157.9382 | 43.04832 | 0.2511263 | 19.58333 | 1175 | 40.97 | 28.67 | 26.57 | 2.1
[5 empty] | 2023-09-11 12:21 | 5999.313 | 156.5876 | 43.06640625 | 0.2492925 | 19.66667 | 1180 | 40.97 | 28.58 | 26.57 | 2.01
[5 empty] | 2023-09-11 12:22 | 6001.7 | 156.384 | 43.07364 | 0.2488694 | 19.75 | 1185 | 41.19 | 28.58 | 26.57 | 2.01
[5 empty] | 2023-09-11 12:22 | 6004.485 | 156.3679 | 43.08088 | 0.2487283 | 19.83333 | 1190 | 40.97 | 28.58 | 26.57 | 2.01
[5 empty] | 2023-09-11 12:22 | 5997.324 | 154.7642 | 43.09534 | 0.2464713 | 19.91667 | 1195 | 40.97 | 28.58 | 26.57 | 2.01
[5 empty] | 2023-09-11 12:22 | 6002.496 | 158.0891 | 43.10981 | 0.2515495 | 20 | 1200 | 40.97 | 28.67 | 26.57 | 2.1
[5 empty] | 2023-09-11 12:22 | 6001.7 | 160.4614 | 43.12428 | 0.255358 | 20.08333 | 1205 | 41.52 | 28.58 | 26.57 | 2.01
[5 empty] | 2023-09-11 12:22 | 6007.668 | 157.6042 | 43.13874 | 0.250562 | 20.16667 | 1210 | 41.19 | 28.58 | 26.57 | 2.01
[5 empty] | 2023-09-11 12:22 | 5998.915 | 158.7036 | 43.14236 | 0.2526779 | 20.25 | 1215 | 40.97 | 28.58 | 26.48 | 2.1
[5 empty] | 2023-09-11 12:22 | 6002.098 | 157.8127 | 43.16045 | 0.2511263 | 20.33333 | 1220 | 40.97 | 28.58 | 26.48 | 2.1
[5 empty] | 2023-09-11 12:22 | 6008.463 | 158.335 | 43.1713 | 0.2516905 | 20.41667 | 1225 | 41.08 | 28.58 | 26.48 | 2.1
[5 empty] | 2023-09-11 12:22 | 5997.324 | 159.0158 | 43.15683 | 0.2532422 | 20.5 | 1230 | 41.19 | 28.58 | 26.48 | 2.1
[5 empty] | 2023-09-11 12:22 | 6000.506 | 160.1636 | 43.17492 | 0.2549349 | 20.58333 | 1235 | 40.97 | 28.58 | 26.48 | 2.1
[5 empty] | 2023-09-11 12:22 | 6006.872 | 156.6075 | 43.18938 | 0.2490104 | 20.66667 | 1240 | 41.08 | 28.58 | 26.48 | 2.1
[5 empty] | 2023-09-11 12:23 | 6005.679 | 158.9712 | 43.20023 | 0.252819 | 20.75 | 1245 | 41.08 | 28.49 | 26.48 | 2.01
[5 empty] | 2023-09-11 12:23 | 5997.324 | 156.7129 | 43.19662 | 0.2495747 | 20.83333 | 1250 | 41.08 | 28.58 | 26.48 | 2.1
[5 empty] | 2023-09-11 12:23 | 6001.7 | 156.1181 | 43.20385 | 0.2484461 | 20.91667 | 1255 | 41.41 | 28.49 | 26.48 | 2.01
[5 empty] | 2023-09-11 12:23 | 6005.679 | 161.2773 | 43.20747 | 0.2564865 | 21 | 1260 | 41.08 | 28.58 | 26.48 | 2.1
[5 empty] | 2023-09-11 12:23 | 5998.119 | 160.0113 | 43.21108 | 0.2547938 | 21.08333 | 1265 | 41.08 | 28.58 | 26.48 | 2.1
[5 empty] | 2023-09-11 12:23 | 6003.689 | 159.3619 | 43.2147 | 0.2535243 | 21.16667 | 1270 | 41.08 | 28.58 | 26.48 | 2.1
[5 empty] | 2023-09-11 12:23 | 6007.27 | 158.9246 | 43.2147 | 0.2526779 | 21.25 | 1275 | 41.08 | 28.58 | 26.48 | 2.1
[5 empty] | 2023-09-11 12:23 | 5998.915 | 159.2352 | 43.23278 | 0.2535243 | 21.33333 | 1280 | 41.19 | 28.49 | 26.48 | 2.01
[5 empty] | 2023-09-11 12:23 | 5998.915 | 156.0456 | 43.25449 | 0.2484461 | 21.41667 | 1285 | 41.08 | 28.49 | 26.39 | 2.1
[5 empty] | 2023-09-11 12:23 | 6006.077 | 158.8044 | 43.2581 | 0.2525369 | 21.5 | 1290 | 41.08 | 28.49 | 26.48 | 2.01
[5 empty] | 2023-09-11 12:23 | 6008.463 | 161.8845 | 43.27257 | 0.2573329 | 21.58333 | 1295 | 41.08 | 28.49 | 26.48 | 2.01
[5 empty] | 2023-09-11 12:23 | 5999.313 | 158.0053 | 43.28342 | 0.2515495 | 21.66667 | 1300 | 41.08 | 28.49 | 26.39 | 2.1
[5 empty] | 2023-09-11 12:24 | 5998.517 | 158.5159 | 43.29065 | 0.2523958 | 21.75 | 1305 | 41.08 | 28.49 | 26.39 | 2.1
[5 empty] | 2023-09-11 12:24 | 6008.463 | 158.1575 | 43.29065 | 0.2514084 | 21.83333 | 1310 | 41.08 | 28.49 | 26.39 | 2.1
[5 empty] | 2023-09-11 12:24 | 5995.732 | 160.1247 | 43.29427 | 0.2550759 | 21.91667 | 1315 | 41.41 | 28.49 | 26.39 | 2.1
[5 empty] | 2023-09-11 12:24 | 5998.119 | 156.8222 | 43.30151 | 0.2497157 | 22 | 1320 | 41.19 | 28.49 | 26.39 | 2.1
[5 empty] | 2023-09-11 12:24 | 6003.689 | 159.8052 | 43.31598 | 0.2542296 | 22.08333 | 1325 | 41.19 | 28.49 | 26.39 | 2.1
[5 empty] | 2023-09-11 12:24 | 6006.077 | 160.2236 | 43.31236 | 0.2547938 | 22.16667 | 1330 | 41.19 | 28.49 | 26.39 | 2.1
[5 empty] | 2023-09-11 12:24 | 5998.517 | 159.3132 | 43.30512 | 0.2536654 | 22.25 | 1335 | 41.08 | 28.49 | 26.39 | 2.1
[5 empty] | 2023-09-11 12:24 | 5998.119 | 159.214 | 43.31236 | 0.2535243 | 22.33333 | 1340 | 41.3 | 28.49 | 26.39 | 2.1
[5 empty] | 2023-09-11 12:24 | 6008.463 | 160.021 | 43.30874 | 0.2543706 | 22.41667 | 1345 | 41.19 | 28.49 | 26.39 | 2.1
[5 empty] | 2023-09-11 12:24 | 6001.7 | 157.0931 | 43.32682 | 0.2499978 | 22.5 | 1350 | 41.19 | 28.49 | 26.39 | 2.1
[5 empty] | 2023-09-11 12:24 | 5995.334 | 158.8745 | 43.33406 | 0.2531011 | 22.58333 | 1355 | 41.19 | 28.49 | 26.39 | 2.1
[5 empty] | 2023-09-11 12:24 | 6007.668 | 160.7984 | 43.33406 | 0.2556402 | 22.66667 | 1360 | 41.3 | 28.49 | 26.39 | 2.1
[5 empty] | 2023-09-11 12:25 | 6000.506 | 156.6188 | 43.33406 | 0.2492925 | 22.75 | 1365 | 41.19 | 28.49 | 26.39 | 2.1
[5 empty] | 2023-09-11 12:25 | 6004.087 | 156.9782 | 43.31598 | 0.2497157 | 22.83333 | 1370 | 41.19 | 28.49 | 26.39 | 2.1
[5 empty] | 2023-09-11 12:25 | 5998.517 | 158.7816 | 43.31236 | 0.252819 | 22.91667 | 1375 | 41.19 | 28.49 | 26.3 | 2.19
[5 empty] | 2023-09-11 12:25 | 6007.668 | 163.9038 | 43.31959 | 0.2605772 | 23 | 1380 | 41.19 | 28.39 | 26.3 | 2.09
[5 empty] | 2023-09-11 12:25 | 6002.098 | 164.1064 | 43.34129 | 0.2611415 | 23.08333 | 1385 | 41.19 | 28.39 | 26.3 | 2.09
[5 empty] | 2023-09-11 12:25 | 5999.313 | 160.6633 | 43.35576 | 0.2557812 | 23.16667 | 1390 | 41.19 | 28.49 | 26.3 | 2.19
[5 empty] | 2023-09-11 12:25 | 6002.098 | 161.979 | 43.35214 | 0.2577561 | 23.25 | 1395 | 41.19 | 28.39 | 26.3 | 2.09
[5 empty] | 2023-09-11 12:25 | 6005.281 | 161.2666 | 43.359375 | 0.2564865 | 23.33333 | 1400 | 41.19 | 28.49 | 26.3 | 2.19
[5 empty] | 2023-09-11 12:25 | 6000.506 | 160.5181 | 43.359375 | 0.2554991 | 23.41667 | 1405 | 41.3 | 28.39 | 26.3 | 2.09
[5 empty] | 2023-09-11 12:25 | 6005.281 | 162.1535 | 43.359375 | 0.2578971 | 23.5 | 1410 | 41.3 | 28.39 | 26.3 | 2.09
[5 empty] | 2023-09-11 12:25 | 6004.485 | 163.7283 | 43.34491 | 0.2604362 | 23.58333 | 1415 | 41.19 | 28.39 | 26.3 | 2.09
[5 empty] | 2023-09-11 12:25 | 5999.71 | 163.1551 | 43.34852 | 0.2597309 | 23.66667 | 1420 | 41.19 | 28.39 | 26.3 | 2.09
[5 empty] | 2023-09-11 12:26 | 5998.119 | 161.6944 | 43.35214 | 0.2574739 | 23.75 | 1425 | 41.19 | 28.39 | 26.3 | 2.09
[5 empty] | 2023-09-11 12:26 | 6006.474 | 159.5245 | 43.33406 | 0.2536654 | 23.83333 | 1430 | 41.41 | 28.39 | 26.3 | 2.09
[5 empty] | 2023-09-11 12:26 | 6001.7 | 159.8409 | 43.33044 | 0.2543706 | 23.91667 | 1435 | 41.19 | 28.39 | 26.3 | 2.09
[5 empty] | 2023-09-11 12:26 | 6000.108 | 158.9124 | 43.31598 | 0.2529601 | 24 | 1440 | 41.19 | 28.39 | 26.3 | 2.09
[5 empty] | 2023-09-11 12:26 | 5996.528 | 159.8803 | 43.33406 | 0.2546527 | 24.08333 | 1445 | 41.19 | 28.39 | 26.3 | 2.09
[5 empty] | 2023-09-11 12:26 | 6004.883 | 160.4578 | 43.34129 | 0.255217 | 24.16667 | 1450 | 41.19 | 28.39 | 26.3 | 2.09
[5 empty] | 2023-09-11 12:26 | 6001.302 | 162.1348 | 43.359375 | 0.2580382 | 24.25 | 1455 | 41.19 | 28.39 | 26.3 | 2.09
[5 empty] | 2023-09-11 12:26 | 5997.324 | 161.4073 | 43.37384 | 0.2570508 | 24.33333 | 1460 | 41.19 | 28.39 | 26.3 | 2.09
[5 empty] | 2023-09-11 12:26 | 6008.066 | 160.8978 | 43.37023 | 0.2557812 | 24.41667 | 1465 | 41.19 | 28.39 | 26.3 | 2.09
[5 empty] | 2023-09-11 12:26 | 6000.506 | 160.9612 | 43.37023 | 0.2562044 | 24.5 | 1470 | 41.19 | 28.39 | 26.21 | 2.18
[5 empty] | 2023-09-11 12:26 | 5998.915 | 159.5009 | 43.36661 | 0.2539475 | 24.58333 | 1475 | 41.19 | 28.39 | 26.21 | 2.18
[5 empty] | 2023-09-11 12:26 | 6002.098 | 163.3086 | 43.35214 | 0.2598719 | 24.66667 | 1480 | 41.3 | 28.39 | 26.21 | 2.18
[5 empty] | 2023-09-11 12:27 | 6005.679 | 160.7451 | 43.34491 | 0.2556402 | 24.75 | 1485 | 41.3 | 28.39 | 26.21 | 2.18
[5 empty] | 2023-09-11 12:27 | 6002.894 | 163.0643 | 43.34491 | 0.2594488 | 24.83333 | 1490 | 41.19 | 28.39 | 26.21 | 2.18
[5 empty] | 2023-09-11 12:27 | 6003.292 | 160.3266 | 43.35214 | 0.2550759 | 24.91667 | 1495 | 41.19 | 28.39 | 26.21 | 2.18
[5 empty] | 2023-09-11 12:27 | 6004.485 | 162.8415 | 43.34852 | 0.2590256 | 25 | 1500 | 41.19 | 28.39 | 26.21 | 2.18
[5 empty] | 2023-09-11 12:27 | 6002.894 | 164.4828 | 43.34852 | 0.2617057 | 25.08333 | 1505 | 41.19 | 28.39 | 26.21 | 2.18
[5 empty] | 2023-09-11 12:27 | 5997.324 | 163.4445 | 43.34129 | 0.2602951 | 25.16667 | 1510 | 41.19 | 28.39 | 26.21 | 2.18
[5 empty] | 2023-09-11 12:27 | 5999.71 | 161.3829 | 43.36299 | 0.2569097 | 25.25 | 1515 | 41.19 | 28.3 | 26.21 | 2.09
[5 empty] | 2023-09-11 12:27 | 6006.077 | 165.8119 | 43.3847 | 0.2636805 | 25.33333 | 1520 | 41.3 | 28.3 | 26.21 | 2.09
[5 empty] | 2023-09-11 12:27 | 5996.926 | 163.0793 | 43.37023 | 0.2597309 | 25.41667 | 1525 | 41.19 | 28.3 | 26.21 | 2.09
[5 empty] | 2023-09-11 12:27 | 5999.313 | 164.1189 | 43.36661 | 0.2612825 | 25.5 | 1530 | 41.3 | 28.3 | 26.21 | 2.09
[5 empty] | 2023-09-11 12:27 | 6005.679 | 164.7365 | 43.38108 | 0.2619878 | 25.58333 | 1535 | 41.19 | 28.3 | 26.21 | 2.09
[5 empty] | 2023-09-11 12:27 | 6001.7 | 164.3615 | 43.38831 | 0.2615647 | 25.66667 | 1540 | 41.52 | 28.39 | 26.21 | 2.18
[5 empty] | 2023-09-11 12:28 | 6001.7 | 163.1205 | 43.39193 | 0.2595898 | 25.75 | 1545 | 41.19 | 28.3 | 26.21 | 2.09
[5 empty] | 2023-09-11 12:28 | 6010.453 | 167.353 | 43.40639 | 0.2659375 | 25.83333 | 1550 | 41.19 | 28.39 | 26.21 | 2.18
[5 empty] | 2023-09-11 12:28 | 6004.087 | 165.4909 | 43.40639 | 0.2632574 | 25.91667 | 1555 | 41.3 | 28.3 | 26.21 | 2.09
[5 empty] | 2023-09-11 12:28 | 5996.13 | 163.7661 | 43.37384 | 0.2608594 | 26 | 1560 | 41.41 | 28.3 | 26.21 | 2.09
[5 empty] | 2023-09-11 12:28 | 5998.915 | 162.0703 | 43.35576 | 0.2580382 | 26.08333 | 1565 | 41.19 | 28.3 | 26.21 | 2.09
[5 empty] | 2023-09-11 12:28 | 6002.098 | 165.8793 | 43.36299 | 0.2639627 | 26.16667 | 1570 | 41.19 | 28.3 | 26.12 | 2.18
[5 empty] | 2023-09-11 12:28 | 6007.668 | 165.7671 | 43.37746 | 0.2635395 | 26.25 | 1575 | 41.19 | 28.39 | 26.21 | 2.18
[5 empty] | 2023-09-11 12:28 | 5999.71 | 166.9653 | 43.37384 | 0.2657964 | 26.33333 | 1580 | 41.19 | 28.3 | 26.12 | 2.18
[5 empty] | 2023-09-11 12:28 | 6004.883 | 167.5526 | 43.39554 | 0.2665017 | 26.41667 | 1585 | 41.19 | 28.3 | 26.21 | 2.09
[5 empty] | 2023-09-11 12:28 | 6005.281 | 165.0804 | 43.38108 | 0.2625521 | 26.5 | 1590 | 41.19 | 28.3 | 26.12 | 2.18
[5 empty] | 2023-09-11 12:28 | 5996.528 | 164.6626 | 43.39193 | 0.2622699 | 26.58333 | 1595 | 41.41 | 28.3 | 26.12 | 2.18
[5 empty] | 2023-09-11 12:28 | 5996.926 | 163.8765 | 43.41001 | 0.2610004 | 26.66667 | 1600 | 41.3 | 28.3 | 26.12 | 2.18
[5 empty] | 2023-09-11 12:29 | 6004.883 | 163.9165 | 43.4281 | 0.2607183 | 26.75 | 1605 | 41.19 | 28.3 | 26.12 | 2.18
[5 empty] | 2023-09-11 12:29 | 6006.872 | 165.8338 | 43.43533 | 0.2636805 | 26.83333 | 1610 | 41.63 | 28.3 | 26.12 | 2.18
[5 empty] | 2023-09-11 12:29 | 6000.506 | 163.7971 | 43.43895 | 0.2607183 | 26.91667 | 1615 | 41.3 | 28.3 | 26.12 | 2.18
[5 empty] | 2023-09-11 12:29 | 6001.7 | 162.5001 | 43.45341 | 0.2586024 | 27 | 1620 | 41.3 | 28.3 | 26.12 | 2.18
[5 empty] | 2023-09-11 12:29 | 6005.281 | 164.0161 | 43.46426 | 0.2608594 | 27.08333 | 1625 | 41.19 | 28.3 | 26.12 | 2.18
[5 empty] | 2023-09-11 12:29 | 6002.098 | 167.3863 | 43.45703125 | 0.2663607 | 27.16667 | 1630 | 41.19 | 28.3 | 26.12 | 2.18
[5 empty] | 2023-09-11 12:29 | 6006.872 | 163.3498 | 43.46788 | 0.2597309 | 27.25 | 1635 | 41.41 | 28.3 | 26.12 | 2.18
[5 empty] | 2023-09-11 12:29 | 6010.851 | 167.009 | 43.46788 | 0.2653733 | 27.33333 | 1640 | 41.41 | 28.3 | 26.12 | 2.18
[5 empty] | 2023-09-11 12:29 | 6003.689 | 163.6179 | 43.48597 | 0.2602951 | 27.41667 | 1645 | 41.19 | 28.3 | 26.12 | 2.18
[5 empty] | 2023-09-11 12:29 | 5995.732 | 163.8438 | 43.47873 | 0.2610004 | 27.5 | 1650 | 41.3 | 28.3 | 26.12 | 2.18
[5 empty] | 2023-09-11 12:29 | 6004.087 | 166.821 | 43.47873 | 0.2653733 | 27.58333 | 1655 | 41.19 | 28.3 | 26.12 | 2.18
[5 empty] | 2023-09-11 12:30 | 6003.292 | 165.9123 | 43.47512 | 0.2639627 | 27.66667 | 1660 | 41.41 | 28.3 | 26.12 | 2.18
[5 empty] | 2023-09-11 12:30 | 5999.71 | 165.1045 | 43.48959 | 0.2628342 | 27.75 | 1665 | 41.3 | 28.3 | 26.12 | 2.18
[5 empty] | 2023-09-11 12:30 | 6000.108 | 164.9382 | 43.49682 | 0.2625521 | 27.83333 | 1670 | 41.3 | 28.21 | 26.12 | 2.09
[5 empty] | 2023-09-11 12:30 | 6005.679 | 167.4861 | 43.4932 | 0.2663607 | 27.91667 | 1675 | 41.41 | 28.21 | 26.12 | 2.09
[5 empty] | 2023-09-11 12:30 | 6002.098 | 165.3474 | 43.50043 | 0.2631163 | 28 | 1680 | 41.3 | 28.3 | 26.12 | 2.18
[5 empty] | 2023-09-11 12:30 | 5993.345 | 166.6111 | 43.4932 | 0.2655143 | 28.08333 | 1685 | 41.63 | 28.3 | 26.12 | 2.18
[5 empty] | 2023-09-11 12:30 | 6004.883 | 166.3997 | 43.50405 | 0.264668 | 28.16667 | 1690 | 41.3 | 28.21 | 26.03 | 2.18
[5 empty] | 2023-09-11 12:30 | 6003.689 | 164.3273 | 43.49682 | 0.2614236 | 28.25 | 1695 | 41.3 | 28.21 | 26.03 | 2.18
[5 empty] | 2023-09-11 12:30 | 5999.71 | 165.3703 | 43.50767 | 0.2632574 | 28.33333 | 1700 | 41.3 | 28.3 | 26.03 | 2.27
[5 empty] | 2023-09-11 12:30 | 5995.334 | 167.8175 | 43.5149 | 0.2673481 | 28.41667 | 1705 | 41.41 | 28.21 | 26.03 | 2.18
[5 empty] | 2023-09-11 12:30 | 6009.657 | 167.8634 | 43.50767 | 0.2667838 | 28.5 | 1710 | 41.3 | 28.21 | 26.03 | 2.18
[5 empty] | 2023-09-11 12:30 | 5999.71 | 166.6994 | 43.51129 | 0.2653733 | 28.58333 | 1715 | 41.3 | 28.21 | 26.03 | 2.18
[5 empty] | 2023-09-11 12:31 | 5998.517 | 166.7549 | 43.50767 | 0.2655143 | 28.66667 | 1720 | 41.52 | 28.21 | 26.03 | 2.18
[5 empty] | 2023-09-11 12:31 | 6009.259 | 168.1185 | 43.52213 | 0.267207 | 28.75 | 1725 | 41.41 | 28.21 | 26.03 | 2.18
[5 empty] | 2023-09-11 12:31 | 6000.108 | 170.0778 | 43.5366 | 0.2707335 | 28.83333 | 1730 | 41.41 | 28.21 | 26.03 | 2.18
[5 empty] | 2023-09-11 12:31 | 5998.517 | 167.4636 | 43.55107 | 0.2666428 | 28.91667 | 1735 | 41.3 | 28.21 | 26.03 | 2.18
[5 empty] | 2023-09-11 12:31 | 6000.108 | 166.7105 | 43.56916 | 0.2653733 | 29 | 1740 | 41.63 | 28.21 | 26.03 | 2.18
[5 empty] | 2023-09-11 12:31 | 6007.668 | 169.5823 | 43.58001 | 0.269605 | 29.08333 | 1745 | 41.3 | 28.21 | 26.03 | 2.18
[5 empty] | 2023-09-11 12:31 | 5999.71 | 165.2817 | 43.57639 | 0.2631163 | 29.16667 | 1750 | 41.41 | 28.21 | 26.03 | 2.18
[5 empty] | 2023-09-11 12:31 | 6002.496 | 167.0428 | 43.58001 | 0.2657964 | 29.25 | 1755 | 41.41 | 28.21 | 26.03 | 2.18
[5 empty] | 2023-09-11 12:31 | 6006.474 | 170.5244 | 43.59085 | 0.2711567 | 29.33333 | 1760 | 41.52 | 28.21 | 26.03 | 2.18
[5 empty] | 2023-09-11 12:31 | 6001.302 | 168.0731 | 43.60894 | 0.2674891 | 29.41667 | 1765 | 41.41 | 28.21 | 26.03 | 2.18
[5 empty] | 2023-09-11 12:31 | 5999.71 | 164.0412 | 43.61618 | 0.2611415 | 29.5 | 1770 | 41.63 | 28.21 | 26.03 | 2.18
[5 empty] | 2023-09-11 12:31 | 6004.883 | 171.0114 | 43.63788 | 0.272003 | 29.58333 | 1775 | 41.41 | 28.21 | 26.03 | 2.18
[5 empty] | 2023-09-11 12:32 | 6006.077 | 169.4487 | 43.63426 | 0.269464 | 29.66667 | 1780 | 41.52 | 28.21 | 26.03 | 2.18
[5 empty] | 2023-09-11 12:32 | 6001.302 | 171.4412 | 43.63788 | 0.2728494 | 29.75 | 1785 | 41.41 | 28.21 | 26.03 | 2.18
[5 empty] | 2023-09-11 12:32 | 5998.517 | 168.2609 | 43.64873 | 0.2679123 | 29.83333 | 1790 | 41.52 | 28.21 | 26.03 | 2.18
[5 empty] | 2023-09-11 12:32 | 6010.055 | 170.0048 | 43.65596 | 0.2701693 | 29.91667 | 1795 | 41.41 | 28.21 | 26.03 | 2.18
[5 empty] | 2023-09-11 12:32 | 5998.517 | 168.7039 | 43.63788 | 0.2686176 | 30 | 1800 | 41.41 | 28.21 | 26.03 | 2.18
[5 empty] | 2023-09-11 12:32 | 5996.13 | 168.1054 | 43.63064 | 0.2677713 | 30.08333 | 1805 | 41.41 | 28.21 | 26.03 | 2.18
[5 empty] | 2023-09-11 12:32 | 5999.313 | 169.1693 | 43.63426 | 0.2693229 | 30.16667 | 1810 | 41.41 | 28.21 | 26.03 | 2.18
[5 empty] | 2023-09-11 12:32 | 6007.27 | 166.2884 | 43.63426 | 0.2643858 | 30.25 | 1815 | 41.74 | 28.21 | 26.03 | 2.18
[5 empty] | 2023-09-11 12:32 | 6002.894 | 163.5076 | 43.65596 | 0.2601541 | 30.33333 | 1820 | 41.52 | 28.21 | 25.94 | 2.27
[5 empty] | 2023-09-11 12:32 | 6002.098 | 166.3225 | 43.66681 | 0.264668 | 30.41667 | 1825 | 41.41 | 28.12 | 25.94 | 2.18
[5 empty] | 2023-09-11 12:32 | 6009.657 | 168.0409 | 43.67767 | 0.267066 | 30.5 | 1830 | 41.41 | 28.21 | 25.94 | 2.27
[5 empty] | 2023-09-11 12:32 | 6004.485 | 169.7585 | 43.67043 | 0.2700282 | 30.58333 | 1835 | 41.41 | 28.21 | 25.94 | 2.27
[5 empty] | 2023-09-11 12:33 | 6000.506 | 161.4043 | 43.66681 | 0.2569097 | 30.66667 | 1840 | 41.52 | 28.12 | 25.94 | 2.18
[5 empty] | 2023-09-11 12:33 | 6002.894 | 161.5572 | 43.67405 | 0.2570508 | 30.75 | 1845 | 41.52 | 28.12 | 25.94 | 2.18
[5 empty] | 2023-09-11 12:33 | 6002.894 | 163.5076 | 43.67767 | 0.2601541 | 30.83333 | 1850 | 41.41 | 28.21 | 25.94 | 2.27
[5 empty] | 2023-09-11 12:33 | 6001.7 | 164.4501 | 43.67043 | 0.2617057 | 30.91667 | 1855 | 41.63 | 28.12 | 25.94 | 2.18
[5 empty] | 2023-09-11 12:33 | 5998.517 | 164.8944 | 43.67405 | 0.2625521 | 31 | 1860 | 41.52 | 28.12 | 25.94 | 2.18
[5 empty] | 2023-09-11 12:33 | 6006.872 | 167.6081 | 43.66681 | 0.2665017 | 31.08333 | 1865 | 41.52 | 28.12 | 25.94 | 2.18
[5 empty] | 2023-09-11 12:33 | 5999.71 | 165.902 | 43.67405 | 0.2641037 | 31.16667 | 1870 | 41.52 | 28.12 | 25.94 | 2.18
[5 empty] | 2023-09-11 12:33 | 6001.7 | 166.3115 | 43.67405 | 0.264668 | 31.25 | 1875 | 41.52 | 28.12 | 25.94 | 2.18
[5 empty] | 2023-09-11 12:33 | 6004.883 | 168.7055 | 43.67043 | 0.2683355 | 31.33333 | 1880 | 41.52 | 28.12 | 25.94 | 2.18
[5 empty] | 2023-09-11 12:33 | 6004.087 | 167.3531 | 43.65958 | 0.2662196 | 31.41667 | 1885 | 41.52 | 28.12 | 25.94 | 2.18
[5 empty] | 2023-09-11 12:33 | 6002.894 | 165.9013 | 43.65958 | 0.2639627 | 31.5 | 1890 | 41.52 | 28.12 | 25.94 | 2.18
[5 empty] | 2023-09-11 12:33 | 5999.71 | 168.1172 | 43.67043 | 0.2676302 | 31.58333 | 1895 | 41.52 | 28.12 | 25.94 | 2.18
[5 empty] | 2023-09-11 12:34 | 6006.474 | 165.6454 | 43.67405 | 0.2633984 | 31.66667 | 1900 | 41.41 | 28.12 | 25.94 | 2.18
[5 empty] | 2023-09-11 12:34 | 6001.7 | 165.1592 | 43.66681 | 0.2628342 | 31.75 | 1905 | 41.52 | 28.12 | 25.94 | 2.18
[5 empty] | 2023-09-11 12:34 | 5997.721 | 166.1127 | 43.6632 | 0.2645269 | 31.83333 | 1910 | 41.52 | 28.12 | 25.94 | 2.18
[5 empty] | 2023-09-11 12:34 | 6008.066 | 169.3274 | 43.66681 | 0.2691818 | 31.91667 | 1915 | 41.52 | 28.12 | 25.94 | 2.18
[5 empty] | 2023-09-11 12:34 | 6002.496 | 168.6385 | 43.67043 | 0.2683355 | 32 | 1920 | 41.52 | 28.12 | 25.94 | 2.18
[5 empty] | 2023-09-11 12:34 | 5998.915 | 166.9431 | 43.66681 | 0.2657964 | 32.08333 | 1925 | 41.85 | 28.12 | 25.94 | 2.18
[5 empty] | 2023-09-11 12:34 | 6000.904 | 169.2141 | 43.67767 | 0.2693229 | 32.16667 | 1930 | 41.52 | 28.12 | 25.94 | 2.18
[5 empty] | 2023-09-11 12:34 | 6006.077 | 169.8035 | 43.68128 | 0.2700282 | 32.25 | 1935 | 41.52 | 28.12 | 25.94 | 2.18
[5 empty] | 2023-09-11 12:34 | 6005.679 | 168.2844 | 43.68128 | 0.2676302 | 32.33333 | 1940 | 41.52 | 28.12 | 25.85 | 2.27
[5 empty] | 2023-09-11 12:34 | 5999.71 | 168.826 | 43.68128 | 0.2687587 | 32.41667 | 1945 | 41.85 | 28.12 | 25.85 | 2.27
[5 empty] | 2023-09-11 12:34 | 6010.453 | 168.5957 | 43.69213 | 0.2679123 | 32.5 | 1950 | 41.63 | 28.03 | 25.85 | 2.18
[5 empty] | 2023-09-11 12:34 | 6005.679 | 171.034 | 43.69213 | 0.272003 | 32.58333 | 1955 | 41.63 | 28.12 | 25.85 | 2.27
[5 empty] | 2023-09-11 12:35 | 6000.506 | 169.0257 | 43.6849 | 0.2690408 | 32.66667 | 1960 | 41.52 | 28.12 | 25.85 | 2.27
[5 empty] | 2023-09-11 12:35 | 6006.872 | 171.3341 | 43.68128 | 0.2724262 | 32.75 | 1965 | 41.52 | 28.12 | 25.85 | 2.27
[5 empty] | 2023-09-11 12:35 | 6008.066 | 170.6583 | 43.67043 | 0.2712977 | 32.83333 | 1970 | 41.52 | 28.03 | 25.85 | 2.18
[5 empty] | 2023-09-11 12:35 | 6003.689 | 168.8493 | 43.69213 | 0.2686176 | 32.91667 | 1975 | 41.96 | 28.03 | 25.85 | 2.18
[5 empty] | 2023-09-11 12:35 | 6007.27 | 172.4989 | 43.70298 | 0.27426 | 33 | 1980 | 41.52 | 28.03 | 25.85 | 2.18
[5 empty] | 2023-09-11 12:35 | 6001.302 | 170.2889 | 43.70298 | 0.2710156 | 33.08333 | 1985 | 41.52 | 28.03 | 25.85 | 2.18
[5 empty] | 2023-09-11 12:35 | 6011.249 | 170.8375 | 43.71745 | 0.2714388 | 33.16667 | 1990 | 41.74 | 28.12 | 25.85 | 2.27
[5 empty] | 2023-09-11 12:35 | 5997.324 | 171.0618 | 43.72468 | 0.2724262 | 33.25 | 1995 | 41.52 | 28.12 | 25.85 | 2.27
[5 empty] | 2023-09-11 12:35 | 6002.496 | 169.3477 | 43.72468 | 0.269464 | 33.33333 | 2000 | 41.74 | 28.03 | 25.85 | 2.18
[5 empty] | 2023-09-11 12:35 | 6004.087 | 168.1511 | 43.70298 | 0.2674891 | 33.41667 | 2005 | 41.52 | 28.03 | 25.85 | 2.18
[5 empty] | 2023-09-11 12:35 | 6000.904 | 174.2659 | 43.70298 | 0.2773633 | 33.5 | 2010 | 42.19 | 28.03 | 25.85 | 2.18
[5 empty] | 2023-09-11 12:35 | 5999.313 | 171.1185 | 43.71745 | 0.2724262 | 33.58333 | 2015 | 41.52 | 28.03 | 25.85 | 2.18
[5 empty] | 2023-09-11 12:36 | 6008.861 | 171.3021 | 43.73191 | 0.2722851 | 33.66667 | 2020 | 41.63 | 28.03 | 25.85 | 2.18
[5 empty] | 2023-09-11 12:36 | 6000.904 | 172.7592 | 43.73915 | 0.2749653 | 33.75 | 2025 | 41.63 | 28.03 | 25.85 | 2.18
[5 empty] | 2023-09-11 12:36 | 6000.506 | 169.7346 | 43.74638 | 0.2701693 | 33.83333 | 2030 | 42.08 | 28.03 | 25.85 | 2.18
[5 empty] | 2023-09-11 12:36 | 6007.27 | 175.7815 | 43.75362 | 0.2794791 | 33.91667 | 2035 | 41.63 | 28.03 | 25.85 | 2.18
[5 empty] | 2023-09-11 12:36 | 6006.872 | 173.1084 | 43.75723 | 0.2752474 | 34 | 2040 | 41.52 | 28.03 | 25.85 | 2.18
[5 empty] | 2023-09-11 12:36 | 5995.732 | 171.3706 | 43.75 | 0.2729905 | 34.08333 | 2045 | 41.52 | 28.03 | 25.85 | 2.18
[5 empty] | 2023-09-11 12:36 | 6002.894 | 172.4619 | 43.75362 | 0.274401 | 34.16667 | 2050 | 41.63 | 28.03 | 25.85 | 2.18
[5 empty] | 2023-09-11 12:36 | 6004.485 | 174.1925 | 43.74277 | 0.2770812 | 34.25 | 2055 | 41.63 | 28.03 | 25.76 | 2.27
[5 empty] | 2023-09-11 12:36 | 6002.894 | 174.8556 | 43.76085 | 0.2782096 | 34.33333 | 2060 | 41.63 | 28.03 | 25.85 | 2.18
[5 empty] | 2023-09-11 12:36 | 6000.108 | 173.4452 | 43.76085 | 0.2760937 | 34.41667 | 2065 | 41.74 | 28.03 | 25.76 | 2.27
[5 empty] | 2023-09-11 12:36 | 6002.098 | 177.2258 | 43.76447 | 0.2820182 | 34.5 | 2070 | 41.63 | 28.03 | 25.76 | 2.27
[5 empty] | 2023-09-11 12:36 | 6006.077 | 171.755 | 43.76809 | 0.2731315 | 34.58333 | 2075 | 41.63 | 28.03 | 25.76 | 2.27
[5 empty] | 2023-09-11 12:37 | 6000.108 | 173.7997 | 43.74638 | 0.2766579 | 34.66667 | 2080 | 41.52 | 27.94 | 25.76 | 2.18
[5 empty] | 2023-09-11 12:37 | 6002.496 | 172.6277 | 43.73915 | 0.2746831 | 34.75 | 2085 | 41.63 | 28.03 | 25.76 | 2.27
[5 empty] | 2023-09-11 12:37 | 6007.668 | 172.6877 | 43.75 | 0.2745421 | 34.83333 | 2090 | 41.63 | 28.03 | 25.76 | 2.27
[5 empty] | 2023-09-11 12:37 | 5999.313 | 172.0046 | 43.73915 | 0.2738368 | 34.91667 | 2095 | 41.85 | 28.03 | 25.76 | 2.27
[5 empty] | 2023-09-11 12:37 | 5998.915 | 170.3098 | 43.74638 | 0.2711567 | 35 | 2100 | 41.74 | 28.03 | 25.76 | 2.27
[5 empty] | 2023-09-11 12:37 | 6002.894 | 173.3484 | 43.75 | 0.2758116 | 35.08333 | 2105 | 41.63 | 28.03 | 25.76 | 2.27
[5 empty] | 2023-09-11 12:37 | 6005.281 | 173.4173 | 43.75362 | 0.2758116 | 35.16667 | 2110 | 41.63 | 28.03 | 25.76 | 2.27
[5 empty] | 2023-09-11 12:37 | 5996.528 | 171.4819 | 43.75 | 0.2731315 | 35.25 | 2115 | 41.63 | 28.03 | 25.76 | 2.27
[5 empty] | 2023-09-11 12:37 | 6002.098 | 177.8463 | 43.76085 | 0.2830057 | 35.33333 | 2120 | 41.63 | 28.03 | 25.76 | 2.27
[5 empty] | 2023-09-11 12:37 | 6002.894 | 174.6783 | 43.75362 | 0.2779275 | 35.41667 | 2125 | 41.63 | 27.94 | 25.76 | 2.18
[5 empty] | 2023-09-11 12:37 | 6006.474 | 174.8712 | 43.74638 | 0.2780685 | 35.5 | 2130 | 41.85 | 28.03 | 25.76 | 2.27
[5 empty] | 2023-09-11 12:38 | 5998.915 | 172.259 | 43.7283 | 0.27426 | 35.58333 | 2135 | 41.63 | 28.03 | 25.76 | 2.27
[5 empty] | 2023-09-11 12:38 | 6002.894 | 174.3236 | 43.71745 | 0.2773633 | 35.66667 | 2140 | 41.63 | 28.03 | 25.76 | 2.27
[5 empty] | 2023-09-11 12:38 | 6005.281 | 172.4417 | 43.71383 | 0.27426 | 35.75 | 2145 | 41.63 | 27.94 | 25.76 | 2.18
[5 empty] | 2023-09-11 12:38 | 5993.743 | 173.7038 | 43.72468 | 0.2767991 | 35.83333 | 2150 | 41.63 | 28.03 | 25.76 | 2.27
[5 empty] | 2023-09-11 12:38 | 6001.302 | 173.657 | 43.73553 | 0.2763758 | 35.91667 | 2155 | 41.85 | 27.94 | 25.76 | 2.18
[5 empty] | 2023-09-11 12:38 | 6009.259 | 173.5322 | 43.72468 | 0.2758116 | 36 | 2160 | 41.63 | 27.94 | 25.76 | 2.18
[5 empty] | 2023-09-11 12:38 | 6002.098 | 175.7188 | 43.71383 | 0.2796202 | 36.08333 | 2165 | 42.08 | 27.94 | 25.76 | 2.18
[5 empty] | 2023-09-11 12:38 | 6001.302 | 176.9364 | 43.7066 | 0.2815951 | 36.16667 | 2170 | 41.63 | 27.94 | 25.76 | 2.18
[5 empty] | 2023-09-11 12:38 | 6008.066 | 171.1907 | 43.72468 | 0.2721441 | 36.25 | 2175 | 41.85 | 27.94 | 25.76 | 2.18
[5 empty] | 2023-09-11 12:38 | 6002.098 | 172.6163 | 43.72468 | 0.2746831 | 36.33333 | 2180 | 41.63 | 27.94 | 25.76 | 2.18
[5 empty] | 2023-09-11 12:38 | 5998.517 | 173.222 | 43.74277 | 0.2758116 | 36.41667 | 2185 | 41.63 | 27.94 | 25.76 | 2.18
[5 empty] | 2023-09-11 12:38 | 5997.324 | 172.2132 | 43.73553 | 0.27426 | 36.5 | 2190 | 41.85 | 27.94 | 25.76 | 2.18
[5 empty] | 2023-09-11 12:39 | 6005.281 | 173.9495 | 43.73191 | 0.2766579 | 36.58333 | 2195 | 41.74 | 27.94 | 25.76 | 2.18
[5 empty] | 2023-09-11 12:39 | 6002.098 | 175.0983 | 43.74277 | 0.2786328 | 36.66667 | 2200 | 41.63 | 27.94 | 25.76 | 2.18
[5 empty] | 2023-09-11 12:39 | 6001.302 | 174.8978 | 43.73915 | 0.2783507 | 36.75 | 2205 | 41.96 | 27.94 | 25.76 | 2.18
[5 empty] | 2023-09-11 12:39 | 6002.894 | 172.6392 | 43.74277 | 0.2746831 | 36.83333 | 2210 | 41.63 | 27.94 | 25.67 | 2.27
[5 empty] | 2023-09-11 12:39 | 6005.281 | 174.2156 | 43.74638 | 0.2770812 | 36.91667 | 2215 | 41.63 | 27.94 | 25.67 | 2.27
[5 empty] | 2023-09-11 12:39 | 6002.496 | 174.4894 | 43.74277 | 0.2776454 | 37 | 2220 | 41.63 | 27.94 | 25.76 | 2.18
[5 empty] | 2023-09-11 12:39 | 6002.496 | 171.9185 | 43.73915 | 0.2735547 | 37.08333 | 2225 | 41.63 | 27.94 | 25.67 | 2.27
[5 empty] | 2023-09-11 12:39 | 6008.463 | 174.7516 | 43.74638 | 0.2777864 | 37.16667 | 2230 | 41.63 | 27.94 | 25.67 | 2.27
[5 empty] | 2023-09-11 12:39 | 5997.721 | 175.5907 | 43.75 | 0.2796202 | 37.25 | 2235 | 41.63 | 27.94 | 25.67 | 2.27
[5 empty] | 2023-09-11 12:39 | 5997.721 | 173.3762 | 43.75 | 0.2760937 | 37.33333 | 2240 | 41.63 | 27.94 | 25.67 | 2.27
[5 empty] | 2023-09-11 12:39 | 6004.485 | 173.8378 | 43.73915 | 0.2765169 | 37.41667 | 2245 | 41.74 | 27.94 | 25.67 | 2.27
[5 empty] | 2023-09-11 12:39 | 6010.055 | 172.4901 | 43.75723 | 0.2741189 | 37.5 | 2250 | 41.63 | 27.94 | 25.67 | 2.27
[5 empty] | 2023-09-11 12:40 | 6000.108 | 173.1794 | 43.75723 | 0.2756706 | 37.58333 | 2255 | 41.63 | 27.84 | 25.67 | 2.17
[5 empty] | 2023-09-11 12:40 | 6000.108 | 170.6096 | 43.76809 | 0.2715799 | 37.66667 | 2260 | 41.63 | 27.94 | 25.67 | 2.27
[5 empty] | 2023-09-11 12:40 | 6008.861 | 172.1009 | 43.77893 | 0.2735547 | 37.75 | 2265 | 41.74 | 27.84 | 25.67 | 2.17
[5 empty] | 2023-09-11 12:40 | 5999.71 | 172.6362 | 43.75723 | 0.2748242 | 37.83333 | 2270 | 41.74 | 27.84 | 25.67 | 2.17
[5 empty] | 2023-09-11 12:40 | 6000.904 | 170.8094 | 43.75 | 0.271862 | 37.91667 | 2275 | 41.74 | 27.94 | 25.67 | 2.27
[5 empty] | 2023-09-11 12:40 | 6005.281 | 171.6435 | 43.73915 | 0.2729905 | 38 | 2280 | 41.63 | 27.84 | 25.67 | 2.17
[5 empty] | 2023-09-11 12:40 | 6004.485 | 175.2567 | 43.75362 | 0.2787739 | 38.08333 | 2285 | 41.63 | 27.84 | 25.67 | 2.17
[5 empty] | 2023-09-11 12:40 | 5997.721 | 170.0988 | 43.76447 | 0.2708745 | 38.16667 | 2290 | 42.19 | 27.84 | 25.67 | 2.17
[5 empty] | 2023-09-11 12:40 | 6002.894 | 170.9547 | 43.7717 | 0.272003 | 38.25 | 2295 | 41.74 | 27.84 | 25.67 | 2.17
[5 empty] | 2023-09-11 12:40 | 6005.679 | 169.881 | 43.76085 | 0.2701693 | 38.33333 | 2300 | 41.63 | 27.84 | 25.67 | 2.17
[5 empty] | 2023-09-11 12:40 | 6000.108 | 173.1794 | 43.74638 | 0.2756706 | 38.41667 | 2305 | 41.63 | 27.84 | 25.67 | 2.17
[5 empty] | 2023-09-11 12:40 | 5996.528 | 169.9763 | 43.74277 | 0.2707335 | 38.5 | 2310 | 41.63 | 27.84 | 25.67 | 2.17
[5 empty] | 2023-09-11 12:41 | 6001.7 | 171.098 | 43.74277 | 0.2722851 | 38.58333 | 2315 | 41.74 | 27.84 | 25.58 | 2.26
[5 empty] | 2023-09-11 12:41 | 6002.098 | 170.8434 | 43.73915 | 0.271862 | 38.66667 | 2320 | 41.63 | 27.84 | 25.67 | 2.17
[5 empty] | 2023-09-11 12:41 | 6003.689 | 168.938 | 43.73915 | 0.2687587 | 38.75 | 2325 | 41.63 | 27.84 | 25.58 | 2.26
[5 empty] | 2023-09-11 12:41 | 6007.27 | 168.0628 | 43.75362 | 0.267207 | 38.83333 | 2330 | 41.63 | 27.84 | 25.67 | 2.17
[5 empty] | 2023-09-11 12:41 | 6008.463 | 168.9836 | 43.73915 | 0.2686176 | 38.91667 | 2335 | 41.63 | 27.84 | 25.58 | 2.26
[5 empty] | 2023-09-11 12:41 | 6001.302 | 170.3776 | 43.74277 | 0.2711567 | 39 | 2340 | 41.63 | 27.84 | 25.58 | 2.26
[5 empty] | 2023-09-11 12:41 | 5999.313 | 167.7516 | 43.72468 | 0.267066 | 39.08333 | 2345 | 41.63 | 27.84 | 25.58 | 2.26
[5 empty] | 2023-09-11 12:41 | 6008.463 | 171.2908 | 43.71745 | 0.2722851 | 39.16667 | 2350 | 41.63 | 27.84 | 25.58 | 2.26
[5 empty] | 2023-09-11 12:41 | 6000.506 | 169.4688 | 43.71745 | 0.2697461 | 39.25 | 2355 | 41.63 | 27.75 | 25.58 | 2.17
[5 empty] | 2023-09-11 12:41 | 5999.313 | 170.8527 | 43.72468 | 0.272003 | 39.33333 | 2360 | 41.63 | 27.84 | 25.58 | 2.26
[5 empty] | 2023-09-11 12:41 | 6002.496 | 170.0569 | 43.71021 | 0.2705924 | 39.41667 | 2365 | 42.08 | 27.75 | 25.58 | 2.17
[5 empty] | 2023-09-11 12:41 | 6009.657 | 174.3425 | 43.72107 | 0.2770812 | 39.5 | 2370 | 41.85 | 27.75 | 25.58 | 2.17
[5 empty] | 2023-09-11 12:42 | 6001.302 | 168.4277 | 43.72107 | 0.2680534 | 39.58333 | 2375 | 41.63 | 27.84 | 25.58 | 2.26
[5 empty] | 2023-09-11 12:42 | 5998.915 | 170.1326 | 43.72107 | 0.2708745 | 39.66667 | 2380 | 41.74 | 27.84 | 25.58 | 2.26
[5 empty] | 2023-09-11 12:42 | 6006.077 | 170.5132 | 43.70298 | 0.2711567 | 39.75 | 2385 | 41.63 | 27.75 | 25.58 | 2.17
[5 empty] | 2023-09-11 12:42 | 6003.689 | 168.406 | 43.69936 | 0.2679123 | 39.83333 | 2390 | 41.96 | 27.75 | 25.58 | 2.17
[5 empty] | 2023-09-11 12:42 | 5996.13 | 170.0536 | 43.69575 | 0.2708745 | 39.91667 | 2395 | 41.63 | 27.75 | 25.58 | 2.17
[5 empty] | 2023-09-11 12:42 | 6001.302 | 173.7456 | 43.68128 | 0.2765169 | 40 | 2400 | 41.63 | 27.84 | 25.58 | 2.26
[5 empty] | 2023-09-11 12:42 | 6003.689 | 173.8147 | 43.68851 | 0.2765169 | 40.08333 | 2405 | 41.63 | 27.75 | 25.58 | 2.17
[5 empty] | 2023-09-11 12:42 | 6001.302 | 170.023 | 43.68851 | 0.2705924 | 40.16667 | 2410 | 41.63 | 27.75 | 25.58 | 2.17
[5 empty] | 2023-09-11 12:42 | 6001.7 | 173.048 | 43.69575 | 0.2753884 | 40.25 | 2415 | 41.85 | 27.75 | 25.58 | 2.17
[5 empty] | 2023-09-11 12:42 | 6005.679 | 172.6306 | 43.69936 | 0.2745421 | 40.33333 | 2420 | 41.63 | 27.75 | 25.58 | 2.17
[5 empty] | 2023-09-11 12:42 | 6007.27 | 171.9665 | 43.68851 | 0.2734136 | 40.41667 | 2425 | 41.74 | 27.75 | 25.49 | 2.26
[5 empty] | 2023-09-11 12:42 | 6000.108 | 171.6729 | 43.67405 | 0.2732726 | 40.5 | 2430 | 41.74 | 27.75 | 25.58 | 2.17
[5 empty] | 2023-09-11 12:43 | 6003.292 | 173.7145 | 43.67405 | 0.2763758 | 40.58333 | 2435 | 41.63 | 27.75 | 25.49 | 2.26
[5 empty] | 2023-09-11 12:43 | 6004.087 | 173.6489 | 43.6849 | 0.2762348 | 40.66667 | 2440 | 41.63 | 27.75 | 25.49 | 2.26
[5 empty] | 2023-09-11 12:43 | 6000.904 | 173.5568 | 43.67405 | 0.2762348 | 40.75 | 2445 | 41.63 | 27.75 | 25.49 | 2.26
[5 empty] | 2023-09-11 12:43 | 5998.915 | 171.1072 | 43.65958 | 0.2724262 | 40.83333 | 2450 | 42.08 | 27.75 | 25.49 | 2.26
[5 empty] | 2023-09-11 12:43 | 6003.292 | 176.6404 | 43.64873 | 0.2810308 | 40.91667 | 2455 | 41.63 | 27.75 | 25.49 | 2.26
[5 empty] | 2023-09-11 12:43 | 5998.517 | 173.3992 | 43.64511 | 0.2760937 | 41 | 2460 | 41.63 | 27.75 | 25.49 | 2.26
[5 empty] | 2023-09-11 12:43 | 6000.506 | 173.4567 | 43.65958 | 0.2760937 | 41.08333 | 2465 | 41.74 | 27.75 | 25.49 | 2.26
[5 empty] | 2023-09-11 12:43 | 6007.668 | 174.1074 | 43.68128 | 0.2767991 | 41.16667 | 2470 | 41.85 | 27.75 | 25.49 | 2.26
[5 empty] | 2023-09-11 12:43 | 6003.689 | 174.7014 | 43.67767 | 0.2779275 | 41.25 | 2475 | 41.63 | 27.75 | 25.49 | 2.26
[5 empty] | 2023-09-11 12:43 | 5994.539 | 171.1594 | 43.6849 | 0.2727083 | 41.33333 | 2480 | 41.52 | 27.75 | 25.49 | 2.26
[5 empty] | 2023-09-11 12:43 | 6005.281 | 170.7566 | 43.68851 | 0.2715799 | 41.41667 | 2485 | 41.63 | 27.75 | 25.49 | 2.26
[5 empty] | 2023-09-11 12:43 | 6001.7 | 171.5412 | 43.68128 | 0.2729905 | 41.5 | 2490 | 41.63 | 27.75 | 25.49 | 2.26
[5 empty] | 2023-09-11 12:44 | 6001.302 | 172.682 | 43.68128 | 0.2748242 | 41.58333 | 2495 | 41.63 | 27.75 | 25.49 | 2.26
[5 empty] | 2023-09-11 12:44 | 5996.926 | 169.5448 | 43.68851 | 0.2700282 | 41.66667 | 2500 | 41.63 | 27.75 | 25.49 | 2.26
[5 empty] | 2023-09-11 12:44 | 6004.485 | 169.7585 | 43.68128 | 0.2700282 | 41.75 | 2505 | 41.63 | 27.75 | 25.49 | 2.26
[5 empty] | 2023-09-11 12:44 | 6005.281 | 171.8209 | 43.67767 | 0.2732726 | 41.83333 | 2510 | 41.63 | 27.66 | 25.49 | 2.17
[5 empty] | 2023-09-11 12:44 | 5998.119 | 169.9329 | 43.68128 | 0.2705924 | 41.91667 | 2515 | 41.96 | 27.66 | 25.49 | 2.17
[5 empty] | 2023-09-11 12:44 | 5998.915 | 172.7905 | 43.67767 | 0.2751063 | 42 | 2520 | 42.08 | 27.66 | 25.49 | 2.17
[5 empty] | 2023-09-11 12:44 | 6006.474 | 172.8308 | 43.69213 | 0.2748242 | 42.08333 | 2525 | 41.63 | 27.75 | 25.49 | 2.26
[5 empty] | 2023-09-11 12:44 | 5994.539 | 171.6021 | 43.68851 | 0.2734136 | 42.16667 | 2530 | 41.63 | 27.75 | 25.4 | 2.35
[5 empty] | 2023-09-11 12:44 | 6001.302 | 171.3525 | 43.68128 | 0.2727083 | 42.25 | 2535 | 41.63 | 27.66 | 25.49 | 2.17
[5 empty] | 2023-09-11 12:44 | 6002.496 | 169.9682 | 43.68128 | 0.2704514 | 42.33333 | 2540 | 41.96 | 27.66 | 25.49 | 2.17
[5 empty] | 2023-09-11 12:44 | 5998.517 | 169.324 | 43.67405 | 0.269605 | 42.41667 | 2545 | 41.63 | 27.75 | 25.4 | 2.35
[5 empty] | 2023-09-11 12:44 | 6000.904 | 171.1639 | 43.67043 | 0.2724262 | 42.5 | 2550 | 41.85 | 27.66 | 25.4 | 2.26
[5 empty] | 2023-09-11 12:45 | 5998.915 | 170.5756 | 43.67043 | 0.2715799 | 42.58333 | 2555 | 41.85 | 27.66 | 25.4 | 2.26
[5 empty] | 2023-09-11 12:45 | 6004.883 | 171.6322 | 43.65596 | 0.2729905 | 42.66667 | 2560 | 41.63 | 27.66 | 25.4 | 2.26
[5 empty] | 2023-09-11 12:45 | 6002.098 | 170.932 | 43.65234375 | 0.272003 | 42.75 | 2565 | 41.74 | 27.66 | 25.4 | 2.26
[5 empty] | 2023-09-11 12:45 | 6000.904 | 168.3279 | 43.62341 | 0.2679123 | 42.83333 | 2570 | 41.85 | 27.66 | 25.4 | 2.26
[5 empty] | 2023-09-11 12:45 | 6003.689 | 170.002 | 43.64149 | 0.2704514 | 42.91667 | 2575 | 41.63 | 27.66 | 25.4 | 2.26
[5 empty] | 2023-09-11 12:45 | 6004.087 | 168.7719 | 43.65596 | 0.2684765 | 43 | 2580 | 41.63 | 27.66 | 25.4 | 2.26
[5 empty] | 2023-09-11 12:45 | 5996.13 | 170.7621 | 43.6632 | 0.272003 | 43.08333 | 2585 | 42.08 | 27.66 | 25.4 | 2.26
[5 empty] | 2023-09-11 12:45 | 6004.087 | 169.6586 | 43.65958 | 0.2698871 | 43.16667 | 2590 | 41.52 | 27.66 | 25.4 | 2.26
[5 empty] | 2023-09-11 12:45 | 6006.474 | 169.9922 | 43.64511 | 0.2703103 | 43.25 | 2595 | 41.63 | 27.66 | 25.4 | 2.26
[5 empty] | 2023-09-11 12:45 | 6002.894 | 170.6888 | 43.63064 | 0.2715799 | 43.33333 | 2600 | 41.63 | 27.66 | 25.4 | 2.26
[5 empty] | 2023-09-11 12:45 | 5996.926 | 171.9361 | 43.61618 | 0.2738368 | 43.41667 | 2605 | 41.63 | 27.66 | 25.4 | 2.26
[5 empty] | 2023-09-11 12:45 | 6004.883 | 171.8095 | 43.62703 | 0.2732726 | 43.5 | 2610 | 41.96 | 27.66 | 25.4 | 2.26
[5 empty] | 2023-09-11 12:46 | 6005.281 | 171.8209 | 43.62703 | 0.2732726 | 43.58333 | 2615 | 41.85 | 27.66 | 25.4 | 2.26
[5 empty] | 2023-09-11 12:46 | 5998.915 | 171.1958 | 43.62703 | 0.2725672 | 43.66667 | 2620 | 41.63 | 27.57 | 25.4 | 2.17
[5 empty] | 2023-09-11 12:46 | 6004.087 | 172.4961 | 43.61979 | 0.274401 | 43.75 | 2625 | 41.63 | 27.66 | 25.4 | 2.26
[5 empty] | 2023-09-11 12:46 | 6008.463 | 170.7584 | 43.61979 | 0.2714388 | 43.83333 | 2630 | 41.63 | 27.66 | 25.4 | 2.26
[5 empty] | 2023-09-11 12:46 | 6000.904 | 170.9867 | 43.60532 | 0.2721441 | 43.91667 | 2635 | 41.96 | 27.57 | 25.31 | 2.26
[5 empty] | 2023-09-11 12:46 | 5999.313 | 172.359 | 43.60894 | 0.274401 | 44 | 2640 | 41.52 | 27.57 | 25.4 | 2.17
[5 empty] | 2023-09-11 12:46 | 6008.861 | 172.722 | 43.60171 | 0.2745421 | 44.08333 | 2645 | 41.52 | 27.66 | 25.4 | 2.26
[5 empty] | 2023-09-11 12:46 | 6004.485 | 171.5321 | 43.57639 | 0.2728494 | 44.16667 | 2650 | 41.63 | 27.57 | 25.4 | 2.17
[5 empty] | 2023-09-11 12:46 | 5993.743 | 173.0842 | 43.57277 | 0.2758116 | 44.25 | 2655 | 41.52 | 27.57 | 25.31 | 2.26
[5 empty] | 2023-09-11 12:46 | 6005.679 | 170.0583 | 43.58724 | 0.2704514 | 44.33333 | 2660 | 41.63 | 27.57 | 25.31 | 2.26
[5 empty] | 2023-09-11 12:46 | 6006.077 | 169.9809 | 43.60532 | 0.2703103 | 44.41667 | 2665 | 41.52 | 27.57 | 25.31 | 2.26
[5 empty] | 2023-09-11 12:47 | 6000.108 | 173.1794 | 43.60171 | 0.2756706 | 44.5 | 2670 | 41.52 | 27.57 | 25.31 | 2.26
[5 empty] | 2023-09-11 12:47 | 5996.926 | 171.4933 | 43.59085 | 0.2731315 | 44.58333 | 2675 | 41.52 | 27.57 | 25.31 | 2.26
[5 empty] | 2023-09-11 12:47 | 6004.087 | 172.5848 | 43.58724 | 0.2745421 | 44.66667 | 2680 | 41.96 | 27.57 | 25.31 | 2.26
[5 empty] | 2023-09-11 12:47 | 6004.087 | 172.9395 | 43.59447 | 0.2751063 | 44.75 | 2685 | 41.52 | 27.57 | 25.31 | 2.26
[5 empty] | 2023-09-11 12:47 | 6001.302 | 171.2639 | 43.58362 | 0.2725672 | 44.83333 | 2690 | 41.52 | 27.57 | 25.31 | 2.26
[5 empty] | 2023-09-11 12:47 | 6004.883 | 171.7208 | 43.59085 | 0.2731315 | 44.91667 | 2695 | 41.52 | 27.57 | 25.31 | 2.26
[5 empty] | 2023-09-11 12:47 | 6006.077 | 174.9483 | 43.59085 | 0.2782096 | 45 | 2700 | 41.52 | 27.57 | 25.31 | 2.26
[5 empty] | 2023-09-11 12:47 | 5998.119 | 171.0845 | 43.58362 | 0.2724262 | 45.08333 | 2705 | 41.74 | 27.48 | 25.31 | 2.17
[5 empty] | 2023-09-11 12:47 | 5998.517 | 171.8046 | 43.57639 | 0.2735547 | 45.16667 | 2710 | 41.41 | 27.57 | 25.31 | 2.26
[5 empty] | 2023-09-11 12:47 | 6006.077 | 173.7064 | 43.56916 | 0.2762348 | 45.25 | 2715 | 41.52 | 27.57 | 25.31 | 2.26
[5 empty] | 2023-09-11 12:47 | 6002.098 | 174.0346 | 43.57277 | 0.2769401 | 45.33333 | 2720 | 41.74 | 27.48 | 25.31 | 2.17
[5 empty] | 2023-09-11 12:47 | 6000.904 | 171.0753 | 43.56192 | 0.2722851 | 45.41667 | 2725 | 41.41 | 27.48 | 25.31 | 2.17
[5 empty] | 2023-09-11 12:48 | 6003.689 | 171.7754 | 43.5583 | 0.2732726 | 45.5 | 2730 | 41.52 | 27.57 | 25.31 | 2.26
[5 empty] | 2023-09-11 12:48 | 6004.087 | 171.2547 | 43.56192 | 0.2724262 | 45.58333 | 2735 | 41.41 | 27.57 | 25.31 | 2.26
[5 empty] | 2023-09-11 12:48 | 5999.313 | 168.5491 | 43.55107 | 0.2683355 | 45.66667 | 2740 | 41.63 | 27.48 | 25.31 | 2.17
[5 empty] | 2023-09-11 12:48 | 6000.904 | 169.2141 | 43.54022 | 0.2693229 | 45.75 | 2745 | 41.41 | 27.48 | 25.31 | 2.17
[5 empty] | 2023-09-11 12:48 | 6002.098 | 171.8185 | 43.52937 | 0.2734136 | 45.83333 | 2750 | 41.52 | 27.48 | 25.31 | 2.17
[5 empty] | 2023-09-11 12:48 | 6002.894 | 171.7526 | 43.50405 | 0.2732726 | 45.91667 | 2755 | 41.41 | 27.57 | 25.31 | 2.26
[5 empty] | 2023-09-11 12:48 | 6000.904 | 169.48 | 43.50767 | 0.2697461 | 46 | 2760 | 41.41 | 27.48 | 25.22 | 2.26
[5 empty] | 2023-09-11 12:48 | 6009.259 | 172.0235 | 43.4932 | 0.2734136 | 46.08333 | 2765 | 41.41 | 27.48 | 25.22 | 2.26
[5 empty] | 2023-09-11 12:48 | 6009.259 | 174.686 | 43.46788 | 0.2776454 | 46.16667 | 2770 | 41.52 | 27.48 | 25.31 | 2.17
[5 empty] | 2023-09-11 12:48 | 5997.721 | 169.7444 | 43.46426 | 0.2703103 | 46.25 | 2775 | 41.96 | 27.48 | 25.22 | 2.26
[5 empty] | 2023-09-11 12:48 | 6004.087 | 171.432 | 43.47512 | 0.2727083 | 46.33333 | 2780 | 41.85 | 27.48 | 25.22 | 2.26
[5 empty] | 2023-09-11 12:48 | 6004.883 | 173.2285 | 43.48235 | 0.2755295 | 46.41667 | 2785 | 41.41 | 27.48 | 25.22 | 2.26
[5 empty] | 2023-09-11 12:49 | 6003.292 | 170.2567 | 43.48597 | 0.2708745 | 46.5 | 2790 | 41.3 | 27.48 | 25.22 | 2.26
[5 empty] | 2023-09-11 12:49 | 6000.506 | 169.7346 | 43.47873 | 0.2701693 | 46.58333 | 2795 | 41.52 | 27.48 | 25.22 | 2.26
[5 empty] | 2023-09-11 12:49 | 6008.066 | 172.5217 | 43.46426 | 0.27426 | 46.66667 | 2800 | 41.41 | 27.48 | 25.22 | 2.26
[5 empty] | 2023-09-11 12:49 | 6007.27 | 172.4989 | 43.46426 | 0.27426 | 46.75 | 2805 | 41.41 | 27.48 | 25.22 | 2.26
[5 empty] | 2023-09-11 12:49 | 5999.71 | 172.016 | 43.4498 | 0.2738368 | 46.83333 | 2810 | 41.52 | 27.48 | 25.22 | 2.26
[5 empty] | 2023-09-11 12:49 | 6000.904 | 173.4682 | 43.4498 | 0.2760937 | 46.91667 | 2815 | 41.3 | 27.48 | 25.22 | 2.26
[5 empty] | 2023-09-11 12:49 | 6000.904 | 170.3663 | 43.4498 | 0.2711567 | 47 | 2820 | 41.3 | 27.48 | 25.22 | 2.26
[5 empty] | 2023-09-11 12:49 | 6005.281 | 169.4263 | 43.42448 | 0.269464 | 47.08333 | 2825 | 41.3 | 27.39 | 25.22 | 2.17
[5 empty] | 2023-09-11 12:49 | 5998.915 | 167.2089 | 43.40639 | 0.2662196 | 47.16667 | 2830 | 41.74 | 27.48 | 25.22 | 2.26
[5 empty] | 2023-09-11 12:49 | 6002.098 | 173.5914 | 43.39193 | 0.2762348 | 47.25 | 2835 | 41.52 | 27.48 | 25.22 | 2.26
[5 empty] | 2023-09-11 12:49 | 6003.689 | 172.2187 | 43.38831 | 0.2739778 | 47.33333 | 2840 | 41.3 | 27.39 | 25.22 | 2.17
[5 empty] | 2023-09-11 12:49 | 5999.71 | 170.7755 | 43.37746 | 0.271862 | 47.41667 | 2845 | 41.3 | 27.39 | 25.22 | 2.17