## 058
Versuch | Bezeichnung
picobond_058 | 111023_058
Datum | 2023-10-11
Modultyp | AMS
Partikelsystem
| Art | Bezeichnung | Einwaage in g
Hostparticle | Alumina | DAW-45 | 79.94
Guestparticle | Polysterol | SX250-H | 8.04
Summe |  |  | 87.98
Kommentar:
Parameter |  |  | Auswaage |  |  | TempExtern
Spaltweite | 2 | mm | Tara | 484.87 | g | Uhrzeit | Temperatur | Luftfeuchte
Drehzahl | 5000 | rpm | voll | 572.35 | g | 13:12 | 22 | 51%
Prozesszeit | 15 | min | Gesamtauswaage | 87.48 | g | 13:26 | 23 | 50%
|  |  | Verlust | 0.568311 | %
picobond
Leerlauf |  |  |  |  | Versuch
Date Time | Picobond.Drz_Mühle | Picobond.Leistung | Picobond.Temperatur | Picobond.Moment | Date Time | Picobond.Drz_Mühle | Picobond.Leistung | Picobond.Temperatur | Picobond.Moment |  | SensOb.Temperatur |  | SensDiff.Temperatur
| pbDrehzahl | pbLeistung | pbTemp | pbDrehmoment |  | pbDrehzahl | pbLeistung | pbTemp | pbDrehmoment | picobondTime | time | SensOb | SensDiff
| min-1 | W | °C | Nm |  | min-1 | W | °C | Nm | min | s | °C | °C | °C | °C
ts | rpm | power | pbTemp | DMom | ts | rpm | power | pbTemp | DMom | SensTime | obTime | obTemp | T1 | T2 | dT
2023-10-11 12:44 | 0 | 0 | 24.97468 | -0.12 | 2023-10-11 13:08 | 0 | 0 | 24.43938 | -0.12 | 0 | 0 | 22.99 | 21.48 | 21.66 | -0.18
2023-10-11 12:44 | 0 | 0 | 24.96745 | -0.12 | 2023-10-11 13:08 | 0 | 0 | 24.43938 | -0.12 | 0.08333333 | 5 | 22.9 | 21.48 | 21.66 | -0.18
2023-10-11 12:44 | 25.0651 | 2.602498 | 24.9566 | 0.9916861 | 2023-10-11 13:08 | 397.8588 | 43.55997 | 24.443 | 1.045712 | 0.1666667 | 10 | 22.99 | 21.48 | 21.66 | -0.18
2023-10-11 12:44 | 1009.765625 | -0.6965575 | 24.95298 | -0.006588548 | 2023-10-11 13:08 | 1004.196 | -3.213958 | 24.42491 | -0.03056858 | 0.25 | 15 | 22.9 | 21.57 | 21.93 | -0.36
2023-10-11 12:44 | 1000.217 | -7.426041 | 24.95298 | -0.07091146 | 2023-10-11 13:08 | 1003.002 | -3.373083 | 24.4213 | -0.03212023 | 0.3333333 | 20 | 22.81 | 21.57 | 21.75 | -0.18
2023-10-11 12:44 | 1001.411 | -7.582799 | 24.94213 | -0.07232205 | 2023-10-11 13:09 | 1002.604 | -3.460589 | 24.4213 | -0.03296658 | 0.4166667 | 25 | 22.81 | 21.66 | 21.93 | -0.27
2023-10-11 12:44 | 1002.604 | -7.532608 | 24.94213 | -0.07175781 | 2023-10-11 13:09 | 1001.808 | -3.457843 | 24.41768 | -0.03296658 | 0.5 | 30 | 22.9 | 21.84 | 22.19 | -0.35
2023-10-11 12:45 | 1002.604 | -7.414149 | 24.93489 | -0.07062934 | 2023-10-11 13:09 | 1002.604 | -3.460589 | 24.4140625 | -0.03296658 | 0.5833333 | 35 | 22.81 | 21.84 | 22.1 | -0.26
2023-10-11 12:45 | 1001.808 | -7.497039 | 24.92405 | -0.07147569 | 2023-10-11 13:09 | 1001.808 | -3.605799 | 24.41768 | -0.03437717 | 0.6666667 | 40 | 22.81 | 21.84 | 22.19 | -0.35
2023-10-11 12:45 | 1001.013 | -7.446733 | 24.92043 | -0.07105251 | 2023-10-11 13:09 | 1003.798 | -3.524009 | 24.41768 | -0.03353082 | 0.75 | 45 | 22.81 | 21.93 | 22.19 | -0.26
2023-10-11 12:45 | 1003.002 | -7.328212 | 24.90958 | -0.06978299 | 2023-10-11 13:09 | 1004.196 | -3.332606 | 24.4213 | -0.03169706 | 0.8333333 | 50 | 22.81 | 21.93 | 22.1 | -0.17
2023-10-11 12:45 | 1001.808 | -7.39347 | 24.92043 | -0.07048828 | 2023-10-11 13:09 | 1003.002 | -3.491589 | 24.42491 | -0.03324869 | 0.9166667 | 55 | 22.81 | 21.93 | 22.01 | -0.08
2023-10-11 12:45 | 1001.808 | -7.467448 | 24.93128 | -0.07119358 | 2023-10-11 13:09 | 999.0234375 | -3.256422 | 24.42491 | -0.03113281 | 1 | 60 | 22.81 | 21.84 | 21.84 | 0
2023-10-11 12:45 | 1002.206 | -7.44081 | 24.92766 | -0.07091146 | 2023-10-11 13:09 | 1002.206 | -3.163187 | 24.43215 | -0.0301454 | 1.083333 | 65 | 22.81 | 21.75 | 21.75 | 0
2023-10-11 12:45 | 1003.002 | -7.328212 | 24.91319 | -0.06978299 | 2023-10-11 13:09 | 1002.604 | -3.120021 | 24.43938 | -0.02972222 | 1.166667 | 70 | 22.81 | 21.57 | 21.57 | 0
2023-10-11 12:45 | 1001.808 | -7.408265 | 24.90234375 | -0.07062934 | 2023-10-11 13:09 | 1996.853 | 0.2150588 | 24.443 | 0.001028642 | 1.25 | 75 | 22.81 | 21.57 | 21.57 | 0
2023-10-11 12:45 | 1996.455 | -13.64313 | 24.89149 | -0.0652691 | 2023-10-11 13:09 | 1998.445 | 0.1562025 | 24.443 | 0.0007465333 | 1.333333 | 80 | 22.9 | 21.48 | 21.48 | 0
2023-10-11 12:45 | 1998.843 | -13.65944 | 24.88426 | -0.0652691 | 2023-10-11 13:10 | 2000.434 | 0.9835941 | 24.45385 | 0.004696183 | 1.416667 | 85 | 22.72 | 21.48 | 21.48 | 0
2023-10-11 12:46 | 1997.251 | -13.64856 | 24.87341 | -0.0652691 | 2023-10-11 13:10 | 1996.853 | 0.9228513 | 24.45746 | 0.004414067 | 1.5 | 90 | 22.9 | 21.4 | 21.48 | -0.08
2023-10-11 12:46 | 1996.455 | -13.58415 | 24.85894 | -0.06498697 | 2023-10-11 13:10 | 1996.058 | 0.893005 | 24.45746 | 0.004273012 | 1.583333 | 95 | 22.72 | 21.4 | 21.4 | 0
2023-10-11 12:46 | 2000.036 | -13.25406 | 24.85532 | -0.06329428 | 2023-10-11 13:10 | 1998.843 | 1.100894 | 24.47193 | 0.005260415 | 1.666667 | 100 | 22.81 | 21.4 | 21.4 | 0
2023-10-11 12:46 | 1998.445 | -13.62721 | 24.85171 | -0.06512804 | 2023-10-11 13:10 | 2997.866 | 10.50614 | 24.46832 | 0.03347222 | 1.75 | 105 | 22.81 | 21.4 | 21.4 | 0
2023-10-11 12:46 | 3001.049 | -19.13421 | 24.84809 | -0.06089627 | 2023-10-11 13:10 | 3003.436 | 9.328013 | 24.47917 | 0.02966361 | 1.833333 | 110 | 22.81 | 21.31 | 21.4 | -0.09
2023-10-11 12:46 | 2998.264 | -18.36367 | 24.83362 | -0.05849827 | 2023-10-11 13:10 | 3000.651 | 8.964836 | 24.47917 | 0.02853515 | 1.916667 | 115 | 22.81 | 21.31 | 21.31 | 0
2023-10-11 12:46 | 2997.07 | -18.799 | 24.81915 | -0.05990886 | 2023-10-11 13:10 | 2998.264 | 8.293492 | 24.47917 | 0.02641927 | 2 | 120 | 22.9 | 21.31 | 21.31 | 0
2023-10-11 12:46 | 3000.651 | -18.64419 | 24.8083 | -0.05934462 | 2023-10-11 13:10 | 3001.845 | 8.347729 | 24.47917 | 0.02656033 | 2.083333 | 125 | 22.81 | 21.31 | 21.31 | 0
2023-10-11 12:46 | 3001.845 | -18.47427 | 24.7866 | -0.05878038 | 2023-10-11 13:10 | 3001.447 | 7.814685 | 24.49002 | 0.02486762 | 2.166667 | 130 | 22.81 | 21.31 | 21.31 | 0
2023-10-11 12:46 | 2996.672 | -17.91135 | 24.78299 | -0.05708767 | 2023-10-11 13:10 | 4000.47 | 20.87338 | 24.50087 | 0.04983506 | 2.25 | 135 | 22.81 | 21.31 | 21.31 | 0
2023-10-11 12:46 | 4001.664 | -22.55896 | 24.76852 | -0.05384331 | 2023-10-11 13:10 | 4003.255 | 24.31708 | 24.50449 | 0.05801649 | 2.333333 | 140 | 22.81 | 21.4 | 21.31 | 0.09
2023-10-11 12:46 | 3997.287 | -23.06561 | 24.75405 | -0.05511285 | 2023-10-11 13:11 | 3995.696 | 22.91389 | 24.51534 | 0.05477213 | 2.416667 | 145 | 22.99 | 21.4 | 21.31 | 0.09
2023-10-11 12:47 | 3999.277 | -22.84083 | 24.73958 | -0.05454861 | 2023-10-11 13:11 | 3998.083 | 23.75423 | 24.5298 | 0.05674695 | 2.5 | 150 | 22.81 | 21.4 | 21.31 | 0.09
2023-10-11 12:47 | 4002.459 | -22.50434 | 24.73235 | -0.05370226 | 2023-10-11 13:11 | 4003.653 | 23.90559 | 24.54427 | 0.05702908 | 2.583333 | 155 | 23.08 | 21.4 | 21.22 | 0.18
2023-10-11 12:47 | 3999.277 | -22.89989 | 24.71427 | -0.05468968 | 2023-10-11 13:11 | 4000.868 | 24.7162 | 24.56597 | 0.0590039 | 2.666667 | 160 | 22.9 | 21.48 | 21.31 | 0.17
2023-10-11 12:47 | 3998.083 | -23.36543 | 24.6998 | -0.05581814 | 2023-10-11 13:11 | 4997.504 | 58.84618 | 24.59129 | 0.1124653 | 2.75 | 165 | 22.9 | 21.48 | 21.22 | 0.26
2023-10-11 12:47 | 4999.892 | -27.66946 | 24.68533 | -0.0528559 | 2023-10-11 13:11 | 4997.902 | 66.23219 | 24.609375 | 0.1265711 | 2.833333 | 170 | 22.9 | 21.48 | 21.31 | 0.17
2023-10-11 12:47 | 4999.494 | -27.22424 | 24.6781 | -0.05200955 | 2023-10-11 13:11 | 5002.278 | 70.64901 | 24.63469 | 0.1348937 | 2.916667 | 175 | 22.9 | 21.57 | 21.31 | 0.26
2023-10-11 12:47 | 5006.257 | -26.5217 | 24.65639 | -0.05059896 | 2023-10-11 13:11 | 5007.451 | 71.97928 | 0 | 0.1372916 | 3 | 180 | 22.9 | 21.57 | 21.22 | 0.35
2023-10-11 12:47 | 4998.698 | -27.36756 | 24.64916 | -0.05229166 | 2023-10-11 13:11 | 4997.902 | 72.13728 | 24.71065 | 0.1378559 | 3.083333 | 185 | 22.99 | 21.66 | 21.22 | 0.44
2023-10-11 12:47 | 4994.322 | -28.37625 | 24.64193 | -0.05426649 | 2023-10-11 13:11 | 4996.709 | 72.04625 | 24.77214 | 0.1377148 | 3.166667 | 190 | 22.99 | 21.75 | 21.31 | 0.44
2023-10-11 12:47 | 5004.268 | -28.72839 | 24.62023 | -0.05483073 | 2023-10-11 13:11 | 5004.268 | 72.89434 | 24.83362 | 0.1391254 | 3.25 | 195 | 23.08 | 21.84 | 21.31 | 0.53
2023-10-11 12:47 | 5001.085 | -27.67607 | 24.61299 | -0.0528559 | 2023-10-11 13:11 | 5002.278 | 73.30862 | 24.90958 | 0.1399718 | 3.333333 | 200 | 23.08 | 21.84 | 21.31 | 0.53
2023-10-11 12:47 | 4999.096 | -28.25571 | 24.59852 | -0.05398437 | 2023-10-11 13:12 | 4995.913 | 72.69883 | 24.99277 | 0.1389844 | 3.416667 | 205 | 23.17 | 21.93 | 21.31 | 0.62
2023-10-11 12:48 | 4999.494 | -28.62715 | 24.58044 | -0.05468968 | 2023-10-11 13:12 | 4997.504 | 75.82192 | 25.07234 | 0.1449088 | 3.5 | 210 | 23.26 | 21.93 | 21.31 | 0.62
2023-10-11 12:48 | 4999.892 | -28.70326 | 24.56597 | -0.05483073 | 2023-10-11 13:12 | 5003.472 | 76.79921 | 25.15553 | 0.1466016 | 3.583333 | 215 | 23.26 | 22.01 | 21.31 | 0.7
2023-10-11 12:48 | 5000.289 | -29.00094 | 24.5515 | -0.05539496243 | 2023-10-11 13:12 | 5001.483 | 76.39934 | 25.15553 | 0.1458963 | 3.666667 | 220 | 23.34 | 22.01 | 21.31 | 0.7
[5 empty] | 2023-10-11 13:12 | 4995.515 | 76.38197 | 25.31828 | 0.1460373 | 3.75 | 225 | 23.43 | 22.01 | 21.31 | 0.7
[5 empty] | 2023-10-11 13:12 | 5003.472 | 75.02571 | 25.40871 | 0.1432161 | 3.833333 | 230 | 23.52 | 22.1 | 21.31 | 0.79
[5 empty] | 2023-10-11 13:12 | 5002.278 | 76.33762 | 25.4919 | 0.1457552 | 3.916667 | 235 | 23.61 | 22.1 | 21.4 | 0.7
[5 empty] | 2023-10-11 13:12 | 4999.892 | 77.33499 | 25.58232 | 0.14773 | 4 | 240 | 23.7 | 22.1 | 21.31 | 0.79
[5 empty] | 2023-10-11 13:12 | 4999.892 | 76.89193 | 25.66189 | 0.1468837 | 4.083333 | 245 | 23.79 | 22.19 | 21.4 | 0.79
[5 empty] | 2023-10-11 13:12 | 5000.6875 | 76.23947 | 25.75593 | 0.1456141 | 4.166667 | 250 | 23.88 | 22.19 | 21.4 | 0.79
[5 empty] | 2023-10-11 13:12 | 4999.494 | 75.03989 | 25.84274 | 0.1433572 | 4.25 | 255 | 24.15 | 22.19 | 21.4 | 0.79
[5 empty] | 2023-10-11 13:12 | 4997.902 | 75.82795 | 25.92593 | 0.1449088 | 4.333333 | 260 | 24.23 | 22.28 | 21.4 | 0.88
[5 empty] | 2023-10-11 13:13 | 5006.257 | 77.65527 | 26.00912 | 0.1481532 | 4.416667 | 265 | 24.59 | 22.28 | 21.4 | 0.88
[5 empty] | 2023-10-11 13:13 | 5002.677 | 76.12204 | 26.10315 | 0.145332 | 4.5 | 270 | 24.32 | 22.28 | 21.4 | 0.88
[5 empty] | 2023-10-11 13:13 | 4995.913 | 77.34724 | 26.18634 | 0.1478711 | 4.583333 | 275 | 24.59 | 22.28 | 21.4 | 0.88
[5 empty] | 2023-10-11 13:13 | 5003.87 | 79.02237 | 26.26591 | 0.1508333 | 4.666667 | 280 | 24.68 | 22.28 | 21.48 | 0.8
[5 empty] | 2023-10-11 13:13 | 5004.268 | 80.13725 | 26.35634 | 0.1529492 | 4.75 | 285 | 24.77 | 22.37 | 21.48 | 0.89
[5 empty] | 2023-10-11 13:13 | 4999.096 | 79.16846 | 26.35634 | 0.1512565 | 4.833333 | 290 | 24.77 | 22.37 | 21.4 | 0.97
[5 empty] | 2023-10-11 13:13 | 4996.709 | 76.99057 | 26.5191 | 0.1471658 | 4.916667 | 295 | 24.86 | 22.37 | 21.48 | 0.89
[5 empty] | 2023-10-11 13:13 | 5009.042 | 77.2546 | 26.60229 | 0.1473069 | 5 | 300 | 24.86 | 22.37 | 21.48 | 0.89
[5 empty] | 2023-10-11 13:13 | 5001.483 | 77.13801 | 26.69271 | 0.1473069 | 5.083333 | 305 | 25.04 | 22.37 | 21.48 | 0.89
[5 empty] | 2023-10-11 13:13 | 4995.515 | 71.58638 | 26.77951 | 0.1368685 | 5.166667 | 310 | 25.13 | 22.46 | 21.48 | 0.98
[5 empty] | 2023-10-11 13:13 | 5001.881 | 78.76933 | 26.85185 | 0.1504101 | 5.25 | 315 | 25.22 | 22.46 | 21.48 | 0.98
[5 empty] | 2023-10-11 13:13 | 5001.483 | 80.97906 | 26.92781 | 0.1546419 | 5.333333 | 320 | 25.31 | 22.46 | 21.48 | 0.98
[5 empty] | 2023-10-11 13:14 | 4999.892 | 75.2674 | 27.01461 | 0.1437804 | 5.416667 | 325 | 25.85 | 22.46 | 21.48 | 0.98
[5 empty] | 2023-10-11 13:14 | 4999.892 | 77.11346 | 27.09418 | 0.1473069 | 5.5 | 330 | 25.49 | 22.55 | 21.57 | 0.98
[5 empty] | 2023-10-11 13:14 | 5001.483 | 68.20019 | 27.16291 | 0.1302387 | 5.583333 | 335 | 25.67 | 22.55 | 21.57 | 0.98
[5 empty] | 2023-10-11 13:14 | 4999.892 | 80.06716 | 27.23524 | 0.1529492 | 5.666667 | 340 | 25.67 | 22.55 | 21.57 | 0.98
[5 empty] | 2023-10-11 13:14 | 4998.3 | 76.86745 | 27.31482 | 0.1468837 | 5.75 | 345 | 25.94 | 22.55 | 21.57 | 0.98
[5 empty] | 2023-10-11 13:14 | 4999.892 | 74.52896 | 27.398 | 0.1423698 | 5.833333 | 350 | 25.94 | 22.55 | 21.57 | 0.98
[5 empty] | 2023-10-11 13:14 | 5006.655 | 72.33753 | 27.47034 | 0.1379969 | 5.916667 | 355 | 26.03 | 22.55 | 21.57 | 0.98
[5 empty] | 2023-10-11 13:14 | 4997.504 | 78.70041 | 27.5463 | 0.1504101 | 6 | 360 | 26.12 | 22.55 | 21.57 | 0.98
[5 empty] | 2023-10-11 13:14 | 5000.289 | 74.23949 | 27.62225 | 0.1418055 | 6.083333 | 365 | 26.21 | 22.55 | 21.57 | 0.98
[5 empty] | 2023-10-11 13:14 | 5007.451 | 75.89888 | 27.69821 | 0.1447678 | 6.166667 | 370 | 26.57 | 22.63 | 21.66 | 0.97
[5 empty] | 2023-10-11 13:14 | 5002.278 | 69.46696 | 27.76693 | 0.1326367 | 6.25 | 375 | 26.39 | 22.63 | 21.66 | 0.97
[5 empty] | 2023-10-11 13:14 | 4996.709 | 71.3083 | 27.83565 | 0.1363042 | 6.333333 | 380 | 26.48 | 22.63 | 21.66 | 0.97
[5 empty] | 2023-10-11 13:15 | 5003.472 | 75.17349 | 27.90437 | 0.1434982 | 6.416667 | 385 | 26.57 | 22.63 | 21.66 | 0.97
[5 empty] | 2023-10-11 13:15 | 5003.87 | 75.32729 | 27.97309 | 0.1437804 | 6.5 | 390 | 26.66 | 22.63 | 21.66 | 0.97
[5 empty] | 2023-10-11 13:15 | 4995.913 | 75.05992 | 28.04181 | 0.1434982 | 6.583333 | 395 | 27.11 | 22.63 | 21.66 | 0.97
[5 empty] | 2023-10-11 13:15 | 4999.096 | 70.97322 | 28.11415 | 0.135599 | 6.666667 | 400 | 26.84 | 22.72 | 21.66 | 1.06
[5 empty] | 2023-10-11 13:15 | 5005.064 | 76.38013 | 28.17925 | 0.1457552 | 6.75 | 405 | 26.93 | 22.72 | 21.66 | 1.06
[5 empty] | 2023-10-11 13:15 | 5003.472 | 72.88274 | 28.23713 | 0.1391254 | 6.833333 | 410 | 27.02 | 22.72 | 21.66 | 1.06
[5 empty] | 2023-10-11 13:15 | 5001.085 | 72.92181 | 28.30223 | 0.1392665 | 6.916667 | 415 | 27.21 | 22.72 | 21.66 | 1.06
[5 empty] | 2023-10-11 13:15 | 5003.075 | 72.72916 | 28.36372 | 0.1388433 | 7 | 420 | 27.3 | 22.72 | 21.66 | 1.06
[5 empty] | 2023-10-11 13:15 | 4999.892 | 72.90441 | 28.43605 | 0.1392665 | 7.083333 | 425 | 27.3 | 22.72 | 21.75 | 0.97
[5 empty] | 2023-10-11 13:15 | 4996.709 | 70.49655 | 28.49031 | 0.1347526 | 7.166667 | 430 | 27.39 | 22.72 | 21.75 | 0.97
[5 empty] | 2023-10-11 13:15 | 4999.096 | 71.49001 | 28.54818 | 0.1365863 | 7.25 | 435 | 27.39 | 22.72 | 21.75 | 0.97
[5 empty] | 2023-10-11 13:16 | 5002.677 | 71.17182 | 28.61328125 | 0.1358811 | 7.333333 | 440 | 27.48 | 22.72 | 21.66 | 1.06
[5 empty] | 2023-10-11 13:16 | 5000.289 | 72.24556 | 28.67115 | 0.1379969 | 7.416667 | 445 | 27.57 | 22.81 | 21.75 | 1.06
[5 empty] | 2023-10-11 13:16 | 4999.494 | 71.05268 | 28.73264 | 0.13574 | 7.5 | 450 | 27.66 | 22.81 | 21.75 | 1.06
[5 empty] | 2023-10-11 13:16 | 5002.677 | 72.57561 | 28.79774 | 0.1385612 | 7.583333 | 455 | 28.03 | 22.9 | 21.84 | 1.06
[5 empty] | 2023-10-11 13:16 | 5001.483 | 71.89349 | 28.84476 | 0.1372916 | 7.666667 | 460 | 27.75 | 22.9 | 21.84 | 1.06
[5 empty] | 2023-10-11 13:16 | 4998.3 | 69.85461 | 28.90625 | 0.1334831 | 7.75 | 465 | 27.84 | 22.81 | 21.75 | 1.06
[5 empty] | 2023-10-11 13:16 | 5004.666 | 71.34795 | 28.96412 | 0.1361632 | 7.833333 | 470 | 27.84 | 22.81 | 21.75 | 1.06
[5 empty] | 2023-10-11 13:16 | 5005.859375 | 75.13543 | 29.02199 | 0.1433572 | 7.916667 | 475 | 27.94 | 22.81 | 21.75 | 1.06
[5 empty] | 2023-10-11 13:16 | 5000.289 | 74.01794 | 29.07263 | 0.1413824 | 8 | 480 | 28.03 | 22.81 | 21.84 | 0.97
[5 empty] | 2023-10-11 13:16 | 4999.892 | 76.30119 | 29.13773 | 0.1457552 | 8.083333 | 485 | 28.12 | 22.81 | 21.84 | 0.97
[5 empty] | 2023-10-11 13:16 | 5001.881 | 75.88831 | 29.18837 | 0.1449088 | 8.166667 | 490 | 28.12 | 22.9 | 21.84 | 1.06
[5 empty] | 2023-10-11 13:16 | 5003.472 | 76.20805 | 29.239 | 0.1454731 | 8.25 | 495 | 28.21 | 22.81 | 21.75 | 1.06
[5 empty] | 2023-10-11 13:16 | 5000.289 | 77.63654 | 29.29326 | 0.1482943 | 8.333333 | 500 | 28.3 | 22.9 | 21.84 | 1.06
[5 empty] | 2023-10-11 13:17 | 4999.892 | 75.56276 | 29.34751 | 0.1443446 | 8.416667 | 505 | 28.49 | 22.9 | 21.84 | 1.06
[5 empty] | 2023-10-11 13:17 | 5006.257 | 79.72549 | 29.39815 | 0.1521029 | 8.5 | 510 | 28.67 | 22.9 | 21.84 | 1.06
[5 empty] | 2023-10-11 13:17 | 4997.902 | 75.45889 | 29.4524 | 0.1442035 | 8.583333 | 515 | 28.58 | 22.9 | 21.84 | 1.06
[5 empty] | 2023-10-11 13:17 | 4995.515 | 78.00507 | 29.49942 | 0.1491406 | 8.666667 | 520 | 28.49 | 22.9 | 21.84 | 1.06
[5 empty] | 2023-10-11 13:17 | 5005.064 | 78.15417 | 29.53921 | 0.1491406 | 8.75 | 525 | 28.49 | 22.9 | 21.84 | 1.06
[5 empty] | 2023-10-11 13:17 | 5004.666 | 76.00447 | 29.58623 | 0.1450499 | 8.833333 | 530 | 28.58 | 22.9 | 21.84 | 1.06
[5 empty] | 2023-10-11 13:17 | 4995.515 | 77.04597 | 29.62601 | 0.1473069 | 8.916667 | 535 | 28.58 | 22.9 | 21.84 | 1.06
[5 empty] | 2023-10-11 13:17 | 4998.3 | 75.76017 | 29.66942 | 0.1447678 | 9 | 540 | 28.76 | 22.9 | 21.84 | 1.06
[5 empty] | 2023-10-11 13:17 | 5004.268 | 77.18097 | 29.71282 | 0.1473069 | 9.083333 | 545 | 28.85 | 22.9 | 21.93 | 0.97
[5 empty] | 2023-10-11 13:17 | 4995.913 | 76.46183 | 29.76707 | 0.1461784 | 9.166667 | 550 | 28.95 | 22.99 | 21.84 | 1.15
[5 empty] | 2023-10-11 13:17 | 4998.698 | 76.20914 | 29.81047 | 0.1456141 | 9.25 | 555 | 28.76 | 22.99 | 21.93 | 1.06
[5 empty] | 2023-10-11 13:18 | 5004.268 | 80.72852 | 29.8575 | 0.1540777 | 9.333333 | 560 | 28.85 | 22.99 | 21.93 | 1.06
[5 empty] | 2023-10-11 13:18 | 5003.472 | 79.60725 | 29.89728 | 0.1519618 | 9.416667 | 565 | 28.85 | 22.99 | 21.93 | 1.06
[5 empty] | 2023-10-11 13:18 | 4992.333 | 77.07061 | 29.95153 | 0.1474479 | 9.5 | 570 | 29.04 | 22.99 | 21.93 | 1.06
[5 empty] | 2023-10-11 13:18 | 5001.881 | 76.55318 | 29.99855 | 0.1461784 | 9.583333 | 575 | 28.95 | 22.99 | 21.93 | 1.06
[5 empty] | 2023-10-11 13:18 | 5008.645 | 76.65669 | 30.03834 | 0.1461784 | 9.666667 | 580 | 29.04 | 22.99 | 21.93 | 1.06
[5 empty] | 2023-10-11 13:18 | 4995.515 | 77.48864 | 30.08174 | 0.1481532 | 9.75 | 585 | 29.32 | 23.08 | 21.93 | 1.15
[5 empty] | 2023-10-11 13:18 | 4999.892 | 77.11346 | 30.12514 | 0.1473069 | 9.833333 | 590 | 29.04 | 23.08 | 21.93 | 1.15
[5 empty] | 2023-10-11 13:18 | 5008.645 | 78.57996 | 30.16493 | 0.1498459 | 9.916667 | 595 | 29.13 | 23.08 | 21.93 | 1.15
[5 empty] | 2023-10-11 13:18 | 5002.677 | 76.93477 | 30.20833 | 0.1468837 | 10 | 600 | 29.22 | 23.08 | 21.93 | 1.15
[5 empty] | 2023-10-11 13:18 | 4993.923 | 77.31644 | 30.25535 | 0.1478711 | 10.08333 | 605 | 29.22 | 23.08 | 21.93 | 1.15
[5 empty] | 2023-10-11 13:18 | 5002.677 | 78.1169 | 30.28791 | 0.1491406 | 10.16667 | 610 | 29.22 | 23.08 | 22.01 | 1.07
[5 empty] | 2023-10-11 13:18 | 5003.075 | 79.23147 | 30.33131 | 0.1512565 | 10.25 | 615 | 29.32 | 23.08 | 22.01 | 1.07
[5 empty] | 2023-10-11 13:19 | 4999.096 | 80.64508 | 30.37833 | 0.1540777 | 10.33333 | 620 | 29.32 | 23.08 | 22.01 | 1.07
[5 empty] | 2023-10-11 13:19 | 4999.096 | 79.16846 | 30.41811 | 0.1512565 | 10.41667 | 625 | 29.41 | 23.08 | 22.01 | 1.07
[5 empty] | 2023-10-11 13:19 | 5002.677 | 80.70285 | 30.45428 | 0.1540777 | 10.5 | 630 | 29.41 | 23.17 | 22.01 | 1.16
[5 empty] | 2023-10-11 13:19 | 4999.494 | 79.98697 | 30.49045 | 0.1528082 | 10.58333 | 635 | 29.41 | 23.17 | 22.01 | 1.16
[5 empty] | 2023-10-11 13:19 | 4994.322 | 79.75669 | 30.53747 | 0.152526 | 10.66667 | 640 | 29.5 | 23.17 | 22.01 | 1.16
[5 empty] | 2023-10-11 13:19 | 5002.677 | 82.69771 | 30.57364 | 0.1578863 | 10.75 | 645 | 29.5 | 23.17 | 22.01 | 1.16
[5 empty] | 2023-10-11 13:19 | 5005.064 | 80.66743 | 30.61343 | 0.1539366 | 10.83333 | 650 | 29.59 | 23.17 | 22.01 | 1.16
[5 empty] | 2023-10-11 13:19 | 4997.106 | 76.92291 | 30.64598 | 0.1470248 | 10.91667 | 655 | 29.59 | 23.17 | 22.01 | 1.16
[5 empty] | 2023-10-11 13:19 | 4998.698 | 76.94742 | 30.67853 | 0.1470248 | 11 | 660 | 29.59 | 23.17 | 22.01 | 1.16
[5 empty] | 2023-10-11 13:19 | 5005.064 | 80.07609 | 30.71108 | 0.1528082 | 11.08333 | 665 | 29.69 | 23.17 | 22.01 | 1.16
[5 empty] | 2023-10-11 13:19 | 5002.677 | 78.1908 | 30.74002 | 0.1492817 | 11.16667 | 670 | 29.69 | 23.34 | 22.1 | 1.24
[5 empty] | 2023-10-11 13:19 | 4996.709 | 77.50716 | 30.77257 | 0.1481532 | 11.25 | 675 | 29.97 | 23.34 | 22.01 | 1.33
[5 empty] | 2023-10-11 13:20 | 5002.278 | 76.55926 | 30.80874 | 0.1461784 | 11.33333 | 680 | 29.97 | 23.34 | 22.1 | 1.24
[5 empty] | 2023-10-11 13:20 | 5006.655 | 77.36568 | 30.83767 | 0.147589 | 11.41667 | 685 | 29.78 | 23.34 | 22.01 | 1.33
[5 empty] | 2023-10-11 13:20 | 4995.515 | 78.52153 | 30.87023 | 0.150128 | 11.5 | 690 | 29.78 | 23.34 | 22.1 | 1.24
[5 empty] | 2023-10-11 13:20 | 4996.709 | 76.25262 | 30.89916 | 0.1457552 | 11.58333 | 695 | 29.87 | 23.34 | 22.1 | 1.24
[5 empty] | 2023-10-11 13:20 | 5004.666 | 81.40014 | 30.9281 | 0.1553472 | 11.66667 | 700 | 29.87 | 23.34 | 22.1 | 1.24
[5 empty] | 2023-10-11 13:20 | 5000.289 | 76.75035 | 30.96065 | 0.1466016 | 11.75 | 705 | 29.87 | 23.34 | 22.1 | 1.24
[5 empty] | 2023-10-11 13:20 | 5000.289 | 79.18736 | 30.9932 | 0.1512565 | 11.83333 | 710 | 29.97 | 23.34 | 22.1 | 1.24
[5 empty] | 2023-10-11 13:20 | 5002.278 | 77.22415 | 31.01852 | 0.1474479 | 11.91667 | 715 | 30.06 | 23.34 | 22.1 | 1.24
[5 empty] | 2023-10-11 13:20 | 5007.053 | 77.51972 | 31.04022 | 0.1478711 | 12 | 720 | 29.97 | 23.34 | 22.1 | 1.24
[5 empty] | 2023-10-11 13:20 | 4996.709 | 77.50716 | 31.05831 | 0.1481532 | 12.08333 | 725 | 29.97 | 23.34 | 22.1 | 1.24
[5 empty] | 2023-10-11 13:20 | 4998.3 | 75.61253 | 31.08724 | 0.1444857 | 12.16667 | 730 | 30.06 | 23.34 | 22.1 | 1.24
[5 empty] | 2023-10-11 13:20 | 4998.698 | 76.0615 | 31.11256 | 0.145332 | 12.25 | 735 | 30.06 | 23.34 | 22.1 | 1.24
[5 empty] | 2023-10-11 13:21 | 4999.892 | 79.4026 | 31.13788 | 0.1516797 | 12.33333 | 740 | 30.06 | 23.34 | 22.19 | 1.15
[5 empty] | 2023-10-11 13:21 | 5001.483 | 79.50172 | 31.15958 | 0.1518207 | 12.41667 | 745 | 30.06 | 23.34 | 22.19 | 1.15
[5 empty] | 2023-10-11 13:21 | 5003.472 | 77.39037 | 31.18128 | 0.14773 | 12.5 | 750 | 30.15 | 23.34 | 22.1 | 1.24
[5 empty] | 2023-10-11 13:21 | 5004.666 | 77.63058 | 31.19575 | 0.1481532 | 12.58333 | 755 | 30.34 | 23.34 | 22.1 | 1.24
[5 empty] | 2023-10-11 13:21 | 5000.6875 | 78.08584 | 31.21021 | 0.1491406 | 12.66667 | 760 | 30.15 | 23.34 | 22.1 | 1.24
[5 empty] | 2023-10-11 13:21 | 5001.881 | 73.81989 | 31.23553 | 0.1409592 | 12.75 | 765 | 30.53 | 23.34 | 22.19 | 1.15
[5 empty] | 2023-10-11 13:21 | 5005.859375 | 78.68413 | 31.25 | 0.150128 | 12.83333 | 770 | 30.25 | 23.34 | 22.19 | 1.15
[5 empty] | 2023-10-11 13:21 | 4999.494 | 76.0736 | 31.27532 | 0.145332 | 12.91667 | 775 | 30.25 | 23.34 | 22.19 | 1.15
[5 empty] | 2023-10-11 13:21 | 5000.289 | 77.48883 | 31.2934 | 0.1480121 | 13 | 780 | 30.25 | 23.43 | 22.19 | 1.24
[5 empty] | 2023-10-11 13:21 | 5004.666 | 78.59145 | 31.30787 | 0.149987 | 13.08333 | 785 | 30.25 | 23.34 | 22.19 | 1.15
[5 empty] | 2023-10-11 13:21 | 5005.064 | 77.71067 | 31.33319 | 0.1482943 | 13.16667 | 790 | 30.25 | 23.43 | 22.19 | 1.24
[5 empty] | 2023-10-11 13:21 | 4993.526 | 77.23653 | 31.34404 | 0.14773 | 13.25 | 795 | 30.25 | 23.43 | 22.19 | 1.24
[5 empty] | 2023-10-11 13:22 | 4999.494 | 78.43639 | 31.36213 | 0.1498459 | 13.33333 | 800 | 30.25 | 23.43 | 22.19 | 1.24
[5 empty] | 2023-10-11 13:22 | 5003.472 | 75.98635 | 31.38021 | 0.1450499 | 13.41667 | 805 | 30.53 | 23.43 | 22.19 | 1.24
[5 empty] | 2023-10-11 13:22 | 4999.096 | 77.32268 | 31.39468 | 0.14773 | 13.5 | 810 | 30.34 | 23.43 | 22.19 | 1.24
[5 empty] | 2023-10-11 13:22 | 4996.311 | 78.97677 | 31.41276 | 0.1509744 | 13.58333 | 815 | 30.34 | 23.43 | 22.19 | 1.24
[5 empty] | 2023-10-11 13:22 | 5005.461 | 81.11738 | 31.42723 | 0.154783 | 13.66667 | 820 | 30.34 | 23.43 | 22.19 | 1.24
[5 empty] | 2023-10-11 13:22 | 5001.085 | 81.12034 | 31.4453125 | 0.154924 | 13.75 | 825 | 30.34 | 23.43 | 22.19 | 1.24
[5 empty] | 2023-10-11 13:22 | 4996.311 | 76.68929 | 31.45978 | 0.1466016 | 13.83333 | 830 | 30.43 | 23.43 | 22.19 | 1.24
[5 empty] | 2023-10-11 13:22 | 5000.289 | 80.22121 | 31.47063 | 0.1532313 | 13.91667 | 835 | 30.43 | 23.43 | 22.19 | 1.24
[5 empty] | 2023-10-11 13:22 | 5003.87 | 77.24873 | 31.49233 | 0.1474479 | 14 | 840 | 30.43 | 23.43 | 22.19 | 1.24
[5 empty] | 2023-10-11 13:22 | 4999.096 | 78.13483 | 31.50318 | 0.1492817 | 14.08333 | 845 | 30.43 | 23.43 | 22.19 | 1.24
[5 empty] | 2023-10-11 13:22 | 4996.311 | 77.94373 | 31.51765 | 0.1489996 | 14.16667 | 850 | 30.43 | 23.43 | 22.19 | 1.24
[5 empty] | 2023-10-11 13:22 | 5005.859375 | 81.2717 | 31.52489 | 0.1550651 | 14.25 | 855 | 30.43 | 23.43 | 22.19 | 1.24
[5 empty] | 2023-10-11 13:23 | 5005.064 | 78.59771 | 31.54296875 | 0.149987 | 14.33333 | 860 | 30.43 | 23.43 | 22.19 | 1.24
[5 empty] | 2023-10-11 13:23 | 4997.504 | 78.479 | 31.55744 | 0.149987 | 14.41667 | 865 | 30.53 | 23.43 | 22.19 | 1.24
[5 empty] | 2023-10-11 13:23 | 5000.6875 | 77.86428 | 31.56828 | 0.1487174 | 14.5 | 870 | 30.53 | 23.43 | 22.19 | 1.24
[5 empty] | 2023-10-11 13:23 | 5000.6875 | 81.2616 | 31.5719 | 0.1552062 | 14.58333 | 875 | 30.53 | 23.43 | 22.19 | 1.24
[5 empty] | 2023-10-11 13:23 | 5000.6875 | 76.68262 | 31.58999 | 0.1464605 | 14.66667 | 880 | 30.62 | 23.43 | 22.19 | 1.24
[5 empty] | 2023-10-11 13:23 | 5000.6875 | 78.45512 | 31.61531 | 0.1498459 | 14.75 | 885 | 30.62 | 23.43 | 22.19 | 1.24
[5 empty] | 2023-10-11 13:23 | 5004.268 | 79.61991 | 31.63339 | 0.1519618 | 14.83333 | 890 | 30.53 | 23.43 | 22.19 | 1.24
[5 empty] | 2023-10-11 13:23 | 5001.085 | 81.41579 | 31.640625 | 0.1554883 | 14.91667 | 895 | 30.53 | 23.52 | 22.28 | 1.24
[5 empty] | 2023-10-11 13:23 | 4998.3 | 77.90092 | 31.65871 | 0.1488585 | 15 | 900 | 30.62 | 23.52 | 22.19 | 1.33
[5 empty] | 2023-10-11 13:23 | 5001.881 | 79.6558 | 31.67679 | 0.1521029 | 15.08333 | 905 | 30.62 | 23.52 | 22.28 | 1.24
[5 empty] | 2023-10-11 13:23 | 5002.677 | 79.29906 | 31.68041 | 0.1513976 | 15.16667 | 910 | 30.62 | 23.52 | 22.28 | 1.24
[5 empty] | 2023-10-11 13:23 | 4999.892 | 79.62412 | 31.70211 | 0.1521029 | 15.25 | 915 | 30.62 | 23.52 | 22.28 | 1.24
[5 empty] | 2023-10-11 13:24 | 4998.698 | 80.19569 | 31.7202 | 0.1532313 | 15.33333 | 920 | 30.62 | 23.52 | 22.28 | 1.24
[5 empty] | 2023-10-11 13:24 | 5003.472 | 82.48917 | 31.72382 | 0.1574631 | 15.41667 | 925 | 30.9 | 23.52 | 22.28 | 1.24
[5 empty] | 2023-10-11 13:24 | 5002.677 | 81.29392 | 31.73828125 | 0.1552062 | 15.5 | 930 | 30.81 | 23.52 | 22.28 | 1.24
[5 empty] | 2023-10-11 13:24 | 4998.698 | 78.71921 | 31.74913 | 0.1504101 | 15.58333 | 935 | 30.71 | 23.52 | 22.28 | 1.24
[5 empty] | 2023-10-11 13:24 | 5000.289 | 79.63045 | 31.7636 | 0.1521029 | 15.66667 | 940 | 30.71 | 23.52 | 22.19 | 1.33
[5 empty] | 2023-10-11 13:24 | 5003.87 | 80.20479 | 31.77807 | 0.1530903 | 15.75 | 945 | 30.71 | 23.52 | 22.19 | 1.33
[5 empty] | 2023-10-11 13:24 | 5002.677 | 80.4812 | 31.77807 | 0.1536545 | 15.83333 | 950 | 30.9 | 23.52 | 22.28 | 1.24
[5 empty] | 2023-10-11 13:24 | 4998.698 | 80.12189 | 31.79254 | 0.1530903 | 15.91667 | 955 | 31.09 | 23.52 | 22.28 | 1.24
[5 empty] | 2023-10-11 13:24 | 4999.892 | 82.57783 | 31.79977 | 0.1577452 | 16 | 960 | 30.81 | 23.52 | 22.28 | 1.24
[5 empty] | 2023-10-11 13:24 | 5002.278 | 79.95763 | 31.81424 | 0.1526671 | 16.08333 | 965 | 30.71 | 23.52 | 22.28 | 1.24
[5 empty] | 2023-10-11 13:24 | 4999.494 | 78.8794 | 31.81424 | 0.1506923 | 16.16667 | 970 | 30.71 | 23.52 | 22.28 | 1.24
[5 empty] | 2023-10-11 13:24 | 4999.494 | 82.49742 | 31.82509 | 0.1576042 | 16.25 | 975 | 30.81 | 23.52 | 22.28 | 1.24
[5 empty] | 2023-10-11 13:25 | 5004.666 | 78.07406 | 31.85041 | 0.1489996 | 16.33333 | 980 | 30.81 | 23.52 | 22.28 | 1.24
[5 empty] | 2023-10-11 13:25 | 4996.709 | 78.83547 | 31.85764 | 0.1506923 | 16.41667 | 985 | 30.81 | 23.52 | 22.28 | 1.24
[5 empty] | 2023-10-11 13:25 | 4999.892 | 79.55028 | 31.85764 | 0.1519618 | 16.5 | 990 | 30.71 | 23.52 | 22.28 | 1.24
[5 empty] | 2023-10-11 13:25 | 5005.064 | 78.89339 | 31.88296 | 0.1505512 | 16.58333 | 995 | 30.81 | 23.52 | 22.28 | 1.24
[5 empty] | 2023-10-11 13:25 | 5001.881 | 78.69547 | 31.89019 | 0.1502691 | 16.66667 | 1000 | 31 | 23.52 | 22.28 | 1.24
[5 empty] | 2023-10-11 13:25 | 4997.106 | 79.87496 | 31.90104 | 0.1526671 | 16.75 | 1005 | 30.81 | 23.61 | 22.28 | 1.33
[5 empty] | 2023-10-11 13:25 | 5003.075 | 80.63538 | 31.90828 | 0.1539366 | 16.83333 | 1010 | 30.81 | 23.52 | 22.28 | 1.24
[5 empty] | 2023-10-11 13:25 | 5005.064 | 79.85432 | 31.91189 | 0.152385 | 16.91667 | 1015 | 31 | 23.61 | 22.28 | 1.33
[5 empty] | 2023-10-11 13:25 | 4995.515 | 79.11175 | 31.91551 | 0.1512565 | 17 | 1020 | 31.09 | 23.52 | 22.28 | 1.24
[5 empty] | 2023-10-11 13:25 | 5000.289 | 80.66433 | 31.92998 | 0.1540777 | 17.08333 | 1025 | 31.09 | 23.52 | 22.28 | 1.24
[5 empty] | 2023-10-11 13:25 | 5006.655 | 81.4325 | 31.93721 | 0.1553472 | 17.16667 | 1030 | 30.81 | 23.61 | 22.28 | 1.33
[5 empty] | 2023-10-11 13:25 | 4999.494 | 77.4765 | 31.94083 | 0.1480121 | 17.25 | 1035 | 30.9 | 23.52 | 22.28 | 1.24
[5 empty] | 2023-10-11 13:26 | 4998.698 | 79.90041 | 31.9553 | 0.1526671 | 17.33333 | 1040 | 30.9 | 23.52 | 22.28 | 1.24
[5 empty] | 2023-10-11 13:26 | 5004.268 | 81.31979 | 31.96976 | 0.1552062 | 17.41667 | 1045 | 30.9 | 23.52 | 22.28 | 1.24
[5 empty] | 2023-10-11 13:26 | 5003.075 | 81.0787 | 31.97338 | 0.154783 | 17.5 | 1050 | 30.9 | 23.52 | 22.28 | 1.24