## 041
Versuch | Bezeichnung
picobond_041 | 120923_041
Datum | 2023-09-12
Modultyp | AMS
Partikelsystem
| Art | Bezeichnung | Einwaage in g
Hostparticle | Alumina | DAW-45 | 79.95
Guestparticle | Polysterol | SX250-H | 8.04
Summe |  |  | 87.99
Kommentar:
Parameter |  |  | Auswaage |  |  | TempExtern
Spaltweite | 2 | mm | Tara | 484.87 | g | Uhrzeit | Temperatur | Luftfeuchte
Drehzahl | 4000 | rpm | voll | 572.2 | g | 8:31 | 26 | 48%
Prozesszeit | 15 | min | Gesamtauswaage | 87.33 | g | 8:47 | 26 | 46%
|  |  | Verlust | 0.7500852 | %
picobond
Leerlauf |  |  |  |  | Versuch
Date Time | Picobond.Drz_Mühle | Picobond.Leistung | Picobond.Temperatur | Picobond.Moment | Date Time | Picobond.Drz_Mühle | Picobond.Leistung | Picobond.Temperatur | Picobond.Moment |  | SensOb.Temperatur |  | SensDiff.Temperatur
| pbDrehzahl | pbLeistung | pbTemp | pbDrehmoment |  | pbDrehzahl | pbLeistung | pbTemp | pbDrehmoment | picobondTime | time | SensOb | SensDiff
| min-1 | W | °C | Nm |  | min-1 | W | °C | Nm | min | s | °C | °C | °C | °C
ts | rpm | power | pbTemp | DMom | ts | rpm | power | pbTemp | DMom | SensTime | obTime | obTemp | T1 | T2 | dT
2023-09-12 08:17 | 0 | 0 | 27.93692 | -0.12 | 2023-09-12 08:32 | 0 | 0 | 28.34201 | -0.12 | 0 | 0 | 27.39 | 25.49 | 25.94 | -0.45
2023-09-12 08:17 | 0 | 0 | 28.09245 | -0.12 | 2023-09-12 08:32 | 0 | 0 | 28.34201 | -0.12 | 0.08333333 | 5 | 27.75 | 25.49 | 25.94 | -0.45
2023-09-12 08:17 | 1.989294 | 0.1919458 | 28.1684 | 0.9215797 | 2023-09-12 08:32 | 717.3394 | 78.81409 | 28.34201 | 1.049379 | 0.1666667 | 10 | 27.3 | 25.58 | 25.94 | -0.36
2023-09-12 08:17 | 1013.744 | 2.085466 | 28.21904 | 0.01964844 | 2023-09-12 08:32 | 1001.013 | -3.026365 | 28.34201 | -0.02887587 | 0.25 | 15 | 27.3 | 25.67 | 26.03 | -0.36
2023-09-12 08:17 | 1002.206 | -6.819148 | 28.23713 | -0.06498697 | 2023-09-12 08:33 | 1001.808 | -3.2655 | 28.34925 | -0.03113281 | 0.3333333 | 20 | 27.3 | 25.58 | 26.03 | -0.45
2023-09-12 08:17 | 1002.206 | -6.981965 | 28.25882 | -0.06653863 | 2023-09-12 08:33 | 1002.604 | -3.356938 | 28.34563 | -0.03197917 | 0.4166667 | 25 | 27.3 | 25.58 | 26.12 | -0.54
2023-09-12 08:17 | 1002.604 | -6.9107 | 28.26968 | -0.06583333 | 2023-09-12 08:33 | 1001.013 | -3.248123 | 28.34201 | -0.03099176 | 0.5 | 30 | 27.3 | 25.58 | 25.94 | -0.36
2023-09-12 08:17 | 1003.4 | -6.960641 | 28.28053 | -0.06625651 | 2023-09-12 08:33 | 1002.604 | -3.445782 | 28.34925 | -0.03282552 | 0.5833333 | 35 | 27.48 | 25.58 | 25.94 | -0.36
2023-09-12 08:17 | 1002.604 | -7.029159 | 28.29138 | -0.0669618 | 2023-09-12 08:33 | 1001.411 | -3.456469 | 28.35287 | -0.03296658 | 0.6666667 | 40 | 27.3 | 25.58 | 25.85 | -0.27
2023-09-12 08:17 | 1001.808 | -6.920011 | 28.29861 | -0.06597439 | 2023-09-12 08:33 | 1003.4 | -3.329965 | 28.3601 | -0.03169706 | 0.75 | 45 | 27.94 | 25.58 | 25.94 | -0.36
2023-09-12 08:17 | 1002.604 | -6.777433 | 28.30223 | -0.0645638 | 2023-09-12 08:33 | 1002.206 | -3.311201 | 28.34925 | -0.03155599 | 0.8333333 | 50 | 27.48 | 25.58 | 25.94 | -0.36
2023-09-12 08:17 | 1001.808 | -6.875624 | 28.30946 | -0.06555121 | 2023-09-12 08:33 | 1995.262 | 1.511469 | 28.35648 | 0.007235236 | 0.9166667 | 55 | 27.3 | 25.58 | 25.94 | -0.36
2023-09-12 08:18 | 1002.604 | -6.895893 | 28.31669 | -0.06569228 | 2023-09-12 08:33 | 1999.24 | 1.721172 | 28.35648 | 0.008222662 | 1 | 60 | 27.3 | 25.58 | 25.85 | -0.27
2023-09-12 08:18 | 1001.808 | -6.786851 | 28.30946 | -0.06470487 | 2023-09-12 08:33 | 1999.24 | 2.400281 | 28.36372 | 0.01146702 | 1.083333 | 65 | 27.3 | 25.58 | 25.85 | -0.27
2023-09-12 08:18 | 1001.808 | -6.846033 | 28.31308 | -0.0652691 | 2023-09-12 08:33 | 1995.66 | 1.865455 | 28.37095 | 0.008927949 | 1.166667 | 70 | 27.3 | 25.58 | 25.85 | -0.27
2023-09-12 08:18 | 1001.411 | -6.917262 | 28.30223 | -0.06597439 | 2023-09-12 08:33 | 1996.853 | 2.426906 | 28.37457 | 0.01160807 | 1.25 | 75 | 27.57 | 25.58 | 25.85 | -0.27
2023-09-12 08:18 | 1996.455 | -12.25731 | 28.30585 | -0.05863932 | 2023-09-12 08:34 | 2119.394 | 8.773448 | 28.37818 | 0.03953775 | 1.333333 | 80 | 27.3 | 25.58 | 25.85 | -0.27
2023-09-12 08:18 | 1998.445 | -11.82681 | 28.30585 | -0.05652344 | 2023-09-12 08:34 | 3001.049 | 11.71399 | 28.39265 | 0.03728081 | 1.416667 | 85 | 27.3 | 25.58 | 25.85 | -0.27
2023-09-12 08:18 | 1998.046875 | -11.82445 | 28.3203125 | -0.05652344 | 2023-09-12 08:34 | 3002.242 | 12.96017 | 28.39989 | 0.04123046 | 1.5 | 90 | 27.39 | 25.58 | 25.85 | -0.27
2023-09-12 08:18 | 1994.864 | -12.21808 | 28.31308 | -0.05849827 | 2023-09-12 08:34 | 2999.458 | 12.41656 | 28.41074 | 0.03953775 | 1.583333 | 95 | 27.39 | 25.67 | 25.85 | -0.18
2023-09-12 08:18 | 1997.649 | -12.38265 | 28.30585 | -0.05920355 | 2023-09-12 08:34 | 2995.877 | 12.04777 | 28.4252 | 0.03840929 | 1.666667 | 100 | 27.3 | 25.67 | 25.85 | -0.18
2023-09-12 08:18 | 1998.445 | -11.94486 | 28.30585 | -0.05708767 | 2023-09-12 08:34 | 3000.651 | 11.97835 | 28.43605 | 0.03812718 | 1.75 | 105 | 27.3 | 25.67 | 25.85 | -0.18
2023-09-12 08:18 | 1997.649 | -12.05812 | 28.30585 | -0.05765191 | 2023-09-12 08:34 | 2999.06 | 13.7437 | 28.44328 | 0.04376953 | 1.833333 | 110 | 27.75 | 25.67 | 25.85 | -0.18
2023-09-12 08:18 | 1997.649 | -11.76309 | 28.30223 | -0.05624132 | 2023-09-12 08:34 | 4005.245 | 30.30362 | 28.46137 | 0.07226346 | 1.916667 | 115 | 27.3 | 25.76 | 25.94 | -0.18
2023-09-12 08:19 | 2994.683 | -16.48416 | 28.295 | -0.05257379 | 2023-09-12 08:34 | 4001.266 | 32.28271 | 28.47946 | 0.07705946 | 2 | 120 | 27.3 | 25.76 | 25.94 | -0.18
2023-09-12 08:19 | 3000.253 | -16.33758 | 28.30223 | -0.05200955 | 2023-09-12 08:34 | 3997.685 | 32.01767 | 28.49754 | 0.07649524 | 2.083333 | 125 | 27.84 | 25.76 | 25.94 | -0.18
2023-09-12 08:19 | 3001.447 | -16.34408 | 28.29861 | -0.05200955 | 2023-09-12 08:34 | 4002.062 | 33.58947 | 28.52286 | 0.08016276 | 2.166667 | 130 | 27.3 | 25.85 | 25.94 | -0.09
2023-09-12 08:19 | 2997.07 | -17.11699 | 28.295 | -0.05454861 | 2023-09-12 08:34 | 4002.062 | 34.83069 | 28.55179 | 0.08312499 | 2.25 | 135 | 27.39 | 25.85 | 25.94 | -0.09
2023-09-12 08:19 | 2998.264 | -17.07952 | 28.28776 | -0.05440755 | 2023-09-12 08:35 | 3999.675 | 35.75505 | 28.58797 | 0.08538195 | 2.333333 | 140 | 27.39 | 25.94 | 25.94 | 0
2023-09-12 08:19 | 3001.049 | -17.18403 | 28.28053 | -0.05468968 | 2023-09-12 08:35 | 4000.072 | 36.40844 | 28.62051 | 0.08693358 | 2.416667 | 145 | 27.84 | 25.94 | 25.94 | 0
2023-09-12 08:19 | 3996.09375 | -20.52095 | 28.26968 | -0.04904730618 | 2023-09-12 08:35 | 4003.255 | 38.86149 | 28.67477 | 0.09271703 | 2.5 | 150 | 27.84 | 26.03 | 25.94 | 0.09
2023-09-12 08:19 | 4003.255 | -20.26211 | 28.26968 | -0.04834201 | 2023-09-12 08:35 | 4000.47 | 40.84325 | 28.72541 | 0.09751301 | 2.583333 | 155 | 27.39 | 26.03 | 26.03 | 0
2023-09-12 08:19 | 3999.277 | -20.83262 | 28.28053 | -0.04975261 | 2023-09-12 08:35 | 3997.287 | 44.11674 | 28.76881 | 0.1054123 | 2.666667 | 160 | 27.39 | 26.03 | 26.03 | 0
2023-09-12 08:19 | 3997.287 | -21.53069 | 28.26244 | -0.05144531 | 2023-09-12 08:35 | 4003.255 | 43.47312 | 28.81944 | 0.1037196 | 2.75 | 165 | 28.39 | 26.12 | 26.03 | 0.09
2023-09-12 08:19 | 4001.664 | -20.84506 | 28.26244 | -0.04975261 | 2023-09-12 08:35 | 4001.664 | 44.51965 | 28.87008 | 0.1062587 | 2.833333 | 170 | 28.03 | 26.12 | 26.03 | 0.09
2023-09-12 08:19 | 4002.062 | -20.96534 | 28.25882 | -0.05003472 | 2023-09-12 08:35 | 3994.9 | 42.55639 | 28.9171 | 0.1017448 | 2.916667 | 175 | 27.48 | 26.12 | 26.03 | 0.09
2023-09-12 08:20 | 1745.009 | -14.19274 | 28.25159 | -0.07768229 | 2023-09-12 08:35 | 3997.685 | 44.41633 | 28.96412 | 0.1061176 | 3 | 180 | 27.48 | 26.21 | 26.03 | 0.18
2023-09-12 08:20 | 1002.604 | -7.414149 | 28.25159 | -0.07062934 | 2023-09-12 08:35 | 4001.664 | 45.22885 | 29.01476 | 0.1079514 | 3.083333 | 185 | 27.48 | 26.21 | 26.03 | 0.18
2023-09-12 08:20 | 1003.798 | -7.319201 | 28.24797 | -0.06964193 | 2023-09-12 08:35 | 3997.685 | 43.64881 | 29.06178 | 0.1042839 | 3.166667 | 190 | 27.66 | 26.21 | 26.12 | 0.09
2023-09-12 08:20 | 1001.808 | -7.437857 | 28.23351 | -0.07091146 | 2023-09-12 08:35 | 3996.09375 | 44.75277 | 29.11241 | 0.106964 | 3.25 | 195 | 27.66 | 26.3 | 26.03 | 0.27
2023-09-12 08:20 | 1002.206 | -7.44081 | 28.22989 | -0.07091146 | 2023-09-12 08:36 | 4000.47 | 45.51077 | 29.15943 | 0.1086567 | 3.333333 | 200 | 28.49 | 26.3 | 26.12 | 0.18
2023-09-12 08:20 | 1002.604 | -7.29569 | 28.21904 | -0.06950086 | 2023-09-12 08:36 | 4002.062 | 45.70618 | 29.22453 | 0.1090798 | 3.416667 | 205 | 27.66 | 26.3 | 26.12 | 0.18
[5 empty] | 2023-09-12 08:36 | 3996.09375 | 45.75607 | 29.28241 | 0.109362 | 3.5 | 210 | 27.75 | 26.3 | 26.12 | 0.18
[5 empty] | 2023-09-12 08:36 | 3998.083 | 44.42075 | 29.34028 | 0.1061176 | 3.583333 | 215 | 27.66 | 26.39 | 26.12 | 0.27
[5 empty] | 2023-09-12 08:36 | 4004.449 | 45.91088 | 29.40538 | 0.109503 | 3.666667 | 220 | 27.84 | 26.39 | 26.12 | 0.27
[5 empty] | 2023-09-12 08:36 | 3998.481 | 46.19677 | 29.4741 | 0.1103494 | 3.75 | 225 | 27.94 | 26.39 | 26.12 | 0.27
[5 empty] | 2023-09-12 08:36 | 4000.47 | 45.68801 | 29.53559 | 0.1090798 | 3.833333 | 230 | 27.94 | 26.48 | 26.12 | 0.36
[5 empty] | 2023-09-12 08:36 | 4002.062 | 47.24294 | 29.60069 | 0.1127474 | 3.916667 | 235 | 27.94 | 26.48 | 26.21 | 0.27
[5 empty] | 2023-09-12 08:36 | 4001.664 | 46.76545 | 29.66218 | 0.1116189 | 4 | 240 | 28.03 | 26.48 | 26.21 | 0.27
[5 empty] | 2023-09-12 08:36 | 3995.298 | 47.2221 | 29.7309 | 0.1128884 | 4.083333 | 245 | 28.12 | 26.48 | 26.21 | 0.27
[5 empty] | 2023-09-12 08:36 | 4000.072 | 45.8607 | 29.79239 | 0.109503 | 4.166667 | 250 | 28.3 | 26.57 | 26.21 | 0.36
[5 empty] | 2023-09-12 08:36 | 4002.062 | 47.65668 | 29.8575 | 0.1137348 | 4.25 | 255 | 28.21 | 26.57 | 26.21 | 0.36
[5 empty] | 2023-09-12 08:37 | 4000.072 | 46.45147 | 29.91898 | 0.1109136 | 4.333333 | 260 | 28.49 | 26.57 | 26.21 | 0.36
[5 empty] | 2023-09-12 08:37 | 3998.083 | 46.90075 | 29.9877 | 0.1120421 | 4.416667 | 265 | 28.3 | 26.57 | 26.21 | 0.36
[5 empty] | 2023-09-12 08:37 | 4002.062 | 47.30204 | 30.04919 | 0.1128884 | 4.5 | 270 | 28.39 | 26.57 | 26.21 | 0.36
[5 empty] | 2023-09-12 08:37 | 4000.072 | 48.34191 | 30.10344 | 0.1154275 | 4.583333 | 275 | 28.39 | 26.57 | 26.21 | 0.36
[5 empty] | 2023-09-12 08:37 | 3996.889 | 47.53606 | 30.16132 | 0.1135937 | 4.666667 | 280 | 28.49 | 26.66 | 26.21 | 0.45
[5 empty] | 2023-09-12 08:37 | 4000.47 | 48.22856 | 30.20833 | 0.1151454 | 4.75 | 285 | 28.58 | 26.66 | 26.3 | 0.36
[5 empty] | 2023-09-12 08:37 | 4004.847 | 49.40512 | 30.25174 | 0.1178255 | 4.833333 | 290 | 28.67 | 26.66 | 26.21 | 0.45
[5 empty] | 2023-09-12 08:37 | 3998.481 | 48.20457 | 30.31684 | 0.1151454 | 4.916667 | 295 | 28.76 | 26.66 | 26.3 | 0.36
[5 empty] | 2023-09-12 08:37 | 3997.287 | 45.7107 | 30.37833 | 0.1092209 | 5 | 300 | 28.76 | 26.66 | 26.3 | 0.36
[5 empty] | 2023-09-12 08:37 | 4001.266 | 47.52902 | 30.43982 | 0.1134527 | 5.083333 | 305 | 29.5 | 26.66 | 26.3 | 0.36
[5 empty] | 2023-09-12 08:37 | 4004.051 | 48.92221 | 30.50492 | 0.116697 | 5.166667 | 310 | 28.85 | 26.75 | 26.3 | 0.45
[5 empty] | 2023-09-12 08:37 | 3996.889 | 49.18889 | 30.56279 | 0.1175434 | 5.25 | 315 | 29.22 | 26.75 | 26.3 | 0.45
[5 empty] | 2023-09-12 08:38 | 3999.277 | 49.27734 | 30.62428 | 0.1176845 | 5.333333 | 320 | 29.04 | 26.75 | 26.3 | 0.45
[5 empty] | 2023-09-12 08:38 | 4004.051 | 49.75011 | 30.68215 | 0.1186719 | 5.416667 | 325 | 29.04 | 26.75 | 26.3 | 0.45
[5 empty] | 2023-09-12 08:38 | 3998.083 | 48.49502 | 30.74002 | 0.1158507 | 5.5 | 330 | 29.13 | 26.75 | 26.3 | 0.45
[5 empty] | 2023-09-12 08:38 | 3998.083 | 49.67596 | 30.79789 | 0.1186719 | 5.583333 | 335 | 29.32 | 26.75 | 26.3 | 0.45
[5 empty] | 2023-09-12 08:38 | 4003.255 | 49.38548 | 30.85214 | 0.1178255 | 5.666667 | 340 | 29.22 | 26.84 | 26.39 | 0.45
[5 empty] | 2023-09-12 08:38 | 3999.675 | 48.10083 | 30.91725 | 0.1148633 | 5.75 | 345 | 29.32 | 26.84 | 26.3 | 0.54
[5 empty] | 2023-09-12 08:38 | 3995.696 | 49.23322 | 30.9715 | 0.1176845 | 5.833333 | 350 | 29.41 | 26.84 | 26.3 | 0.54
[5 empty] | 2023-09-12 08:38 | 3999.675 | 50.69994 | 31.01852 | 0.1210699 | 5.916667 | 355 | 29.41 | 26.84 | 26.39 | 0.45
[5 empty] | 2023-09-12 08:38 | 4003.653 | 50.92776 | 31.06916 | 0.1214931 | 6 | 360 | 30.15 | 26.84 | 26.3 | 0.54
[5 empty] | 2023-09-12 08:38 | 4000.47 | 49.88287 | 31.13064 | 0.119095 | 6.083333 | 365 | 29.59 | 26.84 | 26.39 | 0.45
[5 empty] | 2023-09-12 08:38 | 3998.481 | 50.03522 | 31.1849 | 0.1195182 | 6.166667 | 370 | 29.59 | 26.84 | 26.39 | 0.45
[5 empty] | 2023-09-12 08:38 | 4001.664 | 50.60696 | 31.22468 | 0.1207878 | 6.25 | 375 | 29.69 | 26.84 | 26.39 | 0.45
[5 empty] | 2023-09-12 08:39 | 4000.868 | 47.93791 | 31.2717 | 0.1144401 | 6.333333 | 380 | 29.69 | 26.84 | 26.39 | 0.45
[5 empty] | 2023-09-12 08:39 | 3996.492 | 49.95131 | 31.32957 | 0.1193772 | 6.416667 | 385 | 29.97 | 26.93 | 26.39 | 0.54
[5 empty] | 2023-09-12 08:39 | 4000.47 | 51.06452 | 31.38382 | 0.1219162 | 6.5 | 390 | 29.78 | 26.93 | 26.39 | 0.54
[5 empty] | 2023-09-12 08:39 | 4002.459 | 51.32636 | 31.44169 | 0.1224805 | 6.583333 | 395 | 29.87 | 26.93 | 26.39 | 0.54
[5 empty] | 2023-09-12 08:39 | 3998.879 | 51.93008 | 31.48148 | 0.1240321 | 6.666667 | 400 | 29.87 | 26.93 | 26.39 | 0.54
[5 empty] | 2023-09-12 08:39 | 3998.481 | 50.98008 | 31.53212 | 0.1217752 | 6.75 | 405 | 29.97 | 26.93 | 26.39 | 0.54
[5 empty] | 2023-09-12 08:39 | 4001.664 | 48.89305 | 31.57914 | 0.116697 | 6.833333 | 410 | 29.97 | 26.93 | 26.39 | 0.54
[5 empty] | 2023-09-12 08:39 | 4001.664 | 49.18855 | 31.62616 | 0.1174023 | 6.916667 | 415 | 30.06 | 26.93 | 26.39 | 0.54
[5 empty] | 2023-09-12 08:39 | 3994.9 | 49.57742 | 31.68041 | 0.1185308 | 7 | 420 | 30.15 | 26.93 | 26.39 | 0.54
[5 empty] | 2023-09-12 08:39 | 4002.459 | 51.38547 | 31.72382 | 0.1226215 | 7.083333 | 425 | 30.15 | 26.93 | 26.39 | 0.54
[5 empty] | 2023-09-12 08:39 | 4003.653 | 51.75557 | 31.77445 | 0.1234679 | 7.166667 | 430 | 30.25 | 26.93 | 26.39 | 0.54
[5 empty] | 2023-09-12 08:40 | 3996.889 | 51.19591 | 31.82147 | 0.1223394 | 7.25 | 435 | 30.25 | 26.93 | 26.39 | 0.54
[5 empty] | 2023-09-12 08:40 | 4000.072 | 52.35913 | 31.86487 | 0.1250196 | 7.333333 | 440 | 30.34 | 26.93 | 26.39 | 0.54
[5 empty] | 2023-09-12 08:40 | 4004.051 | 53.00256 | 31.91189 | 0.1264301 | 7.416667 | 445 | 30.43 | 26.93 | 26.39 | 0.54
[5 empty] | 2023-09-12 08:40 | 4000.072 | 52.47728 | 31.9553 | 0.1253017 | 7.5 | 450 | 30.43 | 26.93 | 26.48 | 0.45
[5 empty] | 2023-09-12 08:40 | 3998.481 | 52.33831 | 31.9987 | 0.1250196 | 7.583333 | 455 | 30.53 | 26.93 | 26.39 | 0.54
[5 empty] | 2023-09-12 08:40 | 3997.287 | 52.55882 | 32.03848 | 0.1255838 | 7.666667 | 460 | 30.43 | 26.93 | 26.48 | 0.45
[5 empty] | 2023-09-12 08:40 | 4000.47 | 52.95516 | 32.08189 | 0.1264301 | 7.75 | 465 | 30.53 | 27.02 | 26.48 | 0.54
[5 empty] | 2023-09-12 08:40 | 3998.083 | 52.80547 | 32.11444 | 0.126148 | 7.833333 | 470 | 31.09 | 26.93 | 26.48 | 0.45
[5 empty] | 2023-09-12 08:40 | 3993.707 | 51.74496 | 32.15422 | 0.12375 | 7.916667 | 475 | 30.81 | 27.02 | 26.48 | 0.54
[5 empty] | 2023-09-12 08:40 | 4004.051 | 53.47564 | 32.19401 | 0.1275586 | 8 | 480 | 31 | 27.02 | 26.48 | 0.54
[5 empty] | 2023-09-12 08:40 | 3999.277 | 53.11655 | 32.23018 | 0.1268533 | 8.083333 | 485 | 31.37 | 27.02 | 26.48 | 0.54
[5 empty] | 2023-09-12 08:40 | 3998.083 | 51.91975 | 32.2772 | 0.1240321 | 8.166667 | 490 | 30.71 | 27.02 | 26.48 | 0.54
[5 empty] | 2023-09-12 08:41 | 4004.847 | 52.30333 | 32.30975 | 0.1247374 | 8.25 | 495 | 30.81 | 27.02 | 26.48 | 0.54
[5 empty] | 2023-09-12 08:41 | 4002.062 | 50.43467 | 32.34592 | 0.1203646 | 8.333333 | 500 | 30.81 | 27.02 | 26.48 | 0.54
[5 empty] | 2023-09-12 08:41 | 3995.298 | 50.29042 | 32.39656 | 0.1202235 | 8.416667 | 505 | 31 | 27.02 | 26.48 | 0.54
[5 empty] | 2023-09-12 08:41 | 4001.664 | 51.02066 | 32.42911 | 0.1217752 | 8.5 | 510 | 30.9 | 27.02 | 26.48 | 0.54
[5 empty] | 2023-09-12 08:41 | 4002.459 | 52.0948 | 32.44719 | 0.1243142 | 8.583333 | 515 | 30.9 | 27.11 | 26.48 | 0.63
[5 empty] | 2023-09-12 08:41 | 4002.459 | 52.21304 | 32.49783 | 0.1245963 | 8.666667 | 520 | 31 | 27.02 | 26.48 | 0.54
[5 empty] | 2023-09-12 08:41 | 3994.9 | 50.52142 | 32.534 | 0.1207878 | 8.75 | 525 | 31.09 | 27.02 | 26.48 | 0.54
[5 empty] | 2023-09-12 08:41 | 4002.459 | 53.21795 | 32.55209 | 0.1269944 | 8.833333 | 530 | 31.75 | 27.02 | 26.48 | 0.54
[5 empty] | 2023-09-12 08:41 | 4002.062 | 52.68069 | 32.58825 | 0.1257248 | 8.916667 | 535 | 31.09 | 27.02 | 26.48 | 0.54
[5 empty] | 2023-09-12 08:41 | 3997.287 | 52.32268 | 32.6208 | 0.1250196 | 9 | 540 | 31.09 | 27.02 | 26.48 | 0.54
[5 empty] | 2023-09-12 08:41 | 4001.664 | 53.50287 | 32.65697 | 0.1276997 | 9.083333 | 545 | 31.66 | 27.02 | 26.48 | 0.54
[5 empty] | 2023-09-12 08:41 | 4003.653 | 53.23381 | 32.70399 | 0.1269944 | 9.166667 | 550 | 31.66 | 27.02 | 26.48 | 0.54
[5 empty] | 2023-09-12 08:42 | 3996.492 | 53.55176 | 32.72931 | 0.1279818 | 9.25 | 555 | 31.28 | 27.02 | 26.48 | 0.54
[5 empty] | 2023-09-12 08:42 | 3996.492 | 52.84346 | 32.75825 | 0.126289 | 9.333333 | 560 | 31.28 | 27.11 | 26.48 | 0.63
[5 empty] | 2023-09-12 08:42 | 4002.062 | 53.92192 | 32.79803 | 0.1286871 | 9.416667 | 565 | 31.28 | 27.02 | 26.39 | 0.63
[5 empty] | 2023-09-12 08:42 | 3999.675 | 55.0121 | 32.82697 | 0.1313672 | 9.5 | 570 | 31.66 | 27.11 | 26.48 | 0.63
[5 empty] | 2023-09-12 08:42 | 3996.889 | 54.67864 | 32.84867 | 0.1306619 | 9.583333 | 575 | 31.37 | 27.11 | 26.48 | 0.63
[5 empty] | 2023-09-12 08:42 | 3998.481 | 54.34609 | 32.87399 | 0.1298155 | 9.666667 | 580 | 31.37 | 27.11 | 26.48 | 0.63
[5 empty] | 2023-09-12 08:42 | 4002.459 | 55.10953 | 32.89207 | 0.1315083 | 9.75 | 585 | 31.47 | 27.11 | 26.48 | 0.63
[5 empty] | 2023-09-12 08:42 | 3998.879 | 54.52868 | 32.92463 | 0.1302387 | 9.833333 | 590 | 31.47 | 27.11 | 26.39 | 0.72
[5 empty] | 2023-09-12 08:42 | 3998.879 | 54.6468 | 32.96441 | 0.1305208 | 9.916667 | 595 | 31.56 | 27.11 | 26.39 | 0.72
[5 empty] | 2023-09-12 08:42 | 4003.255 | 54.35186 | 32.99335 | 0.1296745 | 10 | 600 | 31.47 | 27.11 | 26.48 | 0.63
[5 empty] | 2023-09-12 08:42 | 4000.072 | 55.84464 | 33.02228 | 0.133342 | 10.08333 | 605 | 32.42 | 27.02 | 26.39 | 0.63
[5 empty] | 2023-09-12 08:42 | 3996.09375 | 54.7858 | 33.04398 | 0.130944 | 10.16667 | 610 | 31.85 | 27.02 | 26.48 | 0.54
[5 empty] | 2023-09-12 08:43 | 3999.675 | 55.36652 | 33.06207 | 0.1322135 | 10.25 | 615 | 31.56 | 27.02 | 26.39 | 0.63
[5 empty] | 2023-09-12 08:43 | 4003.653 | 55.48074 | 33.09824 | 0.1323546 | 10.33333 | 620 | 31.66 | 27.11 | 26.39 | 0.72
[5 empty] | 2023-09-12 08:43 | 3996.492 | 56.03074 | 33.12355 | 0.1339062 | 10.41667 | 625 | 31.66 | 27.02 | 26.39 | 0.63
[5 empty] | 2023-09-12 08:43 | 3998.481 | 55.29095 | 33.14887 | 0.1320725 | 10.5 | 630 | 31.75 | 27.11 | 26.39 | 0.72
[5 empty] | 2023-09-12 08:43 | 4001.664 | 56.10325 | 33.15973 | 0.1339062 | 10.58333 | 635 | 31.94 | 27.02 | 26.39 | 0.63
[5 empty] | 2023-09-12 08:43 | 3999.675 | 56.48886 | 33.18866 | 0.1348937 | 10.66667 | 640 | 31.75 | 27.02 | 26.48 | 0.54
[5 empty] | 2023-09-12 08:43 | 3996.889 | 55.80021 | 33.21398 | 0.133342 | 10.75 | 645 | 31.94 | 27.11 | 26.39 | 0.72
[5 empty] | 2023-09-12 08:43 | 3998.083 | 56.52544 | 33.24291 | 0.1350347 | 10.83333 | 650 | 31.94 | 27.02 | 26.39 | 0.63
[5 empty] | 2023-09-12 08:43 | 4003.255 | 56.06645 | 33.27185 | 0.1337652 | 10.91667 | 655 | 32.23 | 27.11 | 26.39 | 0.72
[5 empty] | 2023-09-12 08:43 | 3996.492 | 56.08977 | 33.29355 | 0.1340473 | 11 | 660 | 32.04 | 27.11 | 26.39 | 0.72
[5 empty] | 2023-09-12 08:43 | 3998.879 | 56.30044 | 33.30078125 | 0.1344705 | 11.08333 | 665 | 32.52 | 27.11 | 26.39 | 0.72
[5 empty] | 2023-09-12 08:43 | 4004.449 | 56.79285 | 33.3261 | 0.1354579 | 11.16667 | 670 | 32.23 | 27.11 | 26.39 | 0.72
[5 empty] | 2023-09-12 08:44 | 3998.879 | 56.41857 | 33.3478 | 0.1347526 | 11.25 | 675 | 31.94 | 27.02 | 26.39 | 0.63
[5 empty] | 2023-09-12 08:44 | 3997.287 | 56.21901 | 33.37312 | 0.1343294 | 11.33333 | 680 | 32.23 | 27.02 | 26.39 | 0.63
[5 empty] | 2023-09-12 08:44 | 4002.062 | 56.93633 | 33.40205 | 0.1358811 | 11.41667 | 685 | 32.04 | 27.02 | 26.39 | 0.63
[5 empty] | 2023-09-12 08:44 | 4002.857 | 56.71118 | 33.42014 | 0.1353168 | 11.5 | 690 | 32.04 | 27.02 | 26.39 | 0.63
[5 empty] | 2023-09-12 08:44 | 3998.083 | 56.28924 | 33.44184 | 0.1344705 | 11.58333 | 695 | 32.04 | 27.02 | 26.39 | 0.63
[5 empty] | 2023-09-12 08:44 | 3998.481 | 56.05862 | 33.45993 | 0.1339062 | 11.66667 | 700 | 32.04 | 27.02 | 26.39 | 0.63
[5 empty] | 2023-09-12 08:44 | 4002.062 | 56.93633 | 33.47078 | 0.1358811 | 11.75 | 705 | 32.04 | 27.11 | 26.39 | 0.72
[5 empty] | 2023-09-12 08:44 | 4001.266 | 56.21585 | 33.48163 | 0.1341883 | 11.83333 | 710 | 32.42 | 27.11 | 26.39 | 0.72
[5 empty] | 2023-09-12 08:44 | 3996.492 | 56.20781 | 33.49609375 | 0.1343294 | 11.91667 | 715 | 32.14 | 27.02 | 26.39 | 0.63
[5 empty] | 2023-09-12 08:44 | 3998.481 | 56.82631 | 33.51056 | 0.13574 | 12 | 720 | 32.33 | 27.02 | 26.39 | 0.63
[5 empty] | 2023-09-12 08:44 | 4001.664 | 56.81247 | 33.52141 | 0.135599 | 12.08333 | 725 | 32.14 | 27.11 | 26.39 | 0.72
[5 empty] | 2023-09-12 08:44 | 3997.685 | 55.81131 | 33.54311 | 0.133342 | 12.16667 | 730 | 32.9 | 27.02 | 26.39 | 0.63
[5 empty] | 2023-09-12 08:45 | 3998.481 | 57.3578 | 33.55396 | 0.1370095 | 12.25 | 735 | 32.52 | 27.11 | 26.3 | 0.81
[5 empty] | 2023-09-12 08:45 | 4002.062 | 57.23184 | 33.55758 | 0.1365863 | 12.33333 | 740 | 32.52 | 27.02 | 26.39 | 0.63
[5 empty] | 2023-09-12 08:45 | 4000.072 | 56.84893 | 33.57566 | 0.13574 | 12.41667 | 745 | 32.23 | 27.11 | 26.3 | 0.81
[5 empty] | 2023-09-12 08:45 | 3996.09375 | 56.43829 | 33.61545 | 0.1348937 | 12.5 | 750 | 32.23 | 27.02 | 26.39 | 0.63
[5 empty] | 2023-09-12 08:45 | 4002.062 | 57.35006 | 33.64077 | 0.1368685 | 12.58333 | 755 | 32.23 | 27.02 | 26.39 | 0.63
[5 empty] | 2023-09-12 08:45 | 4002.459 | 57.11931 | 33.6697 | 0.1363042 | 12.66667 | 760 | 32.23 | 27.02 | 26.3 | 0.72
[5 empty] | 2023-09-12 08:45 | 3998.481 | 56.11769 | 33.68417 | 0.1340473 | 12.75 | 765 | 32.61 | 27.02 | 26.3 | 0.72
[5 empty] | 2023-09-12 08:45 | 3998.083 | 56.87972 | 33.70226 | 0.1358811 | 12.83333 | 770 | 32.23 | 27.02 | 26.3 | 0.72
[5 empty] | 2023-09-12 08:45 | 4002.062 | 57.52738 | 33.72034 | 0.1372916 | 12.91667 | 775 | 32.33 | 27.02 | 26.3 | 0.72
[5 empty] | 2023-09-12 08:45 | 3999.277 | 56.95576 | 33.72396 | 0.1360221 | 13 | 780 | 32.33 | 27.02 | 26.3 | 0.72
[5 empty] | 2023-09-12 08:45 | 3995.696 | 56.55069 | 33.73119 | 0.1351758 | 13.08333 | 785 | 32.52 | 27.02 | 26.3 | 0.72
[5 empty] | 2023-09-12 08:45 | 4001.664 | 56.98976 | 33.74566 | 0.1360221 | 13.16667 | 790 | 32.71 | 27.02 | 26.3 | 0.72
[5 empty] | 2023-09-12 08:46 | 4002.459 | 57.23753 | 33.76736 | 0.1365863 | 13.25 | 795 | 32.42 | 27.02 | 26.3 | 0.72
[5 empty] | 2023-09-12 08:46 | 3995.696 | 56.49168 | 33.79268 | 0.1350347 | 13.33333 | 800 | 32.33 | 27.02 | 26.3 | 0.72
[5 empty] | 2023-09-12 08:46 | 3999.277 | 55.83353 | 33.80353 | 0.133342 | 13.41667 | 805 | 32.42 | 27.02 | 26.3 | 0.72
[5 empty] | 2023-09-12 08:46 | 4002.459 | 56.46909 | 33.818 | 0.1347526 | 13.5 | 810 | 32.42 | 27.02 | 26.3 | 0.72
[5 empty] | 2023-09-12 08:46 | 4001.266 | 55.09309 | 33.82885 | 0.1315083 | 13.58333 | 815 | 32.52 | 27.02 | 26.3 | 0.72
[5 empty] | 2023-09-12 08:46 | 3996.889 | 55.85923 | 33.84332 | 0.1334831 | 13.66667 | 820 | 32.52 | 27.02 | 26.3 | 0.72
[5 empty] | 2023-09-12 08:46 | 4003.255 | 56.83506 | 33.85055 | 0.135599 | 13.75 | 825 | 32.42 | 27.02 | 26.3 | 0.72
[5 empty] | 2023-09-12 08:46 | 4003.255 | 57.1898 | 33.87225 | 0.1364453 | 13.83333 | 830 | 32.42 | 27.02 | 26.3 | 0.72
[5 empty] | 2023-09-12 08:46 | 3998.481 | 56.59011 | 33.88671875 | 0.1351758 | 13.91667 | 835 | 32.42 | 27.02 | 26.3 | 0.72
[5 empty] | 2023-09-12 08:46 | 4000.868 | 56.44664 | 33.90119 | 0.1347526 | 14 | 840 | 32.52 | 27.02 | 26.21 | 0.81
[5 empty] | 2023-09-12 08:46 | 4003.653 | 56.54506 | 33.89757 | 0.1348937 | 14.08333 | 845 | 32.71 | 27.02 | 26.3 | 0.72
[5 empty] | 2023-09-12 08:46 | 3998.879 | 56.12327 | 33.91565 | 0.1340473 | 14.16667 | 850 | 32.81 | 27.02 | 26.3 | 0.72
[5 empty] | 2023-09-12 08:47 | 3996.492 | 56.44391 | 33.93012 | 0.1348937 | 14.25 | 855 | 32.52 | 27.02 | 26.3 | 0.72
[5 empty] | 2023-09-12 08:47 | 4001.266 | 56.80682 | 33.94459 | 0.135599 | 14.33333 | 860 | 32.61 | 27.02 | 26.21 | 0.81
[5 empty] | 2023-09-12 08:47 | 4002.459 | 56.29175 | 33.94098 | 0.1343294 | 14.41667 | 865 | 32.52 | 26.93 | 26.21 | 0.72
[5 empty] | 2023-09-12 08:47 | 3996.492 | 55.26344 | 33.94459 | 0.1320725 | 14.5 | 870 | 32.61 | 26.93 | 26.21 | 0.72
[5 empty] | 2023-09-12 08:47 | 4001.266 | 56.45225 | 33.93012 | 0.1347526 | 14.58333 | 875 | 32.52 | 27.02 | 26.21 | 0.81
[5 empty] | 2023-09-12 08:47 | 4002.857 | 57.30235 | 33.94098 | 0.1367274 | 14.66667 | 880 | 32.52 | 26.93 | 26.21 | 0.72
[5 empty] | 2023-09-12 08:47 | 3997.685 | 56.40173 | 33.93012 | 0.1347526 | 14.75 | 885 | 32.61 | 26.93 | 26.21 | 0.72
[5 empty] | 2023-09-12 08:47 | 3999.675 | 55.89816 | 33.94459 | 0.1334831 | 14.83333 | 890 | 33 | 26.93 | 26.21 | 0.72
[5 empty] | 2023-09-12 08:47 | 4002.857 | 56.94764 | 33.96991 | 0.1358811 | 14.91667 | 895 | 32.81 | 27.02 | 26.21 | 0.81
[5 empty] | 2023-09-12 08:47 | 4000.072 | 56.84893 | 33.98076 | 0.13574 | 15 | 900 | 32.81 | 26.93 | 26.21 | 0.72
[5 empty] | 2023-09-12 08:47 | 3996.492 | 56.62099 | 33.99161 | 0.1353168 | 15.08333 | 905 | 32.61 | 26.93 | 26.21 | 0.72
[5 empty] | 2023-09-12 08:48 | 4000.47 | 56.38194 | 33.984375 | 0.1346115 | 15.16667 | 910 | 32.61 | 26.93 | 26.21 | 0.72
[5 empty] | 2023-09-12 08:48 | 4002.062 | 58.29576 | 34.00608 | 0.1391254 | 15.25 | 915 | 32.81 | 26.93 | 26.21 | 0.72
[5 empty] | 2023-09-12 08:48 | 3999.277 | 56.77857 | 34.02416 | 0.135599 | 15.33333 | 920 | 32.61 | 26.93 | 26.21 | 0.72
[5 empty] | 2023-09-12 08:48 | 3998.083 | 56.99782 | 34.03863 | 0.1361632 | 15.41667 | 925 | 32.81 | 26.93 | 26.21 | 0.72
[5 empty] | 2023-09-12 08:48 | 4003.653 | 55.95376 | 34.0531 | 0.1334831 | 15.5 | 930 | 32.61 | 26.93 | 26.21 | 0.72
[5 empty] | 2023-09-12 08:48 | 3998.481 | 56.82631 | 34.06033 | 0.13574 | 15.58333 | 935 | 32.61 | 26.93 | 26.21 | 0.72
[5 empty] | 2023-09-12 08:48 | 3996.889 | 56.09535 | 34.07118 | 0.1340473 | 15.66667 | 940 | 32.61 | 26.93 | 26.21 | 0.72
[5 empty] | 2023-09-12 08:48 | 4001.664 | 56.57606 | 34.08203125 | 0.1350347 | 15.75 | 945 | 32.61 | 26.93 | 26.21 | 0.72
[5 empty] | 2023-09-12 08:48 | 4002.459 | 56.82376 | 34.08565 | 0.135599 | 15.83333 | 950 | 32.71 | 26.93 | 26.21 | 0.72
[5 empty] | 2023-09-12 08:48 | 3998.481 | 56.29485 | 34.10012 | 0.1344705 | 15.91667 | 955 | 32.71 | 26.93 | 26.12 | 0.81
[5 empty] | 2023-09-12 08:48 | 4000.072 | 55.31295 | 34.10373 | 0.1320725 | 16 | 960 | 33 | 26.93 | 26.12 | 0.81
[5 empty] | 2023-09-12 08:48 | 4002.857 | 56.29734 | 34.11097 | 0.1343294 | 16.08333 | 965 | 32.71 | 26.93 | 26.12 | 0.81
[5 empty] | 2023-09-12 08:49 | 4000.868 | 55.97392 | 34.12543 | 0.1336241 | 16.16667 | 970 | 32.71 | 26.93 | 26.12 | 0.81
[5 empty] | 2023-09-12 08:49 | 3996.889 | 55.26894 | 34.11459 | 0.1320725 | 16.25 | 975 | 32.71 | 26.93 | 26.12 | 0.81
[5 empty] | 2023-09-12 08:49 | 4002.062 | 56.10883 | 34.10735 | 0.1339062 | 16.33333 | 980 | 32.71 | 26.93 | 26.12 | 0.81
[5 empty] | 2023-09-12 08:49 | 4000.868 | 54.67398 | 34.11097 | 0.1305208 | 16.41667 | 985 | 32.71 | 26.93 | 26.12 | 0.81
[5 empty] | 2023-09-12 08:49 | 3996.492 | 54.14199 | 34.10012 | 0.1293924 | 16.5 | 990 | 32.81 | 26.84 | 26.12 | 0.72
[5 empty] | 2023-09-12 08:49 | 3997.685 | 55.75228 | 34.10373 | 0.1332009 | 16.58333 | 995 | 32.71 | 26.84 | 26.12 | 0.72
[5 empty] | 2023-09-12 08:49 | 4003.653 | 56.01288 | 34.11097 | 0.1336241 | 16.66667 | 1000 | 32.71 | 26.84 | 26.12 | 0.72