## 042
Versuch | Bezeichnung
picobond_042 | 120923_042
Datum | 2023-09-12
Modultyp | AMS
Partikelsystem
| Art | Bezeichnung | Einwaage in g
Hostparticle | Alumina | DAW-45 | 79.98
Guestparticle | Polysterol | SX250-H | 8.03
Summe |  |  | 88.01
Kommentar: | Kühlwassermenge 1,0 l/min ab 11:11:56
Material viel weniger fließfähig, etwas klebrig an Oberflächen, verhält sich wie Polysterol
Parameter |  |  | Auswaage |  |  | TempExtern
Spaltweite | 2 | mm | Tara | 484.87 | g | Uhrzeit | Temperatur | Luftfeuchte
Drehzahl | 1000 | rpm | voll | 571.66 | g | 11:11 | 27 | 46%
Prozesszeit | 5 | min | Gesamtauswaage | 86.79 | g | 11:18 | 27 | 44%
|  |  | Verlust | 1.386206 | %
picobond
Leerlauf |  |  |  |  | Versuch
Date Time | Picobond.Drz_Mühle | Picobond.Leistung | Picobond.Temperatur | Picobond.Moment | Date Time | Picobond.Drz_Mühle | Picobond.Leistung | Picobond.Temperatur | Picobond.Moment |  | SensOb.Temperatur |  | SensDiff.Temperatur
| pbDrehzahl | pbLeistung | pbTemp | pbDrehmoment |  | pbDrehzahl | pbLeistung | pbTemp | pbDrehmoment | picobondTime | time | SensOb | SensDiff
| min-1 | W | °C | Nm |  | min-1 | W | °C | Nm | min | s | °C | °C | °C | °C
ts | rpm | power | pbTemp | DMom | ts | rpm | power | pbTemp | DMom | SensTime | obTime | obTemp | T1 | T2 | dT
2023-09-12 11:02 | 0 | 0 | 29.39815 | -0.12 | 2023-09-12 11:11 | 0 | 0 | 30.54832 | -0.12 | 0 | 0 | 29.78 | 26.12 | 26.66 | -0.54
2023-09-12 11:02 | 0 | 0 | 29.3873 | -0.12 | 2023-09-12 11:11 | 0 | 0 | 30.53747 | -0.12 | 0.08333333 | 5 | 29.5 | 26.12 | 26.66 | -0.54
2023-09-12 11:02 | 26.25868 | 2.749307 | 29.38368 | 1.000009 | 2023-09-12 11:11 | 894.3866 | 98.3059 | 30.53385 | 1.049803 | 0.1666667 | 10 | 29.59 | 26.12 | 26.66 | -0.54
2023-09-12 11:02 | 1008.97 | -0.6066003 | 29.40176 | -0.005742192 | 2023-09-12 11:11 | 1002.206 | -3.163187 | 30.523 | -0.0301454 | 0.25 | 15 | 29.59 | 26.66 | 26.57 | 0.09
2023-09-12 11:02 | 1001.808 | -7.112353 | 29.89366 | -0.06780816 | 2023-09-12 11:11 | 1001.808 | -3.339478 | 30.523 | -0.03183811 | 0.3333333 | 20 | 29.59 | 26.75 | 26.93 | -0.18
2023-09-12 11:02 | 1003.002 | -7.194893 | 30.15408 | -0.06851345 | 2023-09-12 11:12 | 1001.808 | -3.354274 | 30.51215 | -0.03197917 | 0.4166667 | 25 | 29.5 | 26.84 | 26.84 | 0
2023-09-12 11:02 | 1002.206 | -7.041171 | 30.35301 | -0.06710286 | 2023-09-12 11:12 | 1002.206 | -3.340805 | 30.50854 | -0.03183811 | 0.5 | 30 | 29.5 | 27.02 | 27.11 | -0.09
2023-09-12 11:02 | 1003.002 | -7.031948 | 30.50492 | -0.0669618 | 2023-09-12 11:12 | 1003.002 | -3.491589 | 30.49407 | -0.03324869 | 0.5833333 | 35 | 29.5 | 27.02 | 26.93 | 0.09
2023-09-12 11:02 | 1001.411 | -7.124319 | 30.60257 | -0.06794922 | 2023-09-12 11:12 | 1001.013 | -3.484663 | 30.48322 | -0.03324869 | 0.6666667 | 40 | 29.69 | 26.93 | 26.84 | 0.09
2023-09-12 11:03 | 1002.206 | -7.055972 | 30.66768 | -0.06724392 | 2023-09-12 11:12 | 1003.4 | -3.344784 | 30.4796 | -0.03183811 | 0.75 | 45 | 29.5 | 26.84 | 26.84 | 0
2023-09-12 11:03 | 1002.604 | -6.969929 | 30.69662 | -0.06639757 | 2023-09-12 11:12 | 1002.206 | -3.474017 | 30.46875 | -0.03310763 | 0.8333333 | 50 | 29.5 | 26.84 | 26.93 | -0.09
2023-09-12 11:03 | 1001.411 | -7.03558 | 30.7147 | -0.06710286 | 2023-09-12 11:12 | 1000.615 | -3.4685 | 30.44705 | -0.03310763 | 0.9166667 | 55 | 29.5 | 26.75 | 26.84 | -0.09
2023-09-12 11:03 | 1002.206 | -7.115178 | 30.74002 | -0.06780816 | 2023-09-12 11:12 | 1002.206 | -3.474017 | 30.44343 | -0.03310763 | 1 | 60 | 30.43 | 26.75 | 26.75 | 0
2023-09-12 11:03 | 1003.002 | -6.972695 | 30.85214 | -0.06639757 | 2023-09-12 11:12 | 1001.808 | -3.457843 | 30.42896 | -0.03296658 | 1.083333 | 65 | 29.41 | 26.66 | 26.66 | 0
2023-09-12 11:03 | 1002.604 | -6.969929 | 30.93895 | -0.06639757 | 2023-09-12 11:12 | 1001.411 | -3.589577 | 30.42535 | -0.03423611 | 1.166667 | 70 | 29.41 | 26.57 | 26.57 | 0
2023-09-12 11:03 | 1002.604 | -7.07358 | 30.97873 | -0.06738498 | 2023-09-12 11:12 | 1001.808 | -3.546616 | 30.41088 | -0.03381293 | 1.25 | 75 | 29.78 | 26.48 | 26.48 | 0
2023-09-12 11:03 | 1002.206 | -6.981965 | 31.00043 | -0.06653863 | 2023-09-12 11:12 | 1003.798 | -3.464709 | 30.39641 | -0.03296658 | 1.333333 | 80 | 29.59 | 26.39 | 26.39 | 0
2023-09-12 11:03 | 1003.798 | -6.918927 | 31.02575 | -0.06583333 | 2023-09-12 11:13 | 1001.808 | -3.546616 | 30.39641 | -0.03381293 | 1.416667 | 85 | 29.41 | 26.3 | 26.3 | 0
2023-09-12 11:03 | 1002.206 | -6.996767 | 31.03299 | -0.06667969 | 2023-09-12 11:13 | 1001.808 | -3.63539 | 30.38556 | -0.03465929 | 1.5 | 90 | 29.41 | 26.21 | 26.21 | 0
2023-09-12 11:03 | 1001.808 | -7.008783 | 31.01852 | -0.06682074 | 2023-09-12 11:13 | 1003.798 | -3.479533 | 30.37109375 | -0.03310763 | 1.583333 | 95 | 29.41 | 26.21 | 26.12 | 0.09
2023-09-12 11:04 | 1001.808 | -6.875624 | 31.02213 | -0.06555121 | 2023-09-12 11:13 | 1003.002 | -3.461962 | 30.34939 | -0.03296658 | 1.666667 | 100 | 29.32 | 26.12 | 26.12 | 0
[5 empty] | 2023-09-12 11:13 | 1001.013 | -3.676854 | 30.34939 | -0.03508247 | 1.75 | 105 | 29.32 | 26.03 | 26.3 | -0.27
[5 empty] | 2023-09-12 11:13 | 1001.808 | -3.650186 | 30.32046 | -0.03480035 | 1.833333 | 110 | 29.32 | 26.03 | 25.94 | 0.09
[5 empty] | 2023-09-12 11:13 | 1004.991 | -3.557884 | 30.30599 | -0.03381293 | 1.916667 | 115 | 29.32 | 25.94 | 25.94 | 0
[5 empty] | 2023-09-12 11:13 | 1002.206 | -3.666437 | 30.29514 | -0.03494141 | 2 | 120 | 29.22 | 25.94 | 25.85 | 0.09
[5 empty] | 2023-09-12 11:13 | 1003.002 | -3.847107 | 30.26982 | -0.03663412 | 2.083333 | 125 | 29.22 | 25.85 | 25.85 | 0
[5 empty] | 2023-09-12 11:13 | 1001.808 | -3.650186 | 30.25535 | -0.03480035 | 2.166667 | 130 | 29.13 | 25.76 | 25.85 | -0.09
[5 empty] | 2023-09-12 11:13 | 1001.411 | -3.663525 | 30.24088 | -0.03494141 | 2.25 | 135 | 29.5 | 25.76 | 25.76 | 0
[5 empty] | 2023-09-12 11:13 | 1001.808 | -3.798142 | 30.21918 | -0.03621094 | 2.333333 | 140 | 29.13 | 25.76 | 25.76 | 0
[5 empty] | 2023-09-12 11:14 | 1002.206 | -3.681238 | 30.2011 | -0.03508247 | 2.416667 | 145 | 29.13 | 25.67 | 25.67 | 0
[5 empty] | 2023-09-12 11:14 | 1002.604 | -3.62347 | 30.19025 | -0.03451823 | 2.5 | 150 | 29.13 | 25.67 | 25.67 | 0
[5 empty] | 2023-09-12 11:14 | 1002.206 | -3.725643 | 30.16493 | -0.03550564 | 2.583333 | 155 | 29.13 | 25.58 | 25.58 | 0
[5 empty] | 2023-09-12 11:14 | 1000.217 | -3.792108 | 30.15047 | -0.03621094 | 2.666667 | 160 | 29.13 | 25.58 | 25.58 | 0
[5 empty] | 2023-09-12 11:14 | 1000.615 | -3.660615 | 30.12876 | -0.03494141 | 2.75 | 165 | 29.04 | 25.49 | 25.49 | 0
[5 empty] | 2023-09-12 11:14 | 1002.604 | -3.712314 | 30.11068 | -0.03536458 | 2.833333 | 170 | 29.04 | 25.49 | 25.49 | 0
[5 empty] | 2023-09-12 11:14 | 1002.206 | -3.770047 | 30.08898 | -0.03592882 | 2.916667 | 175 | 29.04 | 25.4 | 25.4 | 0
[5 empty] | 2023-09-12 11:14 | 1002.604 | -3.712314 | 30.07089 | -0.03536458 | 3 | 180 | 29.13 | 25.4 | 25.4 | 0
[5 empty] | 2023-09-12 11:14 | 1002.604 | -3.62347 | 30.05281 | -0.03451823 | 3.083333 | 185 | 28.95 | 25.31 | 25.4 | -0.09
[5 empty] | 2023-09-12 11:14 | 1002.206 | -3.666437 | 30.02387 | -0.03494141 | 3.166667 | 190 | 28.95 | 25.31 | 25.31 | 0
[5 empty] | 2023-09-12 11:14 | 1001.411 | -3.722685 | 30.0094 | -0.03550564 | 3.25 | 195 | 28.95 | 25.22 | 25.31 | -0.09
[5 empty] | 2023-09-12 11:15 | 1001.411 | -3.574787 | 29.98409 | -0.03409505 | 3.333333 | 200 | 28.95 | 25.22 | 25.22 | 0
[5 empty] | 2023-09-12 11:15 | 1001.808 | -3.591003 | 29.95877 | -0.03423611 | 3.416667 | 205 | 28.85 | 25.22 | 25.22 | 0
[5 empty] | 2023-09-12 11:15 | 999.8192 | -3.731535 | 29.93707 | -0.03564671 | 3.5 | 210 | 28.85 | 25.13 | 25.22 | -0.09
[5 empty] | 2023-09-12 11:15 | 1003.002 | -3.669348 | 29.91175 | -0.03494141 | 3.583333 | 215 | 28.76 | 25.13 | 25.22 | -0.09
[5 empty] | 2023-09-12 11:15 | 1004.593 | -3.675169 | 0 | -0.03494141 | 3.666667 | 220 | 29.13 | 25.13 | 25.13 | 0
[5 empty] | 2023-09-12 11:15 | 1001.808 | -3.73896 | 29.86835 | -0.03564671 | 3.75 | 225 | 29.13 | 25.04 | 25.13 | -0.09
[5 empty] | 2023-09-12 11:15 | 1001.411 | -3.767054 | 29.83941 | -0.03592882 | 3.833333 | 230 | 28.76 | 25.04 | 25.13 | -0.09
[5 empty] | 2023-09-12 11:15 | 1002.604 | -3.697507 | 29.81771 | -0.03522352 | 3.916667 | 235 | 28.76 | 25.04 | 25.04 | 0
[5 empty] | 2023-09-12 11:15 | 1003.002 | -3.713787 | 29.80324 | -0.03536458 | 4 | 240 | 28.85 | 24.95 | 25.13 | -0.18
[5 empty] | 2023-09-12 11:15 | 1001.013 | -3.765558 | 29.77069 | -0.03592882 | 4.083333 | 245 | 28.58 | 24.95 | 25.04 | -0.09
[5 empty] | 2023-09-12 11:15 | 1001.808 | -3.605799 | 29.74537 | -0.03437717 | 4.166667 | 250 | 28.67 | 24.95 | 25.04 | -0.09
[5 empty] | 2023-09-12 11:15 | 1001.411 | -3.619156 | 29.72729 | -0.03451823 | 4.25 | 255 | 29.32 | 24.95 | 24.95 | 0
[5 empty] | 2023-09-12 11:16 | 1001.808 | -3.768551 | 29.69473 | -0.03592882 | 4.333333 | 260 | 28.67 | 24.95 | 24.95 | 0
[5 empty] | 2023-09-12 11:16 | 1001.013 | -3.750773 | 29.67303 | -0.03578776 | 4.416667 | 265 | 28.67 | 24.86 | 24.95 | -0.09
[5 empty] | 2023-09-12 11:16 | 1003.798 | -3.687084 | 29.65133 | -0.03508247 | 4.5 | 270 | 28.49 | 24.86 | 24.95 | -0.09
[5 empty] | 2023-09-12 11:16 | 1001.411 | -3.663525 | 29.6224 | -0.03494141 | 4.583333 | 275 | 28.76 | 24.86 | 24.86 | 0
[5 empty] | 2023-09-12 11:16 | 1001.411 | -3.796633 | 29.59708 | -0.03621094 | 4.666667 | 280 | 29.13 | 24.86 | 24.95 | -0.09
[5 empty] | 2023-09-12 11:16 | 1002.604 | -3.6827 | 29.56814 | -0.03508247 | 4.75 | 285 | 28.95 | 24.77 | 24.86 | -0.09
[5 empty] | 2023-09-12 11:16 | 1003.4 | -3.685623 | 29.53921 | -0.03508247 | 4.833333 | 290 | 29.04 | 24.77 | 24.86 | -0.09
[5 empty] | 2023-09-12 11:16 | 1001.411 | -3.722685 | 29.5175 | -0.03550564 | 4.916667 | 295 | 28.49 | 24.77 | 24.86 | -0.09
[5 empty] | 2023-09-12 11:16 | 1001.808 | -3.63539 | 29.50304 | -0.03465929 | 5 | 300 | 28.58 | 24.77 | 24.77 | 0
[5 empty] | 2023-09-12 11:16 | 1003.798 | -3.568484 | 29.46325 | -0.03395399 | 5.083333 | 305 | 28.39 | 24.77 | 24.77 | 0
[5 empty] | 2023-09-12 11:16 | 1002.604 | -3.653085 | 29.44517 | -0.03480035 | 5.166667 | 310 | 28.95 | 24.77 | 24.77 | 0