## 060
Versuch | Bezeichnung
picobond_060 | 121023_060
Datum | 2023-10-12
Modultyp | AMS
Partikelsystem
| Art | Bezeichnung | Einwaage in g
Hostparticle | Alumina | DAW-45 | 79.95
Guestparticle | Polysterol | SX250-H | 8.03
Summe |  |  | 87.98
Kommentar:
Parameter |  |  | Auswaage |  |  | TempExtern
Spaltweite | 2 | mm | Tara | 484.87 | g | Uhrzeit | Temperatur | Luftfeuchte
Drehzahl | 6000 | rpm | voll | 572.21 | g | 12:09 | 22 | 54%
Prozesszeit | 30 | min | Gesamtauswaage | 87.34 | g | 12:39 | 23 | 53%
|  |  | Verlust | 0.7274381 | %
picobond
Leerlauf |  |  |  |  | Versuch
Date Time | Picobond.Drz_Mühle | Picobond.Leistung | Picobond.Temperatur | Picobond.Moment | Date Time | Picobond.Drz_Mühle | Picobond.Leistung | Picobond.Temperatur | Picobond.Moment |  | SensOb.Temperatur |  | SensDiff.Temperatur
| pbDrehzahl | pbLeistung | pbTemp | pbDrehmoment |  | pbDrehzahl | pbLeistung | pbTemp | pbDrehmoment | picobondTime | time | SensOb | SensDiff
| min-1 | W | °C | Nm |  | min-1 | W | °C | Nm | min | s | °C | °C | °C | °C
ts | rpm | power | pbTemp | DMom | ts | rpm | power | pbTemp | DMom | SensTime | obTime | obTemp | T1 | T2 | dT
2023-10-12 11:48 | 0 | 0 | 24.40683 | -0.12 | 2023-10-12 12:05 | 0 | 0 | 24.39598 | -0.12 | 0 | 0 | 22.72 | 21.48 | 21.66 | -0.18
2023-10-12 11:49 | 0 | 0 | 24.4140625 | -0.12 | 2023-10-12 12:05 | 0 | 0 | 24.39236 | -0.12 | 0.08333333 | 5 | 22.72 | 21.48 | 21.66 | -0.18
2023-10-12 11:49 | 0.7957176 | 0.07954001 | 24.40683 | 0.9547287 | 2023-10-12 12:05 | 100.2604 | 10.84681 | 24.39236 | 1.033299 | 0.1666667 | 10 | 22.9 | 21.48 | 21.66 | -0.18
2023-10-12 11:49 | 1042.788 | 17.70003 | 24.4140625 | 0.162118 | 2023-10-12 12:05 | 1003.002 | 0.1080221 | 24.38151 | 0.001028642 | 0.25 | 15 | 22.72 | 21.57 | 21.75 | -0.18
2023-10-12 11:49 | 1002.206 | -6.774744 | 24.4140625 | -0.0645638 | 2023-10-12 12:05 | 1002.604 | -3.430975 | 24.38874 | -0.03268446 | 0.3333333 | 20 | 22.72 | 21.57 | 21.84 | -0.27
2023-10-12 11:49 | 1001.411 | -6.739786 | 24.4140625 | -0.06428169 | 2023-10-12 12:05 | 1001.411 | -3.44168 | 24.39598 | -0.03282552 | 0.4166667 | 25 | 22.72 | 21.66 | 22.01 | -0.35
2023-10-12 11:49 | 1003.4 | -6.679079 | 24.4213 | -0.06357639 | 2023-10-12 12:05 | 1002.206 | -3.237194 | 24.39236 | -0.03085069 | 0.5 | 30 | 22.72 | 21.84 | 22.19 | -0.35
2023-10-12 11:49 | 1002.604 | -6.570131 | 24.4140625 | -0.06258897 | 2023-10-12 12:05 | 1001.808 | -3.339478 | 24.39598 | -0.03183811 | 0.5833333 | 35 | 22.72 | 21.93 | 22.1 | -0.17
2023-10-12 11:49 | 1002.206 | -6.700737 | 24.4140625 | -0.06385851 | 2023-10-12 12:05 | 1002.604 | -3.327324 | 24.40683 | -0.03169706 | 0.6666667 | 40 | 22.9 | 21.93 | 22.19 | -0.26
2023-10-12 11:49 | 1002.604 | -6.62936 | 24.41045 | -0.06315321 | 2023-10-12 12:05 | 1001.013 | -3.218555 | 24.40321 | -0.03070964 | 0.75 | 45 | 22.72 | 21.84 | 22.28 | -0.44
2023-10-12 11:49 | 1003.002 | -6.469046 | 24.41768 | -0.06160156 | 2023-10-12 12:05 | 1003.4 | -3.152136 | 24.41045 | -0.03000434 | 0.8333333 | 50 | 22.72 | 22.01 | 22.19 | -0.18
2023-10-12 11:49 | 1002.604 | -6.555323 | 24.4140625 | -0.06244791 | 2023-10-12 12:06 | 1002.206 | -3.163187 | 24.4213 | -0.0301454 | 0.9166667 | 55 | 22.72 | 22.01 | 22.1 | -0.09
2023-10-12 11:49 | 1002.604 | -6.570131 | 24.41045 | -0.06258897 | 2023-10-12 12:06 | 1001.808 | -3.13234 | 24.4213 | -0.02986328 | 1 | 60 | 22.72 | 21.93 | 22.01 | -0.08
2023-10-12 11:50 | 1003.4 | -6.397516 | 24.4140625 | -0.06089627 | 2023-10-12 12:06 | 1001.808 | -2.866019 | 24.42853 | -0.02732421 | 1.083333 | 65 | 22.72 | 21.84 | 21.93 | -0.09
2023-10-12 11:50 | 1001.808 | -6.38737 | 24.4213 | -0.06089627 | 2023-10-12 12:06 | 1002.206 | -2.867157 | 24.43938 | -0.02732421 | 1.166667 | 70 | 22.81 | 21.75 | 21.84 | -0.09
2023-10-12 11:50 | 1001.808 | -6.624099 | 24.41768 | -0.06315321 | 2023-10-12 12:06 | 1002.604 | -2.838681 | 24.443 | -0.0270421 | 1.25 | 75 | 22.63 | 21.75 | 21.75 | 0
2023-10-12 11:50 | 1995.66 | -12.31138 | 24.41768 | -0.05892145 | 2023-10-12 12:06 | 1002.206 | -2.68954 | 24.45023 | -0.02563151 | 1.333333 | 80 | 22.72 | 21.66 | 21.66 | 0
2023-10-12 11:50 | 1998.843 | -11.35683 | 24.41768 | -0.05426649 | 2023-10-12 12:06 | 1980.939 | 1.588391 | 24.45385 | 0.007658429 | 1.416667 | 85 | 22.81 | 21.66 | 21.66 | 0
2023-10-12 11:50 | 1996.455 | -11.81503 | 24.42491 | -0.05652344 | 2023-10-12 12:06 | 1995.262 | 0.5095648 | 24.4647 | 0.002439231 | 1.5 | 90 | 22.81 | 21.57 | 21.66 | -0.09
2023-10-12 11:50 | 1996.455 | -11.28429 | 24.4213 | -0.05398437 | 2023-10-12 12:06 | 1996.853 | 0.7753935 | 24.46108 | 0.003708765 | 1.583333 | 95 | 22.81 | 21.57 | 21.57 | 0
2023-10-12 11:50 | 1998.046875 | -11.6474 | 24.4213 | -0.05567709 | 2023-10-12 12:06 | 1998.843 | 1.278018 | 24.46832 | 0.006106772 | 1.666667 | 100 | 22.81 | 21.57 | 21.57 | 0
2023-10-12 11:50 | 1998.046875 | -11.26378 | 24.41768 | -0.05384331 | 2023-10-12 12:06 | 1997.251 | 1.011525 | 24.47917 | 0.004837237 | 1.75 | 105 | 22.81 | 21.57 | 21.57 | 0
2023-10-12 11:50 | 2850.658 | -10.30244 | 24.4140625 | -0.03451823 | 2023-10-12 12:06 | 1996.455 | 0.686781 | 24.48278 | 0.003285579 | 1.833333 | 110 | 22.72 | 21.48 | 21.48 | 0
2023-10-12 11:50 | 2999.855 | -17.2215 | 24.41045 | -0.05483073 | 2023-10-12 12:07 | 2442.057 | 14.32892 | 24.4864 | 0.05604167 | 1.916667 | 115 | 22.99 | 21.48 | 21.48 | 0
2023-10-12 11:50 | 2997.468 | -17.07499 | 24.40321 | -0.05440755 | 2023-10-12 12:07 | 2997.866 | 10.59469 | 24.49725 | 0.03375433 | 2 | 120 | 22.99 | 21.48 | 21.48 | 0
2023-10-12 11:51 | 2999.855 | -16.82276 | 24.3996 | -0.0535612 | 2023-10-12 12:07 | 3000.253 | 10.07141 | 24.50087 | 0.03206163 | 2.083333 | 125 | 23.08 | 21.48 | 21.48 | 0
2023-10-12 11:51 | 3001.845 | -17.14426 | 24.3996 | -0.05454861 | 2023-10-12 12:07 | 2999.458 | 9.802944 | 24.51171875 | 0.03121527 | 2.166667 | 130 | 22.81 | 21.48 | 21.48 | 0
2023-10-12 11:51 | 2998.264 | -17.34521 | 24.39236 | -0.05525391 | 2023-10-12 12:07 | 2995.877 | 9.171798 | 24.51534 | 0.02924044 | 2.25 | 135 | 23.17 | 21.57 | 21.48 | 0.09
2023-10-12 11:51 | 3105.288 | -11.03925 | 24.39236 | -0.03395399 | 2023-10-12 12:07 | 2999.855 | 8.918155 | 24.51895 | 0.0283941 | 2.333333 | 140 | 22.81 | 21.48 | 21.48 | 0
2023-10-12 11:51 | 3998.481 | -22.36386 | 24.38151 | -0.05342013 | 2023-10-12 12:07 | 3001.447 | 8.43528 | 24.53342 | 0.02684245 | 2.416667 | 145 | 22.99 | 21.48 | 21.48 | 0
2023-10-12 11:51 | 4000.47 | -22.96581 | 24.38151 | -0.05483073 | 2023-10-12 12:07 | 4000.868 | 21.22999 | 24.53704 | 0.05068142 | 2.5 | 150 | 22.81 | 21.48 | 21.48 | 0
2023-10-12 11:51 | 4002.062 | -21.91104 | 24.37428 | -0.05229166 | 2023-10-12 12:07 | 3997.685 | 21.80351 | 24.55512 | 0.05209201 | 2.583333 | 155 | 22.81 | 21.48 | 21.48 | 0
2023-10-12 11:51 | 3998.083 | -22.42068 | 24.35981 | -0.0535612 | 2023-10-12 12:07 | 3996.492 | 21.38383 | 24.57682 | 0.0511046 | 2.666667 | 160 | 22.9 | 21.57 | 21.48 | 0.09
2023-10-12 11:51 | 3997.685 | -22.0642 | 24.36343 | -0.05271485 | 2023-10-12 12:07 | 4000.47 | 21.75962 | 24.60576 | 0.05195095 | 2.75 | 165 | 22.81 | 21.57 | 21.48 | 0.09
2023-10-12 11:51 | 4001.664 | -21.73156 | 24.35258 | -0.05186849 | 2023-10-12 12:07 | 4002.459 | 23.6029 | 24.63469 | 0.05632377 | 2.833333 | 170 | 22.9 | 21.57 | 21.48 | 0.09
2023-10-12 11:51 | 4999.096 | -26.04078 | 24.34896 | -0.04975261 | 2023-10-12 12:08 | 3997.685 | 22.45297 | 24.65278 | 0.05364367 | 2.916667 | 175 | 22.9 | 21.66 | 21.48 | 0.18
2023-10-12 11:51 | 5005.461 | -26.51749 | 24.34172 | -0.05059896 | 2023-10-12 12:08 | 5002.278 | 47.22966 | 24.68533 | 0.09017795 | 3 | 180 | 22.9 | 21.66 | 21.4 | 0.26
2023-10-12 11:52 | 4999.494 | -27.44575 | 24.33087 | -0.05243272 | 2023-10-12 12:08 | 5000.289 | 46.10316 | 24.71427 | 0.08806207 | 3.083333 | 185 | 23.17 | 21.75 | 21.4 | 0.35
2023-10-12 11:52 | 4995.515 | -28.01414 | 24.32002 | -0.0535612 | 2023-10-12 12:08 | 4999.892 | 49.86547 | 24.7432 | 0.09525607 | 3.166667 | 190 | 22.9 | 21.66 | 21.48 | 0.18
2023-10-12 11:52 | 5001.881 | -27.38498 | 24.31640625 | -0.05229166 | 2023-10-12 12:08 | 5003.075 | 50.7839 | 24.7866 | 0.09694878 | 3.25 | 195 | 23.17 | 21.75 | 21.31 | 0.44
2023-10-12 11:52 | 5807.545 | -17.55797 | 24.30556 | -0.02887587 | 2023-10-12 12:08 | 4999.892 | 49.12704 | 24.83001 | 0.09384546 | 3.333333 | 200 | 22.9 | 21.84 | 21.48 | 0.36
2023-10-12 11:52 | 6003.292 | -30.73976 | 24.30194 | -0.04890625 | 2023-10-12 12:08 | 4996.709 | 51.16206 | 24.88426 | 0.09779514 | 3.416667 | 205 | 23.26 | 21.84 | 21.48 | 0.36
2023-10-12 11:52 | 6000.108 | -30.45761 | 24.29109 | -0.04848307 | 2023-10-12 12:08 | 6003.689 | 89.31434 | 24.93489 | 0.1420876 | 3.5 | 210 | 22.99 | 21.93 | 21.48 | 0.45
2023-10-12 11:52 | 5998.517 | -31.42405 | 24.29109 | -0.05003472 | 2023-10-12 12:08 | 6003.689 | 93.30441 | 24.99638 | 0.1484353 | 3.583333 | 215 | 23.08 | 21.93 | 21.48 | 0.45
2023-10-12 11:52 | 6000.904 | -30.2844 | 24.28024 | -0.04820095 | 2023-10-12 12:08 | 6004.883 | 102.1915 | 25.06149 | 0.1625412 | 3.666667 | 220 | 23.08 | 22.01 | 21.4 | 0.61
2023-10-12 11:52 | 6003.292 | -29.40983 | 24.27662 | -0.04679036 | 2023-10-12 12:08 | 5996.13 | 101.954 | 25.15553 | 0.1624002 | 3.75 | 225 | 23.17 | 22.1 | 21.48 | 0.62
2023-10-12 11:52 | 5998.915 | -29.56559 | 24.26577 | -0.04707249 | 2023-10-12 12:08 | 6001.302 | 102.9283 | 25.24595 | 0.1638108 | 3.833333 | 230 | 23.26 | 22.19 | 21.48 | 0.71
2023-10-12 11:52 | 5999.71 | -29.92394 | 24.26215 | -0.04763672 | 2023-10-12 12:09 | 6002.098 | 102.1441 | 25.34361 | 0.1625412 | 3.916667 | 235 | 23.34 | 22.19 | 21.48 | 0.71
2023-10-12 11:52 | 6004.485 | -29.59304 | 24.25492 | -0.04707249 | 2023-10-12 12:09 | 6010.055 | 108.4928 | 25.45573 | 0.1724153 | 4 | 240 | 23.34 | 22.28 | 21.48 | 0.8
2023-10-12 11:53 | 6000.904 | -29.13225 | 24.2513 | -0.04636718 | 2023-10-12 12:09 | 5999.71 | 104.5845 | 25.58232 | 0.1664909 | 4.083333 | 245 | 23.43 | 22.37 | 21.57 | 0.8
2023-10-12 11:53 | 5998.119 | -29.73883 | 24.24407 | -0.0473546 | 2023-10-12 12:09 | 5996.926 | 104.1817 | 25.71253 | 0.1659266 | 4.166667 | 250 | 23.61 | 22.37 | 21.48 | 0.89
2023-10-12 11:53 | 6002.098 | -29.75856 | 24.24045 | -0.0473546 | 2023-10-12 12:09 | 5999.71 | 105.7364 | 25.83189 | 0.1683246 | 4.25 | 255 | 23.7 | 22.46 | 21.48 | 0.98
[5 empty] | 2023-10-12 12:09 | 6004.883 | 103.9652 | 25.96571 | 0.1653624 | 4.333333 | 260 | 23.79 | 22.46 | 21.57 | 0.89
[5 empty] | 2023-10-12 12:09 | 5998.915 | 106.7856 | 26.09592 | 0.1700173 | 4.416667 | 265 | 23.88 | 22.55 | 21.48 | 1.07
[5 empty] | 2023-10-12 12:09 | 5997.721 | 106.9415 | 26.22975 | 0.1702995 | 4.5 | 270 | 24.15 | 22.55 | 21.48 | 1.07
[5 empty] | 2023-10-12 12:09 | 6004.087 | 107.587 | 26.36357 | 0.1711458 | 4.583333 | 275 | 24.41 | 22.63 | 21.57 | 1.06
[5 empty] | 2023-10-12 12:09 | 5999.71 | 105.825 | 26.49378 | 0.1684657 | 4.666667 | 280 | 24.32 | 22.55 | 21.57 | 0.98
[5 empty] | 2023-10-12 12:09 | 5998.517 | 106.6013 | 26.62037 | 0.1697352 | 4.75 | 285 | 24.41 | 22.63 | 21.57 | 1.06
[5 empty] | 2023-10-12 12:09 | 6002.496 | 108.0018 | 26.74335 | 0.1718511 | 4.833333 | 290 | 24.59 | 22.72 | 21.57 | 1.15
[5 empty] | 2023-10-12 12:10 | 6004.087 | 106.1683 | 26.88802 | 0.1688889 | 4.916667 | 295 | 24.77 | 22.72 | 21.57 | 1.15
[5 empty] | 2023-10-12 12:10 | 6002.496 | 106.5834 | 27.02185 | 0.1695942 | 5 | 300 | 24.86 | 22.81 | 21.57 | 1.24
[5 empty] | 2023-10-12 12:10 | 6004.485 | 110.6093 | 27.15567 | 0.1759418 | 5.083333 | 305 | 25.22 | 22.81 | 21.57 | 1.24
[5 empty] | 2023-10-12 12:10 | 6003.292 | 109.4347 | 27.27865 | 0.1741081 | 5.166667 | 310 | 25.22 | 22.81 | 21.57 | 1.24
[5 empty] | 2023-10-12 12:10 | 5998.119 | 108.8975 | 27.40885 | 0.1734028 | 5.25 | 315 | 25.4 | 22.9 | 21.75 | 1.15
[5 empty] | 2023-10-12 12:10 | 5999.71 | 107.1542 | 27.52821 | 0.1705816 | 5.333333 | 320 | 25.49 | 22.9 | 21.66 | 1.24
[5 empty] | 2023-10-12 12:10 | 6005.679 | 109.833 | 27.6548 | 0.1746723 | 5.416667 | 325 | 25.76 | 22.9 | 21.57 | 1.33
[5 empty] | 2023-10-12 12:10 | 6003.689 | 111.7473 | 27.77778 | 0.1777756 | 5.5 | 330 | 25.76 | 22.9 | 21.66 | 1.24
[5 empty] | 2023-10-12 12:10 | 5997.324 | 110.9202 | 27.90799 | 0.1766471 | 5.583333 | 335 | 25.94 | 22.99 | 21.66 | 1.33
[5 empty] | 2023-10-12 12:10 | 6002.496 | 114.2073 | 28.03458 | 0.1817252 | 5.666667 | 340 | 26.03 | 22.99 | 21.66 | 1.33
[5 empty] | 2023-10-12 12:10 | 6006.474 | 113.0411 | 28.15032 | 0.1797504 | 5.75 | 345 | 26.12 | 22.99 | 21.66 | 1.33
[5 empty] | 2023-10-12 12:10 | 5999.313 | 114.5011 | 28.26244 | 0.1822895 | 5.833333 | 350 | 26.3 | 23.08 | 21.66 | 1.42
[5 empty] | 2023-10-12 12:11 | 6000.506 | 111.688 | 28.37818 | 0.1777756 | 5.916667 | 355 | 26.3 | 23.08 | 21.66 | 1.42
[5 empty] | 2023-10-12 12:11 | 6004.883 | 113.2772 | 28.48307 | 0.1801736 | 6 | 360 | 26.57 | 23.08 | 21.75 | 1.33
[5 empty] | 2023-10-12 12:11 | 6003.689 | 115.4713 | 28.58797 | 0.1837001 | 6.083333 | 365 | 26.66 | 23.17 | 21.75 | 1.42
[5 empty] | 2023-10-12 12:11 | 5997.721 | 114.2936 | 28.68562 | 0.1820074 | 6.166667 | 370 | 26.75 | 23.17 | 21.75 | 1.42
[5 empty] | 2023-10-12 12:11 | 6007.27 | 115.3628 | 28.79774 | 0.1834179 | 6.25 | 375 | 26.93 | 23.17 | 21.75 | 1.42
[5 empty] | 2023-10-12 12:11 | 6002.098 | 115.1748 | 28.90987 | 0.1832769 | 6.333333 | 380 | 27.21 | 23.17 | 21.75 | 1.42
[5 empty] | 2023-10-12 12:11 | 5995.732 | 114.4328 | 29.01476 | 0.1822895 | 6.416667 | 385 | 27.11 | 23.17 | 21.75 | 1.42
[5 empty] | 2023-10-12 12:11 | 6004.087 | 115.3016 | 29.1088 | 0.1834179 | 6.5 | 390 | 27.21 | 23.26 | 21.75 | 1.51
[5 empty] | 2023-10-12 12:11 | 6005.281 | 116.7436 | 29.22092 | 0.1856749 | 6.583333 | 395 | 27.57 | 23.26 | 21.75 | 1.51
[5 empty] | 2023-10-12 12:11 | 5999.313 | 117.6909 | 29.32219 | 0.1873676 | 6.666667 | 400 | 27.48 | 23.26 | 21.75 | 1.51
[5 empty] | 2023-10-12 12:11 | 5996.13 | 116.6543 | 29.42347 | 0.185816 | 6.75 | 405 | 27.48 | 23.34 | 21.75 | 1.59
[5 empty] | 2023-10-12 12:11 | 6005.679 | 116.7514 | 29.52112 | 0.1856749 | 6.833333 | 410 | 27.75 | 23.26 | 21.66 | 1.6
[5 empty] | 2023-10-12 12:12 | 6006.872 | 117.573 | 29.60431 | 0.1869444 | 6.916667 | 415 | 27.75 | 23.43 | 21.75 | 1.68
[5 empty] | 2023-10-12 12:12 | 6001.302 | 117.3753 | 29.69835 | 0.1868034 | 7 | 420 | 27.84 | 23.34 | 21.84 | 1.5
[5 empty] | 2023-10-12 12:12 | 6007.27 | 119.3552 | 29.78154 | 0.1897656 | 7.083333 | 425 | 27.94 | 23.34 | 21.93 | 1.41
[5 empty] | 2023-10-12 12:12 | 6002.894 | 118.1157 | 29.87196 | 0.1879319 | 7.166667 | 430 | 27.94 | 23.34 | 21.84 | 1.5
[5 empty] | 2023-10-12 12:12 | 6005.679 | 118.614 | 29.95877 | 0.1886372 | 7.25 | 435 | 28.3 | 23.43 | 21.84 | 1.59
[5 empty] | 2023-10-12 12:12 | 6002.894 | 120.1548 | 30.04196 | 0.1911762 | 7.333333 | 440 | 28.3 | 23.43 | 21.93 | 1.5
[5 empty] | 2023-10-12 12:12 | 6004.485 | 119.6546 | 30.136 | 0.1903298 | 7.416667 | 445 | 28.3 | 23.43 | 21.84 | 1.59
[5 empty] | 2023-10-12 12:12 | 6001.302 | 118.7935 | 30.2228 | 0.1890603 | 7.5 | 450 | 28.39 | 23.43 | 21.84 | 1.59
[5 empty] | 2023-10-12 12:12 | 6002.098 | 117.7455 | 30.29152 | 0.1873676 | 7.583333 | 455 | 28.49 | 23.52 | 21.84 | 1.68
[5 empty] | 2023-10-12 12:12 | 5996.926 | 119.5925 | 30.36024 | 0.1904709 | 7.666667 | 460 | 28.58 | 23.52 | 21.84 | 1.68
[5 empty] | 2023-10-12 12:12 | 6004.485 | 122.0489 | 30.43982 | 0.1941384 | 7.75 | 465 | 28.67 | 23.52 | 21.93 | 1.59
[5 empty] | 2023-10-12 12:12 | 5995.732 | 118.4176 | 30.523 | 0.1886372 | 7.833333 | 470 | 28.95 | 23.52 | 21.93 | 1.59
[5 empty] | 2023-10-12 12:13 | 6002.894 | 120.8641 | 30.59896 | 0.1923047 | 7.916667 | 475 | 28.85 | 23.52 | 21.93 | 1.59
[5 empty] | 2023-10-12 12:13 | 6004.087 | 122.0408 | 30.6713 | 0.1941384 | 8 | 480 | 28.85 | 23.61 | 21.93 | 1.68
[5 empty] | 2023-10-12 12:13 | 5998.517 | 124.231 | 30.74725 | 0.197806 | 8.083333 | 485 | 29.41 | 23.52 | 21.93 | 1.59
[5 empty] | 2023-10-12 12:13 | 5998.517 | 118.9155 | 30.81959 | 0.1893424 | 8.166667 | 490 | 29.04 | 23.61 | 21.93 | 1.68
[5 empty] | 2023-10-12 12:13 | 6002.098 | 123.596 | 30.90278 | 0.1966775 | 8.25 | 495 | 29.13 | 23.61 | 21.93 | 1.68
[5 empty] | 2023-10-12 12:13 | 6004.883 | 122.5891 | 30.96426 | 0.1949848 | 8.333333 | 500 | 29.22 | 23.61 | 22.01 | 1.6
[5 empty] | 2023-10-12 12:13 | 5999.313 | 122.7412 | 31.02575 | 0.195408 | 8.416667 | 505 | 29.32 | 23.7 | 21.93 | 1.77
[5 empty] | 2023-10-12 12:13 | 5999.313 | 123.3614 | 31.09085 | 0.1963954 | 8.5 | 510 | 29.5 | 23.7 | 22.01 | 1.69
[5 empty] | 2023-10-12 12:13 | 6000.108 | 125.2387 | 31.17405 | 0.1993576 | 8.583333 | 515 | 29.87 | 23.61 | 22.01 | 1.6
[5 empty] | 2023-10-12 12:13 | 6000.904 | 121.533 | 31.25 | 0.1934331 | 8.666667 | 520 | 29.5 | 23.7 | 22.01 | 1.69
[5 empty] | 2023-10-12 12:13 | 6000.108 | 122.8461 | 31.32234 | 0.195549 | 8.75 | 525 | 29.59 | 23.7 | 22.01 | 1.69
[5 empty] | 2023-10-12 12:13 | 6000.506 | 124.0063 | 31.38021 | 0.1973828 | 8.833333 | 530 | 29.69 | 23.7 | 22.01 | 1.69
[5 empty] | 2023-10-12 12:14 | 6011.646 | 122.9936 | 31.45978 | 0.195408 | 8.916667 | 535 | 29.78 | 23.7 | 22.1 | 1.6
[5 empty] | 2023-10-12 12:14 | 6001.302 | 123.0478 | 31.53212 | 0.1958311 | 9 | 540 | 29.78 | 23.7 | 22.01 | 1.69
[5 empty] | 2023-10-12 12:14 | 6000.108 | 122.403 | 31.58999 | 0.1948437 | 9.083333 | 545 | 29.97 | 23.7 | 22.01 | 1.69
[5 empty] | 2023-10-12 12:14 | 6001.302 | 125.7068 | 31.65509 | 0.2000629 | 9.166667 | 550 | 29.87 | 23.7 | 22.01 | 1.69
[5 empty] | 2023-10-12 12:14 | 6004.883 | 124.7176 | 31.70573 | 0.1983702 | 9.25 | 555 | 30.06 | 23.7 | 22.01 | 1.69
[5 empty] | 2023-10-12 12:14 | 5998.915 | 125.4796 | 31.76722 | 0.1997808 | 9.333333 | 560 | 30.06 | 23.79 | 22.01 | 1.78
[5 empty] | 2023-10-12 12:14 | 6004.485 | 128.8773 | 31.81062 | 0.205 | 9.416667 | 565 | 30.06 | 23.88 | 22.01 | 1.87
[5 empty] | 2023-10-12 12:14 | 6002.098 | 126.8758 | 31.86849 | 0.2018967 | 9.5 | 570 | 30.06 | 23.79 | 22.1 | 1.69
[5 empty] | 2023-10-12 12:14 | 5998.915 | 128.0489 | 31.90828 | 0.2038715 | 9.583333 | 575 | 29.97 | 23.79 | 22.1 | 1.69
[5 empty] | 2023-10-12 12:14 | 6002.098 | 125.7235 | 31.977 | 0.2000629 | 9.666667 | 580 | 30.43 | 23.79 | 22.1 | 1.69
[5 empty] | 2023-10-12 12:14 | 6005.281 | 126.1449 | 32.02402 | 0.2006271 | 9.75 | 585 | 30.25 | 23.61 | 22.1 | 1.51
[5 empty] | 2023-10-12 12:14 | 5998.517 | 128.4834 | 32.08551 | 0.2045768 | 9.833333 | 590 | 30.34 | 23.88 | 22.1 | 1.78
[5 empty] | 2023-10-12 12:15 | 6000.904 | 124.7236 | 32.15061 | 0.1985113 | 9.916667 | 595 | 30.34 | 23.88 | 22.1 | 1.78
[5 empty] | 2023-10-12 12:15 | 5999.313 | 124.8677 | 32.19763 | 0.1987934 | 10 | 600 | 30.43 | 23.88 | 22.1 | 1.78
[5 empty] | 2023-10-12 12:15 | 6002.098 | 126.344 | 32.2555 | 0.2010503 | 10.08333 | 605 | 30.53 | 23.88 | 22.1 | 1.78
[5 empty] | 2023-10-12 12:15 | 5998.915 | 128.2261 | 32.30252 | 0.2041537 | 10.16667 | 610 | 30.81 | 23.88 | 22.1 | 1.78
[5 empty] | 2023-10-12 12:15 | 5993.345 | 124.7435 | 32.34592 | 0.1987934 | 10.25 | 615 | 30.53 | 23.88 | 22.1 | 1.78
[5 empty] | 2023-10-12 12:15 | 6005.281 | 126.0562 | 32.41102 | 0.2004861 | 10.33333 | 620 | 30.81 | 23.88 | 22.19 | 1.69
[5 empty] | 2023-10-12 12:15 | 6004.087 | 128.6027 | 32.46166 | 0.2045768 | 10.41667 | 625 | 30.71 | 23.97 | 22.1 | 1.87
[5 empty] | 2023-10-12 12:15 | 5998.517 | 128.4834 | 32.49783 | 0.2045768 | 10.5 | 630 | 31.09 | 23.97 | 22.1 | 1.87
[5 empty] | 2023-10-12 12:15 | 6007.27 | 127.0739 | 32.54847 | 0.2020378 | 10.58333 | 635 | 30.81 | 23.97 | 22.1 | 1.87
[5 empty] | 2023-10-12 12:15 | 6005.281 | 130.0473 | 32.58102 | 0.2068338 | 10.66667 | 640 | 30.53 | 23.97 | 22.1 | 1.87
[5 empty] | 2023-10-12 12:15 | 5998.915 | 129.0235 | 32.62804 | 0.2054232 | 10.75 | 645 | 30.81 | 23.97 | 22.1 | 1.87
[5 empty] | 2023-10-12 12:16 | 5998.517 | 128.572 | 32.68229 | 0.2047179 | 10.83333 | 650 | 30.9 | 23.97 | 22.1 | 1.87
[5 empty] | 2023-10-12 12:16 | 6005.281 | 127.4753 | 32.72931 | 0.202743 | 10.91667 | 655 | 30.9 | 23.97 | 22.19 | 1.78
[5 empty] | 2023-10-12 12:16 | 5998.915 | 127.7831 | 32.7908 | 0.2034484 | 11 | 660 | 31.09 | 23.97 | 22.1 | 1.87
[5 empty] | 2023-10-12 12:16 | 6000.108 | 128.6061 | 32.81973 | 0.2047179 | 11.08333 | 665 | 31 | 23.97 | 22.19 | 1.78
[5 empty] | 2023-10-12 12:16 | 6005.679 | 130.2333 | 32.85229 | 0.2071159 | 11.16667 | 670 | 31.09 | 24.06 | 22.19 | 1.87
[5 empty] | 2023-10-12 12:16 | 6005.679 | 131.209 | 32.8993 | 0.2086675 | 11.25 | 675 | 31.09 | 24.06 | 22.19 | 1.87
[5 empty] | 2023-10-12 12:16 | 6001.7 | 130.0584 | 32.94994 | 0.2069748 | 11.33333 | 680 | 31 | 24.06 | 22.19 | 1.87
[5 empty] | 2023-10-12 12:16 | 5997.324 | 128.1035 | 32.98249 | 0.2040126 | 11.41667 | 685 | 31.37 | 24.06 | 22.19 | 1.87
[5 empty] | 2023-10-12 12:16 | 6008.066 | 132.1485 | 33.01867 | 0.2100781 | 11.5 | 690 | 31.37 | 24.06 | 22.19 | 1.87
[5 empty] | 2023-10-12 12:16 | 5999.71 | 132.4078 | 33.04037 | 0.2107834 | 11.58333 | 695 | 31.19 | 24.06 | 22.19 | 1.87
[5 empty] | 2023-10-12 12:16 | 5998.915 | 128.9349 | 33.08738 | 0.2052821 | 11.66667 | 700 | 31.28 | 23.88 | 22.19 | 1.69
[5 empty] | 2023-10-12 12:16 | 6007.27 | 129.4694 | 33.15611 | 0.2058463 | 11.75 | 705 | 31.66 | 24.06 | 22.19 | 1.87
[5 empty] | 2023-10-12 12:17 | 6007.668 | 130.099 | 33.19951 | 0.2068338 | 11.83333 | 710 | 31.37 | 24.06 | 22.19 | 1.87
[5 empty] | 2023-10-12 12:17 | 5996.926 | 130.8406 | 33.25014 | 0.2083854 | 11.91667 | 715 | 31.47 | 24.15 | 22.19 | 1.96
[5 empty] | 2023-10-12 12:17 | 6001.7 | 132.8062 | 33.29355 | 0.2113476 | 12 | 720 | 31.19 | 24.06 | 22.19 | 1.87
[5 empty] | 2023-10-12 12:17 | 6007.27 | 130.8889 | 33.32972 | 0.2081033 | 12.08333 | 725 | 31.47 | 24.15 | 22.19 | 1.96
[5 empty] | 2023-10-12 12:17 | 5999.71 | 132.3191 | 33.32972 | 0.2106423 | 12.16667 | 730 | 31.47 | 24.15 | 22.19 | 1.96
[5 empty] | 2023-10-12 12:17 | 5999.71 | 130.6356 | 33.39482 | 0.2079622 | 12.25 | 735 | 31.56 | 24.15 | 22.19 | 1.96
[5 empty] | 2023-10-12 12:17 | 6011.249 | 132.3073 | 33.39482 | 0.2102192 | 12.33333 | 740 | 31.75 | 24.15 | 22.19 | 1.96
[5 empty] | 2023-10-12 12:17 | 6005.679 | 133.3377 | 33.44184 | 0.2120529 | 12.41667 | 745 | 31.56 | 24.15 | 22.19 | 1.96
[5 empty] | 2023-10-12 12:17 | 5998.119 | 131.1324 | 33.47439 | 0.2088086 | 12.5 | 750 | 31.85 | 24.15 | 22.19 | 1.96
[5 empty] | 2023-10-12 12:17 | 6002.894 | 134.8717 | 33.51418 | 0.214592 | 12.58333 | 755 | 31.66 | 24.15 | 22.19 | 1.96
[5 empty] | 2023-10-12 12:17 | 6004.087 | 131.2629 | 33.55035 | 0.2088086 | 12.66667 | 760 | 31.66 | 24.15 | 22.19 | 1.96
[5 empty] | 2023-10-12 12:17 | 6003.292 | 131.6888 | 33.59737 | 0.2095139 | 12.75 | 765 | 31.75 | 24.15 | 22.1 | 2.05
[5 empty] | 2023-10-12 12:18 | 5999.71 | 131.6103 | 33.65162 | 0.2095139 | 12.83333 | 770 | 31.75 | 24.15 | 22.19 | 1.96
[5 empty] | 2023-10-12 12:18 | 6010.055 | 132.4585 | 33.67694 | 0.2105013 | 12.91667 | 775 | 31.85 | 24.15 | 22.19 | 1.96
[5 empty] | 2023-10-12 12:18 | 6004.087 | 132.327 | 33.70949 | 0.2105013 | 13 | 780 | 31.85 | 24.23 | 22.19 | 2.04
[5 empty] | 2023-10-12 12:18 | 5995.732 | 135.5963 | 33.74566 | 0.2160026 | 13.08333 | 785 | 31.85 | 24.15 | 22.19 | 1.96
[5 empty] | 2023-10-12 12:18 | 6000.108 | 132.5051 | 33.7529 | 0.2109245 | 13.16667 | 790 | 32.04 | 24.23 | 22.19 | 2.04
[5 empty] | 2023-10-12 12:18 | 6005.679 | 133.249 | 33.77821 | 0.2119119 | 13.25 | 795 | 32.14 | 24.15 | 22.28 | 1.87
[5 empty] | 2023-10-12 12:18 | 5996.528 | 133.3117 | 33.80353 | 0.2123351 | 13.33333 | 800 | 31.66 | 24.23 | 22.28 | 1.95
[5 empty] | 2023-10-12 12:18 | 6002.098 | 133.8787 | 33.82885 | 0.2130404 | 13.41667 | 805 | 32.04 | 24.23 | 22.28 | 1.95
[5 empty] | 2023-10-12 12:18 | 6003.292 | 130.8022 | 33.85778 | 0.2081033 | 13.5 | 810 | 32.04 | 24.23 | 22.28 | 1.95
[5 empty] | 2023-10-12 12:18 | 6002.894 | 133.2759 | 33.87949 | 0.2120529 | 13.58333 | 815 | 32.04 | 24.23 | 22.28 | 1.95
[5 empty] | 2023-10-12 12:18 | 6003.292 | 133.8167 | 33.90842 | 0.2128993 | 13.66667 | 820 | 31.94 | 24.23 | 22.19 | 2.04
[5 empty] | 2023-10-12 12:18 | 6002.098 | 132.4604 | 33.93012 | 0.2107834 | 13.75 | 825 | 32.14 | 24.23 | 22.19 | 2.04
[5 empty] | 2023-10-12 12:19 | 6007.27 | 136.4783 | 33.95182 | 0.21699 | 13.83333 | 830 | 32.23 | 24.23 | 22.28 | 1.95
[5 empty] | 2023-10-12 12:19 | 5997.324 | 133.9494 | 33.99523 | 0.2133225 | 13.91667 | 835 | 32.14 | 24.23 | 22.28 | 1.95
[5 empty] | 2023-10-12 12:19 | 5998.517 | 132.9129 | 34.03501 | 0.2116297 | 14 | 840 | 32.23 | 24.23 | 22.28 | 1.95
[5 empty] | 2023-10-12 12:19 | 6002.894 | 132.8326 | 34.06395 | 0.2113476 | 14.08333 | 845 | 32.33 | 24.23 | 22.28 | 1.95
[5 empty] | 2023-10-12 12:19 | 6004.883 | 133.054 | 34.08565 | 0.2116297 | 14.16667 | 850 | 32.23 | 24.23 | 22.19 | 2.04
[5 empty] | 2023-10-12 12:19 | 6001.302 | 134.0383 | 34.12182 | 0.2133225 | 14.25 | 855 | 32.23 | 24.23 | 22.28 | 1.95
[5 empty] | 2023-10-12 12:19 | 6004.883 | 137.4883 | 34.14352 | 0.2186827 | 14.33333 | 860 | 32.61 | 24.23 | 22.19 | 2.04
[5 empty] | 2023-10-12 12:19 | 6008.066 | 137.2062 | 34.15437 | 0.2181185 | 14.41667 | 865 | 32.52 | 24.23 | 22.28 | 1.95
[5 empty] | 2023-10-12 12:19 | 6000.506 | 135.9701 | 34.17245 | 0.2164258 | 14.5 | 870 | 32.33 | 24.32 | 22.28 | 2.04
[5 empty] | 2023-10-12 12:19 | 5997.324 | 136.0752 | 34.20862 | 0.2167079 | 14.58333 | 875 | 32.42 | 24.32 | 22.28 | 2.04
[5 empty] | 2023-10-12 12:19 | 5997.324 | 137.6695 | 34.23756 | 0.2192469 | 14.66667 | 880 | 32.61 | 24.32 | 22.28 | 2.04
[5 empty] | 2023-10-12 12:19 | 6002.496 | 135.4833 | 34.27011 | 0.2155794 | 14.75 | 885 | 32.42 | 24.32 | 22.28 | 2.04
[5 empty] | 2023-10-12 12:20 | 6002.098 | 135.4743 | 34.27734375 | 0.2155794 | 14.83333 | 890 | 32.42 | 24.32 | 22.28 | 2.04
[5 empty] | 2023-10-12 12:20 | 6006.474 | 136.1054 | 34.28096 | 0.2164258 | 14.91667 | 895 | 32.61 | 24.32 | 22.19 | 2.13
[5 empty] | 2023-10-12 12:20 | 6010.055 | 137.7842 | 34.29905 | 0.2189648 | 15 | 900 | 32.71 | 24.32 | 22.28 | 2.04
[5 empty] | 2023-10-12 12:20 | 6000.506 | 134.1977 | 34.3316 | 0.2136046 | 15.08333 | 905 | 32.71 | 24.32 | 22.28 | 2.04
[5 empty] | 2023-10-12 12:20 | 6000.904 | 133.8521 | 34.35691 | 0.2130404 | 15.16667 | 910 | 32.52 | 24.32 | 22.28 | 2.04
[5 empty] | 2023-10-12 12:20 | 6006.077 | 136.185 | 34.36053 | 0.2165668 | 15.25 | 915 | 32.42 | 24.32 | 22.28 | 2.04
[5 empty] | 2023-10-12 12:20 | 6003.292 | 135.324 | 34.39309 | 0.2152973 | 15.33333 | 920 | 32.9 | 24.32 | 22.28 | 2.04
[5 empty] | 2023-10-12 12:20 | 6000.108 | 137.1131 | 34.43287 | 0.2182595 | 15.41667 | 925 | 32.61 | 24.32 | 22.37 | 1.95
[5 empty] | 2023-10-12 12:20 | 6002.496 | 136.9904 | 34.46904 | 0.2179774 | 15.5 | 930 | 32.71 | 24.32 | 22.28 | 2.04
[5 empty] | 2023-10-12 12:20 | 6004.883 | 137.577 | 34.50159 | 0.2188238 | 15.58333 | 935 | 32.61 | 24.41 | 22.28 | 2.13
[5 empty] | 2023-10-12 12:20 | 5996.528 | 134.2859 | 34.52691 | 0.2138867 | 15.66667 | 940 | 32.61 | 24.32 | 22.28 | 2.04
[5 empty] | 2023-10-12 12:20 | 6000.506 | 134.5522 | 34.54861 | 0.2141688 | 15.75 | 945 | 32.71 | 24.32 | 22.28 | 2.04
[5 empty] | 2023-10-12 12:21 | 6008.463 | 135.4405 | 34.55946 | 0.2152973 | 15.83333 | 950 | 32.61 | 24.32 | 22.28 | 2.04
[5 empty] | 2023-10-12 12:21 | 6001.302 | 136.6086 | 34.5884 | 0.2174132 | 15.91667 | 955 | 32.71 | 24.32 | 22.28 | 2.04
[5 empty] | 2023-10-12 12:21 | 5997.721 | 135.7299 | 34.5884 | 0.2161437 | 16 | 960 | 32.71 | 24.41 | 22.28 | 2.13
[5 empty] | 2023-10-12 12:21 | 6006.077 | 138.2252 | 34.59925 | 0.2198112 | 16.08333 | 965 | 32.9 | 24.32 | 22.37 | 1.95
[5 empty] | 2023-10-12 12:21 | 6006.077 | 137.1608 | 34.62095 | 0.2181185 | 16.16667 | 970 | 32.81 | 24.32 | 22.19 | 2.13
[5 empty] | 2023-10-12 12:21 | 6000.108 | 136.1384 | 34.65712 | 0.2167079 | 16.25 | 975 | 32.81 | 24.32 | 22.28 | 2.04
[5 empty] | 2023-10-12 12:21 | 5997.721 | 135.907 | 34.67159 | 0.2164258 | 16.33333 | 980 | 32.9 | 24.32 | 22.28 | 2.04
[5 empty] | 2023-10-12 12:21 | 6008.463 | 135.3518 | 34.6969 | 0.2151562 | 16.41667 | 985 | 33 | 24.32 | 22.28 | 2.04
[5 empty] | 2023-10-12 12:21 | 6004.485 | 136.5924 | 34.71861 | 0.2172721 | 16.5 | 990 | 33 | 24.32 | 22.19 | 2.13
[5 empty] | 2023-10-12 12:21 | 6001.7 | 138.2132 | 34.73307 | 0.2199523 | 16.58333 | 995 | 32.9 | 24.32 | 22.19 | 2.13
[5 empty] | 2023-10-12 12:21 | 6002.496 | 136.1925 | 34.75839 | 0.2167079 | 16.66667 | 1000 | 33.1 | 24.32 | 22.1 | 2.22
[5 empty] | 2023-10-12 12:21 | 6002.098 | 139.4633 | 34.75477 | 0.2219271 | 16.75 | 1005 | 32.9 | 24.32 | 22.19 | 2.13
[5 empty] | 2023-10-12 12:22 | 6001.302 | 138.4699 | 34.76924 | 0.2203754 | 16.83333 | 1010 | 32.9 | 24.32 | 22.19 | 2.13
[5 empty] | 2023-10-12 12:22 | 6000.108 | 136.67 | 34.76201 | 0.2175542 | 16.91667 | 1015 | 32.9 | 24.41 | 22.28 | 2.13
[5 empty] | 2023-10-12 12:22 | 6005.679 | 137.5952 | 34.77648 | 0.2188238 | 17 | 1020 | 33 | 24.32 | 22.28 | 2.04
[5 empty] | 2023-10-12 12:22 | 6003.292 | 137.3632 | 34.78371 | 0.2185417 | 17.08333 | 1025 | 32.9 | 24.32 | 22.19 | 2.13
[5 empty] | 2023-10-12 12:22 | 5997.721 | 138.4758 | 34.81626 | 0.2205165 | 17.16667 | 1030 | 33 | 24.32 | 22.19 | 2.13
[5 empty] | 2023-10-12 12:22 | 6006.077 | 137.7817 | 34.83073 | 0.2191059 | 17.25 | 1035 | 33.1 | 24.32 | 22.19 | 2.13
[5 empty] | 2023-10-12 12:22 | 6006.077 | 138.6687 | 34.85605 | 0.2205165 | 17.33333 | 1040 | 33 | 24.32 | 22.19 | 2.13
[5 empty] | 2023-10-12 12:22 | 5998.517 | 136.1022 | 34.86328125 | 0.2167079 | 17.41667 | 1045 | 33 | 24.32 | 22.28 | 2.04
[5 empty] | 2023-10-12 12:22 | 6004.087 | 137.3814 | 34.89584 | 0.2185417 | 17.5 | 1050 | 33.1 | 24.32 | 22.28 | 2.04
[5 empty] | 2023-10-12 12:22 | 6004.883 | 140.0602 | 34.92477 | 0.2227734 | 17.58333 | 1055 | 33.19 | 24.32 | 22.28 | 2.04
[5 empty] | 2023-10-12 12:22 | 6000.904 | 138.1062 | 34.93562 | 0.2198112 | 17.66667 | 1060 | 33 | 24.41 | 22.19 | 2.22
[5 empty] | 2023-10-12 12:22 | 5997.324 | 137.6695 | 34.95008 | 0.2192469 | 17.75 | 1065 | 32.9 | 24.41 | 22.19 | 2.22
[5 empty] | 2023-10-12 12:23 | 6007.668 | 136.9309 | 34.95732 | 0.2176953 | 17.83333 | 1070 | 33.1 | 24.5 | 22.1 | 2.4
[5 empty] | 2023-10-12 12:23 | 6004.883 | 136.8675 | 34.9537 | 0.2176953 | 17.91667 | 1075 | 33.1 | 24.32 | 22.19 | 2.13
[5 empty] | 2023-10-12 12:23 | 5997.721 | 136.7042 | 34.9609375 | 0.2176953 | 18 | 1080 | 33.29 | 24.32 | 22.19 | 2.13
[5 empty] | 2023-10-12 12:23 | 6002.496 | 139.2953 | 34.97541 | 0.2216449 | 18.08333 | 1085 | 33.1 | 24.32 | 22.19 | 2.13
[5 empty] | 2023-10-12 12:23 | 6007.27 | 141.2692 | 34.98987 | 0.2246072 | 18.16667 | 1090 | 33.19 | 24.41 | 22.19 | 2.22
[5 empty] | 2023-10-12 12:23 | 5998.517 | 137.5197 | 35.01881 | 0.2189648 | 18.25 | 1095 | 33.19 | 24.32 | 22.19 | 2.13
[5 empty] | 2023-10-12 12:23 | 5996.13 | 135.6053 | 35.04413 | 0.2160026 | 18.33333 | 1100 | 33.19 | 24.32 | 22.19 | 2.13
[5 empty] | 2023-10-12 12:23 | 6004.883 | 136.5127 | 35.07668 | 0.217131 | 18.41667 | 1105 | 33.19 | 24.41 | 22.19 | 2.22
[5 empty] | 2023-10-12 12:23 | 6003.689 | 135.5103 | 35.08391 | 0.2155794 | 18.5 | 1110 | 33.29 | 24.32 | 22.19 | 2.13
[5 empty] | 2023-10-12 12:23 | 5998.517 | 139.5573 | 35.09476 | 0.2222092 | 18.58333 | 1115 | 33.19 | 24.41 | 22.19 | 2.22
[5 empty] | 2023-10-12 12:23 | 6002.894 | 139.4818 | 35.09838 | 0.2219271 | 18.66667 | 1120 | 33.19 | 24.32 | 22.19 | 2.13
[5 empty] | 2023-10-12 12:24 | 6004.087 | 136.3173 | 35.09115 | 0.2168489 | 18.75 | 1125 | 33.19 | 24.32 | 22.19 | 2.13
[5 empty] | 2023-10-12 12:24 | 6001.302 | 139.3562 | 35.11285 | 0.221786 | 18.83333 | 1130 | 33.19 | 24.32 | 22.19 | 2.13
[5 empty] | 2023-10-12 12:24 | 5999.313 | 138.5126 | 35.14178 | 0.2205165 | 18.91667 | 1135 | 33.29 | 24.41 | 22.19 | 2.22
[5 empty] | 2023-10-12 12:24 | 6005.281 | 141.045 | 35.1454 | 0.2243251 | 19 | 1140 | 33.39 | 24.32 | 22.19 | 2.13
[5 empty] | 2023-10-12 12:24 | 6001.7 | 140.4291 | 35.13093 | 0.2234787 | 19.08333 | 1145 | 33.29 | 24.32 | 22.19 | 2.13
[5 empty] | 2023-10-12 12:24 | 6001.302 | 140.5971 | 35.15263 | 0.2237608 | 19.16667 | 1150 | 33.29 | 24.32 | 22.19 | 2.13
[5 empty] | 2023-10-12 12:24 | 6005.281 | 142.3754 | 35.15987 | 0.226441 | 19.25 | 1155 | 33.39 | 24.41 | 22.1 | 2.31
[5 empty] | 2023-10-12 12:24 | 6005.281 | 143.085 | 35.1671 | 0.2275695 | 19.33333 | 1160 | 33.48 | 24.32 | 22.19 | 2.13
[5 empty] | 2023-10-12 12:24 | 5998.517 | 143.8097 | 35.19604 | 0.22898 | 19.41667 | 1165 | 33.58 | 24.32 | 22.19 | 2.13
[5 empty] | 2023-10-12 12:24 | 5998.915 | 141.3385 | 35.18157 | 0.2250304 | 19.5 | 1170 | 33.39 | 24.32 | 22.1 | 2.22
[5 empty] | 2023-10-12 12:24 | 6000.108 | 139.0626 | 35.18157 | 0.2213628 | 19.58333 | 1175 | 33.39 | 24.41 | 22.19 | 2.22
[5 empty] | 2023-10-12 12:24 | 6000.904 | 142.0944 | 35.19242 | 0.2261589 | 19.66667 | 1180 | 33.39 | 24.41 | 22.19 | 2.22
[5 empty] | 2023-10-12 12:25 | 5999.71 | 143.3067 | 35.19965 | 0.2281337 | 19.75 | 1185 | 33.39 | 24.32 | 22.19 | 2.13
[5 empty] | 2023-10-12 12:25 | 6004.485 | 143.4207 | 35.19965 | 0.2281337 | 19.83333 | 1190 | 33.39 | 24.41 | 22.19 | 2.22
[5 empty] | 2023-10-12 12:25 | 6004.883 | 142.7207 | 35.22497 | 0.2270052 | 19.91667 | 1195 | 33.39 | 24.41 | 22.19 | 2.22
[5 empty] | 2023-10-12 12:25 | 6004.485 | 141.5584 | 35.22859 | 0.2251714 | 20 | 1200 | 33.39 | 24.41 | 22.19 | 2.22
[5 empty] | 2023-10-12 12:25 | 6000.108 | 139.3285 | 35.26114 | 0.221786 | 20.08333 | 1205 | 33.39 | 24.32 | 22.19 | 2.13
[5 empty] | 2023-10-12 12:25 | 6004.087 | 140.0416 | 35.27199 | 0.2227734 | 20.16667 | 1210 | 33.48 | 24.32 | 22.19 | 2.13
[5 empty] | 2023-10-12 12:25 | 6003.689 | 140.653 | 35.26476 | 0.2237608 | 20.25 | 1215 | 33.77 | 24.41 | 22.19 | 2.22
[5 empty] | 2023-10-12 12:25 | 5994.937 | 140.0938 | 35.28646 | 0.2231966 | 20.33333 | 1220 | 33.48 | 24.41 | 22.1 | 2.31
[5 empty] | 2023-10-12 12:25 | 6002.496 | 142.0434 | 35.29369 | 0.2260178 | 20.41667 | 1225 | 33.77 | 24.32 | 22.19 | 2.13
[5 empty] | 2023-10-12 12:25 | 6004.485 | 140.849 | 35.28284 | 0.224043 | 20.5 | 1230 | 33.39 | 24.32 | 22.1 | 2.22
[5 empty] | 2023-10-12 12:25 | 6001.7 | 139.8973 | 35.30454 | 0.2226324 | 20.58333 | 1235 | 33.39 | 24.32 | 22.19 | 2.13
[5 empty] | 2023-10-12 12:25 | 6000.506 | 141.6419 | 35.32624 | 0.2254536 | 20.66667 | 1240 | 33.58 | 24.32 | 22.1 | 2.22
[5 empty] | 2023-10-12 12:26 | 6004.883 | 142.366 | 35.31901 | 0.226441 | 20.75 | 1245 | 33.68 | 24.41 | 22.19 | 2.22
[5 empty] | 2023-10-12 12:26 | 6000.904 | 145.994 | 35.33348 | 0.2323654 | 20.83333 | 1250 | 33.68 | 24.32 | 22.19 | 2.13
[5 empty] | 2023-10-12 12:26 | 6001.7 | 145.2156 | 35.33348 | 0.2310959 | 20.91667 | 1255 | 33.58 | 24.32 | 22.1 | 2.22
[5 empty] | 2023-10-12 12:26 | 6000.904 | 142.892 | 35.34071 | 0.2274284 | 21 | 1260 | 33.58 | 24.32 | 22.19 | 2.13
[5 empty] | 2023-10-12 12:26 | 6007.27 | 143.6647 | 35.36603 | 0.2284158 | 21.08333 | 1265 | 33.48 | 24.32 | 22.1 | 2.22
[5 empty] | 2023-10-12 12:26 | 5998.119 | 144.4203 | 35.38773 | 0.2299674 | 21.16667 | 1270 | 33.58 | 24.41 | 22.1 | 2.31
[5 empty] | 2023-10-12 12:26 | 6004.087 | 142.1698 | 35.38412 | 0.2261589 | 21.25 | 1275 | 33.58 | 24.32 | 22.19 | 2.13
[5 empty] | 2023-10-12 12:26 | 6004.087 | 143.4112 | 35.41305 | 0.2281337 | 21.33333 | 1280 | 33.58 | 24.41 | 22.19 | 2.22
[5 empty] | 2023-10-12 12:26 | 6004.485 | 142.8886 | 35.42752 | 0.2272873 | 21.41667 | 1285 | 33.68 | 24.41 | 22.1 | 2.31
[5 empty] | 2023-10-12 12:26 | 5997.721 | 144.765 | 35.43837 | 0.2305317 | 21.5 | 1290 | 33.68 | 24.23 | 22.1 | 2.13
[5 empty] | 2023-10-12 12:26 | 6002.098 | 143.0977 | 35.4456 | 0.2277105 | 21.58333 | 1295 | 33.68 | 24.32 | 22.1 | 2.22
[5 empty] | 2023-10-12 12:26 | 6008.861 | 142.904 | 35.43475 | 0.2271462 | 21.66667 | 1300 | 33.58 | 24.41 | 22.1 | 2.31
[5 empty] | 2023-10-12 12:27 | 5999.313 | 144.892 | 35.43837 | 0.2306727 | 21.75 | 1305 | 33.77 | 24.32 | 22.1 | 2.22
[5 empty] | 2023-10-12 12:27 | 6002.098 | 147.4413 | 35.46369 | 0.2346224 | 21.83333 | 1310 | 33.68 | 24.41 | 22.1 | 2.31
[5 empty] | 2023-10-12 12:27 | 6004.087 | 144.2979 | 35.48177 | 0.2295443 | 21.91667 | 1315 | 33.68 | 24.41 | 22.1 | 2.31
[5 empty] | 2023-10-12 12:27 | 6000.904 | 143.1579 | 35.52156 | 0.2278516 | 22 | 1320 | 33.68 | 24.41 | 22.1 | 2.31
[5 empty] | 2023-10-12 12:27 | 5996.926 | 144.303 | 35.52517 | 0.2298264 | 22.08333 | 1325 | 33.97 | 24.41 | 22.1 | 2.31
[5 empty] | 2023-10-12 12:27 | 6004.485 | 147.4113 | 35.53964 | 0.2344813 | 22.16667 | 1330 | 33.87 | 24.32 | 22.1 | 2.22
[5 empty] | 2023-10-12 12:27 | 6001.7 | 146.8111 | 35.56134 | 0.233635 | 22.25 | 1335 | 33.97 | 24.41 | 22.1 | 2.31
[5 empty] | 2023-10-12 12:27 | 5997.324 | 146.084 | 35.54326 | 0.2326475 | 22.33333 | 1340 | 33.68 | 24.32 | 22.1 | 2.22
[5 empty] | 2023-10-12 12:27 | 6002.894 | 145.4218 | 35.56858 | 0.231378 | 22.41667 | 1345 | 33.68 | 24.41 | 22.1 | 2.31
[5 empty] | 2023-10-12 12:27 | 6006.872 | 145.0746 | 35.56134 | 0.2306727 | 22.5 | 1350 | 33.68 | 24.41 | 22.1 | 2.31
[5 empty] | 2023-10-12 12:27 | 6003.292 | 143.3922 | 35.56134 | 0.2281337 | 22.58333 | 1355 | 33.68 | 24.41 | 22.1 | 2.31
[5 empty] | 2023-10-12 12:27 | 5999.71 | 142.5978 | 35.56134 | 0.2270052 | 22.66667 | 1360 | 33.77 | 24.41 | 22.1 | 2.31
[5 empty] | 2023-10-12 12:28 | 6003.292 | 143.5695 | 35.57219 | 0.2284158 | 22.75 | 1365 | 33.68 | 24.41 | 22.1 | 2.31
[5 empty] | 2023-10-12 12:28 | 6008.463 | 145.5567 | 35.57219 | 0.231378 | 22.83333 | 1370 | 33.68 | 24.41 | 22.1 | 2.31
[5 empty] | 2023-10-12 12:28 | 6000.904 | 143.4238 | 35.59028 | 0.2282747 | 22.91667 | 1375 | 33.77 | 24.41 | 22.1 | 2.31
[5 empty] | 2023-10-12 12:28 | 6002.894 | 142.1415 | 35.60836 | 0.2261589 | 23 | 1380 | 33.87 | 24.41 | 22.1 | 2.31
[5 empty] | 2023-10-12 12:28 | 6009.657 | 144.6093 | 35.61198 | 0.2298264 | 23.08333 | 1385 | 33.87 | 24.41 | 22.1 | 2.31
[5 empty] | 2023-10-12 12:28 | 5997.324 | 146.3497 | 35.60836 | 0.2330707 | 23.16667 | 1390 | 33.77 | 24.41 | 22.1 | 2.31
[5 empty] | 2023-10-12 12:28 | 6001.302 | 143.4333 | 35.61198 | 0.2282747 | 23.25 | 1395 | 33.77 | 24.32 | 22.1 | 2.22
[5 empty] | 2023-10-12 12:28 | 6006.077 | 141.4185 | 35.6373 | 0.2248893 | 23.33333 | 1400 | 33.77 | 24.41 | 22.1 | 2.31
[5 empty] | 2023-10-12 12:28 | 6003.689 | 145.707 | 35.63368 | 0.2318012 | 23.41667 | 1405 | 33.77 | 24.41 | 22.1 | 2.31
[5 empty] | 2023-10-12 12:28 | 5998.915 | 142.9333 | 35.62645 | 0.2275695 | 23.5 | 1410 | 33.87 | 24.5 | 22.01 | 2.49
[5 empty] | 2023-10-12 12:28 | 6001.302 | 143.1674 | 35.64091 | 0.2278516 | 23.58333 | 1415 | 33.77 | 24.41 | 22.01 | 2.4
[5 empty] | 2023-10-12 12:28 | 6003.292 | 144.8108 | 35.64815 | 0.2303906 | 23.66667 | 1420 | 33.77 | 24.41 | 22.1 | 2.31
[5 empty] | 2023-10-12 12:29 | 6000.506 | 142.7053 | 35.64815 | 0.2271462 | 23.75 | 1425 | 33.77 | 24.41 | 22.01 | 2.4
[5 empty] | 2023-10-12 12:29 | 5998.517 | 145.6701 | 35.66985 | 0.2319423 | 23.83333 | 1430 | 33.77 | 24.41 | 22.1 | 2.31
[5 empty] | 2023-10-12 12:29 | 6005.679 | 146.2875 | 35.69879 | 0.2326475 | 23.91667 | 1435 | 33.87 | 24.32 | 22.19 | 2.13
[5 empty] | 2023-10-12 12:29 | 6006.077 | 148.8696 | 35.70963 | 0.2367382 | 24 | 1440 | 33.77 | 24.41 | 22.1 | 2.31
[5 empty] | 2023-10-12 12:29 | 6005.281 | 146.81 | 35.70963 | 0.2334939 | 24.08333 | 1445 | 33.77 | 24.41 | 22.1 | 2.31
[5 empty] | 2023-10-12 12:29 | 6005.281 | 148.1403 | 35.7024 | 0.2356098 | 24.16667 | 1450 | 33.68 | 24.41 | 22.1 | 2.31
[5 empty] | 2023-10-12 12:29 | 6004.087 | 147.1355 | 35.71325 | 0.2340581 | 24.25 | 1455 | 33.87 | 24.41 | 22.1 | 2.31
[5 empty] | 2023-10-12 12:29 | 6000.904 | 146.9689 | 35.7024 | 0.2339171 | 24.33333 | 1460 | 33.87 | 24.41 | 22.1 | 2.31
[5 empty] | 2023-10-12 12:29 | 6001.302 | 144.8514 | 35.69879 | 0.2305317 | 24.41667 | 1465 | 33.77 | 24.5 | 22.01 | 2.49
[5 empty] | 2023-10-12 12:29 | 6004.883 | 146.4455 | 35.69879 | 0.2329296 | 24.5 | 1470 | 34.07 | 24.41 | 22.1 | 2.31
[5 empty] | 2023-10-12 12:29 | 6001.7 | 149.027 | 35.69879 | 0.2371614 | 24.58333 | 1475 | 33.87 | 24.32 | 22.1 | 2.22
[5 empty] | 2023-10-12 12:29 | 5996.528 | 148.6329 | 35.68432 | 0.2367382 | 24.66667 | 1480 | 33.77 | 24.41 | 22.1 | 2.31
[5 empty] | 2023-10-12 12:30 | 6004.883 | 148.6626 | 35.69517 | 0.2364561 | 24.75 | 1485 | 33.87 | 24.41 | 22.1 | 2.31
[5 empty] | 2023-10-12 12:30 | 6004.883 | 149.2834 | 35.71687 | 0.2374436 | 24.83333 | 1490 | 33.97 | 24.41 | 22.1 | 2.31
[5 empty] | 2023-10-12 12:30 | 6003.689 | 151.2045 | 35.74942 | 0.2405469 | 24.91667 | 1495 | 33.97 | 24.41 | 22.1 | 2.31
[5 empty] | 2023-10-12 12:30 | 6000.108 | 150.1395 | 35.76027 | 0.2389952 | 25 | 1500 | 33.77 | 24.41 | 22.1 | 2.31
[5 empty] | 2023-10-12 12:30 | 6008.066 | 149.0964 | 35.75666 | 0.2370204 | 25.08333 | 1505 | 33.77 | 24.41 | 22.1 | 2.31
[5 empty] | 2023-10-12 12:30 | 6007.27 | 149.9638 | 35.7458 | 0.238431 | 25.16667 | 1510 | 33.87 | 24.41 | 22.1 | 2.31
[5 empty] | 2023-10-12 12:30 | 5999.71 | 147.6485 | 35.7421875 | 0.2350456 | 25.25 | 1515 | 33.97 | 24.41 | 22.1 | 2.31
[5 empty] | 2023-10-12 12:30 | 6004.883 | 149.3721 | 35.75666 | 0.2375846 | 25.33333 | 1520 | 33.97 | 24.41 | 21.93 | 2.48
[5 empty] | 2023-10-12 12:30 | 6004.883 | 151.1458 | 35.78197 | 0.2404058 | 25.41667 | 1525 | 34.07 | 24.41 | 22.1 | 2.31
[5 empty] | 2023-10-12 12:30 | 6002.496 | 148.7808 | 35.78559 | 0.2367382 | 25.5 | 1530 | 33.97 | 24.41 | 22.1 | 2.31
[5 empty] | 2023-10-12 12:30 | 5996.926 | 145.2772 | 35.81091 | 0.231378 | 25.58333 | 1535 | 33.97 | 24.41 | 22.1 | 2.31
[5 empty] | 2023-10-12 12:30 | 6004.087 | 147.2242 | 35.82899 | 0.2341992 | 25.66667 | 1540 | 33.97 | 24.41 | 22.01 | 2.4
[5 empty] | 2023-10-12 12:31 | 6001.302 | 148.3081 | 35.83623 | 0.236033 | 25.75 | 1545 | 33.97 | 24.41 | 22.1 | 2.31
[5 empty] | 2023-10-12 12:31 | 6001.302 | 148.6626 | 35.82176 | 0.2365972 | 25.83333 | 1550 | 33.97 | 24.41 | 22.01 | 2.4
[5 empty] | 2023-10-12 12:31 | 6004.087 | 148.1109 | 35.82899 | 0.2356098 | 25.91667 | 1555 | 33.97 | 24.41 | 22.1 | 2.31
[5 empty] | 2023-10-12 12:31 | 6006.474 | 148.8794 | 35.83623 | 0.2367382 | 26 | 1560 | 33.87 | 24.41 | 22.1 | 2.31
[5 empty] | 2023-10-12 12:31 | 5996.926 | 147.1371 | 35.85431 | 0.2343403 | 26.08333 | 1565 | 33.97 | 24.41 | 22.1 | 2.31
[5 empty] | 2023-10-12 12:31 | 5998.517 | 150.4541 | 35.86155 | 0.2395594 | 26.16667 | 1570 | 34.07 | 24.41 | 22.1 | 2.31
[5 empty] | 2023-10-12 12:31 | 6005.281 | 148.3177 | 35.86516 | 0.2358919 | 26.25 | 1575 | 34.07 | 24.41 | 22.1 | 2.31
[5 empty] | 2023-10-12 12:31 | 5999.71 | 151.1042 | 35.84346 | 0.2405469 | 26.33333 | 1580 | 33.97 | 24.41 | 22.1 | 2.31
[5 empty] | 2023-10-12 12:31 | 5999.313 | 149.3222 | 35.83623 | 0.2377257 | 26.41667 | 1585 | 33.97 | 24.5 | 22.1 | 2.4
[5 empty] | 2023-10-12 12:31 | 6004.485 | 152.8207 | 35.86516 | 0.2430859 | 26.5 | 1590 | 33.97 | 24.41 | 22.1 | 2.31
[5 empty] | 2023-10-12 12:31 | 6005.679 | 150.7224 | 35.8507 | 0.2397005 | 26.58333 | 1595 | 33.87 | 24.41 | 22.1 | 2.31
[5 empty] | 2023-10-12 12:31 | 5998.119 | 150.4441 | 35.8507 | 0.2395594 | 26.66667 | 1600 | 34.26 | 24.41 | 22.1 | 2.31
[5 empty] | 2023-10-12 12:32 | 5999.71 | 147.8257 | 35.84708 | 0.2353277 | 26.75 | 1605 | 33.97 | 24.41 | 22.1 | 2.31
[5 empty] | 2023-10-12 12:32 | 6006.077 | 153.4821 | 35.83261 | 0.2440733 | 26.83333 | 1610 | 34.26 | 24.41 | 22.1 | 2.31
[5 empty] | 2023-10-12 12:32 | 6001.7 | 151.0657 | 35.84346 | 0.2404058 | 26.91667 | 1615 | 34.07 | 24.41 | 22.1 | 2.31
[5 empty] | 2023-10-12 12:32 | 5998.915 | 150.021 | 35.85431 | 0.2388541 | 27 | 1620 | 33.97 | 24.5 | 22.1 | 2.4
[5 empty] | 2023-10-12 12:32 | 6006.077 | 152.2403 | 35.87601 | 0.2420985 | 27.08333 | 1625 | 34.07 | 24.5 | 22.1 | 2.4
[5 empty] | 2023-10-12 12:32 | 6005.281 | 151.1558 | 35.87963 | 0.2404058 | 27.16667 | 1630 | 34.17 | 24.41 | 22.1 | 2.31
[5 empty] | 2023-10-12 12:32 | 5997.721 | 150.6998 | 35.90133 | 0.2399826 | 27.25 | 1635 | 34.07 | 24.41 | 22.1 | 2.31
[5 empty] | 2023-10-12 12:32 | 6001.302 | 150.7012 | 35.93027 | 0.2398416 | 27.33333 | 1640 | 34.07 | 24.41 | 22.1 | 2.31
[5 empty] | 2023-10-12 12:32 | 6004.485 | 151.7566 | 35.92303 | 0.2413932 | 27.41667 | 1645 | 34.07 | 24.41 | 22.19 | 2.22
[5 empty] | 2023-10-12 12:32 | 6000.108 | 152.9752 | 35.9158 | 0.2435091 | 27.5 | 1650 | 34.17 | 24.5 | 22.1 | 2.4
[5 empty] | 2023-10-12 12:32 | 5996.13 | 153.0509 | 35.90133 | 0.2437912 | 27.58333 | 1655 | 34.07 | 24.5 | 22.1 | 2.4
[5 empty] | 2023-10-12 12:32 | 6002.894 | 153.4008 | 35.92665 | 0.2440733 | 27.66667 | 1660 | 34.07 | 24.5 | 22.1 | 2.4
[5 empty] | 2023-10-12 12:33 | 6004.485 | 154.2396 | 35.9375 | 0.2453429 | 27.75 | 1665 | 34.07 | 24.5 | 22.1 | 2.4
[5 empty] | 2023-10-12 12:33 | 5997.721 | 152.4714 | 35.93388 | 0.2428038 | 27.83333 | 1670 | 34.07 | 24.5 | 22.1 | 2.4
[5 empty] | 2023-10-12 12:33 | 6001.7 | 150.4453 | 35.92303 | 0.2394184 | 27.91667 | 1675 | 34.07 | 24.5 | 22.19 | 2.31
[5 empty] | 2023-10-12 12:33 | 6007.27 | 148.1894 | 35.92303 | 0.2356098 | 28 | 1680 | 34.07 | 24.5 | 22.1 | 2.4
[5 empty] | 2023-10-12 12:33 | 5998.119 | 149.2039 | 35.94835 | 0.2375846 | 28.08333 | 1685 | 34.07 | 24.5 | 22.1 | 2.4
[5 empty] | 2023-10-12 12:33 | 5997.324 | 149.0955 | 35.94835 | 0.2374436 | 28.16667 | 1690 | 34.17 | 24.5 | 22.1 | 2.4
[5 empty] | 2023-10-12 12:33 | 6002.496 | 151.0857 | 35.97729 | 0.2404058 | 28.25 | 1695 | 34.07 | 24.5 | 22.01 | 2.49
[5 empty] | 2023-10-12 12:33 | 6002.894 | 148.4361 | 35.98814 | 0.236174 | 28.33333 | 1700 | 34.17 | 24.5 | 22.1 | 2.4
[5 empty] | 2023-10-12 12:33 | 5996.926 | 148.1999 | 35.99899 | 0.236033 | 28.41667 | 1705 | 34.17 | 24.5 | 22.19 | 2.31
[5 empty] | 2023-10-12 12:33 | 6001.302 | 149.7262 | 35.98452 | 0.2382899 | 28.5 | 1710 | 34.17 | 24.5 | 22.1 | 2.4
[5 empty] | 2023-10-12 12:33 | 6007.668 | 152.4581 | 35.98814 | 0.2423806 | 28.58333 | 1715 | 34.36 | 24.59 | 22.1 | 2.49
[5 empty] | 2023-10-12 12:34 | 5994.937 | 150.2757 | 36.00622 | 0.2394184 | 28.66667 | 1720 | 34.46 | 24.5 | 22.01 | 2.49
[5 empty] | 2023-10-12 12:34 | 5998.915 | 149.5781 | 36.01345 | 0.2381489 | 28.75 | 1725 | 34.17 | 24.5 | 22.19 | 2.31
[5 empty] | 2023-10-12 12:34 | 6001.302 | 149.8148 | 36.02069 | 0.238431 | 28.83333 | 1730 | 34.17 | 24.5 | 22.1 | 2.4
[5 empty] | 2023-10-12 12:34 | 6003.689 | 150.0518 | 36.03515625 | 0.2387131 | 28.91667 | 1735 | 34.17 | 24.5 | 22.1 | 2.4
[5 empty] | 2023-10-12 12:34 | 6001.7 | 150.268 | 36.04239 | 0.2391362 | 29 | 1740 | 34.17 | 24.5 | 22.1 | 2.4
[5 empty] | 2023-10-12 12:34 | 6000.108 | 149.785 | 36.05686 | 0.238431 | 29.08333 | 1745 | 34.17 | 24.5 | 22.19 | 2.31
[5 empty] | 2023-10-12 12:34 | 6007.668 | 153.789 | 36.07494 | 0.2444965 | 29.16667 | 1750 | 34.17 | 24.59 | 22.01 | 2.58
[5 empty] | 2023-10-12 12:34 | 6000.506 | 153.074 | 36.06409 | 0.2436502 | 29.25 | 1755 | 34.17 | 24.5 | 22.1 | 2.4
[5 empty] | 2023-10-12 12:34 | 5996.926 | 148.6428 | 36.08218 | 0.2367382 | 29.33333 | 1760 | 34.26 | 24.5 | 22.1 | 2.4
[5 empty] | 2023-10-12 12:34 | 6000.904 | 152.0206 | 36.08579 | 0.2419575 | 29.41667 | 1765 | 34.17 | 24.5 | 22.1 | 2.4
[5 empty] | 2023-10-12 12:34 | 6004.087 | 153.52 | 36.07856 | 0.2442144 | 29.5 | 1770 | 34.17 | 24.5 | 22.1 | 2.4
[5 empty] | 2023-10-12 12:34 | 5994.937 | 151.8694 | 36.07856 | 0.2419575 | 29.58333 | 1775 | 34.17 | 24.5 | 22.1 | 2.4
[5 empty] | 2023-10-12 12:35 | 6002.496 | 153.036 | 36.09303 | 0.2435091 | 29.66667 | 1780 | 34.36 | 24.5 | 22.1 | 2.4
[5 empty] | 2023-10-12 12:35 | 6006.077 | 153.0387 | 36.09303 | 0.2433681 | 29.75 | 1785 | 34.17 | 24.5 | 22.01 | 2.49
[5 empty] | 2023-10-12 12:35 | 5995.334 | 154.2702 | 36.08941 | 0.2457661 | 29.83333 | 1790 | 34.26 | 24.5 | 22.1 | 2.4
[5 empty] | 2023-10-12 12:35 | 5995.732 | 154.9888 | 36.11835 | 0.2468945 | 29.91667 | 1795 | 34.36 | 24.5 | 22.1 | 2.4
[5 empty] | 2023-10-12 12:35 | 6008.463 | 155.9391 | 36.12558 | 0.2478819 | 30 | 1800 | 34.26 | 24.5 | 22.1 | 2.4
[5 empty] | 2023-10-12 12:35 | 6002.496 | 154.0112 | 36.1292 | 0.2450608 | 30.08333 | 1805 | 34.26 | 24.5 | 22.19 | 2.31
[5 empty] | 2023-10-12 12:35 | 6002.098 | 156.483 | 36.14728 | 0.2490104 | 30.16667 | 1810 | 34.26 | 24.5 | 22.1 | 2.4
[5 empty] | 2023-10-12 12:35 | 6005.281 | 154.26 | 36.14728 | 0.2453429 | 30.25 | 1815 | 34.46 | 24.5 | 22.1 | 2.4
[5 empty] | 2023-10-12 12:35 | 6007.668 | 155.5635 | 36.15813 | 0.2473177 | 30.33333 | 1820 | 34.46 | 24.5 | 22.1 | 2.4
[5 empty] | 2023-10-12 12:35 | 5996.926 | 155.9939 | 36.16175 | 0.2484461 | 30.41667 | 1825 | 34.26 | 24.5 | 22.1 | 2.4
[5 empty] | 2023-10-12 12:35 | 6000.506 | 155.9098 | 36.16175 | 0.248164 | 30.5 | 1830 | 34.36 | 24.5 | 22.1 | 2.4
[5 empty] | 2023-10-12 12:35 | 6008.066 | 155.3076 | 36.18707 | 0.2468945 | 30.58333 | 1835 | 34.46 | 24.5 | 22.19 | 2.31
[5 empty] | 2023-10-12 12:36 | 5996.926 | 155.8168 | 36.20153 | 0.248164 | 30.66667 | 1840 | 34.26 | 24.59 | 22.1 | 2.49
[5 empty] | 2023-10-12 12:36 | 5998.915 | 156.4886 | 36.21238 | 0.2491515 | 30.75 | 1845 | 34.36 | 24.59 | 22.1 | 2.49
[5 empty] | 2023-10-12 12:36 | 6004.883 | 157.1764 | 36.21238 | 0.2499978 | 30.83333 | 1850 | 34.36 | 24.5 | 22.1 | 2.4
[5 empty] | 2023-10-12 12:36 | 6005.679 | 154.8911 | 36.20877 | 0.2463303 | 30.91667 | 1855 | 34.36 | 24.5 | 22.1 | 2.4
[5 empty] | 2023-10-12 12:36 | 6000.904 | 155.2111 | 36.18707 | 0.2470356 | 31 | 1860 | 34.36 | 24.59 | 22.1 | 2.49
[5 empty] | 2023-10-12 12:36 | 6000.506 | 153.517 | 36.18707 | 0.2443554 | 31.08333 | 1865 | 34.17 | 24.59 | 22.1 | 2.49
[5 empty] | 2023-10-12 12:36 | 6004.883 | 153.8064 | 36.17983 | 0.2446375 | 31.16667 | 1870 | 34.56 | 24.59 | 22.1 | 2.49
[5 empty] | 2023-10-12 12:36 | 6004.883 | 155.8461 | 36.1943 | 0.2478819 | 31.25 | 1875 | 34.36 | 24.59 | 22.1 | 2.49
[5 empty] | 2023-10-12 12:36 | 5998.517 | 152.4031 | 36.216 | 0.2426628 | 31.33333 | 1880 | 34.56 | 24.59 | 22.1 | 2.49
[5 empty] | 2023-10-12 12:36 | 5998.915 | 154.3623 | 36.23046875 | 0.2457661 | 31.41667 | 1885 | 34.46 | 24.59 | 22.1 | 2.49
[5 empty] | 2023-10-12 12:36 | 6004.883 | 153.5403 | 36.21962 | 0.2442144 | 31.5 | 1890 | 34.36 | 24.59 | 22.1 | 2.49
[5 empty] | 2023-10-12 12:36 | 5998.119 | 154.6962 | 36.22324 | 0.2463303 | 31.58333 | 1895 | 34.36 | 24.59 | 22.1 | 2.49
[5 empty] | 2023-10-12 12:37 | 6005.679 | 152.8511 | 36.2377 | 0.2430859 | 31.66667 | 1900 | 34.36 | 24.59 | 22.19 | 2.4
[5 empty] | 2023-10-12 12:37 | 6000.506 | 155.0236 | 36.2594 | 0.2467535 | 31.75 | 1905 | 34.36 | 24.59 | 22.1 | 2.49
[5 empty] | 2023-10-12 12:37 | 6003.689 | 153.5098 | 36.27387 | 0.2442144 | 31.83333 | 1910 | 34.46 | 24.59 | 22.1 | 2.49
[5 empty] | 2023-10-12 12:37 | 6000.108 | 154.7475 | 36.27387 | 0.2463303 | 31.91667 | 1915 | 34.36 | 24.59 | 22.1 | 2.49
[5 empty] | 2023-10-12 12:37 | 5998.915 | 156.4886 | 36.29919 | 0.2491515 | 32 | 1920 | 34.56 | 24.59 | 22.1 | 2.49
[5 empty] | 2023-10-12 12:37 | 6002.894 | 157.479 | 36.32451 | 0.250562 | 32.08333 | 1925 | 34.36 | 24.59 | 22.1 | 2.49
[5 empty] | 2023-10-12 12:37 | 5999.71 | 155.003 | 36.31366 | 0.2467535 | 32.16667 | 1930 | 34.36 | 24.59 | 22.1 | 2.49
[5 empty] | 2023-10-12 12:37 | 6003.292 | 154.2976 | 36.29557 | 0.2454839 | 32.25 | 1935 | 34.46 | 24.59 | 22.1 | 2.49
[5 empty] | 2023-10-12 12:37 | 6002.496 | 158.5323 | 36.29196 | 0.2522547 | 32.33333 | 1940 | 34.46 | 24.59 | 22.19 | 2.4
[5 empty] | 2023-10-12 12:37 | 6000.904 | 158.0472 | 36.28111 | 0.2515495 | 32.41667 | 1945 | 34.46 | 24.59 | 22.19 | 2.4
[5 empty] | 2023-10-12 12:37 | 5997.721 | 157.0776 | 36.26302 | 0.2501389 | 32.5 | 1950 | 34.46 | 24.59 | 22.1 | 2.49
[5 empty] | 2023-10-12 12:37 | 6002.894 | 155.3513 | 36.28111 | 0.2471766 | 32.58333 | 1955 | 34.46 | 24.59 | 22.1 | 2.49
[5 empty] | 2023-10-12 12:38 | 6001.7 | 156.6499 | 36.33174 | 0.2492925 | 32.66667 | 1960 | 34.46 | 24.59 | 22.1 | 2.49
[5 empty] | 2023-10-12 12:38 | 5999.71 | 155.3575 | 36.36791 | 0.2473177 | 32.75 | 1965 | 34.46 | 24.59 | 22.1 | 2.49
[5 empty] | 2023-10-12 12:38 | 6002.098 | 155.7739 | 36.38599 | 0.2478819 | 32.83333 | 1970 | 34.46 | 24.59 | 22.1 | 2.49
[5 empty] | 2023-10-12 12:38 | 6004.883 | 158.0633 | 36.37876 | 0.2514084 | 32.91667 | 1975 | 34.46 | 24.59 | 22.1 | 2.49
[5 empty] | 2023-10-12 12:38 | 5997.721 | 155.926 | 36.38238 | 0.2483051 | 33 | 1980 | 34.46 | 24.59 | 22.19 | 2.4
[5 empty] | 2023-10-12 12:38 | 5999.71 | 156.6866 | 36.4077 | 0.2494336 | 33.08333 | 1985 | 34.46 | 24.59 | 22.19 | 2.4