## 061
Versuch | Bezeichnung
picobond_061 | 121023_061
Datum | 2023-10-12
Modultyp | AMS
Partikelsystem
| Art | Bezeichnung | Einwaage in g
Hostparticle | Alumina | DAW-45 | 79.97
Guestparticle | Polysterol | SX250-H | 8.04
Summe |  |  | 88.01
Kommentar:
Parameter |  |  | Auswaage |  |  | TempExtern
Spaltweite | 2 | mm | Tara | 484.87 | g | Uhrzeit | Temperatur | Luftfeuchte
Drehzahl | 4000 | rpm | voll | 572.33 | g | 14:43 | 23 | 53%
Prozesszeit | 15 | min | Gesamtauswaage | 87.46 | g | 14:58 | 23 | 53%
|  |  | Verlust | 0.624929 | %
picobond
Leerlauf |  |  |  |  | Versuch
Date Time | Picobond.Drz_Mühle | Picobond.Leistung | Picobond.Temperatur | Picobond.Moment | Date Time | Picobond.Drz_Mühle | Picobond.Leistung | Picobond.Temperatur | Picobond.Moment |  | SensOb.Temperatur |  | SensDiff.Temperatur
| pbDrehzahl | pbLeistung | pbTemp | pbDrehmoment |  | pbDrehzahl | pbLeistung | pbTemp | pbDrehmoment | picobondTime | time | SensOb | SensDiff
| min-1 | W | °C | Nm |  | min-1 | W | °C | Nm | min | s | °C | °C | °C | °C
ts | rpm | power | pbTemp | DMom | ts | rpm | power | pbTemp | DMom | SensTime | obTime | obTemp | T1 | T2 | dT
2023-10-12 14:29 | 0 | 0 | 26.68547 | -0.12 | 2023-10-12 14:41 | 0 | 0 | 25.99103 | -0.12 | 0 | 0 | 23.7 | 22.1 | 22.28 | -0.18
2023-10-12 14:29 | 0 | 0 | 26.5842 | -0.12 | 2023-10-12 14:41 | 0 | 0 | 25.9838 | 0.6817795 | 0.08333333 | 5 | 23.7 | 22.19 | 22.28 | -0.09
2023-10-12 14:29 | 0 | 0 | 26.51186 | 0.8483701 | 2023-10-12 14:41 | 1091.725 | 45.29576 | 25.9765625 | 0.396276 | 0.1666667 | 10 | 23.7 | 22.19 | 22.28 | -0.09
2023-10-12 14:29 | 1023.691 | 9.574596 | 26.45761 | 0.08933159 | 2023-10-12 14:41 | 1001.808 | -3.576207 | 25.97294 | -0.03409505 | 0.25 | 15 | 23.7 | 22.28 | 22.37 | -0.09
2023-10-12 14:29 | 1002.604 | -7.177232 | 26.41421 | -0.0683724 | 2023-10-12 14:41 | 1001.808 | -3.783347 | 25.95486 | -0.03606988 | 0.3333333 | 20 | 23.7 | 22.37 | 22.37 | 0
2023-10-12 14:29 | 1002.206 | -7.189185 | 26.38166 | -0.06851345 | 2023-10-12 14:41 | 1000.217 | -3.80688 | 25.95486 | -0.03635199368 | 0.4166667 | 25 | 23.7 | 22.55 | 22.72 | -0.17
2023-10-12 14:30 | 1002.206 | -7.144781 | 26.3671875 | -0.06809027493 | 2023-10-12 14:41 | 999.4213 | -3.803851 | 25.95486 | -0.03635199368 | 0.5 | 30 | 23.7 | 22.99 | 23.17 | -0.18
2023-10-12 14:30 | 1003.798 | -7.082001 | 26.33463 | -0.06738498 | 2023-10-12 14:41 | 1000.615 | -3.867505 | 25.95486 | -0.03691623 | 0.5833333 | 35 | 23.7 | 23.08 | 22.99 | 0.09
2023-10-12 14:30 | 1002.206 | -7.12998 | 26.32017 | -0.06794922 | 2023-10-12 14:41 | 1000.615 | -3.926619 | 25.95848 | -0.03748047 | 0.6666667 | 40 | 23.7 | 22.99 | 23.08 | -0.09
2023-10-12 14:30 | 1002.604 | -7.07358 | 26.31293 | -0.06738498 | 2023-10-12 14:41 | 1003.798 | -3.939109 | 25.94763 | -0.03748047 | 0.75 | 45 | 23.7 | 22.99 | 23.08 | -0.09
2023-10-12 14:30 | 1002.604 | -6.807049 | 26.3057 | -0.06484592 | 2023-10-12 14:42 | 1002.604 | -3.845581 | 25.95125 | -0.03663412 | 0.8333333 | 50 | 23.7 | 22.99 | 23.08 | -0.09
2023-10-12 14:30 | 1002.604 | -6.836663 | 26.3057 | -0.06512804 | 2023-10-12 14:42 | 1001.808 | -4.256805 | 25.94401 | -0.04058377 | 0.9166667 | 55 | 23.7 | 22.9 | 22.99 | -0.09
2023-10-12 14:30 | 1001.808 | -6.757259 | 26.29847 | -0.06442274 | 2023-10-12 14:42 | 1002.604 | -4.038075 | 25.9404 | -0.03846788 | 1 | 60 | 23.7 | 22.81 | 22.81 | 0
2023-10-12 14:30 | 1002.604 | -6.555323 | 26.28761 | -0.06244791 | 2023-10-12 14:42 | 1116.392 | -1.00094 | 25.9404 | -0.00856337 | 1.083333 | 65 | 23.7 | 22.72 | 22.72 | 0
2023-10-12 14:30 | 1002.604 | -6.510901 | 26.28761 | -0.06202473 | 2023-10-12 14:42 | 1996.058 | -0.8168095 | 25.94401 | -0.003908418 | 1.166667 | 70 | 23.7 | 22.63 | 22.55 | 0.08
2023-10-12 14:30 | 1001.808 | -6.638895 | 26.284 | -0.06329428 | 2023-10-12 14:42 | 1996.455 | -0.3746932 | 25.93316 | -0.001792543 | 1.25 | 75 | 23.7 | 22.55 | 22.46 | 0.09
2023-10-12 14:30 | 1002.604 | -6.614553 | 26.284 | -0.06301215 | 2023-10-12 14:42 | 1997.649 | -0.02087834 | 25.9404 | -9.982288e-05 | 1.333333 | 80 | 23.7 | 22.46 | 22.37 | 0.09
2023-10-12 14:31 | 1026.874 | -5.212592 | 26.27676 | -0.04848307 | 2023-10-12 14:42 | 1996.853 | -0.3157841 | 25.93678 | -0.001510419 | 1.416667 | 85 | 23.7 | 22.37 | 22.37 | 0
2023-10-12 14:31 | 1998.046875 | -12.82775 | 26.28761 | -0.06131944 | 2023-10-12 14:42 | 1996.853 | -0.3747678 | 25.95125 | -0.001792543 | 1.5 | 90 | 23.7 | 22.28 | 22.19 | 0.09
2023-10-12 14:31 | 1996.058 | -12.84446 | 26.29123 | -0.0614605 | 2023-10-12 14:42 | 2091.146 | 5.784315 | 25.94763 | 0.02641927 | 1.583333 | 95 | 23.7 | 22.28 | 22.19 | 0.09
2023-10-12 14:31 | 1997.649 | -12.53017 | 26.29123 | -0.05990886 | 2023-10-12 14:42 | 2999.855 | 7.899152 | 25.94763 | 0.02514974 | 1.666667 | 100 | 23.7 | 22.19 | 22.19 | 0
2023-10-12 14:31 | 1999.638 | -12.30639 | 26.28761 | -0.05878038 | 2023-10-12 14:42 | 3001.049 | 7.769328 | 25.9404 | 0.02472656 | 1.75 | 105 | 23.7 | 22.19 | 22.1 | 0.09
2023-10-12 14:31 | 1995.262 | -13.34029 | 26.284 | -0.06385851 | 2023-10-12 14:43 | 3000.651 | 6.881974 | 25.94401 | 0.02190538 | 1.833333 | 110 | 23.7 | 22.19 | 22.1 | 0.09
2023-10-12 14:31 | 1997.649 | -12.38265 | 26.27676 | -0.05920355 | 2023-10-12 14:43 | 2997.07 | 6.785233 | 25.94401 | 0.02162326 | 1.916667 | 115 | 23.7 | 22.1 | 22.1 | 0
2023-10-12 14:31 | 1999.638 | -12.69031 | 26.26953125 | -0.06061415 | 2023-10-12 14:43 | 2998.662 | 6.655976 | 25.94401 | 0.02120008 | 2 | 120 | 23.7 | 22.1 | 22.01 | 0.09
2023-10-12 14:31 | 2999.458 | -17.7951 | 26.26953125 | -0.0566645 | 2023-10-12 14:43 | 3977.394 | 19.34318 | 25.9404 | 0.04644965 | 2.083333 | 125 | 23.7 | 22.1 | 22.01 | 0.09
2023-10-12 14:31 | 3001.049 | -17.58293 | 26.26591 | -0.05595919 | 2023-10-12 14:43 | 4000.868 | 19.22099 | 25.94401 | 0.04588542 | 2.166667 | 130 | 23.7 | 22.1 | 22.01 | 0.09
2023-10-12 14:31 | 2997.866 | -17.96276 | 26.25145 | -0.05722873 | 2023-10-12 14:43 | 3999.675 | 20.27852 | 25.94763 | 0.04842447 | 2.25 | 135 | 23.7 | 22.1 | 22.01 | 0.09
2023-10-12 14:31 | 2998.264 | -18.05371 | 26.2406 | -0.05751085 | 2023-10-12 14:43 | 3996.09375 | 19.67019 | 25.94401 | 0.04701389 | 2.333333 | 140 | 23.7 | 22.1 | 22.01 | 0.09
2023-10-12 14:32 | 3001.447 | -17.98421 | 26.22251 | -0.05722873 | 2023-10-12 14:43 | 4002.062 | 21.059 | 25.95486 | 0.05025824 | 2.416667 | 145 | 23.7 | 22.1 | 21.93 | 0.17
2023-10-12 14:32 | 4000.072 | -23.14075 | 26.21166 | -0.05525391 | 2023-10-12 14:43 | 4005.642 | 22.20186 | 25.95486 | 0.05293836 | 2.5 | 150 | 23.7 | 22.1 | 21.93 | 0.17
2023-10-12 14:32 | 4002.857 | -23.33422 | 26.20081 | -0.05567709 | 2023-10-12 14:43 | 3996.492 | 22.56431 | 25.96933 | 0.05392579 | 2.583333 | 155 | 23.7 | 22.1 | 21.93 | 0.17
2023-10-12 14:32 | 3999.277 | -23.96306 | 26.18996 | -0.05722873 | 2023-10-12 14:43 | 3999.277 | 21.22154 | 25.96571 | 0.05068142 | 2.666667 | 160 | 23.7 | 22.1 | 21.93 | 0.17
2023-10-12 14:32 | 3998.083 | -24.19209 | 26.16826 | -0.05779297 | 2023-10-12 14:43 | 4000.868 | 21.82087 | 25.96933 | 0.05209201 | 2.75 | 165 | 23.7 | 22.1 | 21.93 | 0.17
2023-10-12 14:32 | 4001.664 | -23.32726 | 26.15741 | -0.05567709 | 2023-10-12 14:44 | 3998.083 | 21.51044 | 25.97294 | 0.05138672 | 2.833333 | 170 | 23.7 | 22.1 | 21.93 | 0.17
2023-10-12 14:32 | 4001.266 | -23.38404 | 26.14294 | -0.05581814 | 2023-10-12 14:44 | 3996.492 | 22.91845 | 25.97294 | 0.05477213 | 2.916667 | 175 | 23.7 | 22.1 | 21.93 | 0.17
[5 empty] | 2023-10-12 14:44 | 4000.868 | 22.58902 | 25.99103 | 0.05392579 | 3 | 180 | 23.7 | 22.19 | 21.93 | 0.26
[5 empty] | 2023-10-12 14:44 | 4004.449 | 23.20064 | 25.99826 | 0.05533636 | 3.083333 | 185 | 23.7 | 22.19 | 21.84 | 0.35
[5 empty] | 2023-10-12 14:44 | 4004.051 | 23.02094 | 26.0055 | 0.0549132 | 3.166667 | 190 | 23.7 | 22.19 | 21.84 | 0.35
[5 empty] | 2023-10-12 14:44 | 3997.685 | 23.33858 | 26.01635 | 0.05575954 | 3.25 | 195 | 23.7 | 22.19 | 21.84 | 0.35
[5 empty] | 2023-10-12 14:44 | 4004.449 | 24.50175 | 26.02358 | 0.05843966 | 3.333333 | 200 | 23.79 | 22.19 | 21.84 | 0.35
[5 empty] | 2023-10-12 14:44 | 3998.481 | 24.7605 | 26.03805 | 0.05914495 | 3.416667 | 205 | 23.79 | 22.19 | 21.84 | 0.35
[5 empty] | 2023-10-12 14:44 | 3997.287 | 24.22179 | 26.05252 | 0.05787543 | 3.5 | 210 | 23.79 | 22.19 | 21.93 | 0.26
[5 empty] | 2023-10-12 14:44 | 3997.287 | 24.45793 | 26.06337 | 0.05843966 | 3.583333 | 215 | 23.79 | 22.1 | 21.93 | 0.17
[5 empty] | 2023-10-12 14:44 | 4003.255 | 24.49445 | 26.07421875 | 0.05843966 | 3.666667 | 220 | 23.79 | 22.19 | 21.84 | 0.35
[5 empty] | 2023-10-12 14:44 | 4001.266 | 24.42318 | 26.0923 | 0.05829861 | 3.75 | 225 | 23.79 | 22.19 | 21.84 | 0.35
[5 empty] | 2023-10-12 14:45 | 3998.879 | 25.29449 | 26.10677 | 0.06041449 | 3.833333 | 230 | 23.79 | 22.19 | 21.84 | 0.35
[5 empty] | 2023-10-12 14:45 | 4003.653 | 26.15251 | 26.12486 | 0.06238932 | 3.916667 | 235 | 23.79 | 22.19 | 21.84 | 0.35
[5 empty] | 2023-10-12 14:45 | 4002.459 | 26.20383 | 26.14294 | 0.06253039 | 4 | 240 | 23.79 | 22.19 | 21.84 | 0.35
[5 empty] | 2023-10-12 14:45 | 3995.696 | 24.68424 | 26.15379 | 0.0590039 | 4.083333 | 245 | 23.79 | 22.19 | 21.84 | 0.35
[5 empty] | 2023-10-12 14:45 | 4002.062 | 24.48715 | 26.17549 | 0.05843966 | 4.166667 | 250 | 23.79 | 22.19 | 21.84 | 0.35
[5 empty] | 2023-10-12 14:45 | 3999.277 | 24.76542 | 26.18634 | 0.05914495 | 4.25 | 255 | 23.79 | 22.19 | 21.75 | 0.44
[5 empty] | 2023-10-12 14:45 | 3998.481 | 24.70145 | 26.20081 | 0.0590039 | 4.333333 | 260 | 23.97 | 22.19 | 21.75 | 0.44
[5 empty] | 2023-10-12 14:45 | 3998.083 | 24.16757 | 26.22251 | 0.05773438 | 4.416667 | 265 | 23.97 | 22.19 | 21.93 | 0.26
[5 empty] | 2023-10-12 14:45 | 4002.857 | 25.20143 | 26.23336 | 0.06013238 | 4.5 | 270 | 23.97 | 22.19 | 21.84 | 0.35
[5 empty] | 2023-10-12 14:45 | 4002.062 | 24.07341 | 26.25145 | 0.05745225 | 4.583333 | 275 | 23.97 | 22.19 | 21.84 | 0.35
[5 empty] | 2023-10-12 14:45 | 3994.9 | 23.38132 | 26.26953125 | 0.0559006 | 4.666667 | 280 | 23.97 | 22.19 | 21.84 | 0.35
[5 empty] | 2023-10-12 14:45 | 4001.266 | 24.36409 | 26.28038 | 0.05815754 | 4.75 | 285 | 23.97 | 22.19 | 21.84 | 0.35
[5 empty] | 2023-10-12 14:46 | 4004.051 | 25.91857 | 26.29847 | 0.06182509 | 4.833333 | 290 | 23.97 | 22.28 | 21.84 | 0.44
[5 empty] | 2023-10-12 14:46 | 4002.459 | 25.13981 | 26.32017 | 0.05999131 | 4.916667 | 295 | 23.97 | 22.19 | 21.84 | 0.35
[5 empty] | 2023-10-12 14:46 | 3996.09375 | 24.80474 | 26.33825 | 0.05928602 | 5 | 300 | 23.97 | 22.19 | 21.84 | 0.35
[5 empty] | 2023-10-12 14:46 | 4001.266 | 26.55058 | 26.3491 | 0.06337673 | 5.083333 | 305 | 23.97 | 22.28 | 21.84 | 0.44
[5 empty] | 2023-10-12 14:46 | 3996.492 | 26.10573 | 26.37442 | 0.06238932 | 5.166667 | 310 | 23.97 | 22.19 | 21.84 | 0.35
[5 empty] | 2023-10-12 14:46 | 3998.481 | 25.58725 | 26.3925 | 0.06111979 | 5.25 | 315 | 23.97 | 22.28 | 21.84 | 0.44
[5 empty] | 2023-10-12 14:46 | 4000.072 | 25.65651 | 26.41782 | 0.06126086 | 5.333333 | 320 | 24.15 | 22.19 | 21.84 | 0.35
[5 empty] | 2023-10-12 14:46 | 4002.459 | 25.84916 | 26.43953 | 0.06168403 | 5.416667 | 325 | 24.15 | 22.28 | 21.84 | 0.44
[5 empty] | 2023-10-12 14:46 | 3996.492 | 25.39745 | 26.45761 | 0.06069661 | 5.5 | 330 | 24.15 | 22.28 | 21.84 | 0.44
[5 empty] | 2023-10-12 14:46 | 3999.277 | 24.8245 | 26.47931 | 0.05928602 | 5.583333 | 335 | 24.15 | 22.28 | 21.84 | 0.44
[5 empty] | 2023-10-12 14:46 | 4004.051 | 25.44548 | 26.50463 | 0.06069661 | 5.666667 | 340 | 24.15 | 22.28 | 21.84 | 0.44
[5 empty] | 2023-10-12 14:46 | 4003.653 | 26.09338 | 26.52271 | 0.06224827 | 5.75 | 345 | 24.15 | 22.19 | 21.84 | 0.35
[5 empty] | 2023-10-12 14:47 | 3996.889 | 25.57706 | 26.52995 | 0.06111979 | 5.833333 | 350 | 24.15 | 22.28 | 21.84 | 0.44
[5 empty] | 2023-10-12 14:47 | 4002.062 | 26.9696 | 26.55165 | 0.06436416 | 5.916667 | 355 | 24.15 | 22.28 | 21.84 | 0.44
[5 empty] | 2023-10-12 14:47 | 4002.857 | 28.39378 | 26.56973 | 0.06774955 | 6 | 360 | 24.15 | 22.28 | 21.84 | 0.44
[5 empty] | 2023-10-12 14:47 | 4000.072 | 26.12912 | 26.58782 | 0.06238932 | 6.083333 | 365 | 24.15 | 22.28 | 21.84 | 0.44
[5 empty] | 2023-10-12 14:47 | 4001.664 | 25.60761 | 26.60229 | 0.06111979 | 6.166667 | 370 | 24.15 | 22.28 | 21.84 | 0.44
[5 empty] | 2023-10-12 14:47 | 4002.459 | 25.73093 | 26.62037 | 0.06140191 | 6.25 | 375 | 24.15 | 22.28 | 21.84 | 0.44
[5 empty] | 2023-10-12 14:47 | 4002.459 | 26.38116 | 26.64569 | 0.06295355 | 6.333333 | 380 | 24.5 | 22.28 | 21.84 | 0.44
[5 empty] | 2023-10-12 14:47 | 3994.9 | 26.33133 | 26.66739 | 0.06295355 | 6.416667 | 385 | 24.5 | 22.28 | 21.84 | 0.44
[5 empty] | 2023-10-12 14:47 | 4001.664 | 25.90312 | 26.69271 | 0.06182509 | 6.5 | 390 | 24.5 | 22.28 | 21.93 | 0.35
[5 empty] | 2023-10-12 14:47 | 4002.857 | 26.91584 | 26.71441 | 0.06422307 | 6.583333 | 395 | 24.5 | 22.28 | 21.84 | 0.44
[5 empty] | 2023-10-12 14:47 | 3996.492 | 26.2828 | 26.7325 | 0.0628125 | 6.666667 | 400 | 24.5 | 22.28 | 21.84 | 0.44
[5 empty] | 2023-10-12 14:48 | 3997.685 | 26.46778 | 26.75058 | 0.06323568 | 6.75 | 405 | 24.5 | 22.28 | 21.84 | 0.44
[5 empty] | 2023-10-12 14:48 | 4002.857 | 27.62526 | 26.77228 | 0.0659158 | 6.833333 | 410 | 24.5 | 22.37 | 21.84 | 0.53
[5 empty] | 2023-10-12 14:48 | 4000.868 | 27.02065 | 26.78313 | 0.06450521 | 6.916667 | 415 | 24.5 | 22.28 | 21.84 | 0.44
[5 empty] | 2023-10-12 14:48 | 3997.287 | 25.87479 | 26.81207 | 0.06182509 | 7 | 420 | 24.5 | 22.28 | 21.93 | 0.35
[5 empty] | 2023-10-12 14:48 | 4000.868 | 28.20241 | 26.83015 | 0.06732637 | 7.083333 | 425 | 24.5 | 22.28 | 21.93 | 0.35
[5 empty] | 2023-10-12 14:48 | 4004.847 | 28.58534 | 26.841 | 0.06817275 | 7.166667 | 430 | 24.5 | 22.28 | 21.93 | 0.35
[5 empty] | 2023-10-12 14:48 | 3998.481 | 26.35493 | 26.86632 | 0.06295355 | 7.25 | 435 | 24.59 | 22.28 | 21.93 | 0.35
[5 empty] | 2023-10-12 14:48 | 4000.072 | 27.90141 | 26.88078 | 0.06662109 | 7.333333 | 440 | 24.59 | 22.37 | 21.93 | 0.44
[5 empty] | 2023-10-12 14:48 | 4003.255 | 27.27326 | 26.90611 | 0.06506944 | 7.416667 | 445 | 24.59 | 22.28 | 21.93 | 0.35
[5 empty] | 2023-10-12 14:48 | 3999.277 | 28.30932 | 26.92419 | 0.0676085 | 7.5 | 450 | 24.59 | 22.28 | 21.93 | 0.35
[5 empty] | 2023-10-12 14:48 | 3998.481 | 26.6502 | 26.94227 | 0.06365886 | 7.583333 | 455 | 24.59 | 22.37 | 21.93 | 0.44
[5 empty] | 2023-10-12 14:48 | 4001.664 | 27.97161 | 26.96036 | 0.06676214 | 7.666667 | 460 | 24.59 | 22.37 | 21.84 | 0.53
[5 empty] | 2023-10-12 14:49 | 4004.847 | 28.64449 | 26.98568 | 0.0683138 | 7.75 | 465 | 24.59 | 22.46 | 21.93 | 0.53
[5 empty] | 2023-10-12 14:49 | 3999.675 | 28.13492 | 27.00014 | 0.06718532 | 7.833333 | 470 | 24.59 | 22.37 | 21.93 | 0.44
[5 empty] | 2023-10-12 14:49 | 3998.083 | 28.95039 | 27.01823 | 0.06916016 | 7.916667 | 475 | 24.59 | 22.37 | 21.93 | 0.44
[5 empty] | 2023-10-12 14:49 | 4003.653 | 28.39942 | 27.03993 | 0.06774955 | 8 | 480 | 24.59 | 22.37 | 21.93 | 0.44
[5 empty] | 2023-10-12 14:49 | 4000.072 | 28.61034 | 27.06163 | 0.0683138 | 8.083333 | 485 | 24.59 | 22.37 | 21.93 | 0.44
[5 empty] | 2023-10-12 14:49 | 3995.696 | 27.81188 | 27.07248 | 0.06648003 | 8.166667 | 490 | 24.59 | 22.37 | 21.93 | 0.44
[5 empty] | 2023-10-12 14:49 | 4002.459 | 27.26784 | 27.09057 | 0.06506944 | 8.25 | 495 | 24.86 | 22.37 | 21.93 | 0.44
[5 empty] | 2023-10-12 14:49 | 4001.664 | 27.91252 | 27.10142 | 0.06662109 | 8.333333 | 500 | 24.86 | 22.37 | 21.93 | 0.44
[5 empty] | 2023-10-12 14:49 | 3996.492 | 27.64035 | 27.11588 | 0.06605686 | 8.416667 | 505 | 24.86 | 22.37 | 21.93 | 0.44
[5 empty] | 2023-10-12 14:49 | 3996.889 | 28.70563 | 27.13397 | 0.06859592 | 8.5 | 510 | 24.86 | 22.37 | 21.93 | 0.44
[5 empty] | 2023-10-12 14:49 | 4004.051 | 28.28398 | 27.15567 | 0.06746744 | 8.583333 | 515 | 24.86 | 22.37 | 21.93 | 0.44
[5 empty] | 2023-10-12 14:49 | 3998.481 | 28.658 | 27.17375 | 0.06845485 | 8.666667 | 520 | 24.86 | 22.37 | 21.93 | 0.44
[5 empty] | 2023-10-12 14:50 | 3998.083 | 27.76945 | 27.19546 | 0.06633898 | 8.75 | 525 | 24.86 | 22.37 | 21.93 | 0.44
[5 empty] | 2023-10-12 14:50 | 4002.062 | 29.74758 | 27.20993 | 0.07099392 | 8.833333 | 530 | 24.86 | 22.37 | 21.93 | 0.44
[5 empty] | 2023-10-12 14:50 | 4000.868 | 28.91147 | 27.22439 | 0.0690191 | 8.916667 | 535 | 24.86 | 22.37 | 21.93 | 0.44
[5 empty] | 2023-10-12 14:50 | 3999.277 | 28.01399 | 27.23886 | 0.0669032 | 9 | 540 | 24.86 | 22.37 | 21.93 | 0.44
[5 empty] | 2023-10-12 14:50 | 4000.47 | 27.66786 | 27.25694 | 0.06605686 | 9.083333 | 545 | 24.86 | 22.37 | 21.93 | 0.44
[5 empty] | 2023-10-12 14:50 | 4004.051 | 28.34311 | 27.27503 | 0.0676085 | 9.166667 | 550 | 24.86 | 22.37 | 21.93 | 0.44
[5 empty] | 2023-10-12 14:50 | 3999.675 | 29.31634 | 27.2895 | 0.07000651 | 9.25 | 555 | 25.04 | 22.37 | 21.93 | 0.44
[5 empty] | 2023-10-12 14:50 | 3996.492 | 29.29301 | 27.30758 | 0.07000651 | 9.333333 | 560 | 25.04 | 22.37 | 21.93 | 0.44
[5 empty] | 2023-10-12 14:50 | 4002.062 | 29.09741 | 27.32567 | 0.06944226 | 9.416667 | 565 | 25.04 | 22.37 | 21.93 | 0.44
[5 empty] | 2023-10-12 14:50 | 4001.664 | 29.56732 | 27.34737 | 0.07057074 | 9.5 | 570 | 25.04 | 22.46 | 21.93 | 0.53
[5 empty] | 2023-10-12 14:50 | 3997.287 | 29.12173 | 27.35822 | 0.06958332 | 9.583333 | 575 | 25.04 | 22.46 | 21.93 | 0.53
[5 empty] | 2023-10-12 14:50 | 4001.266 | 28.73706 | 27.37268 | 0.06859592 | 9.666667 | 580 | 25.04 | 22.37 | 21.93 | 0.44
[5 empty] | 2023-10-12 14:51 | 4004.051 | 30.59026 | 27.39077 | 0.07296876 | 9.75 | 585 | 25.04 | 22.46 | 21.93 | 0.53
[5 empty] | 2023-10-12 14:51 | 3997.685 | 29.41984 | 27.40885 | 0.07028862 | 9.833333 | 590 | 25.04 | 22.46 | 21.93 | 0.53
[5 empty] | 2023-10-12 14:51 | 3998.481 | 28.658 | 27.43056 | 0.06845485 | 9.916667 | 595 | 25.04 | 22.46 | 21.93 | 0.53
[5 empty] | 2023-10-12 14:51 | 4002.459 | 30.40077 | 27.45226 | 0.07254558 | 10 | 600 | 25.04 | 22.37 | 21.93 | 0.44
[5 empty] | 2023-10-12 14:51 | 3998.481 | 30.01623 | 27.47034 | 0.07169921 | 10.08333 | 605 | 25.04 | 22.37 | 21.93 | 0.44
[5 empty] | 2023-10-12 14:51 | 3996.09375 | 28.40482 | 27.48481 | 0.06789061 | 10.16667 | 610 | 25.04 | 22.46 | 21.93 | 0.53
[5 empty] | 2023-10-12 14:51 | 3998.481 | 28.42179 | 27.49566 | 0.06789061 | 10.25 | 615 | 25.31 | 22.46 | 21.93 | 0.53
[5 empty] | 2023-10-12 14:51 | 4002.857 | 29.33967 | 27.51736 | 0.07000651 | 10.33333 | 620 | 25.31 | 22.46 | 22.01 | 0.45
[5 empty] | 2023-10-12 14:51 | 3996.09375 | 27.69661 | 27.53183 | 0.06619791 | 10.41667 | 625 | 25.31 | 22.46 | 21.93 | 0.53
[5 empty] | 2023-10-12 14:51 | 3999.675 | 28.31214 | 27.5390625 | 0.0676085 | 10.5 | 630 | 25.31 | 22.46 | 21.93 | 0.53
[5 empty] | 2023-10-12 14:51 | 4001.664 | 28.56262 | 27.5463 | 0.06817275 | 10.58333 | 635 | 25.31 | 22.46 | 21.93 | 0.53
[5 empty] | 2023-10-12 14:51 | 4000.47 | 27.90419 | 27.56076 | 0.06662109 | 10.66667 | 640 | 25.31 | 22.46 | 21.93 | 0.53
[5 empty] | 2023-10-12 14:52 | 3995.696 | 27.57583 | 27.57523 | 0.0659158 | 10.75 | 645 | 25.31 | 22.46 | 21.84 | 0.62
[5 empty] | 2023-10-12 14:52 | 3998.879 | 28.36556 | 27.5897 | 0.06774955 | 10.83333 | 650 | 25.31 | 22.46 | 21.93 | 0.53
[5 empty] | 2023-10-12 14:52 | 4004.449 | 29.35134 | 27.59693 | 0.07000651 | 10.91667 | 655 | 25.31 | 22.46 | 21.93 | 0.53
[5 empty] | 2023-10-12 14:52 | 3998.481 | 28.95327 | 27.61502 | 0.06916016 | 11 | 660 | 25.31 | 22.46 | 21.93 | 0.53
[5 empty] | 2023-10-12 14:52 | 3998.083 | 29.77705 | 27.62949 | 0.07113498 | 11.08333 | 665 | 25.31 | 22.46 | 21.93 | 0.53
[5 empty] | 2023-10-12 14:52 | 4004.449 | 30.23845 | 27.64395 | 0.0721224 | 11.16667 | 670 | 25.31 | 22.46 | 21.93 | 0.53
[5 empty] | 2023-10-12 14:52 | 3999.277 | 29.72688 | 27.66203 | 0.07099392 | 11.25 | 675 | 25.49 | 22.46 | 22.01 | 0.45
[5 empty] | 2023-10-12 14:52 | 3998.083 | 29.65896 | 27.66927 | 0.07085287 | 11.33333 | 680 | 25.49 | 22.46 | 21.93 | 0.53
[5 empty] | 2023-10-12 14:52 | 4001.266 | 29.20981 | 27.68736 | 0.06972439 | 11.41667 | 685 | 25.49 | 22.46 | 22.01 | 0.45
[5 empty] | 2023-10-12 14:52 | 4003.255 | 30.58418 | 27.70544 | 0.07296876 | 11.5 | 690 | 25.49 | 22.46 | 22.01 | 0.45
[5 empty] | 2023-10-12 14:52 | 3997.685 | 30.06929 | 27.72714 | 0.07184026 | 11.58333 | 695 | 25.49 | 22.46 | 21.93 | 0.53
[5 empty] | 2023-10-12 14:52 | 4000.47 | 30.44474 | 27.74523 | 0.07268663 | 11.66667 | 700 | 25.49 | 22.46 | 21.93 | 0.53
[5 empty] | 2023-10-12 14:53 | 4003.653 | 30.40983 | 27.75608 | 0.07254558 | 11.75 | 705 | 25.49 | 22.46 | 21.93 | 0.53
[5 empty] | 2023-10-12 14:53 | 3998.083 | 30.78086 | 27.76331 | 0.07353299 | 11.83333 | 710 | 25.49 | 22.46 | 21.93 | 0.53
[5 empty] | 2023-10-12 14:53 | 3998.083 | 30.66276 | 27.76693 | 0.07325087 | 11.91667 | 715 | 25.49 | 22.46 | 22.01 | 0.45
[5 empty] | 2023-10-12 14:53 | 4003.653 | 30.64635 | 27.76693 | 0.07310981 | 12 | 720 | 25.49 | 22.46 | 21.93 | 0.53
[5 empty] | 2023-10-12 14:53 | 4002.459 | 29.1003 | 27.77778 | 0.06944226 | 12.08333 | 725 | 25.49 | 22.46 | 22.01 | 0.45
[5 empty] | 2023-10-12 14:53 | 3996.09375 | 30.35242 | 27.79225 | 0.07254558 | 12.16667 | 730 | 25.49 | 22.46 | 21.93 | 0.53
[5 empty] | 2023-10-12 14:53 | 3998.083 | 29.9542 | 27.81033 | 0.07155816 | 12.25 | 735 | 25.67 | 22.46 | 22.01 | 0.45
[5 empty] | 2023-10-12 14:53 | 4002.459 | 29.75054 | 27.83565 | 0.07099392 | 12.33333 | 740 | 25.67 | 22.46 | 21.93 | 0.53
[5 empty] | 2023-10-12 14:53 | 4001.664 | 30.80843 | 27.85373 | 0.07353299 | 12.41667 | 745 | 25.67 | 22.46 | 21.93 | 0.53
[5 empty] | 2023-10-12 14:53 | 3996.492 | 28.34863 | 27.8682 | 0.06774955 | 12.5 | 750 | 25.67 | 22.55 | 22.01 | 0.54
[5 empty] | 2023-10-12 14:53 | 4000.868 | 32.10225 | 27.88267 | 0.07663629 | 12.58333 | 755 | 25.67 | 22.46 | 21.93 | 0.53
[5 empty] | 2023-10-12 14:53 | 3999.277 | 32.2076 | 27.89352 | 0.0769184 | 12.66667 | 760 | 25.67 | 22.46 | 22.01 | 0.45
[5 empty] | 2023-10-12 14:54 | 3996.492 | 31.18176 | 27.89352 | 0.07452039 | 12.75 | 765 | 25.67 | 22.46 | 21.93 | 0.53
[5 empty] | 2023-10-12 14:54 | 3994.9 | 31.75936 | 27.91522 | 0.07593099 | 12.83333 | 770 | 25.67 | 22.46 | 21.93 | 0.53
[5 empty] | 2023-10-12 14:54 | 4003.255 | 33.36299 | 27.92245 | 0.07959852 | 12.91667 | 775 | 25.67 | 22.46 | 21.93 | 0.53
[5 empty] | 2023-10-12 14:54 | 4000.868 | 30.92048 | 27.9296875 | 0.0738151 | 13 | 780 | 25.67 | 22.46 | 22.01 | 0.45
[5 empty] | 2023-10-12 14:54 | 3996.09375 | 30.47046 | 27.9296875 | 0.0728277 | 13.08333 | 785 | 25.67 | 22.46 | 21.93 | 0.53
[5 empty] | 2023-10-12 14:54 | 4002.459 | 29.21853 | 27.94416 | 0.06972439 | 13.16667 | 790 | 25.67 | 22.46 | 21.93 | 0.53
[5 empty] | 2023-10-12 14:54 | 4002.857 | 30.87673 | 27.95862 | 0.07367405 | 13.25 | 795 | 25.85 | 22.46 | 22.01 | 0.45
[5 empty] | 2023-10-12 14:54 | 3998.481 | 33.38225 | 27.97309 | 0.07973958 | 13.33333 | 800 | 25.85 | 22.46 | 22.01 | 0.45
[5 empty] | 2023-10-12 14:54 | 3998.481 | 30.01623 | 27.98032 | 0.07169921 | 13.41667 | 805 | 25.85 | 22.46 | 21.93 | 0.53
[5 empty] | 2023-10-12 14:54 | 4002.857 | 30.87673 | 27.99479 | 0.07367405 | 13.5 | 810 | 25.85 | 22.46 | 21.93 | 0.53
[5 empty] | 2023-10-12 14:54 | 3997.685 | 31.6634 | 28.00203 | 0.07564885 | 13.58333 | 815 | 25.85 | 22.46 | 21.93 | 0.53
[5 empty] | 2023-10-12 14:54 | 3994.9 | 30.22535 | 28.01288 | 0.07226346 | 13.66667 | 820 | 25.85 | 22.46 | 21.93 | 0.53
[5 empty] | 2023-10-12 14:55 | 4000.868 | 31.21591 | 28.02373 | 0.07452039 | 13.75 | 825 | 25.85 | 22.46 | 21.93 | 0.53
[5 empty] | 2023-10-12 14:55 | 4002.062 | 30.10221 | 28.04543 | 0.07184026 | 13.83333 | 830 | 25.85 | 22.46 | 21.93 | 0.53
[5 empty] | 2023-10-12 14:55 | 3995.696 | 31.23457 | 28.05266 | 0.07466146 | 13.91667 | 835 | 25.85 | 22.46 | 21.93 | 0.53
[5 empty] | 2023-10-12 14:55 | 4000.868 | 31.09774 | 28.05628 | 0.07423828 | 14 | 840 | 25.85 | 22.46 | 21.93 | 0.53
[5 empty] | 2023-10-12 14:55 | 4000.868 | 31.92497 | 28.06713 | 0.0762131 | 14.08333 | 845 | 25.85 | 22.46 | 21.93 | 0.53
[5 empty] | 2023-10-12 14:55 | 3998.481 | 30.60676 | 28.07075 | 0.07310981 | 14.16667 | 850 | 25.85 | 22.46 | 21.93 | 0.53
[5 empty] | 2023-10-12 14:55 | 3996.492 | 33.2476 | 28.08521 | 0.07945745 | 14.25 | 855 | 25.95 | 22.46 | 21.93 | 0.53
[5 empty] | 2023-10-12 14:55 | 4000.072 | 31.26878 | 28.09607 | 0.07466146 | 14.33333 | 860 | 25.95 | 22.46 | 21.93 | 0.53
[5 empty] | 2023-10-12 14:55 | 4001.266 | 31.27811 | 28.09968 | 0.07466146 | 14.41667 | 865 | 25.95 | 22.46 | 21.93 | 0.53
[5 empty] | 2023-10-12 14:55 | 3995.298 | 30.05133 | 28.11053 | 0.07184026 | 14.5 | 870 | 25.95 | 22.46 | 21.93 | 0.53
[5 empty] | 2023-10-12 14:55 | 3994.9 | 29.22234 | 28.12862 | 0.06986544 | 14.58333 | 875 | 25.95 | 22.46 | 21.93 | 0.53
[5 empty] | 2023-10-12 14:55 | 4001.266 | 29.85985 | 28.13223 | 0.07127605 | 14.66667 | 880 | 25.95 | 22.46 | 21.93 | 0.53
[5 empty] | 2023-10-12 14:56 | 4001.266 | 32.22362 | 28.14308 | 0.0769184 | 14.75 | 885 | 25.95 | 22.46 | 21.93 | 0.53
[5 empty] | 2023-10-12 14:56 | 3997.287 | 30.24341 | 28.15755 | 0.07226346 | 14.83333 | 890 | 25.95 | 22.46 | 21.93 | 0.53
[5 empty] | 2023-10-12 14:56 | 4002.857 | 31.7635 | 28.16479 | 0.07578994 | 14.91667 | 895 | 25.95 | 22.46 | 22.01 | 0.45
[5 empty] | 2023-10-12 14:56 | 3998.879 | 30.31452 | 28.17925 | 0.07240453 | 15 | 900 | 25.95 | 22.46 | 21.93 | 0.53
[5 empty] | 2023-10-12 14:56 | 3998.481 | 34.09089 | 28.17925 | 0.08143229 | 15.08333 | 905 | 25.95 | 22.46 | 21.93 | 0.53
[5 empty] | 2023-10-12 14:56 | 4003.653 | 34.48976 | 28.1901 | 0.08227863 | 15.16667 | 910 | 25.95 | 22.46 | 21.93 | 0.53
[5 empty] | 2023-10-12 14:56 | 4004.449 | 34.49661 | 28.19734 | 0.08227863 | 15.25 | 915 | 26.3 | 22.46 | 21.93 | 0.53
[5 empty] | 2023-10-12 14:56 | 3996.09375 | 31.76884 | 28.20095 | 0.07593099 | 15.33333 | 920 | 26.3 | 22.46 | 21.93 | 0.53
[5 empty] | 2023-10-12 14:56 | 3998.083 | 32.78845 | 28.20457 | 0.07832897 | 15.41667 | 925 | 26.3 | 22.46 | 21.93 | 0.53
[5 empty] | 2023-10-12 14:56 | 4000.868 | 32.57495 | 28.21542 | 0.07776476 | 15.5 | 930 | 26.3 | 22.46 | 21.93 | 0.53
[5 empty] | 2023-10-12 14:56 | 3997.685 | 30.48259 | 28.21181 | 0.0728277 | 15.58333 | 935 | 26.3 | 22.46 | 21.93 | 0.53
[5 empty] | 2023-10-12 14:56 | 3996.09375 | 32.06394 | 28.21904 | 0.07663629 | 15.66667 | 940 | 26.3 | 22.46 | 22.01 | 0.45
[5 empty] | 2023-10-12 14:57 | 4002.062 | 31.28433 | 28.22627 | 0.07466146 | 15.75 | 945 | 26.3 | 22.46 | 22.01 | 0.45
[5 empty] | 2023-10-12 14:57 | 4002.459 | 32.70613 | 28.23713 | 0.07804687 | 15.83333 | 950 | 26.3 | 22.46 | 21.93 | 0.53
[5 empty] | 2023-10-12 14:57 | 3994.502 | 31.81519 | 28.24436 | 0.07607204 | 15.91667 | 955 | 26.3 | 22.55 | 21.93 | 0.62
[5 empty] | 2023-10-12 14:57 | 4000.072 | 33.45461 | 28.26606 | 0.07988063 | 16 | 960 | 26.3 | 22.46 | 21.93 | 0.53
[5 empty] | 2023-10-12 14:57 | 4005.642 | 36.04502 | 28.27691 | 0.08594617 | 16.08333 | 965 | 26.3 | 22.46 | 21.93 | 0.53
[5 empty] | 2023-10-12 14:57 | 4004.449 | 34.20092 | 28.28776 | 0.08157336 | 16.16667 | 970 | 26.3 | 22.46 | 21.93 | 0.53
[5 empty] | 2023-10-12 14:57 | 3996.889 | 34.96277 | 28.30223 | 0.08354818 | 16.25 | 975 | 26.21 | 22.46 | 21.93 | 0.53
[5 empty] | 2023-10-12 14:57 | 4005.642 | 32.19971 | 28.31308 | 0.07677735 | 16.33333 | 980 | 26.21 | 22.46 | 21.93 | 0.53
[5 empty] | 2023-10-12 14:57 | 4003.653 | 31.9472 | 28.3203125 | 0.0762131 | 16.41667 | 985 | 26.21 | 22.55 | 21.93 | 0.62
[5 empty] | 2023-10-12 14:57 | 3998.481 | 30.90203 | 28.33116 | 0.0738151 | 16.5 | 990 | 26.21 | 22.46 | 21.93 | 0.53
[5 empty] | 2023-10-12 14:57 | 3999.277 | 31.73508 | 28.34563 | 0.07578994 | 16.58333 | 995 | 26.21 | 22.46 | 21.93 | 0.53
[5 empty] | 2023-10-12 14:58 | 4002.459 | 31.87856 | 28.35287 | 0.07607204 | 16.66667 | 1000 | 26.21 | 22.46 | 21.93 | 0.53
[5 empty] | 2023-10-12 14:58 | 3999.277 | 32.56199 | 28.35648 | 0.07776476 | 16.75 | 1005 | 26.21 | 22.46 | 21.93 | 0.53
[5 empty] | 2023-10-12 14:58 | 3997.287 | 32.78193 | 28.3601 | 0.07832897 | 16.83333 | 1010 | 26.21 | 22.46 | 21.93 | 0.53
[5 empty] | 2023-10-12 14:58 | 4001.266 | 33.52369 | 28.36372 | 0.0800217 | 16.91667 | 1015 | 26.21 | 22.46 | 21.93 | 0.53