## 062
Versuch | Bezeichnung
picobond_062 | 131023_062
Datum | 2023-10-13
Modultyp | AMS
Partikelsystem
| Art | Bezeichnung | Einwaage in g
Hostparticle | Alumina | DAW-45 | 79.96
Guestparticle | Polysterol | SX250-H | 8.03
Summe |  |  | 87.99
Kommentar:
Parameter |  |  | Auswaage |  |  | TempExtern
Spaltweite | 2 | mm | Tara | 484.87 | g | Uhrzeit | Temperatur | Luftfeuchte
Drehzahl | 5000 | rpm | voll | 572.31 | g | 8:02 | 21 | 58%
Prozesszeit | 45 | min | Gesamtauswaage | 87.44 | g | 9:42 | 22 | 55%
|  |  | Verlust | 0.625071 | %
picobond
Leerlauf |  |  |  |  | Versuch
Date Time | Picobond.Drz_Mühle | Picobond.Leistung | Picobond.Temperatur | Picobond.Moment | Date Time | Picobond.Drz_Mühle | Picobond.Leistung | Picobond.Temperatur | Picobond.Moment |  | SensOb.Temperatur |  | SensDiff.Temperatur
| pbDrehzahl | pbLeistung | pbTemp | pbDrehmoment |  | pbDrehzahl | pbLeistung | pbTemp | pbDrehmoment | picobondTime | time | SensOb | SensDiff
| min-1 | W | °C | Nm |  | min-1 | W | °C | Nm | min | s | °C | °C | °C | °C
ts | rpm | power | pbTemp | DMom | ts | rpm | power | pbTemp | DMom | SensTime | obTime | obTemp | T1 | T2 | dT
2023-10-13 08:35 | 0 | 0 | 22.81178 | -0.12 | 2023-10-13 08:54 | 0 | 0 | 23.23134 | -0.12 | 0 | 0 | 22.81 | 20.51 | 20.87 | -0.36
2023-10-13 08:35 | 0 | 0 | 22.81901 | -0.12 | 2023-10-13 08:54 | 0 | 0 | 23.22049 | -0.12 | 0.08333333 | 5 | 22.81 | 20.6 | 20.78 | -0.18
2023-10-13 08:35 | 13.92506 | 1.412927 | 22.8154 | 0.9691166 | 2023-10-13 08:54 | 235.5324 | 24.76829 | 23.21325 | 1.004381 | 0.1666667 | 10 | 22.81 | 20.6 | 20.87 | -0.27
2023-10-13 08:35 | 1016.927 | 4.630204 | 22.8154 | 0.04348742 | 2023-10-13 08:54 | 1002.206 | -3.459216 | 23.19879 | -0.03296658 | 0.25 | 15 | 22.81 | 20.6 | 20.87 | -0.27
2023-10-13 08:35 | 1001.808 | -6.712872 | 22.81178 | -0.06399956 | 2023-10-13 08:54 | 1001.808 | -3.812937 | 23.19879 | -0.03635199368 | 0.3333333 | 20 | 22.81 | 20.6 | 20.87 | -0.27
2023-10-13 08:35 | 1001.013 | -6.470999 | 22.8154 | -0.06174261868 | 2023-10-13 08:54 | 1003.002 | -3.876732 | 23.19517 | -0.03691623 | 0.4166667 | 25 | 22.81 | 20.6 | 20.78 | -0.18
2023-10-13 08:35 | 1002.604 | -6.24437 | 22.81178 | -0.05948568 | 2023-10-13 08:54 | 1000.615 | -3.897062 | 23.19155 | -0.03719835 | 0.5 | 30 | 22.81 | 20.6 | 20.87 | -0.27
2023-10-13 08:35 | 1001.808 | -6.224618 | 22.8154 | -0.05934462 | 2023-10-13 08:54 | 1000.615 | -3.704948 | 23.18793 | -0.03536458 | 0.5833333 | 35 | 22.81 | 20.6 | 20.87 | -0.27
2023-10-13 08:36 | 1001.013 | -6.323161 | 22.8154 | -0.06033203 | 2023-10-13 08:54 | 1001.411 | -3.737475 | 23.18793 | -0.03564671 | 0.6666667 | 40 | 22.81 | 20.6 | 20.87 | -0.27
2023-10-13 08:36 | 1002.206 | -6.301097 | 22.8154 | -0.06004991 | 2023-10-13 08:54 | 1001.808 | -3.812937 | 23.18793 | -0.03635199368 | 0.75 | 45 | 22.81 | 20.6 | 20.87 | -0.27
2023-10-13 08:36 | 1001.808 | -6.209822 | 22.81901 | -0.05920355 | 2023-10-13 08:54 | 1001.808 | -3.679777 | 23.19517 | -0.03508247 | 0.8333333 | 50 | 22.81 | 20.6 | 20.87 | -0.27
2023-10-13 08:36 | 1001.411 | -6.355253 | 22.81178 | -0.06061415 | 2023-10-13 08:54 | 1002.604 | -3.6827 | 23.19517 | -0.03508247 | 0.9166667 | 55 | 22.81 | 20.6 | 20.87 | -0.27
2023-10-13 08:36 | 1001.808 | -6.357779 | 22.8154 | -0.06061415 | 2023-10-13 08:55 | 1001.013 | -3.809908 | 23.19517 | -0.03635199368 | 1 | 60 | 22.81 | 20.69 | 20.95 | -0.26
2023-10-13 08:36 | 1002.206 | -6.271494 | 22.8154 | -0.05976779 | 2023-10-13 08:55 | 1002.206 | -3.755245 | 23.2024 | -0.03578776 | 1.083333 | 65 | 22.81 | 20.69 | 20.87 | -0.18
2023-10-13 08:36 | 1980.939 | -10.93329 | 22.8154 | -0.05271485 | 2023-10-13 08:55 | 1003.798 | -3.538834 | 23.20964 | -0.03367188 | 1.166667 | 70 | 22.81 | 20.69 | 20.95 | -0.26
2023-10-13 08:36 | 1995.66 | -13.16611 | 22.81901 | -0.06301215 | 2023-10-13 08:55 | 1996.853 | -0.1978197 | 23.21325 | -0.0009461865 | 1.25 | 75 | 22.81 | 20.69 | 20.95 | -0.26
2023-10-13 08:36 | 1999.24 | -12.56968 | 22.8154 | -0.06004991 | 2023-10-13 08:55 | 1994.466 | 0.03806505 | 23.21325 | 0.0001822859 | 1.333333 | 80 | 22.81 | 20.69 | 20.95 | -0.26
2023-10-13 08:36 | 1998.046875 | -12.68021 | 22.8154 | -0.06061415 | 2023-10-13 08:55 | 1999.24 | 0.3334244 | 23.21325 | 0.001592889 | 1.416667 | 85 | 22.81 | 20.78 | 20.95 | -0.17
2023-10-13 08:36 | 1996.853 | -13.23297 | 22.8154 | -0.06329428 | 2023-10-13 08:55 | 1999.638 | 0.422085 | 23.21687 | 0.002016053 | 1.5 | 90 | 22.81 | 20.78 | 20.95 | -0.17
2023-10-13 08:36 | 1996.455 | -12.4932 | 22.81178 | -0.05976779 | 2023-10-13 08:55 | 1997.251 | 0.1561092 | 23.22772 | 0.0007465333 | 1.583333 | 95 | 22.81 | 20.78 | 20.95 | -0.17
2023-10-13 08:37 | 1998.843 | -12.68526 | 22.8154 | -0.06061415 | 2023-10-13 08:55 | 1997.649 | 0.2446496 | 23.23134 | 0.001169711 | 1.666667 | 100 | 22.81 | 20.87 | 20.95 | -0.08
2023-10-13 08:37 | 2994.683 | -17.94369 | 22.80816 | -0.05722873 | 2023-10-13 08:55 | 2994.683 | 8.062445 | 23.24942 | 0.02571397 | 1.75 | 105 | 22.81 | 20.87 | 21.04 | -0.17
2023-10-13 08:37 | 3000.253 | -18.10999 | 22.80816 | -0.05765191 | 2023-10-13 08:55 | 2998.264 | 8.559178 | 23.26389 | 0.02726563 | 1.833333 | 110 | 22.81 | 20.87 | 21.04 | -0.17
2023-10-13 08:37 | 2997.866 | -18.27268 | 22.80454 | -0.05821614 | 2023-10-13 08:55 | 3000.651 | 9.053466 | 23.27474 | 0.02881726 | 1.916667 | 115 | 22.81 | 20.95 | 21.04 | -0.09
2023-10-13 08:37 | 2997.07 | -18.26783 | 22.80093 | -0.05821614 | 2023-10-13 08:56 | 2995.479 | 8.551229 | 23.29644 | 0.02726563 | 2 | 120 | 22.81 | 20.95 | 21.04 | -0.09
2023-10-13 08:37 | 3001.845 | -17.72059 | 22.80093 | -0.05638238 | 2023-10-13 08:56 | 2998.662 | 7.674578 | 23.31814 | 0.02444445 | 2.083333 | 125 | 22.81 | 21.04 | 21.13 | -0.09
2023-10-13 08:37 | 3363.1 | -5.349758 | 22.80816 | -0.01519314 | 2023-10-13 08:56 | 3001.447 | 8.080654 | 23.32538 | 0.02571397 | 2.166667 | 130 | 22.81 | 21.04 | 21.13 | -0.09
2023-10-13 08:37 | 4002.459 | -22.79989 | 22.80454 | -0.05440755 | 2023-10-13 08:56 | 4002.857 | 24.13731 | 23.35431 | 0.05759332 | 2.25 | 135 | 22.81 | 21.13 | 21.13 | 0
2023-10-13 08:37 | 3999.675 | -22.90217 | 22.80454 | -0.05468968 | 2023-10-13 08:56 | 3998.083 | 20.68378 | 23.37239 | 0.04941189 | 2.333333 | 140 | 22.81 | 21.13 | 21.13 | 0
2023-10-13 08:37 | 3997.287 | -23.65596 | 22.79731 | -0.05652344 | 2023-10-13 08:56 | 4000.072 | 21.04853 | 23.3941 | 0.05025824 | 2.416667 | 145 | 22.81 | 21.22 | 21.13 | 0.09
2023-10-13 08:37 | 4001.266 | -23.91588 | 22.79731 | -0.05708767 | 2023-10-13 08:56 | 3998.879 | 20.86507 | 23.41218 | 0.04983506 | 2.5 | 150 | 22.81 | 21.22 | 21.13 | 0.09
2023-10-13 08:37 | 4002.062 | -23.56601 | 22.79369 | -0.05624132 | 2023-10-13 08:56 | 4003.255 | 21.00616 | 23.44835 | 0.05011719 | 2.583333 | 155 | 22.81 | 21.31 | 21.13 | 0.18
2023-10-13 08:38 | 4904.803 | -18.45063 | 22.79369 | -0.03592882 | 2023-10-13 08:56 | 4003.255 | 20.35579 | 23.47729 | 0.04856553 | 2.666667 | 160 | 22.81 | 21.4 | 21.22 | 0.18
2023-10-13 08:38 | 5000.289 | -27.59782 | 22.78646 | -0.05271485 | 2023-10-13 08:56 | 5001.483 | 46.18803 | 23.50984 | 0.08820312 | 2.75 | 165 | 22.81 | 21.4 | 21.22 | 0.18
2023-10-13 08:38 | 4999.892 | -28.33405 | 22.78646 | -0.05412544 | 2023-10-13 08:56 | 5003.87 | 45.10154 | 23.54239 | 0.08608722 | 2.833333 | 170 | 22.81 | 21.48 | 21.22 | 0.26
2023-10-13 08:38 | 5000.289 | -28.04091 | 22.78646 | -0.0535612 | 2023-10-13 08:56 | 5001.881 | 45.37911 | 23.57494 | 0.08665147 | 2.916667 | 175 | 22.81 | 21.48 | 21.22 | 0.26
2023-10-13 08:38 | 5002.677 | -28.71925 | 22.78284 | -0.05483073 | 2023-10-13 08:57 | 5002.278 | 47.30355 | 23.60749 | 0.09031902 | 3 | 180 | 22.81 | 21.57 | 21.22 | 0.35
2023-10-13 08:38 | 4998.3 | -29.43232 | 22.78646 | -0.05624132 | 2023-10-13 08:57 | 5000.6875 | 48.76559 | 23.66175 | 0.09314019 | 3.083333 | 185 | 22.81 | 21.57 | 21.31 | 0.26
2023-10-13 08:38 | 4998.698 | -29.50849 | 22.78646 | -0.05638238 | 2023-10-13 08:57 | 4997.504 | 50.43212 | 23.72324 | 0.09638453 | 3.166667 | 190 | 22.81 | 21.66 | 21.31 | 0.35
2023-10-13 08:38 | 5001.483 | -29.00786 | 22.78284 | -0.05539496243 | 2023-10-13 08:57 | 4995.515 | 50.78094 | 23.76664 | 0.09708983 | 3.25 | 195 | 22.81 | 21.66 | 21.31 | 0.35
2023-10-13 08:38 | 4999.096 | -29.437 | 22.77922 | -0.05624132 | 2023-10-13 08:57 | 5000.6875 | 50.02113 | 23.81366 | 0.09553821 | 3.333333 | 200 | 22.81 | 21.75 | 21.31 | 0.44
2023-10-13 08:38 | 4999.096 | -29.6585 | 22.77922 | -0.0566645 | 2023-10-13 08:57 | 4999.892 | 53.04071 | 23.87514 | 0.1013216 | 3.416667 | 205 | 22.81 | 21.75 | 21.31 | 0.44
2023-10-13 08:38 | 4999.892 | -29.36785 | 22.78284 | -0.05610026 | 2023-10-13 08:57 | 4996.709 | 51.08825 | 23.93302 | 0.09765407 | 3.5 | 210 | 22.81 | 21.75 | 21.31 | 0.44
2023-10-13 08:38 | 5000.6875 | -29.15096 | 22.78284 | -0.05567709 | 2023-10-13 08:57 | 5002.278 | 53.21379 | 23.99812 | 0.1016037 | 3.583333 | 215 | 22.81 | 21.84 | 21.31 | 0.53
[5 empty] | 2023-10-13 08:57 | 5004.666 | 52.27831 | 24.16811 | 0.09976996 | 3.666667 | 220 | 22.81 | 21.84 | 21.31 | 0.53
[5 empty] | 2023-10-13 08:57 | 4997.902 | 53.24105 | 24.20428 | 0.1017448 | 3.75 | 225 | 22.81 | 21.93 | 21.31 | 0.62
[5 empty] | 2023-10-13 08:57 | 4998.3 | 51.54744 | 24.32002 | 0.09850042 | 3.833333 | 230 | 22.81 | 21.84 | 21.4 | 0.44
[5 empty] | 2023-10-13 08:58 | 5004.268 | 53.60448 | 24.46832 | 0.102309 | 3.916667 | 235 | 22.81 | 21.93 | 21.4 | 0.53
[5 empty] | 2023-10-13 08:58 | 5000.289 | 55.62964 | 24.58044 | 0.1062587 | 4 | 240 | 22.81 | 21.93 | 21.4 | 0.53
[5 empty] | 2023-10-13 08:58 | 4992.333 | 55.90977 | 24.58768 | 0.106964 | 4.083333 | 245 | 22.81 | 21.93 | 21.4 | 0.53
[5 empty] | 2023-10-13 08:58 | 5004.268 | 55.6739 | 24.59491 | 0.1062587 | 4.166667 | 250 | 22.81 | 22.01 | 21.4 | 0.61
[5 empty] | 2023-10-13 08:58 | 5005.859375 | 56.43091 | 24.62384 | 0.1076693 | 4.25 | 255 | 22.81 | 22.01 | 21.48 | 0.53
[5 empty] | 2023-10-13 08:58 | 4997.106 | 55.15141 | 24.67448 | 0.1054123 | 4.333333 | 260 | 22.81 | 22.01 | 21.48 | 0.53
[5 empty] | 2023-10-13 08:58 | 4999.892 | 56.28979 | 24.71427 | 0.1075282 | 4.416667 | 265 | 22.81 | 22.01 | 21.48 | 0.53
[5 empty] | 2023-10-13 08:58 | 5005.064 | 57.82642 | 24.76852 | 0.1103494 | 4.5 | 270 | 22.81 | 22.1 | 21.57 | 0.53
[5 empty] | 2023-10-13 08:58 | 4999.494 | 57.76206 | 24.82639 | 0.1103494 | 4.583333 | 275 | 22.81 | 22.1 | 21.48 | 0.62
[5 empty] | 2023-10-13 08:58 | 4996.709 | 59.35339 | 24.88426 | 0.1134527 | 4.666667 | 280 | 22.81 | 22.1 | 21.48 | 0.62
[5 empty] | 2023-10-13 08:58 | 5002.278 | 64.66489 | 24.94213 | 0.1234679 | 4.75 | 285 | 22.81 | 22.19 | 21.57 | 0.62
[5 empty] | 2023-10-13 08:58 | 5004.268 | 58.5563 | 24.99638 | 0.11176 | 4.833333 | 290 | 22.81 | 22.19 | 21.48 | 0.71
[5 empty] | 2023-10-13 08:58 | 4998.698 | 55.24281 | 25.05787 | 0.1055534 | 4.916667 | 295 | 22.81 | 22.19 | 21.48 | 0.71
[5 empty] | 2023-10-13 08:59 | 5004.268 | 58.99973 | 25.12297 | 0.1126063 | 5 | 300 | 22.81 | 22.19 | 21.48 | 0.71
[5 empty] | 2023-10-13 08:59 | 5005.461 | 61.52724 | 25.18808 | 0.1174023 | 5.083333 | 305 | 22.81 | 22.19 | 21.57 | 0.62
[5 empty] | 2023-10-13 08:59 | 4999.494 | 59.09111 | 25.25318 | 0.1128884 | 5.166667 | 310 | 22.81 | 22.28 | 21.57 | 0.71
[5 empty] | 2023-10-13 08:59 | 4999.096 | 60.85836 | 25.3219 | 0.1162739 | 5.25 | 315 | 22.81 | 22.28 | 21.57 | 0.71
[5 empty] | 2023-10-13 08:59 | 5001.085 | 61.62119 | 25.37977 | 0.1176845 | 5.333333 | 320 | 22.81 | 22.28 | 21.57 | 0.71
[5 empty] | 2023-10-13 08:59 | 5001.085 | 60.58714 | 25.4485 | 0.1157096 | 5.416667 | 325 | 23.43 | 22.37 | 21.57 | 0.8
[5 empty] | 2023-10-13 08:59 | 4999.892 | 59.68657 | 25.52083 | 0.1140169 | 5.5 | 330 | 23.43 | 22.37 | 21.57 | 0.8
[5 empty] | 2023-10-13 08:59 | 5000.289 | 60.94673 | 25.59317 | 0.1164149 | 5.583333 | 335 | 23.43 | 22.37 | 21.57 | 0.8
[5 empty] | 2023-10-13 08:59 | 4997.902 | 64.53451 | 25.66551 | 0.1233268 | 5.666667 | 340 | 23.43 | 22.37 | 21.48 | 0.89
[5 empty] | 2023-10-13 08:59 | 4999.494 | 64.18587 | 25.73061 | 0.1226215 | 5.75 | 345 | 23.43 | 22.37 | 21.57 | 0.8
[5 empty] | 2023-10-13 08:59 | 4995.117 | 62.06406 | 25.79933 | 0.1186719 | 5.833333 | 350 | 23.43 | 22.37 | 21.66 | 0.71
[5 empty] | 2023-10-13 09:00 | 5003.87 | 63.79865 | 25.8572 | 0.1217752 | 5.916667 | 355 | 23.43 | 22.37 | 21.66 | 0.71
[5 empty] | 2023-10-13 09:00 | 5002.677 | 62.60129 | 25.92593 | 0.1195182 | 6 | 360 | 23.43 | 22.46 | 21.66 | 0.8
[5 empty] | 2023-10-13 09:00 | 4994.719 | 61.83781 | 25.9838 | 0.1182487 | 6.083333 | 365 | 23.43 | 22.46 | 21.57 | 0.89
[5 empty] | 2023-10-13 09:00 | 5002.278 | 62.67018 | 26.04528 | 0.1196593 | 6.166667 | 370 | 23.43 | 22.46 | 21.66 | 0.8
[5 empty] | 2023-10-13 09:00 | 5004.268 | 62.99073 | 26.11039 | 0.1202235 | 6.25 | 375 | 23.43 | 22.46 | 21.66 | 0.8
[5 empty] | 2023-10-13 09:00 | 4998.698 | 63.36358 | 26.17549 | 0.1210699 | 6.333333 | 380 | 23.43 | 22.46 | 21.66 | 0.8
[5 empty] | 2023-10-13 09:00 | 4995.117 | 62.06406 | 26.24422 | 0.1186719 | 6.416667 | 385 | 24.59 | 22.55 | 21.57 | 0.98
[5 empty] | 2023-10-13 09:00 | 5008.247 | 64.59412 | 26.30932 | 0.1231858 | 6.5 | 390 | 24.59 | 22.55 | 21.66 | 0.89
[5 empty] | 2023-10-13 09:00 | 5003.472 | 63.94136 | 26.3671875 | 0.1220573 | 6.583333 | 395 | 24.59 | 22.55 | 21.66 | 0.89
[5 empty] | 2023-10-13 09:00 | 4995.117 | 63.98214 | 26.42868 | 0.1223394 | 6.666667 | 400 | 24.59 | 22.55 | 21.66 | 0.89
[5 empty] | 2023-10-13 09:00 | 5003.472 | 64.82811 | 26.48655 | 0.12375 | 6.75 | 405 | 24.59 | 22.55 | 21.66 | 0.89
[5 empty] | 2023-10-13 09:00 | 5005.064 | 64.84873 | 26.54442 | 0.12375 | 6.833333 | 410 | 24.59 | 22.55 | 21.75 | 0.8
[5 empty] | 2023-10-13 09:01 | 4998.698 | 66.61189 | 26.59867 | 0.1272765 | 6.916667 | 415 | 24.59 | 22.55 | 21.66 | 0.89
[5 empty] | 2023-10-13 09:01 | 5000.289 | 64.49148 | 26.66377 | 0.1231858 | 7 | 420 | 24.59 | 22.55 | 21.75 | 0.8
[5 empty] | 2023-10-13 09:01 | 5001.085 | 65.68352 | 26.72165 | 0.1254427 | 7.083333 | 425 | 24.59 | 22.55 | 21.75 | 0.8
[5 empty] | 2023-10-13 09:01 | 5003.87 | 65.64619 | 26.78313 | 0.1253017 | 7.166667 | 430 | 24.59 | 22.63 | 21.75 | 0.88
[5 empty] | 2023-10-13 09:01 | 4999.096 | 62.55647 | 26.84462 | 0.1195182 | 7.25 | 435 | 24.59 | 22.63 | 21.75 | 0.88
[5 empty] | 2023-10-13 09:01 | 5003.075 | 65.9313 | 26.89164 | 0.1258659 | 7.333333 | 440 | 24.59 | 22.63 | 21.75 | 0.88
[5 empty] | 2023-10-13 09:01 | 5007.849 | 67.17757 | 26.94951 | 0.1281228 | 7.416667 | 445 | 25.13 | 22.63 | 21.75 | 0.88
[5 empty] | 2023-10-13 09:01 | 4994.322 | 65.22589 | 27.01461 | 0.1247374 | 7.5 | 450 | 25.13 | 22.63 | 21.75 | 0.88
[5 empty] | 2023-10-13 09:01 | 4994.719 | 64.86223 | 27.07248 | 0.1240321 | 7.583333 | 455 | 25.13 | 22.63 | 21.84 | 0.79
[5 empty] | 2023-10-13 09:01 | 5005.064 | 64.7009 | 27.13035 | 0.1234679 | 7.666667 | 460 | 25.13 | 22.63 | 21.93 | 0.7
[5 empty] | 2023-10-13 09:01 | 5001.085 | 67.45617 | 27.19184 | 0.1288281 | 7.75 | 465 | 25.13 | 22.63 | 21.75 | 0.88
[5 empty] | 2023-10-13 09:01 | 4993.923 | 64.40938 | 27.25694 | 0.1231858 | 7.833333 | 470 | 25.13 | 22.72 | 21.75 | 0.97
[5 empty] | 2023-10-13 09:02 | 5005.461 | 65.81492 | 27.3112 | 0.1255838 | 7.916667 | 475 | 25.13 | 22.72 | 21.75 | 0.97
[5 empty] | 2023-10-13 09:02 | 5003.472 | 66.45381 | 27.35822 | 0.1268533 | 8 | 480 | 25.13 | 22.72 | 21.75 | 0.97
[5 empty] | 2023-10-13 09:02 | 5001.483 | 67.01833 | 27.398 | 0.1279818 | 8.083333 | 485 | 25.13 | 22.72 | 21.84 | 0.88
[5 empty] | 2023-10-13 09:02 | 4998.698 | 67.49778 | 27.44864 | 0.1289692 | 8.166667 | 490 | 25.13 | 22.72 | 21.84 | 0.88
[5 empty] | 2023-10-13 09:02 | 4999.096 | 66.54336 | 27.49204 | 0.1271354 | 8.25 | 495 | 25.13 | 22.72 | 21.84 | 0.88
[5 empty] | 2023-10-13 09:02 | 5002.278 | 66.58572 | 27.54268 | 0.1271354 | 8.333333 | 500 | 25.13 | 22.72 | 21.84 | 0.88
[5 empty] | 2023-10-13 09:02 | 5000.289 | 66.85464 | 27.59332 | 0.1276997 | 8.416667 | 505 | 26.03 | 22.72 | 21.84 | 0.88
[5 empty] | 2023-10-13 09:02 | 5001.881 | 68.50111 | 27.64395 | 0.130803 | 8.5 | 510 | 26.03 | 22.72 | 21.84 | 0.88
[5 empty] | 2023-10-13 09:02 | 4997.106 | 69.54275 | 27.69821 | 0.1329188 | 8.583333 | 515 | 26.03 | 22.72 | 21.84 | 0.88
[5 empty] | 2023-10-13 09:02 | 4999.096 | 66.32186 | 27.75246 | 0.1267122 | 8.666667 | 520 | 26.03 | 22.81 | 21.84 | 0.97
[5 empty] | 2023-10-13 09:02 | 4997.902 | 67.70848 | 27.79948 | 0.1293924 | 8.75 | 525 | 26.03 | 22.81 | 21.84 | 0.97
[5 empty] | 2023-10-13 09:02 | 5009.042 | 68.67316 | 27.83565 | 0.130944 | 8.833333 | 530 | 26.03 | 22.81 | 21.84 | 0.97
[5 empty] | 2023-10-13 09:03 | 4999.096 | 67.28168 | 27.8899 | 0.128546 | 8.916667 | 535 | 26.03 | 22.81 | 21.75 | 1.06
[5 empty] | 2023-10-13 09:03 | 4993.128 | 66.83262 | 27.93331 | 0.1278407 | 9 | 540 | 26.03 | 22.81 | 21.84 | 0.97
[5 empty] | 2023-10-13 09:03 | 5003.87 | 67.78933 | 27.97671 | 0.1293924 | 9.083333 | 545 | 26.03 | 22.81 | 21.84 | 0.97
[5 empty] | 2023-10-13 09:03 | 5005.461 | 68.10659 | 28.00564 | 0.1299566 | 9.166667 | 550 | 26.03 | 22.81 | 21.84 | 0.97
[5 empty] | 2023-10-13 09:03 | 4992.333 | 66.74826 | 28.04543 | 0.1276997 | 9.25 | 555 | 26.03 | 22.81 | 21.93 | 0.88
[5 empty] | 2023-10-13 09:03 | 4999.096 | 66.24801 | 28.07436 | 0.1265711 | 9.333333 | 560 | 26.03 | 22.81 | 21.84 | 0.97
[5 empty] | 2023-10-13 09:03 | 5003.87 | 68.23273 | 28.11053 | 0.1302387 | 9.416667 | 565 | 26.57 | 22.9 | 21.84 | 1.06
[5 empty] | 2023-10-13 09:03 | 5003.472 | 67.71004 | 28.15032 | 0.1292513 | 9.5 | 570 | 26.57 | 22.9 | 21.93 | 0.97
[5 empty] | 2023-10-13 09:03 | 5000.289 | 67.22387 | 28.19372 | 0.1284049 | 9.583333 | 575 | 26.57 | 22.9 | 21.93 | 0.97
[5 empty] | 2023-10-13 09:03 | 5002.677 | 67.77316 | 28.22989 | 0.1293924 | 9.666667 | 580 | 26.57 | 22.9 | 21.93 | 0.97
[5 empty] | 2023-10-13 09:03 | 4999.494 | 67.06549 | 28.26606 | 0.1281228 | 9.75 | 585 | 26.57 | 22.9 | 21.93 | 0.97
[5 empty] | 2023-10-13 09:03 | 4997.106 | 67.18109 | 28.30585 | 0.1284049 | 9.833333 | 590 | 26.57 | 22.9 | 21.93 | 0.97
[5 empty] | 2023-10-13 09:04 | 4997.902 | 67.04415 | 28.34563 | 0.1281228 | 9.916667 | 595 | 26.57 | 22.9 | 21.93 | 0.97
[5 empty] | 2023-10-13 09:04 | 5004.268 | 68.45988 | 28.37818 | 0.1306619 | 10 | 600 | 26.57 | 22.9 | 21.93 | 0.97
[5 empty] | 2023-10-13 09:04 | 4998.3 | 68.59969 | 28.41435 | 0.1310851 | 10.08333 | 605 | 26.57 | 22.9 | 21.93 | 0.97
[5 empty] | 2023-10-13 09:04 | 5001.085 | 67.30846 | 28.4469 | 0.128546 | 10.16667 | 610 | 26.57 | 22.9 | 21.93 | 0.97
[5 empty] | 2023-10-13 09:04 | 5001.881 | 69.09206 | 28.48307 | 0.1319314 | 10.25 | 615 | 26.57 | 22.9 | 21.84 | 1.06
[5 empty] | 2023-10-13 09:04 | 5000.6875 | 68.85404 | 28.50839 | 0.1315083 | 10.33333 | 620 | 26.57 | 22.9 | 21.93 | 0.97
[5 empty] | 2023-10-13 09:04 | 5001.881 | 69.5353 | 28.55179 | 0.1327778 | 10.41667 | 625 | 26.93 | 22.99 | 21.93 | 1.06
[5 empty] | 2023-10-13 09:04 | 5001.881 | 68.27946 | 28.59158 | 0.1303797 | 10.5 | 630 | 26.93 | 22.99 | 21.93 | 1.06
[5 empty] | 2023-10-13 09:04 | 5002.278 | 71.24003 | 28.62413 | 0.1360221 | 10.58333 | 635 | 26.93 | 22.99 | 21.93 | 1.06
[5 empty] | 2023-10-13 09:04 | 5003.472 | 69.63132 | 28.65668 | 0.1329188 | 10.66667 | 640 | 26.93 | 22.99 | 21.93 | 1.06
[5 empty] | 2023-10-13 09:04 | 4994.322 | 69.79902 | 28.68924 | 0.1334831 | 10.75 | 645 | 26.93 | 22.99 | 21.93 | 1.06
[5 empty] | 2023-10-13 09:04 | 5003.075 | 70.21692 | 28.72541 | 0.1340473 | 10.83333 | 650 | 26.93 | 22.99 | 21.93 | 1.06
[5 empty] | 2023-10-13 09:05 | 5003.075 | 71.02971 | 28.75072 | 0.135599 | 10.91667 | 655 | 26.93 | 22.99 | 22.01 | 0.98
[5 empty] | 2023-10-13 09:05 | 5001.881 | 69.46145 | 28.78328 | 0.1326367 | 11 | 660 | 26.93 | 22.99 | 21.93 | 1.06
[5 empty] | 2023-10-13 09:05 | 5001.483 | 69.01272 | 28.8303 | 0.1317904 | 11.08333 | 665 | 26.93 | 22.99 | 22.01 | 0.98
[5 empty] | 2023-10-13 09:05 | 5004.268 | 71.19446 | 28.87008 | 0.1358811 | 11.16667 | 670 | 26.93 | 22.99 | 22.01 | 0.98
[5 empty] | 2023-10-13 09:05 | 5000.6875 | 71.88206 | 28.8954 | 0.1372916 | 11.25 | 675 | 26.93 | 22.99 | 21.93 | 1.06
[5 empty] | 2023-10-13 09:05 | 4998.3 | 71.47863 | 28.91348 | 0.1365863 | 11.33333 | 680 | 26.93 | 22.99 | 22.01 | 0.98
[5 empty] | 2023-10-13 09:05 | 5003.075 | 70.9558 | 28.94604 | 0.1354579 | 11.41667 | 685 | 27.89 | 22.99 | 22.01 | 0.98
[5 empty] | 2023-10-13 09:05 | 5005.064 | 68.47077 | 28.9822 | 0.1306619 | 11.5 | 690 | 27.89 | 22.99 | 22.01 | 0.98
[5 empty] | 2023-10-13 09:05 | 4998.3 | 70.07607 | 29.01114 | 0.1339062 | 11.58333 | 695 | 27.89 | 23.08 | 22.01 | 1.07
[5 empty] | 2023-10-13 09:05 | 4999.892 | 70.31992 | 29.03646 | 0.1343294 | 11.66667 | 700 | 27.89 | 23.08 | 22.01 | 1.07
[5 empty] | 2023-10-13 09:05 | 4998.3 | 70.37135 | 29.0654 | 0.1344705 | 11.75 | 705 | 27.89 | 23.08 | 22.01 | 1.07
[5 empty] | 2023-10-13 09:05 | 5002.278 | 71.16615 | 29.1088 | 0.1358811 | 11.83333 | 710 | 27.89 | 23.08 | 22.01 | 1.07
[5 empty] | 2023-10-13 09:06 | 4998.3 | 69.63317 | 29.13412 | 0.1330599 | 11.91667 | 715 | 27.89 | 23.08 | 22.01 | 1.07
[5 empty] | 2023-10-13 09:06 | 5001.085 | 71.00146 | 29.14497 | 0.135599 | 12 | 720 | 27.89 | 23.08 | 22.01 | 1.07
[5 empty] | 2023-10-13 09:06 | 5001.085 | 70.26284 | 29.17752 | 0.1341883 | 12.08333 | 725 | 27.89 | 23.08 | 22.01 | 1.07
[5 empty] | 2023-10-13 09:06 | 4994.719 | 68.77187 | 29.21007 | 0.1315083 | 12.16667 | 730 | 27.89 | 23.08 | 22.01 | 1.07
[5 empty] | 2023-10-13 09:06 | 5000.289 | 68.99625 | 29.23177 | 0.1317904 | 12.25 | 735 | 27.89 | 23.08 | 22.01 | 1.07
[5 empty] | 2023-10-13 09:06 | 5004.666 | 70.16531 | 29.25347 | 0.1339062 | 12.33333 | 740 | 27.89 | 23.08 | 22.01 | 1.07
[5 empty] | 2023-10-13 09:06 | 4996.709 | 69.6848 | 29.27156 | 0.1332009 | 12.41667 | 745 | 27.89 | 23.08 | 22.01 | 1.07
[5 empty] | 2023-10-13 09:06 | 5002.278 | 69.39307 | 29.27879 | 0.1324956 | 12.5 | 750 | 27.89 | 23.08 | 22.01 | 1.07
[5 empty] | 2023-10-13 09:06 | 5004.268 | 70.15974 | 29.30049 | 0.1339062 | 12.58333 | 755 | 27.89 | 23.08 | 22.01 | 1.07
[5 empty] | 2023-10-13 09:06 | 5003.472 | 70.51808 | 29.31134 | 0.1346115 | 12.66667 | 760 | 27.89 | 23.17 | 22.01 | 1.16
[5 empty] | 2023-10-13 09:06 | 4999.494 | 69.13294 | 29.33666 | 0.1320725 | 12.75 | 765 | 27.89 | 23.08 | 22.01 | 1.07
[5 empty] | 2023-10-13 09:06 | 5003.075 | 69.6258 | 29.36922 | 0.1329188 | 12.83333 | 770 | 27.89 | 23.08 | 22.01 | 1.07
[5 empty] | 2023-10-13 09:07 | 5000.289 | 70.25165 | 29.39453125 | 0.1341883 | 12.91667 | 775 | 27.89 | 23.08 | 22.01 | 1.07
[5 empty] | 2023-10-13 09:07 | 4999.096 | 70.60406 | 29.42347 | 0.1348937 | 13 | 780 | 27.89 | 23.17 | 22.01 | 1.16
[5 empty] | 2023-10-13 09:07 | 5000.289 | 71.21169 | 29.44155 | 0.1360221 | 13.08333 | 785 | 27.89 | 23.17 | 22.1 | 1.07
[5 empty] | 2023-10-13 09:07 | 5011.03125 | 72.17876 | 29.46687 | 0.1375738 | 13.16667 | 790 | 27.89 | 23.17 | 22.01 | 1.16
[5 empty] | 2023-10-13 09:07 | 4999.494 | 70.38816 | 29.4921875 | 0.1344705 | 13.25 | 795 | 27.89 | 23.17 | 22.01 | 1.16
[5 empty] | 2023-10-13 09:07 | 4995.515 | 71.4388 | 29.51027 | 0.1365863 | 13.33333 | 800 | 28.03 | 23.17 | 22.1 | 1.07
[5 empty] | 2023-10-13 09:07 | 5005.064 | 69.87524 | 29.52112 | 0.133342 | 13.41667 | 805 | 28.03 | 23.17 | 21.93 | 1.24
[5 empty] | 2023-10-13 09:07 | 5007.053 | 71.30803 | 29.55006 | 0.1360221 | 13.5 | 810 | 28.03 | 23.17 | 22.01 | 1.16
[5 empty] | 2023-10-13 09:07 | 4995.117 | 70.32655 | 29.57899 | 0.1344705 | 13.58333 | 815 | 28.03 | 23.17 | 22.1 | 1.07
[5 empty] | 2023-10-13 09:07 | 4999.096 | 68.75828 | 29.60069 | 0.1313672 | 13.66667 | 820 | 28.03 | 23.17 | 22.1 | 1.07
[5 empty] | 2023-10-13 09:07 | 5007.849 | 71.61519 | 29.61155 | 0.1365863 | 13.75 | 825 | 28.03 | 23.17 | 22.1 | 1.07
[5 empty] | 2023-10-13 09:08 | 5001.483 | 72.48443 | 29.62601 | 0.1384201 | 13.83333 | 830 | 28.03 | 23.17 | 22.1 | 1.07
[5 empty] | 2023-10-13 09:08 | 4997.106 | 69.46893 | 29.64771 | 0.1327778 | 13.91667 | 835 | 28.03 | 23.17 | 22.1 | 1.07
[5 empty] | 2023-10-13 09:08 | 5006.655 | 71.22841 | 29.66218 | 0.1358811 | 14 | 840 | 28.03 | 23.17 | 22.1 | 1.07
[5 empty] | 2023-10-13 09:08 | 5007.053 | 71.08619 | 29.68027 | 0.135599 | 14.08333 | 845 | 28.03 | 23.17 | 22.1 | 1.07
[5 empty] | 2023-10-13 09:08 | 4997.902 | 70.5872 | 29.6875 | 0.1348937 | 14.16667 | 850 | 28.03 | 23.17 | 22.1 | 1.07
[5 empty] | 2023-10-13 09:08 | 4999.096 | 70.53023 | 29.69473 | 0.1347526 | 14.25 | 855 | 28.03 | 23.17 | 22.1 | 1.07
[5 empty] | 2023-10-13 09:08 | 5005.859375 | 70.69958 | 29.72005 | 0.1348937 | 14.33333 | 860 | 28.12 | 23.17 | 22.1 | 1.07
[5 empty] | 2023-10-13 09:08 | 5000.289 | 71.28556 | 29.74175 | 0.1361632 | 14.41667 | 865 | 28.12 | 23.26 | 22.1 | 1.16
[5 empty] | 2023-10-13 09:08 | 4994.719 | 70.54224 | 29.74175 | 0.1348937 | 14.5 | 870 | 28.12 | 23.26 | 22.1 | 1.16
[5 empty] | 2023-10-13 09:08 | 5004.666 | 72.53056 | 29.74899 | 0.1384201 | 14.58333 | 875 | 28.12 | 23.26 | 22.1 | 1.16
[5 empty] | 2023-10-13 09:08 | 5003.472 | 71.33094 | 29.75622 | 0.1361632 | 14.66667 | 880 | 28.12 | 23.26 | 22.1 | 1.16
[5 empty] | 2023-10-13 09:08 | 4997.504 | 70.95062 | 29.75984 | 0.135599 | 14.75 | 885 | 28.12 | 23.26 | 22.1 | 1.16
[5 empty] | 2023-10-13 09:09 | 4998.3 | 69.41171 | 29.78515625 | 0.1326367 | 14.83333 | 890 | 28.12 | 23.26 | 22.1 | 1.16
[5 empty] | 2023-10-13 09:09 | 5001.085 | 72.18323 | 29.80686 | 0.1378559 | 14.91667 | 895 | 28.12 | 23.26 | 22.1 | 1.16
[5 empty] | 2023-10-13 09:09 | 5001.483 | 71.89349 | 29.82494 | 0.1372916 | 15 | 900 | 28.12 | 23.26 | 22.1 | 1.16
[5 empty] | 2023-10-13 09:09 | 4993.923 | 70.30973 | 29.84665 | 0.1344705 | 15.08333 | 905 | 28.12 | 23.26 | 22.1 | 1.16
[5 empty] | 2023-10-13 09:09 | 5000.289 | 71.21169 | 29.86835 | 0.1360221 | 15.16667 | 910 | 28.12 | 23.26 | 22.19 | 1.07
[5 empty] | 2023-10-13 09:09 | 5002.278 | 73.30862 | 29.88643 | 0.1399718 | 15.25 | 915 | 28.12 | 23.26 | 22.1 | 1.16
[5 empty] | 2023-10-13 09:09 | 4993.526 | 70.96787 | 29.89005 | 0.13574 | 15.33333 | 920 | 28.3 | 23.26 | 22.1 | 1.16
[5 empty] | 2023-10-13 09:09 | 4999.892 | 71.57526 | 29.89366 | 0.1367274 | 15.41667 | 925 | 28.3 | 23.26 | 22.1 | 1.16
[5 empty] | 2023-10-13 09:09 | 5007.451 | 73.90209 | 29.9009 | 0.1409592 | 15.5 | 930 | 28.3 | 23.26 | 22.1 | 1.16
[5 empty] | 2023-10-13 09:09 | 5000.289 | 73.94408 | 29.91175 | 0.1412413 | 15.58333 | 935 | 28.3 | 23.26 | 22.1 | 1.16
[5 empty] | 2023-10-13 09:09 | 4993.526 | 72.36911 | 29.92622 | 0.1384201 | 15.66667 | 940 | 28.3 | 23.26 | 22.1 | 1.16
[5 empty] | 2023-10-13 09:09 | 5002.677 | 74.71825 | 29.93345 | 0.1426519 | 15.75 | 945 | 28.3 | 23.26 | 22.1 | 1.16
[5 empty] | 2023-10-13 09:10 | 5001.881 | 73.3028 | 29.966 | 0.1399718 | 15.83333 | 950 | 28.3 | 23.26 | 22.01 | 1.25
[5 empty] | 2023-10-13 09:10 | 4998.3 | 73.39795 | 29.9877 | 0.1402539 | 15.91667 | 955 | 28.3 | 23.26 | 22.1 | 1.16
[5 empty] | 2023-10-13 09:10 | 5003.075 | 73.68973 | 30.0094 | 0.1406771 | 16 | 960 | 28.3 | 23.26 | 22.1 | 1.16
[5 empty] | 2023-10-13 09:10 | 5001.483 | 73.51854 | 30.03472 | 0.1403949 | 16.08333 | 965 | 28.3 | 23.26 | 22.19 | 1.07
[5 empty] | 2023-10-13 09:10 | 4999.096 | 71.933 | 30.03834 | 0.1374327 | 16.16667 | 970 | 28.3 | 23.26 | 21.93 | 1.33
[5 empty] | 2023-10-13 09:10 | 5002.278 | 72.93921 | 30.05281 | 0.1392665 | 16.25 | 975 | 28.3 | 23.26 | 22.19 | 1.07
[5 empty] | 2023-10-13 09:10 | 5001.881 | 71.97308 | 30.06004 | 0.1374327 | 16.33333 | 980 | 28.49 | 23.26 | 22.1 | 1.16
[5 empty] | 2023-10-13 09:10 | 4999.892 | 73.49515 | 30.08536 | 0.1403949 | 16.41667 | 985 | 28.49 | 23.34 | 22.1 | 1.24
[5 empty] | 2023-10-13 09:10 | 5001.483 | 72.92761 | 30.11068 | 0.1392665 | 16.5 | 990 | 28.49 | 23.34 | 22.19 | 1.15
[5 empty] | 2023-10-13 09:10 | 5001.085 | 74.25131 | 30.13238 | 0.1418055 | 16.58333 | 995 | 28.49 | 23.26 | 22.19 | 1.07
[5 empty] | 2023-10-13 09:10 | 5003.472 | 73.1044 | 30.15047 | 0.1395486 | 16.66667 | 1000 | 28.49 | 23.34 | 22.1 | 1.24
[5 empty] | 2023-10-13 09:10 | 4999.096 | 72.74515 | 30.14323 | 0.1389844 | 16.75 | 1005 | 28.49 | 23.34 | 22.19 | 1.15
[5 empty] | 2023-10-13 09:11 | 4999.892 | 73.49515 | 30.13961 | 0.1403949 | 16.83333 | 1010 | 28.49 | 23.34 | 22.19 | 1.15
[5 empty] | 2023-10-13 09:11 | 5006.257 | 75.58503 | 30.15408 | 0.1442035 | 16.91667 | 1015 | 28.49 | 23.34 | 22.19 | 1.15
[5 empty] | 2023-10-13 09:11 | 5002.677 | 72.35396 | 30.17578125 | 0.138138 | 17 | 1020 | 28.49 | 23.34 | 22.19 | 1.15
[5 empty] | 2023-10-13 09:11 | 4995.913 | 71.8872 | 30.19386 | 0.1374327 | 17.08333 | 1025 | 28.49 | 23.34 | 22.19 | 1.15
[5 empty] | 2023-10-13 09:11 | 5001.881 | 73.52439 | 30.20833 | 0.1403949 | 17.16667 | 1030 | 28.49 | 23.34 | 22.19 | 1.15
[5 empty] | 2023-10-13 09:11 | 5007.053 | 74.56177 | 30.21918 | 0.1422287 | 17.25 | 1035 | 28.49 | 23.34 | 22.19 | 1.15
[5 empty] | 2023-10-13 09:11 | 4992.73 | 73.46362 | 30.22642 | 0.140536 | 17.33333 | 1040 | 28.76 | 23.34 | 22.19 | 1.15
[5 empty] | 2023-10-13 09:11 | 4995.515 | 72.61927 | 30.2445 | 0.1388433 | 17.41667 | 1045 | 28.76 | 23.34 | 22.19 | 1.15
[5 empty] | 2023-10-13 09:11 | 5005.859375 | 74.76578 | 30.2445 | 0.1426519 | 17.5 | 1050 | 28.76 | 23.34 | 22.1 | 1.24
[5 empty] | 2023-10-13 09:11 | 5002.278 | 76.55926 | 30.2662 | 0.1461784 | 17.58333 | 1055 | 28.76 | 23.34 | 22.19 | 1.15
[5 empty] | 2023-10-13 09:11 | 4998.698 | 73.92056 | 30.26259 | 0.1412413 | 17.66667 | 1060 | 28.76 | 23.34 | 22.19 | 1.15
[5 empty] | 2023-10-13 09:11 | 5004.268 | 76.51581 | 30.2734375 | 0.1460373 | 17.75 | 1065 | 28.76 | 23.34 | 22.19 | 1.15
[5 empty] | 2023-10-13 09:12 | 5003.472 | 75.24739 | 30.2662 | 0.1436393 | 17.83333 | 1070 | 28.76 | 23.34 | 22.19 | 1.15
[5 empty] | 2023-10-13 09:12 | 4997.504 | 74.56718 | 30.26982 | 0.1425108 | 17.91667 | 1075 | 28.76 | 23.34 | 22.19 | 1.15
[5 empty] | 2023-10-13 09:12 | 5000.289 | 77.78423 | 30.2734375 | 0.1485764 | 18 | 1080 | 28.76 | 23.34 | 22.19 | 1.15
[5 empty] | 2023-10-13 09:12 | 5007.849 | 75.46114 | 30.28429 | 0.1439214 | 18.08333 | 1085 | 28.76 | 23.34 | 22.19 | 1.15
[5 empty] | 2023-10-13 09:12 | 5002.278 | 75.08168 | 30.29152 | 0.1433572 | 18.16667 | 1090 | 28.76 | 23.34 | 22.19 | 1.15
[5 empty] | 2023-10-13 09:12 | 4993.526 | 74.13907 | 30.29152 | 0.1418055 | 18.25 | 1095 | 28.76 | 23.34 | 22.19 | 1.15
[5 empty] | 2023-10-13 09:12 | 5004.268 | 76.07234 | 30.3096 | 0.145191 | 18.33333 | 1100 | 28.76 | 23.34 | 22.28 | 1.06
[5 empty] | 2023-10-13 09:12 | 5008.645 | 77.02654 | 30.32407 | 0.1468837 | 18.41667 | 1105 | 28.76 | 23.34 | 22.19 | 1.15
[5 empty] | 2023-10-13 09:12 | 4996.311 | 76.02517 | 30.34939 | 0.145332 | 18.5 | 1110 | 28.76 | 23.34 | 22.19 | 1.15
[5 empty] | 2023-10-13 09:12 | 4999.096 | 75.03391 | 30.36024 | 0.1433572 | 18.58333 | 1115 | 28.76 | 23.34 | 22.19 | 1.15
[5 empty] | 2023-10-13 09:12 | 5004.666 | 75.85665 | 30.37833 | 0.1447678 | 18.66667 | 1120 | 28.76 | 23.34 | 22.19 | 1.15
[5 empty] | 2023-10-13 09:12 | 5002.278 | 77.29805 | 30.40365 | 0.147589 | 18.75 | 1125 | 28.76 | 23.34 | 22.19 | 1.15
[5 empty] | 2023-10-13 09:13 | 4993.923 | 74.66125 | 30.40365 | 0.1427929 | 18.83333 | 1130 | 28.76 | 23.34 | 22.19 | 1.15
[5 empty] | 2023-10-13 09:13 | 5003.472 | 75.69078 | 30.41811 | 0.1444857 | 18.91667 | 1135 | 28.76 | 23.34 | 22.19 | 1.15
[5 empty] | 2023-10-13 09:13 | 4999.494 | 74.96606 | 30.42535 | 0.1432161 | 19 | 1140 | 28.76 | 23.43 | 22.19 | 1.24
[5 empty] | 2023-10-13 09:13 | 5001.881 | 73.74602 | 30.42173 | 0.1408181 | 19.08333 | 1145 | 28.76 | 23.34 | 22.19 | 1.15
[5 empty] | 2023-10-13 09:13 | 5000.6875 | 75.27937 | 30.4145 | 0.1437804 | 19.16667 | 1150 | 28.76 | 23.34 | 22.19 | 1.15
[5 empty] | 2023-10-13 09:13 | 5003.075 | 74.28085 | 30.43258 | 0.1418055 | 19.25 | 1155 | 28.76 | 23.43 | 22.19 | 1.24
[5 empty] | 2023-10-13 09:13 | 5000.289 | 74.01794 | 30.44343 | 0.1413824 | 19.33333 | 1160 | 28.76 | 23.34 | 22.19 | 1.15
[5 empty] | 2023-10-13 09:13 | 4993.128 | 73.61697 | 30.4579 | 0.1408181 | 19.41667 | 1165 | 28.76 | 23.34 | 22.19 | 1.15
[5 empty] | 2023-10-13 09:13 | 5002.278 | 73.45638 | 30.46875 | 0.1402539 | 19.5 | 1170 | 28.76 | 23.34 | 22.19 | 1.15
[5 empty] | 2023-10-13 09:13 | 5006.655 | 73.74245 | 30.47598 | 0.1406771 | 19.58333 | 1175 | 28.76 | 23.43 | 22.19 | 1.24
[5 empty] | 2023-10-13 09:13 | 4993.526 | 74.06532 | 30.46513 | 0.1416645 | 19.66667 | 1180 | 28.76 | 23.43 | 22.19 | 1.24
[5 empty] | 2023-10-13 09:13 | 4999.892 | 73.42133 | 30.4579 | 0.1402539 | 19.75 | 1185 | 28.76 | 23.43 | 22.19 | 1.24
[5 empty] | 2023-10-13 09:14 | 5005.461 | 74.61198 | 30.5013 | 0.1423698 | 19.83333 | 1190 | 28.76 | 23.43 | 22.19 | 1.24
[5 empty] | 2023-10-13 09:14 | 5001.483 | 73.07534 | 30.50492 | 0.1395486 | 19.91667 | 1195 | 28.76 | 23.43 | 22.19 | 1.24
[5 empty] | 2023-10-13 09:14 | 4999.892 | 74.67664 | 30.50854 | 0.1426519 | 20 | 1200 | 28.76 | 23.43 | 22.19 | 1.24
[5 empty] | 2023-10-13 09:14 | 5002.677 | 72.20619 | 30.50854 | 0.1378559 | 20.08333 | 1205 | 28.76 | 23.43 | 22.19 | 1.24
[5 empty] | 2023-10-13 09:14 | 5002.677 | 74.4966 | 30.51939 | 0.1422287 | 20.16667 | 1210 | 28.76 | 23.43 | 22.19 | 1.24
[5 empty] | 2023-10-13 09:14 | 5000.289 | 73.57486 | 30.53024 | 0.140536 | 20.25 | 1215 | 28.76 | 23.43 | 22.19 | 1.24
[5 empty] | 2023-10-13 09:14 | 4997.902 | 73.17066 | 30.53747 | 0.1398307 | 20.33333 | 1220 | 29.04 | 23.43 | 22.19 | 1.24
[5 empty] | 2023-10-13 09:14 | 5003.87 | 77.39653 | 30.5447 | 0.14773 | 20.41667 | 1225 | 29.04 | 23.43 | 22.19 | 1.24
[5 empty] | 2023-10-13 09:14 | 4999.494 | 75.63059 | 30.5447 | 0.1444857 | 20.5 | 1230 | 29.04 | 23.43 | 22.01 | 1.42
[5 empty] | 2023-10-13 09:14 | 4995.515 | 76.38197 | 30.5447 | 0.1460373 | 20.58333 | 1235 | 29.04 | 23.43 | 22.19 | 1.24
[5 empty] | 2023-10-13 09:14 | 5000.289 | 75.49492 | 30.53747 | 0.1442035 | 20.66667 | 1240 | 29.04 | 23.43 | 22.28 | 1.15
[5 empty] | 2023-10-13 09:14 | 5000.289 | 75.27338 | 30.56640625 | 0.1437804 | 20.75 | 1245 | 29.04 | 23.43 | 22.19 | 1.24
[5 empty] | 2023-10-13 09:15 | 4996.709 | 76.54781 | 30.58088 | 0.1463194 | 20.83333 | 1250 | 29.04 | 23.43 | 22.19 | 1.24
[5 empty] | 2023-10-13 09:15 | 5000.6875 | 74.02384 | 30.59172 | 0.1413824 | 20.91667 | 1255 | 29.04 | 23.43 | 22.19 | 1.24
[5 empty] | 2023-10-13 09:15 | 5003.472 | 76.79921 | 30.60619 | 0.1466016 | 21 | 1260 | 29.04 | 23.43 | 22.19 | 1.24
[5 empty] | 2023-10-13 09:15 | 5000.289 | 75.56876 | 30.61343 | 0.1443446 | 21.08333 | 1265 | 29.04 | 23.43 | 22.19 | 1.24
[5 empty] | 2023-10-13 09:15 | 4992.333 | 77.14436 | 30.60981 | 0.147589 | 21.16667 | 1270 | 29.04 | 23.43 | 22.19 | 1.24
[5 empty] | 2023-10-13 09:15 | 5007.053 | 77.51972 | 30.61343 | 0.1478711 | 21.25 | 1275 | 29.04 | 23.43 | 22.19 | 1.24
[5 empty] | 2023-10-13 09:15 | 5001.085 | 74.69447 | 30.61704 | 0.1426519 | 21.33333 | 1280 | 28.95 | 23.43 | 22.19 | 1.24
[5 empty] | 2023-10-13 09:15 | 4998.3 | 75.76017 | 30.61704 | 0.1447678 | 21.41667 | 1285 | 28.95 | 23.43 | 22.19 | 1.24
[5 empty] | 2023-10-13 09:15 | 5001.085 | 78.68295 | 30.63875 | 0.1502691 | 21.5 | 1290 | 28.95 | 23.43 | 22.19 | 1.24
[5 empty] | 2023-10-13 09:15 | 5008.645 | 78.21009 | 30.66768 | 0.1491406 | 21.58333 | 1295 | 28.95 | 23.43 | 22.19 | 1.24
[5 empty] | 2023-10-13 09:15 | 4997.504 | 79.88132 | 30.67491 | 0.1526671 | 21.66667 | 1300 | 28.95 | 23.43 | 22.19 | 1.24
[5 empty] | 2023-10-13 09:15 | 4993.923 | 76.94765 | 30.6713 | 0.1471658 | 21.75 | 1305 | 28.95 | 23.43 | 22.19 | 1.24
[5 empty] | 2023-10-13 09:16 | 5008.247 | 77.46422 | 30.68576 | 0.14773 | 21.83333 | 1310 | 28.95 | 23.43 | 22.19 | 1.24
[5 empty] | 2023-10-13 09:16 | 5002.278 | 78.48009 | 30.68576 | 0.1498459 | 21.91667 | 1315 | 28.95 | 23.43 | 22.19 | 1.24
[5 empty] | 2023-10-13 09:16 | 4995.913 | 77.78993 | 30.70023 | 0.1487174 | 22 | 1320 | 28.95 | 23.43 | 22.19 | 1.24
[5 empty] | 2023-10-13 09:16 | 5000.289 | 76.75035 | 30.693 | 0.1466016 | 22.08333 | 1325 | 28.95 | 23.43 | 22.19 | 1.24
[5 empty] | 2023-10-13 09:16 | 5008.247 | 77.46422 | 30.70747 | 0.14773 | 22.16667 | 1330 | 28.95 | 23.43 | 22.19 | 1.24
[5 empty] | 2023-10-13 09:16 | 5001.085 | 78.46137 | 30.7147 | 0.1498459 | 22.25 | 1335 | 29.04 | 23.43 | 22.19 | 1.24
[5 empty] | 2023-10-13 09:16 | 4996.709 | 78.24511 | 30.69662 | 0.1495638 | 22.33333 | 1340 | 29.04 | 23.43 | 22.19 | 1.24
[5 empty] | 2023-10-13 09:16 | 5000.6875 | 76.53491 | 30.70023 | 0.1461784 | 22.41667 | 1345 | 29.04 | 23.43 | 22.19 | 1.24
[5 empty] | 2023-10-13 09:16 | 4999.096 | 77.54418 | 30.7147 | 0.1481532 | 22.5 | 1350 | 29.04 | 23.43 | 22.19 | 1.24
[5 empty] | 2023-10-13 09:16 | 4999.892 | 77.55653 | 30.72193 | 0.1481532 | 22.58333 | 1355 | 29.04 | 23.43 | 22.19 | 1.24
[5 empty] | 2023-10-13 09:16 | 5001.483 | 77.87666 | 30.72555 | 0.1487174 | 22.66667 | 1360 | 29.04 | 23.43 | 22.19 | 1.24
[5 empty] | 2023-10-13 09:16 | 5005.859375 | 78.83198 | 30.74725 | 0.1504101 | 22.75 | 1365 | 29.04 | 23.43 | 22.19 | 1.24
[5 empty] | 2023-10-13 09:17 | 5000.6875 | 76.75647 | 30.7581 | 0.1466016 | 22.83333 | 1370 | 29.04 | 23.43 | 22.19 | 1.24
[5 empty] | 2023-10-13 09:17 | 5000.289 | 77.56269 | 30.75449 | 0.1481532 | 22.91667 | 1375 | 29.04 | 23.43 | 22.28 | 1.15
[5 empty] | 2023-10-13 09:17 | 4999.892 | 78.29494 | 30.74364 | 0.1495638 | 23 | 1380 | 29.04 | 23.43 | 22.19 | 1.24
[5 empty] | 2023-10-13 09:17 | 4997.504 | 78.62661 | 30.75449 | 0.1502691 | 23.08333 | 1385 | 29.04 | 23.43 | 22.19 | 1.24
[5 empty] | 2023-10-13 09:17 | 5002.677 | 76.71312 | 30.76534 | 0.1464605 | 23.16667 | 1390 | 29.04 | 23.43 | 22.19 | 1.24
[5 empty] | 2023-10-13 09:17 | 5001.085 | 76.39327 | 30.7798 | 0.1458963 | 23.25 | 1395 | 29.04 | 23.43 | 22.19 | 1.24
[5 empty] | 2023-10-13 09:17 | 5005.461 | 76.90366 | 30.79065 | 0.1467426 | 23.33333 | 1400 | 29.04 | 23.43 | 22.19 | 1.24
[5 empty] | 2023-10-13 09:17 | 4998.3 | 76.86745 | 30.79065 | 0.1468837 | 23.41667 | 1405 | 29.04 | 23.43 | 22.19 | 1.24
[5 empty] | 2023-10-13 09:17 | 4997.902 | 74.79457 | 30.79789 | 0.142934 | 23.5 | 1410 | 29.04 | 23.43 | 22.19 | 1.24
[5 empty] | 2023-10-13 09:17 | 5003.87 | 76.58362 | 30.78703 | 0.1461784 | 23.58333 | 1415 | 29.04 | 23.43 | 22.19 | 1.24
[5 empty] | 2023-10-13 09:17 | 4997.106 | 76.6277 | 30.77619 | 0.1464605 | 23.66667 | 1420 | 29.04 | 23.43 | 22.19 | 1.24
[5 empty] | 2023-10-13 09:18 | 5000.289 | 76.2334 | 30.77257 | 0.1456141 | 23.75 | 1425 | 29.04 | 23.43 | 22.19 | 1.24
[5 empty] | 2023-10-13 09:18 | 5001.483 | 76.54709 | 30.78703 | 0.1461784 | 23.83333 | 1430 | 29.04 | 23.43 | 22.19 | 1.24
[5 empty] | 2023-10-13 09:18 | 5000.289 | 78.37502 | 30.81236 | 0.1497048 | 23.91667 | 1435 | 29.04 | 23.43 | 22.19 | 1.24
[5 empty] | 2023-10-13 09:18 | 4999.892 | 75.71045 | 30.83406 | 0.1446267 | 24 | 1440 | 29.04 | 23.43 | 22.19 | 1.24
[5 empty] | 2023-10-13 09:18 | 5001.483 | 76.76868 | 30.859375 | 0.1466016 | 24.08333 | 1445 | 29.04 | 23.43 | 22.19 | 1.24
[5 empty] | 2023-10-13 09:18 | 5009.042 | 76.14491 | 30.86299 | 0.145191 | 24.16667 | 1450 | 29.04 | 23.43 | 22.19 | 1.24
[5 empty] | 2023-10-13 09:18 | 5001.881 | 76.10992 | 30.84852 | 0.145332 | 24.25 | 1455 | 29.13 | 23.43 | 22.19 | 1.24
[5 empty] | 2023-10-13 09:18 | 4997.504 | 75.01003 | 30.84491 | 0.1433572 | 24.33333 | 1460 | 29.13 | 23.43 | 22.19 | 1.24
[5 empty] | 2023-10-13 09:18 | 5004.666 | 78.73927 | 30.859375 | 0.1502691 | 24.41667 | 1465 | 29.13 | 23.43 | 22.19 | 1.24
[5 empty] | 2023-10-13 09:18 | 5003.87 | 78.28333 | 30.87384 | 0.1494227 | 24.5 | 1470 | 29.13 | 23.43 | 22.19 | 1.24
[5 empty] | 2023-10-13 09:18 | 5001.483 | 77.50733 | 30.87384 | 0.1480121 | 24.58333 | 1475 | 29.13 | 23.43 | 22.19 | 1.24
[5 empty] | 2023-10-13 09:18 | 4998.698 | 75.91385 | 30.86661 | 0.1450499 | 24.66667 | 1480 | 29.13 | 23.43 | 22.19 | 1.24
[5 empty] | 2023-10-13 09:19 | 5003.075 | 76.94088 | 30.86661 | 0.1468837 | 24.75 | 1485 | 29.13 | 23.43 | 22.19 | 1.24
[5 empty] | 2023-10-13 09:19 | 4998.698 | 77.83331 | 30.85576 | 0.1487174 | 24.83333 | 1490 | 29.13 | 23.43 | 22.19 | 1.24
[5 empty] | 2023-10-13 09:19 | 5000.289 | 75.93801 | 30.84852 | 0.1450499 | 24.91667 | 1495 | 29.13 | 23.43 | 22.19 | 1.24
[5 empty] | 2023-10-13 09:19 | 5002.278 | 78.70171 | 30.859375 | 0.1502691 | 25 | 1500 | 29.13 | 23.43 | 22.1 | 1.33
[5 empty] | 2023-10-13 09:19 | 5003.472 | 78.94218 | 30.86661 | 0.1506923 | 25.08333 | 1505 | 29.13 | 23.43 | 22.19 | 1.24
[5 empty] | 2023-10-13 09:19 | 5001.483 | 77.58121 | 30.87746 | 0.1481532 | 25.16667 | 1510 | 29.13 | 23.43 | 22.19 | 1.24
[5 empty] | 2023-10-13 09:19 | 5003.075 | 77.31036 | 30.89193 | 0.147589 | 25.25 | 1515 | 29.41 | 23.43 | 22.1 | 1.33
[5 empty] | 2023-10-13 09:19 | 4999.096 | 80.05441 | 30.90278 | 0.1529492 | 25.33333 | 1520 | 29.41 | 23.43 | 22.19 | 1.24
[5 empty] | 2023-10-13 09:19 | 5001.483 | 78.02441 | 30.92086 | 0.1489996 | 25.41667 | 1525 | 29.41 | 23.43 | 22.19 | 1.24
[5 empty] | 2023-10-13 09:19 | 4993.923 | 79.52908 | 30.92448 | 0.1521029 | 25.5 | 1530 | 29.41 | 23.43 | 22.1 | 1.33
[5 empty] | 2023-10-13 09:19 | 5005.859375 | 78.53627 | 30.91725 | 0.1498459 | 25.58333 | 1535 | 29.41 | 23.43 | 22.1 | 1.33
[5 empty] | 2023-10-13 09:19 | 5006.257 | 78.61645 | 30.92448 | 0.149987 | 25.66667 | 1540 | 29.41 | 23.43 | 22.19 | 1.24
[5 empty] | 2023-10-13 09:20 | 4994.322 | 77.32261 | 30.93172 | 0.1478711 | 25.75 | 1545 | 29.41 | 23.43 | 22.1 | 1.33
[5 empty] | 2023-10-13 09:20 | 5000.289 | 79.26122 | 30.9281 | 0.1513976 | 25.83333 | 1550 | 29.41 | 23.43 | 22.1 | 1.33
[5 empty] | 2023-10-13 09:20 | 5001.881 | 78.62159 | 30.94618 | 0.150128 | 25.91667 | 1555 | 29.41 | 23.43 | 22.19 | 1.24
[5 empty] | 2023-10-13 09:20 | 4999.494 | 80.28231 | 30.95703125 | 0.1533724 | 26 | 1560 | 29.41 | 23.43 | 22.1 | 1.33
[5 empty] | 2023-10-13 09:20 | 4997.504 | 79.21708 | 30.97511 | 0.1513976 | 26.08333 | 1565 | 29.41 | 23.43 | 22.1 | 1.33
[5 empty] | 2023-10-13 09:20 | 5005.461 | 78.82571 | 30.97511 | 0.1504101 | 26.16667 | 1570 | 29.41 | 23.43 | 22.1 | 1.33
[5 empty] | 2023-10-13 09:20 | 5000.6875 | 81.55701 | 30.96788 | 0.1557704 | 26.25 | 1575 | 29.22 | 23.43 | 22.1 | 1.33
[5 empty] | 2023-10-13 09:20 | 4993.128 | 78.18903 | 30.93895 | 0.1495638 | 26.33333 | 1580 | 29.22 | 23.43 | 22.19 | 1.24
[5 empty] | 2023-10-13 09:20 | 5000.289 | 79.85199 | 30.93172 | 0.152526 | 26.41667 | 1585 | 29.22 | 23.43 | 22.01 | 1.42
[5 empty] | 2023-10-13 09:20 | 5005.064 | 78.59771 | 30.93172 | 0.149987 | 26.5 | 1590 | 29.22 | 23.34 | 22.1 | 1.24
[5 empty] | 2023-10-13 09:20 | 4998.3 | 75.83398 | 30.9498 | 0.1449088 | 26.58333 | 1595 | 29.22 | 23.34 | 22.1 | 1.24
[5 empty] | 2023-10-13 09:20 | 5001.483 | 77.3596 | 30.9715 | 0.14773 | 26.66667 | 1600 | 29.22 | 23.43 | 22.1 | 1.33
[5 empty] | 2023-10-13 09:21 | 5009.042 | 77.55051 | 30.96065 | 0.1478711 | 26.75 | 1605 | 29.22 | 23.34 | 22.1 | 1.24
[5 empty] | 2023-10-13 09:21 | 4999.892 | 77.92573 | 30.9498 | 0.1488585 | 26.83333 | 1610 | 29.22 | 23.34 | 22.1 | 1.24
[5 empty] | 2023-10-13 09:21 | 5000.6875 | 77.495 | 30.95703125 | 0.1480121 | 26.91667 | 1615 | 29.22 | 23.34 | 22.1 | 1.24
[5 empty] | 2023-10-13 09:21 | 5003.87 | 78.28333 | 30.9715 | 0.1494227 | 27 | 1620 | 29.22 | 23.34 | 22.1 | 1.24
[5 empty] | 2023-10-13 09:21 | 5004.268 | 78.43738 | 30.95703125 | 0.1497048 | 27.08333 | 1625 | 29.22 | 23.34 | 22.1 | 1.24
[5 empty] | 2023-10-13 09:21 | 5000.6875 | 76.68262 | 30.95341 | 0.1464605 | 27.16667 | 1630 | 29.22 | 23.34 | 22.1 | 1.24
[5 empty] | 2023-10-13 09:21 | 5001.483 | 77.50733 | 30.96065 | 0.1480121 | 27.25 | 1635 | 29.41 | 23.34 | 22.1 | 1.24
[5 empty] | 2023-10-13 09:21 | 5001.085 | 78.16592 | 30.95703125 | 0.1492817 | 27.33333 | 1640 | 29.41 | 23.34 | 22.1 | 1.24
[5 empty] | 2023-10-13 09:21 | 5002.278 | 79.36662 | 30.96426 | 0.1515386 | 27.41667 | 1645 | 29.41 | 23.34 | 22.1 | 1.24
[5 empty] | 2023-10-13 09:21 | 4996.709 | 78.68788 | 30.95703125 | 0.1504101 | 27.5 | 1650 | 29.41 | 23.34 | 22.1 | 1.24
[5 empty] | 2023-10-13 09:21 | 5001.085 | 79.79085 | 30.9715 | 0.152385 | 27.58333 | 1655 | 29.41 | 23.34 | 22.1 | 1.24
[5 empty] | 2023-10-13 09:21 | 5003.87 | 81.01771 | 30.98958 | 0.1546419 | 27.66667 | 1660 | 29.41 | 23.34 | 22.1 | 1.24
[5 empty] | 2023-10-13 09:22 | 4997.106 | 79.21077 | 30.98597 | 0.1513976 | 27.75 | 1665 | 29.41 | 23.34 | 22.1 | 1.24
[5 empty] | 2023-10-13 09:22 | 4997.106 | 79.72736 | 30.9932 | 0.152385 | 27.83333 | 1670 | 29.41 | 23.34 | 22.1 | 1.24
[5 empty] | 2023-10-13 09:22 | 5005.064 | 79.4108 | 31.01129 | 0.1515386 | 27.91667 | 1675 | 29.41 | 23.34 | 22.1 | 1.24
[5 empty] | 2023-10-13 09:22 | 5000.289 | 80.95972 | 31.02575 | 0.1546419 | 28 | 1680 | 29.41 | 23.34 | 22.1 | 1.24
[5 empty] | 2023-10-13 09:22 | 4993.526 | 78.34277 | 31.04022 | 0.1498459 | 28.08333 | 1685 | 29.41 | 23.34 | 22.1 | 1.24
[5 empty] | 2023-10-13 09:22 | 4998.698 | 79.60512 | 31.04745 | 0.1521029 | 28.16667 | 1690 | 29.41 | 23.34 | 22.1 | 1.24
[5 empty] | 2023-10-13 09:22 | 5005.461 | 80.08245 | 31.04022 | 0.1528082 | 28.25 | 1695 | 29.41 | 23.34 | 22.01 | 1.33
[5 empty] | 2023-10-13 09:22 | 4992.333 | 76.33331 | 31.04022 | 0.1460373 | 28.33333 | 1700 | 29.41 | 23.34 | 22.1 | 1.24
[5 empty] | 2023-10-13 09:22 | 4997.106 | 78.47275 | 31.0366 | 0.149987 | 28.41667 | 1705 | 29.41 | 23.34 | 22.1 | 1.24
[5 empty] | 2023-10-13 09:22 | 5003.472 | 78.27711 | 31.03299 | 0.1494227 | 28.5 | 1710 | 29.41 | 23.34 | 22.01 | 1.33
[5 empty] | 2023-10-13 09:22 | 4999.096 | 77.24886 | 31.02575 | 0.147589 | 28.58333 | 1715 | 29.41 | 23.34 | 22.01 | 1.33
[5 empty] | 2023-10-13 09:22 | 5000.289 | 75.64262 | 31.02575 | 0.1444857 | 28.66667 | 1720 | 29.41 | 23.34 | 22.01 | 1.33
[5 empty] | 2023-10-13 09:23 | 5004.268 | 79.17647 | 31.02937 | 0.1511154 | 28.75 | 1725 | 29.41 | 23.34 | 22.19 | 1.15
[5 empty] | 2023-10-13 09:23 | 5003.075 | 79.45315 | 31.02213 | 0.1516797 | 28.83333 | 1730 | 29.41 | 23.34 | 22.01 | 1.33
[5 empty] | 2023-10-13 09:23 | 4996.709 | 76.91679 | 31.02575 | 0.1470248 | 28.91667 | 1735 | 29.41 | 23.34 | 22.01 | 1.33
[5 empty] | 2023-10-13 09:23 | 5003.075 | 76.49756 | 31.01129 | 0.1460373 | 29 | 1740 | 29.41 | 23.34 | 22.01 | 1.33
[5 empty] | 2023-10-13 09:23 | 5007.849 | 78.56747 | 31.01129 | 0.1498459 | 29.08333 | 1745 | 29.41 | 23.34 | 21.93 | 1.41
[5 empty] | 2023-10-13 09:23 | 4998.3 | 79.08204 | 31.01129 | 0.1511154 | 29.16667 | 1750 | 29.41 | 23.34 | 22.01 | 1.33
[5 empty] | 2023-10-13 09:23 | 5000.6875 | 78.08584 | 31.0149 | 0.1491406 | 29.25 | 1755 | 29.59 | 23.34 | 22.01 | 1.33
[5 empty] | 2023-10-13 09:23 | 5001.085 | 79.12611 | 31.00405 | 0.1511154 | 29.33333 | 1760 | 29.59 | 23.34 | 22.01 | 1.33
[5 empty] | 2023-10-13 09:23 | 5000.6875 | 79.26753 | 31.01129 | 0.1513976 | 29.41667 | 1765 | 29.59 | 23.34 | 22.01 | 1.33
[5 empty] | 2023-10-13 09:23 | 5002.677 | 79.00352 | 31.02213 | 0.1508333 | 29.5 | 1770 | 29.59 | 23.34 | 22.01 | 1.33
[5 empty] | 2023-10-13 09:23 | 4999.096 | 79.2423 | 31.0149 | 0.1513976 | 29.58333 | 1775 | 29.59 | 23.34 | 22.01 | 1.33
[5 empty] | 2023-10-13 09:23 | 5001.085 | 77.94434 | 31.0149 | 0.1488585 | 29.66667 | 1780 | 29.59 | 23.34 | 22.1 | 1.24
[5 empty] | 2023-10-13 09:24 | 4998.698 | 77.61184 | 31.0149 | 0.1482943 | 29.75 | 1785 | 29.59 | 23.26 | 22.01 | 1.25
[5 empty] | 2023-10-13 09:24 | 4995.515 | 76.67707 | 31.00767 | 0.1466016 | 29.83333 | 1790 | 29.59 | 23.26 | 22.01 | 1.25
[5 empty] | 2023-10-13 09:24 | 5000.6875 | 79.41524 | 31.00405 | 0.1516797 | 29.91667 | 1795 | 29.59 | 23.26 | 22.01 | 1.25
[5 empty] | 2023-10-13 09:24 | 5000.6875 | 80.22762 | 31.01129 | 0.1532313 | 30 | 1800 | 29.59 | 23.26 | 22.01 | 1.25
[5 empty] | 2023-10-13 09:24 | 5000.289 | 79.03965 | 31.02213 | 0.1509744 | 30.08333 | 1805 | 29.59 | 23.26 | 22.1 | 1.16
[5 empty] | 2023-10-13 09:24 | 4998.698 | 76.79976 | 31.02937 | 0.1467426 | 30.16667 | 1810 | 29.59 | 23.26 | 22.01 | 1.25
[5 empty] | 2023-10-13 09:24 | 5005.064 | 78.30201 | 31.02575 | 0.1494227 | 30.25 | 1815 | 29.32 | 23.26 | 22.01 | 1.25
[5 empty] | 2023-10-13 09:24 | 5001.483 | 77.43349 | 31.03299 | 0.1478711 | 30.33333 | 1820 | 29.32 | 23.26 | 22.01 | 1.25
[5 empty] | 2023-10-13 09:24 | 4993.923 | 78.05399 | 31.02937 | 0.1492817 | 30.41667 | 1825 | 29.32 | 23.26 | 22.01 | 1.25
[5 empty] | 2023-10-13 09:24 | 5002.677 | 77.7475 | 31.04022 | 0.1484353 | 30.5 | 1830 | 29.32 | 23.26 | 21.93 | 1.33
[5 empty] | 2023-10-13 09:24 | 5004.666 | 77.85231 | 31.04384 | 0.1485764 | 30.58333 | 1835 | 29.32 | 23.26 | 22.01 | 1.25
[5 empty] | 2023-10-13 09:24 | 5000.6875 | 76.53491 | 31.04745 | 0.1461784 | 30.66667 | 1840 | 29.32 | 23.26 | 21.93 | 1.33
[5 empty] | 2023-10-13 09:25 | 5002.278 | 77.88905 | 31.05107 | 0.1487174 | 30.75 | 1845 | 29.32 | 23.26 | 22.01 | 1.25
[5 empty] | 2023-10-13 09:25 | 5002.677 | 77.82137 | 31.05107 | 0.1485764 | 30.83333 | 1850 | 29.32 | 23.26 | 21.93 | 1.33
[5 empty] | 2023-10-13 09:25 | 4999.892 | 79.10722 | 31.04022 | 0.1511154 | 30.91667 | 1855 | 29.32 | 23.26 | 21.93 | 1.33
[5 empty] | 2023-10-13 09:25 | 4999.892 | 78.88569 | 31.02937 | 0.1506923 | 31 | 1860 | 29.32 | 23.26 | 22.01 | 1.25
[5 empty] | 2023-10-13 09:25 | 5003.87 | 79.24406 | 31.03299 | 0.1512565 | 31.08333 | 1865 | 29.32 | 23.26 | 22.01 | 1.25
[5 empty] | 2023-10-13 09:25 | 5001.881 | 80.91161 | 31.05107 | 0.1545008 | 31.16667 | 1870 | 29.32 | 23.26 | 22.01 | 1.25
[5 empty] | 2023-10-13 09:25 | 4997.902 | 80.4782 | 31.06554 | 0.1537956 | 31.25 | 1875 | 29.32 | 23.26 | 22.01 | 1.25
[5 empty] | 2023-10-13 09:25 | 5001.085 | 81.1942 | 31.06554 | 0.1550651 | 31.33333 | 1880 | 29.32 | 23.26 | 21.93 | 1.33
[5 empty] | 2023-10-13 09:25 | 5004.666 | 82.13927 | 31.06916 | 0.1567578 | 31.41667 | 1885 | 29.32 | 23.26 | 21.93 | 1.33
[5 empty] | 2023-10-13 09:25 | 5002.278 | 79.88375 | 31.07639 | 0.152526 | 31.5 | 1890 | 29.32 | 23.26 | 21.93 | 1.33
[5 empty] | 2023-10-13 09:25 | 4999.096 | 80.34975 | 31.06554 | 0.1535134 | 31.58333 | 1895 | 29.32 | 23.26 | 21.93 | 1.33
[5 empty] | 2023-10-13 09:25 | 5003.472 | 78.86829 | 31.0546875 | 0.1505512 | 31.66667 | 1900 | 29.32 | 23.26 | 21.93 | 1.33
[5 empty] | 2023-10-13 09:26 | 5001.881 | 78.47385 | 31.06192 | 0.1498459 | 31.75 | 1905 | 29.32 | 23.26 | 21.93 | 1.33
[5 empty] | 2023-10-13 09:26 | 5001.085 | 78.68295 | 31.08 | 0.1502691 | 31.83333 | 1910 | 29.32 | 23.26 | 21.93 | 1.33
[5 empty] | 2023-10-13 09:26 | 5002.278 | 78.84949 | 31.09085 | 0.1505512 | 31.91667 | 1915 | 29.32 | 23.26 | 21.93 | 1.33
[5 empty] | 2023-10-13 09:26 | 5006.257 | 79.65156 | 31.08724 | 0.1519618 | 32 | 1920 | 29.32 | 23.17 | 21.93 | 1.24
[5 empty] | 2023-10-13 09:26 | 4997.106 | 80.17016 | 31.07639 | 0.1532313 | 32.08333 | 1925 | 29.32 | 23.17 | 21.75 | 1.42
[5 empty] | 2023-10-13 09:26 | 5001.881 | 79.6558 | 31.08 | 0.1521029 | 32.16667 | 1930 | 29.32 | 23.26 | 21.93 | 1.33
[5 empty] | 2023-10-13 09:26 | 5005.461 | 81.56094 | 31.06192 | 0.1556293 | 32.25 | 1935 | 29.69 | 23.17 | 21.93 | 1.24
[5 empty] | 2023-10-13 09:26 | 4997.504 | 80.91464 | 31.05831 | 0.1546419 | 32.33333 | 1940 | 29.69 | 23.17 | 21.93 | 1.24
[5 empty] | 2023-10-13 09:26 | 5001.881 | 81.281 | 31.06916 | 0.1552062 | 32.41667 | 1945 | 29.69 | 23.26 | 21.93 | 1.33
[5 empty] | 2023-10-13 09:26 | 5001.483 | 80.09264 | 31.06916 | 0.1529492 | 32.5 | 1950 | 29.69 | 23.17 | 21.84 | 1.33
[5 empty] | 2023-10-13 09:26 | 5005.859375 | 80.23667 | 31.06916 | 0.1530903 | 32.58333 | 1955 | 29.69 | 23.17 | 22.01 | 1.16
[5 empty] | 2023-10-13 09:26 | 4996.709 | 79.72102 | 31.08362 | 0.152385 | 32.66667 | 1960 | 29.69 | 23.17 | 21.93 | 1.24
[5 empty] | 2023-10-13 09:27 | 5000.6875 | 79.11982 | 31.08724 | 0.1511154 | 32.75 | 1965 | 29.69 | 23.17 | 21.93 | 1.24
[5 empty] | 2023-10-13 09:27 | 5003.472 | 79.60725 | 31.08724 | 0.1519618 | 32.83333 | 1970 | 29.69 | 23.17 | 21.84 | 1.33
[5 empty] | 2023-10-13 09:27 | 5005.461 | 78.53003 | 31.09085 | 0.1498459 | 32.91667 | 1975 | 29.69 | 23.17 | 21.93 | 1.24
[5 empty] | 2023-10-13 09:27 | 4992.333 | 79.35627 | 31.06554 | 0.1518207 | 33 | 1980 | 29.69 | 23.17 | 21.93 | 1.24
[5 empty] | 2023-10-13 09:27 | 5001.881 | 79.43419 | 31.06916 | 0.1516797 | 33.08333 | 1985 | 29.69 | 23.17 | 21.84 | 1.33
[5 empty] | 2023-10-13 09:27 | 5007.451 | 81.14963 | 31.05107 | 0.154783 | 33.16667 | 1990 | 29.69 | 23.17 | 21.84 | 1.33
[5 empty] | 2023-10-13 09:27 | 5003.075 | 79.45315 | 31.04745 | 0.1516797 | 33.25 | 1995 | 29.32 | 23.17 | 21.84 | 1.33
[5 empty] | 2023-10-13 09:27 | 5000.289 | 81.32896 | 31.0366 | 0.1553472 | 33.33333 | 2000 | 29.32 | 23.17 | 21.84 | 1.33
[5 empty] | 2023-10-13 09:27 | 5003.87 | 79.61358 | 31.04022 | 0.1519618 | 33.41667 | 2005 | 29.32 | 23.17 | 21.84 | 1.33
[5 empty] | 2023-10-13 09:27 | 5002.278 | 81.73071 | 31.03299 | 0.1560525 | 33.5 | 2010 | 29.32 | 23.17 | 21.84 | 1.33
[5 empty] | 2023-10-13 09:27 | 4996.311 | 80.52637 | 31.04745 | 0.1539366 | 33.58333 | 2015 | 29.32 | 23.17 | 21.84 | 1.33
[5 empty] | 2023-10-13 09:27 | 5001.085 | 79.86471 | 31.04022 | 0.152526 | 33.66667 | 2020 | 29.32 | 23.17 | 21.84 | 1.33
[5 empty] | 2023-10-13 09:28 | 5004.666 | 81.25232 | 31.04745 | 0.1550651 | 33.75 | 2025 | 29.32 | 23.17 | 21.84 | 1.33
[5 empty] | 2023-10-13 09:28 | 4998.698 | 80.26953125 | 31.0546875 | 0.1533724 | 33.83333 | 2030 | 29.32 | 23.17 | 21.84 | 1.33
[5 empty] | 2023-10-13 09:28 | 4999.096 | 80.71891 | 31.04745 | 0.1542187 | 33.91667 | 2035 | 29.32 | 23.17 | 21.84 | 1.33
[5 empty] | 2023-10-13 09:28 | 5000.6875 | 80.07991 | 31.04745 | 0.1529492 | 34 | 2040 | 29.32 | 23.17 | 21.84 | 1.33
[5 empty] | 2023-10-13 09:28 | 5001.085 | 79.34769 | 31.04022 | 0.1515386 | 34.08333 | 2045 | 29.32 | 23.17 | 21.84 | 1.33
[5 empty] | 2023-10-13 09:28 | 4999.892 | 79.47643 | 31.04745 | 0.1518207 | 34.16667 | 2050 | 29.32 | 23.08 | 21.84 | 1.24
[5 empty] | 2023-10-13 09:28 | 5004.666 | 80.21754 | 31.0546875 | 0.1530903 | 34.25 | 2055 | 29.32 | 23.17 | 21.84 | 1.33
[5 empty] | 2023-10-13 09:28 | 5003.87 | 81.535 | 31.05831 | 0.1556293 | 34.33333 | 2060 | 29.32 | 23.08 | 21.84 | 1.24
[5 empty] | 2023-10-13 09:28 | 4997.106 | 80.02256 | 31.06554 | 0.1529492 | 34.41667 | 2065 | 29.32 | 23.08 | 21.84 | 1.24
[5 empty] | 2023-10-13 09:28 | 5001.085 | 80.52946 | 31.06916 | 0.1537956 | 34.5 | 2070 | 29.32 | 23.17 | 21.84 | 1.33
[5 empty] | 2023-10-13 09:28 | 4998.698 | 81.74604 | 31.06916 | 0.1561936 | 34.58333 | 2075 | 29.32 | 23.08 | 21.75 | 1.33
[5 empty] | 2023-10-13 09:28 | 5001.483 | 82.08703 | 31.05831 | 0.1567578 | 34.66667 | 2080 | 29.32 | 23.08 | 21.84 | 1.24
[5 empty] | 2023-10-13 09:29 | 5000.289 | 81.99361 | 31.0546875 | 0.1566167 | 34.75 | 2085 | 29.32 | 23.08 | 21.84 | 1.24
[5 empty] | 2023-10-13 09:29 | 5006.257 | 82.9787 | 31.04745 | 0.1583094 | 34.83333 | 2090 | 29.32 | 23.08 | 21.84 | 1.24
[5 empty] | 2023-10-13 09:29 | 5000.289 | 83.47056 | 31.04384 | 0.1594379 | 34.91667 | 2095 | 29.32 | 23.08 | 21.84 | 1.24
[5 empty] | 2023-10-13 09:29 | 4994.719 | 82.63993 | 31.04384 | 0.1580273 | 35 | 2100 | 29.32 | 23.08 | 21.84 | 1.24
[5 empty] | 2023-10-13 09:29 | 4998.698 | 80.12189 | 31.05107 | 0.1530903 | 35.08333 | 2105 | 29.32 | 23.08 | 21.84 | 1.24
[5 empty] | 2023-10-13 09:29 | 5007.053 | 83.13979 | 31.04745 | 0.1585915 | 35.16667 | 2110 | 29.32 | 23.08 | 21.84 | 1.24
[5 empty] | 2023-10-13 09:29 | 4997.106 | 82.1628 | 31.04022 | 0.1570399 | 35.25 | 2115 | 29.32 | 23.08 | 21.84 | 1.24
[5 empty] | 2023-10-13 09:29 | 4992.73 | 82.01713 | 31.05107 | 0.1568989 | 35.33333 | 2120 | 29.32 | 23.08 | 21.75 | 1.33
[5 empty] | 2023-10-13 09:29 | 5002.677 | 81.14615 | 31.0546875 | 0.154924 | 35.41667 | 2125 | 29.32 | 23.08 | 21.75 | 1.33
[5 empty] | 2023-10-13 09:29 | 5004.666 | 83.17406 | 31.0546875 | 0.1587326 | 35.5 | 2130 | 29.32 | 23.08 | 21.75 | 1.33
[5 empty] | 2023-10-13 09:29 | 4996.709 | 83.70599 | 31.07639 | 0.1600021 | 35.58333 | 2135 | 29.32 | 23.08 | 21.75 | 1.33
[5 empty] | 2023-10-13 09:30 | 4998.698 | 79.67893 | 31.06192 | 0.1522439 | 35.66667 | 2140 | 29.32 | 23.08 | 21.75 | 1.33
[5 empty] | 2023-10-13 09:30 | 4998.3 | 81.2228 | 31.05107 | 0.1552062 | 35.75 | 2145 | 29.32 | 23.08 | 21.75 | 1.33
[5 empty] | 2023-10-13 09:30 | 4999.096 | 81.67871 | 31.0546875 | 0.1560525 | 35.83333 | 2150 | 29.32 | 23.08 | 21.66 | 1.42
[5 empty] | 2023-10-13 09:30 | 4995.117 | 81.53994 | 31.04745 | 0.1559114 | 35.91667 | 2155 | 29.32 | 23.08 | 21.75 | 1.33
[5 empty] | 2023-10-13 09:30 | 5003.87 | 81.97841 | 31.04745 | 0.1564757 | 36 | 2160 | 29.32 | 23.08 | 21.75 | 1.33
[5 empty] | 2023-10-13 09:30 | 5000.289 | 81.03355 | 31.02575 | 0.154783 | 36.08333 | 2165 | 29.32 | 23.08 | 21.75 | 1.33
[5 empty] | 2023-10-13 09:30 | 4997.902 | 81.36397 | 31.02937 | 0.1554883 | 36.16667 | 2170 | 29.32 | 23.08 | 21.75 | 1.33
[5 empty] | 2023-10-13 09:30 | 5003.075 | 82.92595 | 31.02575 | 0.1583094 | 36.25 | 2175 | 29.32 | 23.08 | 21.75 | 1.33
[5 empty] | 2023-10-13 09:30 | 5007.053 | 81.88268 | 31.02937 | 0.1561936 | 36.33333 | 2180 | 29.32 | 23.08 | 21.75 | 1.33
[5 empty] | 2023-10-13 09:30 | 4999.494 | 82.71893 | 31.0366 | 0.1580273 | 36.41667 | 2185 | 29.32 | 23.08 | 21.75 | 1.33
[5 empty] | 2023-10-13 09:30 | 4995.117 | 81.9088 | 31.04022 | 0.1566167 | 36.5 | 2190 | 29.32 | 23.08 | 21.75 | 1.33
[5 empty] | 2023-10-13 09:30 | 5006.655 | 83.65078 | 31.05107 | 0.159579 | 36.58333 | 2195 | 29.32 | 23.08 | 21.75 | 1.33
[5 empty] | 2023-10-13 09:31 | 5001.483 | 83.19504 | 31.06192 | 0.1588737 | 36.66667 | 2200 | 29.32 | 23.08 | 21.75 | 1.33
[5 empty] | 2023-10-13 09:31 | 4999.892 | 81.76556 | 31.07639 | 0.1561936 | 36.75 | 2205 | 29.32 | 22.99 | 21.75 | 1.24
[5 empty] | 2023-10-13 09:31 | 5001.085 | 80.4556 | 31.08362 | 0.1536545 | 36.83333 | 2210 | 29.32 | 22.99 | 21.75 | 1.24
[5 empty] | 2023-10-13 09:31 | 5006.257 | 80.39092 | 31.09447 | 0.1533724 | 36.91667 | 2215 | 29.32 | 22.99 | 21.66 | 1.33
[5 empty] | 2023-10-13 09:31 | 4999.892 | 80.2887 | 31.09447 | 0.1533724 | 37 | 2220 | 29.32 | 22.99 | 21.66 | 1.33
[5 empty] | 2023-10-13 09:31 | 5000.6875 | 79.19366 | 31.08724 | 0.1512565 | 37.08333 | 2225 | 29.32 | 22.99 | 21.66 | 1.33
[5 empty] | 2023-10-13 09:31 | 5001.085 | 79.27384 | 31.08724 | 0.1513976 | 37.16667 | 2230 | 29.32 | 22.99 | 21.66 | 1.33
[5 empty] | 2023-10-13 09:31 | 5002.278 | 80.62254 | 31.10532 | 0.1539366 | 37.25 | 2235 | 29.32 | 22.99 | 21.66 | 1.33
[5 empty] | 2023-10-13 09:31 | 4994.322 | 80.19926 | 31.10894 | 0.1533724 | 37.33333 | 2240 | 29.32 | 22.99 | 21.66 | 1.33
[5 empty] | 2023-10-13 09:31 | 5002.677 | 81.66334 | 31.10171 | 0.1559114 | 37.41667 | 2245 | 29.32 | 22.99 | 21.66 | 1.33
[5 empty] | 2023-10-13 09:31 | 5004.666 | 82.06538 | 31.09085 | 0.1566167 | 37.5 | 2250 | 29.32 | 22.99 | 21.66 | 1.33
[5 empty] | 2023-10-13 09:31 | 4995.515 | 80.88244 | 31.07277 | 0.1546419 | 37.58333 | 2255 | 29.32 | 22.99 | 21.66 | 1.33
[5 empty] | 2023-10-13 09:32 | 4998.3 | 80.04167 | 31.06554 | 0.1529492 | 37.66667 | 2260 | 29.32 | 22.99 | 21.66 | 1.33
[5 empty] | 2023-10-13 09:32 | 5007.451 | 80.41009 | 31.04022 | 0.1533724 | 37.75 | 2265 | 29.32 | 22.99 | 21.75 | 1.24
[5 empty] | 2023-10-13 09:32 | 5003.075 | 78.78813 | 31.0366 | 0.1504101 | 37.83333 | 2270 | 29.32 | 22.99 | 21.66 | 1.33
[5 empty] | 2023-10-13 09:32 | 4994.719 | 79.83681 | 31.03299 | 0.1526671 | 37.91667 | 2275 | 29.32 | 22.99 | 21.66 | 1.33
[5 empty] | 2023-10-13 09:32 | 5001.085 | 81.26807 | 31.0366 | 0.1552062 | 38 | 2280 | 29.32 | 22.99 | 21.66 | 1.33
[5 empty] | 2023-10-13 09:32 | 5003.075 | 80.70927 | 31.02937 | 0.1540777 | 38.08333 | 2285 | 29.32 | 22.99 | 21.66 | 1.33
[5 empty] | 2023-10-13 09:32 | 4997.504 | 80.76703 | 31.02213 | 0.1543598 | 38.16667 | 2290 | 29.22 | 22.99 | 21.66 | 1.33
[5 empty] | 2023-10-13 09:32 | 4999.096 | 78.94697 | 31.01852 | 0.1508333 | 38.25 | 2295 | 29.22 | 22.99 | 21.66 | 1.33
[5 empty] | 2023-10-13 09:32 | 5006.257 | 81.27816 | 31.02937 | 0.1550651 | 38.33333 | 2300 | 29.22 | 22.99 | 21.66 | 1.33
[5 empty] | 2023-10-13 09:32 | 4999.096 | 81.45721 | 31.02937 | 0.1556293 | 38.41667 | 2305 | 29.22 | 22.99 | 21.66 | 1.33
[5 empty] | 2023-10-13 09:32 | 4995.117 | 81.61371 | 31.0149 | 0.1560525 | 38.5 | 2310 | 29.22 | 22.99 | 21.66 | 1.33
[5 empty] | 2023-10-13 09:32 | 5002.677 | 83.06712 | 31.02575 | 0.1585915 | 38.58333 | 2315 | 29.22 | 22.99 | 21.66 | 1.33
[5 empty] | 2023-10-13 09:33 | 4999.892 | 82.35629 | 31.02213 | 0.157322 | 38.66667 | 2320 | 29.22 | 22.9 | 21.75 | 1.15
[5 empty] | 2023-10-13 09:33 | 4996.709 | 80.45898 | 31.0149 | 0.1537956 | 38.75 | 2325 | 29.22 | 22.99 | 21.66 | 1.33
[5 empty] | 2023-10-13 09:33 | 4997.504 | 81.13605 | 31.01129 | 0.1550651 | 38.83333 | 2330 | 29.22 | 22.9 | 21.66 | 1.24
[5 empty] | 2023-10-13 09:33 | 4999.892 | 82.2086 | 31.00767 | 0.1570399 | 38.91667 | 2335 | 29.22 | 22.9 | 21.66 | 1.24
[5 empty] | 2023-10-13 09:33 | 5002.677 | 80.4812 | 31.00405 | 0.1536545 | 39 | 2340 | 29.22 | 22.99 | 21.66 | 1.33
[5 empty] | 2023-10-13 09:33 | 4999.494 | 83.30962 | 31.00405 | 0.1591558 | 39.08333 | 2345 | 29.22 | 22.9 | 21.57 | 1.33
[5 empty] | 2023-10-13 09:33 | 5000.6875 | 81.63087 | 31.0149 | 0.1559114 | 39.16667 | 2350 | 29.22 | 22.9 | 21.66 | 1.24
[5 empty] | 2023-10-13 09:33 | 5001.085 | 80.08628 | 31.02213 | 0.1529492 | 39.25 | 2355 | 29.22 | 22.99 | 21.57 | 1.42
[5 empty] | 2023-10-13 09:33 | 4995.913 | 79.26561 | 31.01852 | 0.1515386 | 39.33333 | 2360 | 29.22 | 22.9 | 21.66 | 1.24
[5 empty] | 2023-10-13 09:33 | 5002.278 | 82.02622 | 31.02575 | 0.1566167 | 39.41667 | 2365 | 29.22 | 22.9 | 21.66 | 1.24
[5 empty] | 2023-10-13 09:33 | 5003.472 | 82.85866 | 31.01852 | 0.1581684 | 39.5 | 2370 | 29.22 | 22.9 | 21.57 | 1.33
[5 empty] | 2023-10-13 09:33 | 5003.472 | 80.78957 | 31.01129 | 0.1542187 | 39.58333 | 2375 | 29.22 | 22.9 | 21.57 | 1.33
[5 empty] | 2023-10-13 09:34 | 5000.6875 | 82.00014 | 31.00405 | 0.1566167 | 39.66667 | 2380 | 29.22 | 22.99 | 21.66 | 1.33
[5 empty] | 2023-10-13 09:34 | 4999.892 | 81.02711 | 31.00405 | 0.154783 | 39.75 | 2385 | 29.22 | 22.99 | 21.66 | 1.33
[5 empty] | 2023-10-13 09:34 | 5002.278 | 81.13969 | 31.00767 | 0.154924 | 39.83333 | 2390 | 29.22 | 22.9 | 21.66 | 1.24
[5 empty] | 2023-10-13 09:34 | 4999.892 | 81.02711 | 31.00767 | 0.154783 | 39.91667 | 2395 | 29.22 | 22.9 | 21.66 | 1.24
[5 empty] | 2023-10-13 09:34 | 4999.892 | 79.91948 | 31.01129 | 0.1526671 | 40 | 2400 | 29.22 | 22.9 | 21.57 | 1.33
[5 empty] | 2023-10-13 09:34 | 5009.042 | 81.10145 | 31.0149 | 0.1546419 | 40.08333 | 2405 | 29.22 | 22.9 | 21.57 | 1.33
[5 empty] | 2023-10-13 09:34 | 4998.698 | 79.60512 | 31.00405 | 0.1521029 | 40.16667 | 2410 | 29.22 | 22.9 | 21.57 | 1.33
[5 empty] | 2023-10-13 09:34 | 4995.117 | 75.71193 | 30.9932 | 0.1447678 | 40.25 | 2415 | 29.22 | 22.9 | 21.57 | 1.33
[5 empty] | 2023-10-13 09:34 | 5003.075 | 80.11813 | 31.00043 | 0.1529492 | 40.33333 | 2420 | 29.22 | 22.9 | 21.57 | 1.33
[5 empty] | 2023-10-13 09:34 | 5003.075 | 79.89647 | 30.99682 | 0.152526 | 40.41667 | 2425 | 29.22 | 22.9 | 21.57 | 1.33
[5 empty] | 2023-10-13 09:34 | 4995.117 | 79.40054 | 31.00405 | 0.1518207 | 40.5 | 2430 | 29.22 | 22.9 | 21.57 | 1.33
[5 empty] | 2023-10-13 09:34 | 4999.892 | 80.21484 | 31.0149 | 0.1532313 | 40.58333 | 2435 | 29.22 | 22.9 | 21.48 | 1.42
[5 empty] | 2023-10-13 09:35 | 5002.677 | 79.81623 | 30.98958 | 0.152385 | 40.66667 | 2440 | 29.22 | 22.9 | 21.57 | 1.33
[5 empty] | 2023-10-13 09:35 | 5001.085 | 79.86471 | 30.99682 | 0.152526 | 40.75 | 2445 | 29.22 | 22.9 | 21.57 | 1.33
[5 empty] | 2023-10-13 09:35 | 5000.289 | 81.8459 | 31.00405 | 0.1563346 | 40.83333 | 2450 | 29.22 | 22.9 | 21.57 | 1.33
[5 empty] | 2023-10-13 09:35 | 5002.677 | 81.88498 | 31.00405 | 0.1563346 | 40.91667 | 2455 | 29.22 | 22.9 | 21.57 | 1.33
[5 empty] | 2023-10-13 09:35 | 5005.461 | 81.56094 | 31.01852 | 0.1556293 | 41 | 2460 | 29.22 | 22.9 | 21.57 | 1.33
[5 empty] | 2023-10-13 09:35 | 5000.289 | 80.81203 | 31.02937 | 0.1543598 | 41.08333 | 2465 | 29.22 | 22.9 | 21.57 | 1.33
[5 empty] | 2023-10-13 09:35 | 4999.892 | 79.32874 | 31.0366 | 0.1515386 | 41.16667 | 2470 | 29.5 | 22.9 | 21.57 | 1.33
[5 empty] | 2023-10-13 09:35 | 5001.881 | 81.94582 | 31.04022 | 0.1564757 | 41.25 | 2475 | 29.5 | 22.9 | 21.57 | 1.33
[5 empty] | 2023-10-13 09:35 | 4997.504 | 80.47179 | 31.03299 | 0.1537956 | 41.33333 | 2480 | 29.5 | 22.9 | 21.57 | 1.33
[5 empty] | 2023-10-13 09:35 | 4995.913 | 81.11021 | 31.02575 | 0.1550651 | 41.41667 | 2485 | 29.5 | 22.9 | 21.48 | 1.42
[5 empty] | 2023-10-13 09:35 | 5005.064 | 80.37176 | 31.02213 | 0.1533724 | 41.5 | 2490 | 29.5 | 22.9 | 21.48 | 1.42
[5 empty] | 2023-10-13 09:35 | 4999.494 | 79.61778 | 31.00767 | 0.1521029 | 41.58333 | 2495 | 29.5 | 22.9 | 21.48 | 1.42
[5 empty] | 2023-10-13 09:36 | 4997.106 | 80.31778 | 31.01129 | 0.1535134 | 41.66667 | 2500 | 29.5 | 22.9 | 21.57 | 1.33
[5 empty] | 2023-10-13 09:36 | 4999.494 | 81.2422 | 31.02213 | 0.1552062 | 41.75 | 2505 | 29.5 | 22.81 | 21.48 | 1.33
[5 empty] | 2023-10-13 09:36 | 4999.892 | 81.39635 | 31.0149 | 0.1554883 | 41.83333 | 2510 | 29.5 | 22.81 | 21.48 | 1.33
[5 empty] | 2023-10-13 09:36 | 5002.278 | 81.0658 | 31.00405 | 0.154783 | 41.91667 | 2515 | 29.5 | 22.9 | 21.48 | 1.42
[5 empty] | 2023-10-13 09:36 | 4999.494 | 80.873 | 31.01129 | 0.1545008 | 42 | 2520 | 29.5 | 22.81 | 21.48 | 1.33
[5 empty] | 2023-10-13 09:36 | 5000.6875 | 81.92627 | 31.02937 | 0.1564757 | 42.08333 | 2525 | 29.5 | 22.9 | 21.48 | 1.42
[5 empty] | 2023-10-13 09:36 | 5001.085 | 80.52946 | 31.0366 | 0.1537956 | 42.16667 | 2530 | 29.22 | 22.81 | 21.48 | 1.33
[5 empty] | 2023-10-13 09:36 | 5001.483 | 81.71771 | 31.0366 | 0.1560525 | 42.25 | 2535 | 29.22 | 22.81 | 21.48 | 1.33
[5 empty] | 2023-10-13 09:36 | 5000.289 | 81.25513 | 31.03299 | 0.1552062 | 42.33333 | 2540 | 29.22 | 22.81 | 21.48 | 1.33
[5 empty] | 2023-10-13 09:36 | 5007.053 | 80.99529 | 31.03299 | 0.1545008 | 42.41667 | 2545 | 29.22 | 22.9 | 21.48 | 1.42
[5 empty] | 2023-10-13 09:36 | 4998.3 | 80.1893 | 31.03299 | 0.1532313 | 42.5 | 2550 | 29.22 | 22.81 | 21.48 | 1.33
[5 empty] | 2023-10-13 09:36 | 5000.6875 | 81.2616 | 31.04022 | 0.1552062 | 42.58333 | 2555 | 29.22 | 22.81 | 21.48 | 1.33
[5 empty] | 2023-10-13 09:37 | 4998.3 | 82.03479 | 31.0366 | 0.1567578 | 42.66667 | 2560 | 29.22 | 22.81 | 21.48 | 1.33
[5 empty] | 2023-10-13 09:37 | 5001.881 | 82.46294 | 31.02575 | 0.1574631 | 42.75 | 2565 | 29.22 | 22.81 | 21.48 | 1.33
[5 empty] | 2023-10-13 09:37 | 4994.719 | 80.50072 | 31.01852 | 0.1539366 | 42.83333 | 2570 | 29.22 | 22.81 | 21.48 | 1.33
[5 empty] | 2023-10-13 09:37 | 5003.87 | 81.75671 | 31.00043 | 0.1560525 | 42.91667 | 2575 | 29.22 | 22.81 | 21.48 | 1.33
[5 empty] | 2023-10-13 09:37 | 5007.451 | 80.63196 | 31.00767 | 0.1537956 | 43 | 2580 | 29.22 | 22.81 | 21.48 | 1.33
[5 empty] | 2023-10-13 09:37 | 4997.504 | 80.84082 | 31.0149 | 0.1545008 | 43.08333 | 2585 | 29.22 | 22.81 | 21.48 | 1.33
[5 empty] | 2023-10-13 09:37 | 4996.311 | 81.707 | 31.01852 | 0.1561936 | 43.16667 | 2590 | 29.22 | 22.81 | 21.48 | 1.33
[5 empty] | 2023-10-13 09:37 | 5005.859375 | 80.82812 | 31.02575 | 0.1542187 | 43.25 | 2595 | 29.22 | 22.81 | 21.48 | 1.33
[5 empty] | 2023-10-13 09:37 | 5003.87 | 80.86991 | 31.04384 | 0.1543598 | 43.33333 | 2600 | 29.22 | 22.81 | 21.48 | 1.33
[5 empty] | 2023-10-13 09:37 | 4997.106 | 79.06316 | 31.0546875 | 0.1511154 | 43.41667 | 2605 | 29.22 | 22.81 | 21.48 | 1.33
[5 empty] | 2023-10-13 09:37 | 4999.096 | 80.79275 | 31.03299 | 0.1543598 | 43.5 | 2610 | 29.22 | 22.81 | 21.4 | 1.41
[5 empty] | 2023-10-13 09:38 | 5000.289 | 80.73817 | 31.0366 | 0.1542187 | 43.58333 | 2615 | 29.22 | 22.81 | 21.48 | 1.33
[5 empty] | 2023-10-13 09:38 | 4994.719 | 81.53344 | 31.03299 | 0.1559114 | 43.66667 | 2620 | 29.22 | 22.81 | 21.48 | 1.33
[5 empty] | 2023-10-13 09:38 | 4997.902 | 82.10209 | 31.0366 | 0.1568989 | 43.75 | 2625 | 29.22 | 22.81 | 21.48 | 1.33
[5 empty] | 2023-10-13 09:38 | 5004.666 | 82.28709 | 31.04745 | 0.1570399 | 43.83333 | 2630 | 29.22 | 22.81 | 21.48 | 1.33
[5 empty] | 2023-10-13 09:38 | 4998.3 | 81.14897 | 31.0366 | 0.1550651 | 43.91667 | 2635 | 29.22 | 22.81 | 21.48 | 1.33
[5 empty] | 2023-10-13 09:38 | 4992.73 | 81.5747 | 31.01852 | 0.1560525 | 44 | 2640 | 29.22 | 22.81 | 21.48 | 1.33
[5 empty] | 2023-10-13 09:38 | 5007.451 | 82.62873 | 31.01129 | 0.1576042 | 44.08333 | 2645 | 29.22 | 22.81 | 21.48 | 1.33
[5 empty] | 2023-10-13 09:38 | 5007.053 | 83.43559 | 31.0149 | 0.1591558 | 44.16667 | 2650 | 29.22 | 22.81 | 21.48 | 1.33
[5 empty] | 2023-10-13 09:38 | 4997.106 | 81.1296 | 31.00767 | 0.1550651 | 44.25 | 2655 | 29.22 | 22.81 | 21.48 | 1.33
[5 empty] | 2023-10-13 09:38 | 4999.096 | 81.90019 | 31.01129 | 0.1564757 | 44.33333 | 2660 | 29.22 | 22.81 | 21.48 | 1.33
[5 empty] | 2023-10-13 09:38 | 5005.064 | 83.10676 | 31.00767 | 0.1585915 | 44.41667 | 2665 | 29.22 | 22.81 | 21.4 | 1.41
[5 empty] | 2023-10-13 09:38 | 5000.6875 | 82.51712 | 31.00767 | 0.1576042 | 44.5 | 2670 | 29.22 | 22.81 | 21.48 | 1.33
[5 empty] | 2023-10-13 09:39 | 5001.483 | 81.64385 | 31.00405 | 0.1559114 | 44.58333 | 2675 | 29.22 | 22.81 | 21.4 | 1.41
[5 empty] | 2023-10-13 09:39 | 4999.096 | 83.22917 | 30.9932 | 0.1590148 | 44.66667 | 2680 | 29.22 | 22.81 | 21.4 | 1.41
[5 empty] | 2023-10-13 09:39 | 4999.096 | 82.56468 | 30.98958 | 0.1577452 | 44.75 | 2685 | 29.22 | 22.81 | 21.4 | 1.41
[5 empty] | 2023-10-13 09:39 | 4993.128 | 83.20354 | 30.97511 | 0.1591558 | 44.83333 | 2690 | 29.22 | 22.81 | 21.4 | 1.41
[5 empty] | 2023-10-13 09:39 | 5001.483 | 81.42226 | 30.98597 | 0.1554883 | 44.91667 | 2695 | 29.22 | 22.81 | 21.4 | 1.41
[5 empty] | 2023-10-13 09:39 | 5002.677 | 84.24927 | 31.00043 | 0.1608485 | 45 | 2700 | 29.22 | 22.81 | 21.4 | 1.41
[5 empty] | 2023-10-13 09:39 | 4997.106 | 82.45803 | 31.01852 | 0.1576042 | 45.08333 | 2705 | 29.22 | 22.81 | 21.31 | 1.5
[5 empty] | 2023-10-13 09:39 | 4998.3 | 83.65882 | 31.04745 | 0.1598611 | 45.16667 | 2710 | 29.22 | 22.81 | 21.4 | 1.41
[5 empty] | 2023-10-13 09:39 | 5003.075 | 85.73378 | 31.0366 | 0.1636697 | 45.25 | 2715 | 29.22 | 22.81 | 21.4 | 1.41
[5 empty] | 2023-10-13 09:39 | 5003.472 | 85.00163 | 31.03299 | 0.1622591 | 45.33333 | 2720 | 29.22 | 22.81 | 21.4 | 1.41
[5 empty] | 2023-10-13 09:39 | 4996.311 | 82.74007 | 31.03299 | 0.1581684 | 45.41667 | 2725 | 29.22 | 22.72 | 21.4 | 1.32
[5 empty] | 2023-10-13 09:39 | 4999.096 | 83.96748 | 31.02937 | 0.1604253 | 45.5 | 2730 | 29.22 | 22.81 | 21.31 | 1.5
[5 empty] | 2023-10-13 09:40 | 5004.268 | 84.71951 | 31.02575 | 0.1616949 | 45.58333 | 2735 | 29.22 | 22.81 | 21.4 | 1.41
[5 empty] | 2023-10-13 09:40 | 4997.902 | 83.13548 | 31.0149 | 0.1588737 | 45.66667 | 2740 | 29.22 | 22.81 | 21.4 | 1.41
[5 empty] | 2023-10-13 09:40 | 4993.128 | 82.02366 | 31.01129 | 0.1568989 | 45.75 | 2745 | 29.22 | 22.72 | 21.4 | 1.32
[5 empty] | 2023-10-13 09:40 | 5006.257 | 82.7569 | 31.02213 | 0.1578863 | 45.83333 | 2750 | 29.22 | 22.72 | 21.4 | 1.32
[5 empty] | 2023-10-13 09:40 | 5000.289 | 81.18127 | 31.02937 | 0.1550651 | 45.91667 | 2755 | 29.22 | 22.81 | 21.31 | 1.5
[5 empty] | 2023-10-13 09:40 | 4999.494 | 82.2759 | 31.04022 | 0.157181 | 46 | 2760 | 29.22 | 22.72 | 21.4 | 1.32
[5 empty] | 2023-10-13 09:40 | 5000.6875 | 81.77856 | 31.0366 | 0.1561936 | 46.08333 | 2765 | 29.22 | 22.72 | 21.4 | 1.32
[5 empty] | 2023-10-13 09:40 | 5007.451 | 83.44221 | 31.03299 | 0.1591558 | 46.16667 | 2770 | 29.22 | 22.72 | 21.4 | 1.32
[5 empty] | 2023-10-13 09:40 | 5000.289 | 82.73209 | 31.04745 | 0.1580273 | 46.25 | 2775 | 29.22 | 22.72 | 21.4 | 1.32
[5 empty] | 2023-10-13 09:40 | 5000.6875 | 80.67075 | 31.05831 | 0.1540777 | 46.33333 | 2780 | 29.22 | 22.72 | 21.4 | 1.32
[5 empty] | 2023-10-13 09:40 | 5004.666 | 81.54797 | 31.05107 | 0.1556293 | 46.41667 | 2785 | 29.22 | 22.72 | 21.4 | 1.32
[5 empty] | 2023-10-13 09:40 | 4998.698 | 83.14871 | 31.04745 | 0.1588737 | 46.5 | 2790 | 29.22 | 22.81 | 21.4 | 1.41
[5 empty] | 2023-10-13 09:41 | 5002.278 | 80.69642 | 31.06554 | 0.1540777 | 46.58333 | 2795 | 29.22 | 22.72 | 21.4 | 1.32
[5 empty] | 2023-10-13 09:41 | 4999.494 | 81.90672 | 31.05107 | 0.1564757 | 46.66667 | 2800 | 29.22 | 22.72 | 21.4 | 1.32
[5 empty] | 2023-10-13 09:41 | 5005.859375 | 81.41956 | 31.05107 | 0.1553472 | 46.75 | 2805 | 29.22 | 22.72 | 21.4 | 1.32
[5 empty] | 2023-10-13 09:41 | 5001.881 | 82.38906 | 31.04384 | 0.157322 | 46.83333 | 2810 | 29.22 | 22.72 | 21.4 | 1.32
[5 empty] | 2023-10-13 09:41 | 4995.117 | 79.91695 | 31.0366 | 0.1528082 | 46.91667 | 2815 | 29.22 | 22.72 | 21.4 | 1.32
[5 empty] | 2023-10-13 09:41 | 5008.645 | 81.24295 | 31.02575 | 0.154924 | 47 | 2820 | 29.22 | 22.72 | 21.4 | 1.32
[5 empty] | 2023-10-13 09:41 | 5003.075 | 81.37427 | 31.00405 | 0.1553472 | 47.08333 | 2825 | 29.5 | 22.72 | 21.4 | 1.32
[5 empty] | 2023-10-13 09:41 | 4995.117 | 84.2695 | 31.00405 | 0.1611306 | 47.16667 | 2830 | 29.5 | 22.63 | 21.4 | 1.23
[5 empty] | 2023-10-13 09:41 | 5002.278 | 82.02622 | 31.01129 | 0.1566167 | 47.25 | 2835 | 29.5 | 22.63 | 21.4 | 1.23