## 063
Versuch | Bezeichnung
picobond_063 | 131023_063
Datum | 2023-10-13
Modultyp | AMS
Partikelsystem
| Art | Bezeichnung | Einwaage in g
Hostparticle | Alumina | DAW-45 | 79.96
Guestparticle | Polysterol | SX250-H | 8.04
Summe |  |  | 88
Kommentar:
Parameter |  |  | Auswaage |  |  | TempExtern
Spaltweite | 2 | mm | Tara | 484.87 | g | Uhrzeit | Temperatur | Luftfeuchte
Drehzahl | 4000 | rpm | voll | 572.4 | g | 12:32 | 23 | 54%
Prozesszeit | 30 | min | Gesamtauswaage | 87.53 | g | 13:02 | 23 | 53%
|  |  | Verlust | 0.5340909 | %
picobond
Leerlauf |  |  |  |  | Versuch
Date Time | Picobond.Drz_Mühle | Picobond.Leistung | Picobond.Temperatur | Picobond.Moment | Date Time | Picobond.Drz_Mühle | Picobond.Leistung | Picobond.Temperatur | Picobond.Moment |  | SensOb.Temperatur |  | SensDiff.Temperatur
| pbDrehzahl | pbLeistung | pbTemp | pbDrehmoment |  | pbDrehzahl | pbLeistung | pbTemp | pbDrehmoment | picobondTime | time | SensOb | SensDiff
| min-1 | W | °C | Nm |  | min-1 | W | °C | Nm | min | s | °C | °C | °C | °C
ts | rpm | power | pbTemp | DMom | ts | rpm | power | pbTemp | DMom | SensTime | obTime | obTemp | T1 | T2 | dT
2023-10-13 12:17 | 0 | 0 | 24.76129 | -0.12 | 2023-10-13 12:30 | 0 | 0 | 25.26042 | -0.12 | 0 | 0 | 23.26 | 21.93 | 22.1 | -0.17
2023-10-13 12:17 | 0 | 0 | 24.75043 | -0.12 | 2023-10-13 12:30 | 0 | 0 | 25.25318 | -0.12 | 0.08333333 | 5 | 23.26 | 21.93 | 22.1 | -0.17
2023-10-13 12:17 | 239.511 | 26.09223 | 24.75767 | 1.040493 | 2023-10-13 12:30 | 1059.1 | 105.8677 | 25.24595 | 0.9547287 | 0.1666667 | 10 | 23.26 | 21.93 | 22.1 | -0.17
2023-10-13 12:17 | 1004.196 | -7.055147 | 24.77937 | -0.06710286 | 2023-10-13 12:30 | 1000.615 | -3.601503 | 25.24957 | -0.03437717 | 0.25 | 15 | 23.26 | 22.01 | 22.19 | -0.18
2023-10-13 12:17 | 1001.808 | -7.26031 | 24.7866 | -0.06921875 | 2023-10-13 12:30 | 1000.615 | -3.660615 | 25.24595 | -0.03494141 | 0.3333333 | 20 | 23.26 | 22.01 | 22.28 | -0.27
2023-10-13 12:17 | 1001.411 | -7.094739 | 24.78299 | -0.0676671 | 2023-10-13 12:30 | 1002.604 | -3.579048 | 25.25318 | -0.03409505 | 0.4166667 | 25 | 23.26 | 22.1 | 22.28 | -0.18
2023-10-13 12:17 | 1003.4 | -6.738355 | 24.79022 | -0.06414062 | 2023-10-13 12:30 | 1002.604 | -3.371746 | 25.2568 | -0.03212023 | 0.5 | 30 | 23.26 | 22.37 | 22.63 | -0.26
2023-10-13 12:17 | 1002.604 | -6.540516 | 24.79384 | -0.06230685 | 2023-10-13 12:30 | 1002.206 | -3.429613 | 25.2568 | -0.03268446 | 0.5833333 | 35 | 23.26 | 22.37 | 22.55 | -0.18
2023-10-13 12:17 | 1001.411 | -6.621468 | 24.8046875 | -0.06315321 | 2023-10-13 12:30 | 1001.808 | -3.428252 | 25.24957 | -0.03268446 | 0.6666667 | 40 | 23.26 | 22.46 | 22.63 | -0.17
2023-10-13 12:17 | 1001.808 | -6.712872 | 24.8046875 | -0.06399956 | 2023-10-13 12:30 | 1001.013 | -3.322043 | 25.26042 | -0.03169706 | 0.75 | 45 | 23.26 | 22.46 | 22.63 | -0.17
2023-10-13 12:18 | 1983.724 | -11.38812 | 24.81554 | -0.05483073 | 2023-10-13 12:30 | 1001.808 | -3.295091 | 25.2568 | -0.03141493 | 0.8333333 | 50 | 23.26 | 22.46 | 22.63 | -0.17
2023-10-13 12:18 | 1997.251 | -12.82264 | 24.83001 | -0.06131944 | 2023-10-13 12:31 | 1002.206 | -3.444415 | 25.25318 | -0.03282552 | 0.9166667 | 55 | 23.26 | 22.46 | 22.55 | -0.09
2023-10-13 12:18 | 1996.853 | -12.67263 | 24.84809 | -0.06061415 | 2023-10-13 12:31 | 1002.206 | -3.385209 | 25.25318 | -0.03226129 | 1 | 60 | 23.26 | 22.37 | 22.46 | -0.09
2023-10-13 12:18 | 1998.445 | -12.35807 | 24.84809 | -0.0590625 | 2023-10-13 12:31 | 1003.4 | -3.433698 | 25.25318 | -0.03268446 | 1.083333 | 65 | 23.26 | 22.37 | 22.28 | 0.09
2023-10-13 12:18 | 1997.649 | -12.55967 | 24.85894 | -0.06004991 | 2023-10-13 12:31 | 1829.355 | 1.628948 | 25.2568 | 0.008504771 | 1.166667 | 70 | 23.26 | 22.19 | 22.19 | 0
2023-10-13 12:18 | 1996.058 | -12.60862 | 24.86979 | -0.06033203 | 2023-10-13 12:31 | 1996.853 | -0.8761188 | 25.2568 | -0.004190542 | 1.25 | 75 | 23.26 | 22.1 | 22.1 | 0
2023-10-13 12:18 | 2999.855 | -18.10759 | 24.87703 | -0.05765191 | 2023-10-13 12:31 | 1998.843 | -0.611305 | 25.26042 | -0.002921008 | 1.333333 | 80 | 23.26 | 22.01 | 22.01 | 0
2023-10-13 12:18 | 2997.866 | -19.11391 | 24.89873 | -0.06089627 | 2023-10-13 12:31 | 1996.853 | -0.817135 | 25.26042 | -0.003908418 | 1.416667 | 85 | 23.26 | 22.01 | 22.01 | 0
2023-10-13 12:18 | 3000.253 | -18.73034 | 24.90596 | -0.05962673 | 2023-10-13 12:31 | 1996.058 | -1.200045 | 25.2568 | -0.005742192 | 1.5 | 90 | 23.26 | 21.93 | 21.93 | 0
2023-10-13 12:18 | 3001.049 | -18.91259 | 24.91681 | -0.06019097 | 2023-10-13 12:31 | 2000.036 | -1.025205 | 25.26403 | -0.004895829 | 1.583333 | 95 | 23.26 | 21.93 | 21.93 | 0
2023-10-13 12:18 | 2998.264 | -19.07217 | 24.92766 | -0.06075521 | 2023-10-13 12:31 | 1998.046875 | -1.260257 | 25.27127 | -0.006024301 | 1.666667 | 100 | 23.26 | 21.93 | 21.93 | 0
2023-10-13 12:18 | 3996.889 | -24.12584 | 24.92043 | -0.05765191 | 2023-10-13 12:31 | 3001.049 | 6.927207 | 25.26765 | 0.02204644 | 1.75 | 105 | 23.26 | 21.84 | 21.84 | 0
2023-10-13 12:19 | 3997.685 | -25.07531 | 24.92043 | -0.05990886 | 2023-10-13 12:31 | 3000.253 | 6.881062 | 25.2785 | 0.02190538 | 1.833333 | 110 | 23.26 | 21.84 | 21.84 | 0
2023-10-13 12:19 | 4001.266 | -24.97958 | 24.92766 | -0.05962673 | 2023-10-13 12:32 | 2996.275 | 6.606427 | 25.2785 | 0.02105903 | 1.916667 | 115 | 23.26 | 21.84 | 21.75 | 0.09
2023-10-13 12:19 | 4002.857 | -24.81216 | 24.93128 | -0.05920355 | 2023-10-13 12:32 | 3000.651 | 7.147872 | 25.28212 | 0.02275174 | 2 | 120 | 23.26 | 21.84 | 21.84 | 0
2023-10-13 12:19 | 3998.083 | -24.90066 | 24.93128 | -0.05948568 | 2023-10-13 12:32 | 2999.458 | 7.853803 | 25.28574 | 0.02500867 | 2.083333 | 125 | 23.26 | 21.84 | 21.75 | 0.09
2023-10-13 12:19 | 3997.685 | -25.13435 | 24.94575 | -0.06004991 | 2023-10-13 12:32 | 3985.352 | 21.55966 | 25.29296875 | 0.05166883 | 2.166667 | 130 | 23.26 | 21.84 | 21.75 | 0.09
2023-10-13 12:19 | 4002.062 | -24.68902 | 24.94213 | -0.05892145 | 2023-10-13 12:32 | 4001.266 | 19.40018 | 25.29659 | 0.0463086 | 2.25 | 135 | 23.26 | 21.84 | 21.75 | 0.09
[5 empty] | 2023-10-13 12:32 | 3994.9 | 18.48431 | 25.31828 | 0.04419271 | 2.333333 | 140 | 23.26 | 21.84 | 21.75 | 0.09
[5 empty] | 2023-10-13 12:32 | 3998.879 | 19.21143 | 25.3219 | 0.04588542 | 2.416667 | 145 | 23.26 | 21.84 | 21.75 | 0.09
[5 empty] | 2023-10-13 12:32 | 4002.459 | 20.29264 | 25.34722 | 0.04842447 | 2.5 | 150 | 23.26 | 21.84 | 21.75 | 0.09
[5 empty] | 2023-10-13 12:32 | 3998.083 | 18.97141 | 25.35446 | 0.04532117 | 2.583333 | 155 | 23.26 | 21.84 | 21.66 | 0.18
[5 empty] | 2023-10-13 12:32 | 3995.696 | 19.31416 | 25.38339 | 0.04616755 | 2.666667 | 160 | 23.26 | 21.84 | 21.66 | 0.18
[5 empty] | 2023-10-13 12:32 | 4003.255 | 19.64632 | 25.40148 | 0.04687283 | 2.75 | 165 | 23.26 | 21.93 | 21.75 | 0.18
[5 empty] | 2023-10-13 12:32 | 4002.062 | 19.99509 | 25.42679 | 0.04771917 | 2.833333 | 170 | 23.26 | 21.84 | 21.66 | 0.18
[5 empty] | 2023-10-13 12:33 | 3997.287 | 19.08571 | 25.45211 | 0.0456033 | 2.916667 | 175 | 23.26 | 21.84 | 21.66 | 0.18
[5 empty] | 2023-10-13 12:33 | 4000.868 | 20.28457 | 25.46658 | 0.04842447 | 3 | 180 | 23.26 | 21.93 | 21.66 | 0.27
[5 empty] | 2023-10-13 12:33 | 4002.062 | 20.94079 | 25.48828125 | 0.04997613 | 3.083333 | 185 | 23.26 | 21.93 | 21.66 | 0.27
[5 empty] | 2023-10-13 12:33 | 3998.083 | 21.39235 | 25.50636 | 0.0511046 | 3.166667 | 190 | 23.26 | 21.93 | 21.66 | 0.27
[5 empty] | 2023-10-13 12:33 | 3998.879 | 19.86107 | 25.53168 | 0.04743706 | 3.25 | 195 | 23.26 | 21.93 | 21.66 | 0.27
[5 empty] | 2023-10-13 12:33 | 4002.062 | 21.29542 | 25.557 | 0.05082247 | 3.333333 | 200 | 23.26 | 21.93 | 21.66 | 0.27
[5 empty] | 2023-10-13 12:33 | 3999.675 | 21.16458 | 25.57147 | 0.05054037 | 3.416667 | 205 | 23.08 | 22.01 | 21.66 | 0.35
[5 empty] | 2023-10-13 12:33 | 3998.879 | 19.86107 | 25.60041 | 0.04743706 | 3.5 | 210 | 23.08 | 21.93 | 21.75 | 0.18
[5 empty] | 2023-10-13 12:33 | 3999.277 | 21.04435 | 25.6221 | 0.05025824 | 3.583333 | 215 | 23.08 | 22.01 | 21.66 | 0.35
[5 empty] | 2023-10-13 12:33 | 4004.051 | 19.70936 | 25.63657 | 0.04701389 | 3.666667 | 220 | 23.08 | 22.01 | 21.66 | 0.35
[5 empty] | 2023-10-13 12:33 | 3997.287 | 21.21098 | 25.66551 | 0.05068142 | 3.75 | 225 | 23.08 | 22.01 | 21.66 | 0.35
[5 empty] | 2023-10-13 12:33 | 3998.481 | 20.62679 | 25.67998 | 0.04927083 | 3.833333 | 230 | 23.08 | 22.01 | 21.66 | 0.35
[5 empty] | 2023-10-13 12:34 | 4002.459 | 20.88376 | 25.69806 | 0.04983506 | 3.916667 | 235 | 23.08 | 22.01 | 21.75 | 0.26
[5 empty] | 2023-10-13 12:34 | 3996.09375 | 21.85385 | 25.73061 | 0.05223308 | 4 | 240 | 23.08 | 22.01 | 21.66 | 0.35
[5 empty] | 2023-10-13 12:34 | 3998.083 | 20.74283 | 25.75232 | 0.04955295 | 4.083333 | 245 | 23.08 | 22.01 | 21.66 | 0.35
[5 empty] | 2023-10-13 12:34 | 4000.072 | 21.6393 | 25.77402 | 0.05166883 | 4.166667 | 250 | 23.08 | 22.01 | 21.66 | 0.35
[5 empty] | 2023-10-13 12:34 | 4002.459 | 21.65221 | 25.79572 | 0.05166883 | 4.25 | 255 | 23.08 | 22.1 | 21.75 | 0.35
[5 empty] | 2023-10-13 12:34 | 3995.298 | 20.37434 | 25.82104 | 0.04870658 | 4.333333 | 260 | 23.08 | 22.01 | 21.75 | 0.26
[5 empty] | 2023-10-13 12:34 | 3997.287 | 21.7423 | 25.84635 | 0.05195095 | 4.416667 | 265 | 23.79 | 22.01 | 21.75 | 0.26
[5 empty] | 2023-10-13 12:34 | 4002.459 | 22.30244 | 25.87167 | 0.05322049 | 4.5 | 270 | 23.79 | 22.01 | 21.66 | 0.35
[5 empty] | 2023-10-13 12:34 | 4006.04 | 23.1507 | 25.89699 | 0.05519531 | 4.583333 | 275 | 23.79 | 22.01 | 21.75 | 0.26
[5 empty] | 2023-10-13 12:34 | 3996.889 | 21.68111 | 25.91507 | 0.0518099 | 4.666667 | 280 | 23.79 | 22.01 | 21.75 | 0.26
[5 empty] | 2023-10-13 12:34 | 3998.083 | 20.68378 | 25.9404 | 0.04941189 | 4.75 | 285 | 23.79 | 22.1 | 21.75 | 0.35
[5 empty] | 2023-10-13 12:34 | 4002.459 | 21.23843 | 25.96571 | 0.05068142 | 4.833333 | 290 | 23.79 | 22.1 | 21.75 | 0.35
[5 empty] | 2023-10-13 12:35 | 3994.502 | 22.31711 | 25.98741 | 0.05336156 | 4.916667 | 295 | 23.79 | 22.1 | 21.84 | 0.26
[5 empty] | 2023-10-13 12:35 | 3997.685 | 21.56734 | 26.00912 | 0.05152778 | 5 | 300 | 23.79 | 22.1 | 21.75 | 0.35
[5 empty] | 2023-10-13 12:35 | 4001.664 | 23.12541 | 26.04167 | 0.05519531 | 5.083333 | 305 | 23.79 | 22.1 | 21.75 | 0.35
[5 empty] | 2023-10-13 12:35 | 4003.653 | 21.83606 | 26.05614 | 0.05209201 | 5.166667 | 310 | 23.79 | 22.01 | 21.75 | 0.26
[5 empty] | 2023-10-13 12:35 | 3996.889 | 21.50402 | 26.08145 | 0.05138672 | 5.25 | 315 | 23.79 | 22.1 | 21.84 | 0.26
[5 empty] | 2023-10-13 12:35 | 3999.277 | 22.28471 | 26.10315 | 0.05322049 | 5.333333 | 320 | 23.79 | 22.1 | 21.84 | 0.26
[5 empty] | 2023-10-13 12:35 | 4005.245 | 23.50102 | 26.12486 | 0.05604167 | 5.416667 | 325 | 23.7 | 22.1 | 21.84 | 0.26
[5 empty] | 2023-10-13 12:35 | 3998.481 | 23.87471 | 26.15017 | 0.05702908 | 5.5 | 330 | 23.7 | 22.19 | 21.84 | 0.35
[5 empty] | 2023-10-13 12:35 | 3996.09375 | 23.15224 | 26.17549 | 0.05533636 | 5.583333 | 335 | 23.7 | 22.19 | 21.84 | 0.35
[5 empty] | 2023-10-13 12:35 | 4003.255 | 23.25285 | 26.19719 | 0.05547742 | 5.666667 | 340 | 23.7 | 22.19 | 21.84 | 0.35
[5 empty] | 2023-10-13 12:35 | 3998.481 | 23.87471 | 26.21528 | 0.05702908 | 5.75 | 345 | 23.7 | 22.19 | 21.84 | 0.35
[5 empty] | 2023-10-13 12:35 | 3998.879 | 22.87308 | 26.2406 | 0.05463108 | 5.833333 | 350 | 23.7 | 22.19 | 21.84 | 0.35
[5 empty] | 2023-10-13 12:36 | 4000.072 | 23.52975 | 26.2623 | 0.05618272 | 5.916667 | 355 | 23.7 | 22.19 | 21.84 | 0.35
[5 empty] | 2023-10-13 12:36 | 4005.642 | 22.79345 | 26.29847 | 0.05434895 | 6 | 360 | 23.7 | 22.19 | 21.84 | 0.35
[5 empty] | 2023-10-13 12:36 | 3997.685 | 22.86625 | 26.31655 | 0.05463108 | 6.083333 | 365 | 23.7 | 22.19 | 21.84 | 0.35
[5 empty] | 2023-10-13 12:36 | 3998.481 | 23.04797 | 26.33825 | 0.05505425 | 6.166667 | 370 | 23.7 | 22.19 | 21.84 | 0.35
[5 empty] | 2023-10-13 12:36 | 4002.857 | 23.48701 | 26.35634 | 0.05604167 | 6.25 | 375 | 23.7 | 22.28 | 21.84 | 0.44
[5 empty] | 2023-10-13 12:36 | 4000.47 | 23.76842 | 26.38166 | 0.05674695 | 6.333333 | 380 | 23.7 | 22.19 | 21.84 | 0.35
[5 empty] | 2023-10-13 12:36 | 3996.889 | 22.50753 | 26.39974 | 0.05378474 | 6.416667 | 385 | 23.97 | 22.28 | 21.84 | 0.44
[5 empty] | 2023-10-13 12:36 | 4001.664 | 23.06631 | 26.41782 | 0.05505425 | 6.5 | 390 | 23.97 | 22.28 | 21.84 | 0.44
[5 empty] | 2023-10-13 12:36 | 4003.653 | 23.55081 | 26.44676 | 0.05618272 | 6.583333 | 395 | 23.97 | 22.28 | 21.84 | 0.44
[5 empty] | 2023-10-13 12:36 | 3996.492 | 22.85943 | 26.46123 | 0.05463108 | 6.666667 | 400 | 23.97 | 22.28 | 21.93 | 0.35
[5 empty] | 2023-10-13 12:36 | 3998.481 | 23.22512 | 26.47569 | 0.05547742 | 6.75 | 405 | 23.97 | 22.28 | 21.93 | 0.35
[5 empty] | 2023-10-13 12:36 | 4003.255 | 24.43533 | 26.4974 | 0.05829861 | 6.833333 | 410 | 23.97 | 22.28 | 21.93 | 0.35
[5 empty] | 2023-10-13 12:37 | 3997.287 | 24.51697 | 26.52271 | 0.05858072 | 6.916667 | 415 | 23.97 | 22.28 | 21.93 | 0.35
[5 empty] | 2023-10-13 12:37 | 4000.47 | 23.65025 | 26.55165 | 0.05646483 | 7 | 420 | 23.97 | 22.37 | 21.93 | 0.44
[5 empty] | 2023-10-13 12:37 | 4003.653 | 24.37862 | 26.57335 | 0.05815754 | 7.083333 | 425 | 23.97 | 22.28 | 21.93 | 0.35
[5 empty] | 2023-10-13 12:37 | 4004.051 | 23.84883 | 26.59143 | 0.05688802 | 7.166667 | 430 | 23.97 | 22.37 | 21.93 | 0.44
[5 empty] | 2023-10-13 12:37 | 3995.298 | 24.38676 | 26.61314 | 0.05829861 | 7.25 | 435 | 23.97 | 22.37 | 21.93 | 0.44
[5 empty] | 2023-10-13 12:37 | 3998.879 | 24.05426 | 26.63845 | 0.05745225 | 7.333333 | 440 | 23.97 | 22.37 | 21.93 | 0.44
[5 empty] | 2023-10-13 12:37 | 4002.857 | 24.96495 | 26.65654 | 0.05956813 | 7.416667 | 445 | 24.41 | 22.37 | 21.93 | 0.44
[5 empty] | 2023-10-13 12:37 | 3999.277 | 24.94262 | 26.66739 | 0.05956813 | 7.5 | 450 | 24.41 | 22.37 | 22.01 | 0.36
[5 empty] | 2023-10-13 12:37 | 3995.696 | 25.27436 | 26.69271 | 0.06041449 | 7.583333 | 455 | 24.41 | 22.37 | 22.01 | 0.36
[5 empty] | 2023-10-13 12:37 | 4003.653 | 25.73861 | 26.71803 | 0.06140191 | 7.666667 | 460 | 24.41 | 22.37 | 22.01 | 0.36
[5 empty] | 2023-10-13 12:37 | 4001.664 | 26.25772 | 26.7325 | 0.06267145 | 7.75 | 465 | 24.41 | 22.37 | 22.01 | 0.36
[5 empty] | 2023-10-13 12:38 | 3993.707 | 24.96687 | 26.75058 | 0.0597092 | 7.833333 | 470 | 24.41 | 22.37 | 21.93 | 0.44
[5 empty] | 2023-10-13 12:38 | 3996.889 | 25.87221 | 26.76866 | 0.06182509 | 7.916667 | 475 | 24.41 | 22.37 | 22.01 | 0.36
[5 empty] | 2023-10-13 12:38 | 4003.653 | 25.91599 | 26.79037 | 0.06182509 | 8 | 480 | 24.41 | 22.37 | 22.01 | 0.36
[5 empty] | 2023-10-13 12:38 | 3997.685 | 24.22421 | 26.8193 | 0.05787543 | 8.083333 | 485 | 24.41 | 22.37 | 22.01 | 0.36
[5 empty] | 2023-10-13 12:38 | 3997.685 | 24.9327 | 26.83739 | 0.05956813 | 8.166667 | 490 | 24.41 | 22.46 | 22.01 | 0.45
[5 empty] | 2023-10-13 12:38 | 4003.653 | 24.96992 | 26.85185 | 0.05956813 | 8.25 | 495 | 24.41 | 22.46 | 22.01 | 0.45
[5 empty] | 2023-10-13 12:38 | 4004.449 | 26.98569 | 26.86994 | 0.06436416 | 8.333333 | 500 | 24.5 | 22.46 | 22.01 | 0.45
[5 empty] | 2023-10-13 12:38 | 3996.889 | 25.39997 | 26.89164 | 0.06069661 | 8.416667 | 505 | 24.5 | 22.46 | 22.01 | 0.45
[5 empty] | 2023-10-13 12:38 | 3998.879 | 25.94415 | 26.92057 | 0.06196614 | 8.5 | 510 | 24.5 | 22.46 | 22.01 | 0.45
[5 empty] | 2023-10-13 12:38 | 4002.459 | 25.31714 | 26.93504 | 0.06041449 | 8.583333 | 515 | 24.5 | 22.46 | 22.01 | 0.45
[5 empty] | 2023-10-13 12:38 | 4000.072 | 25.24297 | 26.95674 | 0.06027343 | 8.666667 | 520 | 24.5 | 22.46 | 22.01 | 0.45
[5 empty] | 2023-10-13 12:38 | 3997.287 | 24.75311 | 26.98206 | 0.05914495 | 8.75 | 525 | 24.5 | 22.46 | 22.01 | 0.45
[5 empty] | 2023-10-13 12:38 | 4003.653 | 25.38383 | 26.99291 | 0.06055555 | 8.833333 | 530 | 24.5 | 22.46 | 22.01 | 0.45
[5 empty] | 2023-10-13 12:39 | 4002.857 | 25.85173 | 27.01461 | 0.06168403 | 8.916667 | 535 | 24.5 | 22.46 | 22.1 | 0.36
[5 empty] | 2023-10-13 12:39 | 3995.696 | 25.15634 | 27.03632 | 0.06013238 | 9 | 540 | 24.5 | 22.46 | 22.1 | 0.36
[5 empty] | 2023-10-13 12:39 | 3999.277 | 25.35608 | 27.0544 | 0.06055555 | 9.083333 | 545 | 24.5 | 22.55 | 22.1 | 0.45
[5 empty] | 2023-10-13 12:39 | 4000.072 | 24.82943 | 27.06886 | 0.05928602 | 9.166667 | 550 | 24.5 | 22.55 | 22.1 | 0.45
[5 empty] | 2023-10-13 12:39 | 3999.277 | 25.06075 | 27.09057 | 0.05985025 | 9.25 | 555 | 24.5 | 22.55 | 22.1 | 0.45
[5 empty] | 2023-10-13 12:39 | 3997.685 | 25.70024 | 27.0978 | 0.06140191 | 9.333333 | 560 | 24.68 | 22.55 | 22.1 | 0.45
[5 empty] | 2023-10-13 12:39 | 4004.051 | 26.86473 | 27.11588 | 0.06408202 | 9.416667 | 565 | 24.68 | 22.55 | 22.1 | 0.45
[5 empty] | 2023-10-13 12:39 | 4001.266 | 27.14152 | 27.13397 | 0.06478734 | 9.5 | 570 | 24.68 | 22.55 | 22.1 | 0.45
[5 empty] | 2023-10-13 12:39 | 3995.298 | 25.03582 | 27.1484375 | 0.05985025 | 9.583333 | 575 | 24.68 | 22.55 | 22.1 | 0.45
[5 empty] | 2023-10-13 12:39 | 3996.09375 | 25.39492 | 27.16652 | 0.06069661 | 9.666667 | 580 | 24.68 | 22.55 | 22.1 | 0.45
[5 empty] | 2023-10-13 12:39 | 4003.255 | 27.39151 | 27.1846 | 0.06535157 | 9.75 | 585 | 24.68 | 22.55 | 22.1 | 0.45
[5 empty] | 2023-10-13 12:40 | 3998.083 | 26.94279 | 27.20269 | 0.06436416 | 9.833333 | 590 | 24.68 | 22.55 | 22.1 | 0.45
[5 empty] | 2023-10-13 12:40 | 3995.696 | 25.62844 | 27.21716 | 0.06126086 | 9.916667 | 595 | 24.68 | 22.55 | 22.1 | 0.45
[5 empty] | 2023-10-13 12:40 | 4001.664 | 26.90781 | 27.23886 | 0.06422307 | 10 | 600 | 24.68 | 22.55 | 22.1 | 0.45
[5 empty] | 2023-10-13 12:40 | 4000.868 | 27.31609 | 27.25694 | 0.06521051 | 10.08333 | 605 | 24.68 | 22.55 | 22.1 | 0.45
[5 empty] | 2023-10-13 12:40 | 3998.083 | 26.64755 | 27.27865 | 0.06365886 | 10.16667 | 610 | 24.68 | 22.55 | 22.1 | 0.45
[5 empty] | 2023-10-13 12:40 | 3998.481 | 27.83126 | 27.29311 | 0.06648003 | 10.25 | 615 | 24.68 | 22.55 | 22.1 | 0.45
[5 empty] | 2023-10-13 12:40 | 4004.051 | 27.16042 | 27.30758 | 0.06478734 | 10.33333 | 620 | 25.04 | 22.55 | 22.1 | 0.45
[5 empty] | 2023-10-13 12:40 | 3995.696 | 25.92349 | 27.32928 | 0.06196614 | 10.41667 | 625 | 25.04 | 22.63 | 22.1 | 0.53
[5 empty] | 2023-10-13 12:40 | 3997.287 | 26.87838 | 27.34013 | 0.06422307 | 10.5 | 630 | 25.04 | 22.55 | 22.1 | 0.45
[5 empty] | 2023-10-13 12:40 | 4005.245 | 26.81359 | 27.36545 | 0.06394096 | 10.58333 | 635 | 25.04 | 22.63 | 22.19 | 0.44
[5 empty] | 2023-10-13 12:40 | 4002.459 | 27.14962 | 27.38715 | 0.06478734 | 10.66667 | 640 | 25.04 | 22.63 | 22.1 | 0.53
[5 empty] | 2023-10-13 12:40 | 3996.09375 | 27.46054 | 27.40162 | 0.06563368 | 10.75 | 645 | 25.04 | 22.63 | 22.19 | 0.44
[5 empty] | 2023-10-13 12:41 | 3996.889 | 28.23339 | 27.41609 | 0.06746744 | 10.83333 | 650 | 25.04 | 22.63 | 22.1 | 0.53
[5 empty] | 2023-10-13 12:41 | 4002.062 | 28.50635 | 27.42694 | 0.06803166 | 10.91667 | 655 | 25.04 | 22.63 | 22.1 | 0.53
[5 empty] | 2023-10-13 12:41 | 3992.115 | 26.07714 | 27.44140625 | 0.06238932 | 11 | 660 | 25.04 | 22.63 | 22.19 | 0.44
[5 empty] | 2023-10-13 12:41 | 3997.287 | 27.82296 | 27.45588 | 0.06648003 | 11.08333 | 665 | 25.04 | 22.63 | 22.19 | 0.44
[5 empty] | 2023-10-13 12:41 | 4000.868 | 28.37967 | 27.47034 | 0.06774955 | 11.16667 | 670 | 25.04 | 22.63 | 22.19 | 0.44
[5 empty] | 2023-10-13 12:41 | 3997.685 | 27.88477 | 27.49204 | 0.06662109 | 11.25 | 675 | 25.04 | 22.63 | 22.19 | 0.44
[5 empty] | 2023-10-13 12:41 | 3996.492 | 27.40425 | 27.49566 | 0.06549262 | 11.33333 | 680 | 25.13 | 22.63 | 22.19 | 0.44
[5 empty] | 2023-10-13 12:41 | 3998.083 | 28.06468 | 27.51013 | 0.06704427 | 11.41667 | 685 | 25.13 | 22.63 | 22.19 | 0.44
[5 empty] | 2023-10-13 12:41 | 4003.255 | 28.3966 | 27.54268 | 0.06774955 | 11.5 | 690 | 25.13 | 22.63 | 22.19 | 0.44
[5 empty] | 2023-10-13 12:41 | 3998.481 | 29.01233 | 27.54991 | 0.06930121 | 11.58333 | 695 | 25.13 | 22.63 | 22.19 | 0.44
[5 empty] | 2023-10-13 12:41 | 3996.492 | 28.52571 | 27.568 | 0.06817275 | 11.66667 | 700 | 25.13 | 22.63 | 22.19 | 0.44
[5 empty] | 2023-10-13 12:41 | 4001.266 | 28.73706 | 27.58608 | 0.06859592 | 11.75 | 705 | 25.13 | 22.63 | 22.19 | 0.44
[5 empty] | 2023-10-13 12:42 | 3996.492 | 27.87644 | 27.60417 | 0.06662109 | 11.83333 | 710 | 25.13 | 22.63 | 22.19 | 0.44
[5 empty] | 2023-10-13 12:42 | 3995.298 | 29.46128 | 27.6114 | 0.07042969 | 11.91667 | 715 | 25.13 | 22.63 | 22.19 | 0.44
[5 empty] | 2023-10-13 12:42 | 4002.459 | 28.03629 | 27.62587 | 0.0669032 | 12 | 720 | 25.13 | 22.63 | 22.19 | 0.44
[5 empty] | 2023-10-13 12:42 | 4003.255 | 30.22944 | 27.6331 | 0.0721224 | 12.08333 | 725 | 25.13 | 22.63 | 22.19 | 0.44
[5 empty] | 2023-10-13 12:42 | 3995.696 | 28.28397 | 27.6548 | 0.0676085 | 12.16667 | 730 | 25.13 | 22.72 | 22.19 | 0.53
[5 empty] | 2023-10-13 12:42 | 3997.287 | 28.00006 | 27.66565 | 0.0669032 | 12.25 | 735 | 25.13 | 22.72 | 22.19 | 0.53
[5 empty] | 2023-10-13 12:42 | 4003.255 | 29.22434 | 27.69097 | 0.06972439 | 12.33333 | 740 | 25.4 | 22.63 | 22.19 | 0.44
[5 empty] | 2023-10-13 12:42 | 4000.47 | 29.85392 | 27.70544 | 0.07127605 | 12.41667 | 745 | 25.4 | 22.72 | 22.28 | 0.44
[5 empty] | 2023-10-13 12:42 | 3998.083 | 29.30468 | 27.71991 | 0.07000651 | 12.5 | 750 | 25.4 | 22.72 | 22.19 | 0.53
[5 empty] | 2023-10-13 12:42 | 4000.868 | 28.20241 | 27.74161 | 0.06732637 | 12.58333 | 755 | 25.4 | 22.72 | 22.19 | 0.53
[5 empty] | 2023-10-13 12:42 | 4002.459 | 29.45498 | 27.75246 | 0.07028862 | 12.66667 | 760 | 25.4 | 22.72 | 22.19 | 0.53
[5 empty] | 2023-10-13 12:42 | 3998.083 | 28.77325 | 27.75969 | 0.06873698 | 12.75 | 765 | 25.4 | 22.72 | 22.19 | 0.53
[5 empty] | 2023-10-13 12:43 | 3995.696 | 29.4052 | 27.76693 | 0.07028862 | 12.83333 | 770 | 25.4 | 22.72 | 22.19 | 0.53
[5 empty] | 2023-10-13 12:43 | 4002.459 | 30.45988 | 27.78863 | 0.07268663 | 12.91667 | 775 | 25.4 | 22.72 | 22.19 | 0.53
[5 empty] | 2023-10-13 12:43 | 3998.481 | 29.60285 | 27.79948 | 0.0707118 | 13 | 780 | 25.4 | 22.72 | 22.19 | 0.53
[5 empty] | 2023-10-13 12:43 | 3995.696 | 30.76248 | 27.80672 | 0.07353299 | 13.08333 | 785 | 25.4 | 22.72 | 22.19 | 0.53
[5 empty] | 2023-10-13 12:43 | 4000.868 | 29.266 | 27.82841 | 0.06986544 | 13.16667 | 790 | 25.4 | 22.72 | 22.19 | 0.53
[5 empty] | 2023-10-13 12:43 | 4004.449 | 29.70618 | 27.83926 | 0.07085287 | 13.25 | 795 | 25.4 | 22.72 | 22.19 | 0.53
[5 empty] | 2023-10-13 12:43 | 3995.696 | 30.46742 | 27.85373 | 0.0728277 | 13.33333 | 800 | 25.67 | 22.72 | 22.19 | 0.53
[5 empty] | 2023-10-13 12:43 | 3998.083 | 30.24943 | 27.86458 | 0.07226346 | 13.41667 | 805 | 25.67 | 22.63 | 22.19 | 0.44
[5 empty] | 2023-10-13 12:43 | 4003.255 | 31.47104 | 27.88267 | 0.07508463 | 13.5 | 810 | 25.67 | 22.72 | 22.19 | 0.53
[5 empty] | 2023-10-13 12:43 | 4000.868 | 33.75671 | 27.89352 | 0.08058593 | 13.58333 | 815 | 25.67 | 22.63 | 22.19 | 0.44
[5 empty] | 2023-10-13 12:43 | 3995.696 | 33.47702 | 27.90437 | 0.0800217 | 13.66667 | 820 | 25.67 | 22.72 | 22.19 | 0.53
[5 empty] | 2023-10-13 12:43 | 4000.868 | 33.69763 | 27.91884 | 0.08044488 | 13.75 | 825 | 25.67 | 22.72 | 22.19 | 0.53
[5 empty] | 2023-10-13 12:44 | 4002.857 | 32.53203 | 27.9296875 | 0.0776237 | 13.83333 | 830 | 25.67 | 22.72 | 22.19 | 0.53
[5 empty] | 2023-10-13 12:44 | 3995.696 | 32.53283 | 27.94416 | 0.07776476 | 13.91667 | 835 | 25.67 | 22.72 | 22.19 | 0.53
[5 empty] | 2023-10-13 12:44 | 3998.481 | 34.56332 | 27.96585 | 0.08256077 | 14 | 840 | 25.67 | 22.72 | 22.19 | 0.53
[5 empty] | 2023-10-13 12:44 | 4001.266 | 34.64648 | 27.98032 | 0.08270182 | 14.08333 | 845 | 25.67 | 22.72 | 22.19 | 0.53
[5 empty] | 2023-10-13 12:44 | 3998.481 | 33.67752 | 28.00203 | 0.08044488 | 14.16667 | 850 | 25.67 | 22.72 | 22.19 | 0.53
[5 empty] | 2023-10-13 12:44 | 3998.083 | 32.90655 | 28.01649 | 0.0786111 | 14.25 | 855 | 25.67 | 22.72 | 22.19 | 0.53
[5 empty] | 2023-10-13 12:44 | 4003.255 | 33.83598 | 28.03096 | 0.080727 | 14.33333 | 860 | 25.67 | 22.72 | 22.19 | 0.53
[5 empty] | 2023-10-13 12:44 | 4000.072 | 32.80477 | 28.0599 | 0.07832897 | 14.41667 | 865 | 25.67 | 22.72 | 22.19 | 0.53
[5 empty] | 2023-10-13 12:44 | 3997.287 | 33.7265 | 28.07798 | 0.08058593 | 14.5 | 870 | 25.67 | 22.72 | 22.19 | 0.53
[5 empty] | 2023-10-13 12:44 | 4000.072 | 33.69093 | 28.09245 | 0.08044488 | 14.58333 | 875 | 25.67 | 22.72 | 22.19 | 0.53
[5 empty] | 2023-10-13 12:44 | 4002.857 | 35.72439 | 28.11777 | 0.08524089 | 14.66667 | 880 | 25.67 | 22.72 | 22.19 | 0.53
[5 empty] | 2023-10-13 12:44 | 4002.857 | 33.95085 | 28.13223 | 0.08100911 | 14.75 | 885 | 25.67 | 22.72 | 22.19 | 0.53
[5 empty] | 2023-10-13 12:45 | 3997.287 | 34.61203 | 28.14308 | 0.08270182 | 14.83333 | 890 | 25.67 | 22.81 | 22.19 | 0.62
[5 empty] | 2023-10-13 12:45 | 4004.847 | 36.15616 | 28.16117 | 0.08622827 | 14.91667 | 895 | 25.67 | 22.72 | 22.19 | 0.53
[5 empty] | 2023-10-13 12:45 | 3998.481 | 36.2168 | 28.18287 | 0.08651041 | 15 | 900 | 25.67 | 22.72 | 22.19 | 0.53
[5 empty] | 2023-10-13 12:45 | 3998.879 | 36.75193 | 28.19734 | 0.08777993 | 15.08333 | 905 | 25.67 | 22.72 | 22.19 | 0.53
[5 empty] | 2023-10-13 12:45 | 3998.481 | 34.91764 | 28.22265625 | 0.08340713 | 15.16667 | 910 | 25.67 | 22.81 | 22.19 | 0.62
[5 empty] | 2023-10-13 12:45 | 4004.847 | 36.4519 | 28.24797 | 0.08693358 | 15.25 | 915 | 25.67 | 22.72 | 22.19 | 0.53
[5 empty] | 2023-10-13 12:45 | 3998.083 | 34.85511 | 28.25521 | 0.08326604 | 15.33333 | 920 | 25.94 | 22.81 | 22.19 | 0.62
[5 empty] | 2023-10-13 12:45 | 3998.879 | 36.87006 | 28.27691 | 0.08806207 | 15.41667 | 925 | 25.94 | 22.81 | 22.19 | 0.62
[5 empty] | 2023-10-13 12:45 | 4003.255 | 36.02354 | 28.28776 | 0.08594617 | 15.5 | 930 | 25.94 | 22.81 | 22.19 | 0.62
[5 empty] | 2023-10-13 12:45 | 4002.459 | 36.5484 | 28.30946 | 0.08721571 | 15.58333 | 935 | 25.94 | 22.72 | 22.19 | 0.53
[5 empty] | 2023-10-13 12:45 | 3998.481 | 35.03574 | 28.33478 | 0.08368924 | 15.66667 | 940 | 25.94 | 22.81 | 22.19 | 0.62
[5 empty] | 2023-10-13 12:45 | 3998.481 | 36.80734 | 28.34563 | 0.08792102 | 15.75 | 945 | 25.94 | 22.81 | 22.19 | 0.62
[5 empty] | 2023-10-13 12:46 | 4002.062 | 35.65818 | 28.36733 | 0.08509984 | 15.83333 | 950 | 25.94 | 22.81 | 22.19 | 0.62
[5 empty] | 2023-10-13 12:46 | 3998.879 | 36.98817 | 28.38542 | 0.08834418 | 15.91667 | 955 | 25.94 | 22.72 | 22.19 | 0.53
[5 empty] | 2023-10-13 12:46 | 3995.298 | 36.01094 | 28.39989 | 0.08608722 | 16 | 960 | 25.94 | 22.72 | 22.19 | 0.53
[5 empty] | 2023-10-13 12:46 | 4005.245 | 36.51467 | 28.41796875 | 0.08707463 | 16.08333 | 965 | 25.94 | 22.81 | 22.19 | 0.62
[5 empty] | 2023-10-13 12:46 | 4002.857 | 36.37467 | 28.43967 | 0.08679252 | 16.16667 | 970 | 25.94 | 22.81 | 22.19 | 0.62
[5 empty] | 2023-10-13 12:46 | 3994.502 | 37.00668 | 28.45414 | 0.08848523 | 16.25 | 975 | 25.94 | 22.81 | 22.19 | 0.62
[5 empty] | 2023-10-13 12:46 | 4002.857 | 37.67526 | 28.46861 | 0.08989582 | 16.33333 | 980 | 26.21 | 22.72 | 22.19 | 0.53
[5 empty] | 2023-10-13 12:46 | 4000.868 | 36.94749 | 28.48307 | 0.08820312 | 16.41667 | 985 | 26.21 | 22.81 | 22.19 | 0.62
[5 empty] | 2023-10-13 12:46 | 3996.09375 | 37.2575 | 28.49754 | 0.08904948 | 16.5 | 990 | 26.21 | 22.81 | 22.19 | 0.62
[5 empty] | 2023-10-13 12:46 | 3996.889 | 37.85522 | 28.51924 | 0.09046007 | 16.58333 | 995 | 26.21 | 22.81 | 22.19 | 0.62
[5 empty] | 2023-10-13 12:46 | 4002.857 | 36.72938 | 28.52648 | 0.08763888 | 16.66667 | 1000 | 26.21 | 22.81 | 22.19 | 0.62
[5 empty] | 2023-10-13 12:46 | 4003.653 | 36.91408 | 18.76808 | 0.08806207 | 16.75 | 1005 | 26.21 | 22.81 | 22.28 | 0.53
[5 empty] | 2023-10-13 12:47 | 3995.696 | 37.66687 | 28.54456 | 0.09003688 | 16.83333 | 1010 | 26.21 | 22.81 | 22.19 | 0.62
[5 empty] | 2023-10-13 12:47 | 4001.664 | 37.54583 | 28.55903 | 0.08961371 | 16.91667 | 1015 | 26.21 | 22.81 | 22.19 | 0.62
[5 empty] | 2023-10-13 12:47 | 4000.868 | 38.01107 | 28.56988 | 0.09074218 | 17 | 1020 | 26.21 | 22.81 | 22.19 | 0.62
[5 empty] | 2023-10-13 12:47 | 3998.481 | 36.68922 | 28.58435 | 0.08763888 | 17.08333 | 1025 | 26.21 | 22.81 | 22.19 | 0.62
[5 empty] | 2023-10-13 12:47 | 3998.083 | 36.44938 | 28.60605 | 0.08707463 | 17.16667 | 1030 | 26.21 | 22.81 | 22.19 | 0.62
[5 empty] | 2023-10-13 12:47 | 4004.051 | 36.56293 | 28.61328125 | 0.08721571 | 17.25 | 1035 | 26.21 | 22.81 | 22.19 | 0.62
[5 empty] | 2023-10-13 12:47 | 4001.664 | 37.90044 | 28.63498 | 0.09046007 | 17.33333 | 1040 | 26.84 | 22.81 | 22.19 | 0.62
[5 empty] | 2023-10-13 12:47 | 3996.889 | 35.49403 | 28.64945 | 0.0848177 | 17.41667 | 1045 | 26.84 | 22.81 | 22.19 | 0.62
[5 empty] | 2023-10-13 12:47 | 4003.653 | 38.5697 | 28.65668 | 0.09201173 | 17.5 | 1050 | 26.84 | 22.81 | 22.19 | 0.62
[5 empty] | 2023-10-13 12:47 | 4002.062 | 38.96811 | 28.66754 | 0.09299914 | 17.58333 | 1055 | 26.84 | 22.72 | 22.19 | 0.53
[5 empty] | 2023-10-13 12:47 | 3996.492 | 36.96609 | 28.67477 | 0.08834418 | 17.66667 | 1060 | 26.84 | 22.81 | 22.19 | 0.62
[5 empty] | 2023-10-13 12:48 | 3994.9 | 37.12837 | 28.69647 | 0.08876736 | 17.75 | 1065 | 26.84 | 22.81 | 22.19 | 0.62
[5 empty] | 2023-10-13 12:48 | 4003.653 | 37.68275 | 28.71456 | 0.08989582 | 17.83333 | 1070 | 26.84 | 22.81 | 22.19 | 0.62
[5 empty] | 2023-10-13 12:48 | 4001.664 | 38.72784 | 28.71817 | 0.09243489 | 17.91667 | 1075 | 26.84 | 22.81 | 22.19 | 0.62
[5 empty] | 2023-10-13 12:48 | 3998.879 | 37.57876 | 28.73987 | 0.08975477 | 18 | 1080 | 26.84 | 22.81 | 22.19 | 0.62
[5 empty] | 2023-10-13 12:48 | 3998.481 | 38.57893 | 28.75796 | 0.09215278 | 18.08333 | 1085 | 26.84 | 22.81 | 22.19 | 0.62
[5 empty] | 2023-10-13 12:48 | 4005.642 | 38.64802 | 28.76157 | 0.09215278 | 18.16667 | 1090 | 26.84 | 22.81 | 22.19 | 0.62
[5 empty] | 2023-10-13 12:48 | 3999.277 | 36.81466 | 28.77604 | 0.08792102 | 18.25 | 1095 | 26.57 | 22.81 | 22.19 | 0.62
[5 empty] | 2023-10-13 12:48 | 3999.675 | 37.34996 | 28.78328 | 0.08919054 | 18.33333 | 1100 | 26.57 | 22.81 | 22.19 | 0.62
[5 empty] | 2023-10-13 12:48 | 4003.255 | 37.61989 | 28.79051 | 0.08975477 | 18.41667 | 1105 | 26.57 | 22.81 | 22.19 | 0.62
[5 empty] | 2023-10-13 12:48 | 3999.277 | 40.12229 | 28.79774 | 0.09582032 | 18.5 | 1110 | 26.57 | 22.81 | 22.19 | 0.62
[5 empty] | 2023-10-13 12:48 | 3997.287 | 38.09512 | 28.80136 | 0.0910243 | 18.58333 | 1115 | 26.57 | 22.81 | 22.19 | 0.62
[5 empty] | 2023-10-13 12:48 | 4002.857 | 39.4488 | 28.81221 | 0.0941276 | 18.66667 | 1120 | 26.57 | 22.81 | 22.19 | 0.62
[5 empty] | 2023-10-13 12:48 | 4003.653 | 37.86015 | 28.81583 | 0.09031902 | 18.75 | 1125 | 26.57 | 22.81 | 22.19 | 0.62
[5 empty] | 2023-10-13 12:49 | 3996.09375 | 37.67062 | 28.83753 | 0.09003688 | 18.83333 | 1130 | 26.57 | 22.81 | 22.19 | 0.62
[5 empty] | 2023-10-13 12:49 | 4000.47 | 37.00289 | 28.84838 | 0.08834418 | 18.91667 | 1135 | 26.57 | 22.81 | 22.19 | 0.62
[5 empty] | 2023-10-13 12:49 | 4004.051 | 39.99277 | 28.86285 | 0.09539712 | 19 | 1140 | 26.57 | 22.81 | 22.19 | 0.62
[5 empty] | 2023-10-13 12:49 | 3996.889 | 37.08783 | 28.86646 | 0.08862629 | 19.08333 | 1145 | 26.57 | 22.72 | 22.1 | 0.62
[5 empty] | 2023-10-13 12:49 | 3997.685 | 38.03987 | 28.87732 | 0.09088323 | 19.16667 | 1150 | 26.57 | 22.81 | 22.1 | 0.71
[5 empty] | 2023-10-13 12:49 | 4003.255 | 38.86149 | 28.8954 | 0.09271703 | 19.25 | 1155 | 26.66 | 22.81 | 22.19 | 0.62
[5 empty] | 2023-10-13 12:49 | 4002.459 | 37.0804 | 28.91348 | 0.08848523 | 19.33333 | 1160 | 26.66 | 22.81 | 22.19 | 0.62
[5 empty] | 2023-10-13 12:49 | 3996.09375 | 36.96241 | 28.93157 | 0.08834418 | 19.41667 | 1165 | 26.66 | 22.81 | 22.1 | 0.71
[5 empty] | 2023-10-13 12:49 | 4002.459 | 37.5533 | 28.93518 | 0.08961371 | 19.5 | 1170 | 26.66 | 22.81 | 22.19 | 0.62
[5 empty] | 2023-10-13 12:49 | 4002.062 | 38.25884 | 28.94242 | 0.09130643 | 19.58333 | 1175 | 26.66 | 22.81 | 22.1 | 0.71
[5 empty] | 2023-10-13 12:49 | 3996.492 | 39.50411 | 28.96412 | 0.09440971 | 19.66667 | 1180 | 26.66 | 22.72 | 22.19 | 0.53
[5 empty] | 2023-10-13 12:50 | 3998.083 | 37.74842 | 28.97497 | 0.09017795 | 19.75 | 1185 | 26.66 | 22.81 | 22.1 | 0.71
[5 empty] | 2023-10-13 12:50 | 4002.459 | 38.97198 | 28.99667 | 0.09299914 | 19.83333 | 1190 | 26.66 | 22.81 | 22.1 | 0.71
[5 empty] | 2023-10-13 12:50 | 4003.653 | 39.10186 | 29.00752 | 0.09328125 | 19.91667 | 1195 | 26.66 | 22.81 | 22.1 | 0.71
[5 empty] | 2023-10-13 12:50 | 3996.09375 | 39.97233 | 29.01476 | 0.09553821 | 20 | 1200 | 26.66 | 22.81 | 22.1 | 0.71
[5 empty] | 2023-10-13 12:50 | 4002.062 | 40.03202 | 29.01114 | 0.09553821 | 20.08333 | 1205 | 26.66 | 22.81 | 22.1 | 0.71
[5 empty] | 2023-10-13 12:50 | 4002.459 | 38.91288 | 29.01476 | 0.09285808 | 20.16667 | 1210 | 26.66 | 22.81 | 22.1 | 0.71
[5 empty] | 2023-10-13 12:50 | 4001.266 | 37.95576 | 29.02199 | 0.09060112 | 20.25 | 1215 | 26.93 | 22.81 | 22.19 | 0.62
[5 empty] | 2023-10-13 12:50 | 3998.083 | 38.33889 | 29.02199 | 0.09158853 | 20.33333 | 1220 | 26.93 | 22.81 | 22.1 | 0.71
[5 empty] | 2023-10-13 12:50 | 4003.255 | 38.74323 | 29.04731 | 0.09243489 | 20.41667 | 1225 | 26.93 | 22.81 | 22.19 | 0.62
[5 empty] | 2023-10-13 12:50 | 4003.653 | 38.86535 | 29.0654 | 0.09271703 | 20.5 | 1230 | 26.93 | 22.81 | 22.1 | 0.71
[5 empty] | 2023-10-13 12:50 | 3996.09375 | 37.96571 | 29.07263 | 0.09074218 | 20.58333 | 1235 | 26.93 | 22.81 | 22.19 | 0.62
[5 empty] | 2023-10-13 12:50 | 3999.675 | 39.18114 | 29.08348 | 0.09356336 | 20.66667 | 1240 | 26.93 | 22.72 | 22.1 | 0.62
[5 empty] | 2023-10-13 12:51 | 4004.051 | 38.21872 | 29.07986 | 0.09116537 | 20.75 | 1245 | 26.93 | 22.81 | 22.1 | 0.71
[5 empty] | 2023-10-13 12:51 | 3997.287 | 37.91802 | 29.07986 | 0.09060112 | 20.83333 | 1250 | 26.93 | 22.81 | 22.1 | 0.71
[5 empty] | 2023-10-13 12:51 | 3997.287 | 39.74812 | 29.07986 | 0.09497396 | 20.91667 | 1255 | 26.93 | 22.81 | 22.1 | 0.71
[5 empty] | 2023-10-13 12:51 | 4004.051 | 39.28315 | 29.0871 | 0.09370441 | 21 | 1260 | 26.93 | 22.81 | 22.1 | 0.71
[5 empty] | 2023-10-13 12:51 | 4000.072 | 39.65765 | 29.09071 | 0.09469182 | 21.08333 | 1265 | 26.93 | 22.81 | 22.1 | 0.71
[5 empty] | 2023-10-13 12:51 | 3996.492 | 39.44509 | 29.11241 | 0.09426866 | 21.16667 | 1270 | 26.93 | 22.81 | 22.1 | 0.71
[5 empty] | 2023-10-13 12:51 | 4002.459 | 37.37597 | 29.12326 | 0.08919054 | 21.25 | 1275 | 26.93 | 22.81 | 22.1 | 0.71
[5 empty] | 2023-10-13 12:51 | 4000.868 | 39.01558 | 29.11965 | 0.09314019 | 21.33333 | 1280 | 26.93 | 22.81 | 22.1 | 0.71
[5 empty] | 2023-10-13 12:51 | 3998.083 | 38.69318 | 29.12688 | 0.09243489 | 21.41667 | 1285 | 26.93 | 22.81 | 22.1 | 0.71
[5 empty] | 2023-10-13 12:51 | 3999.675 | 38.29509 | 29.14497 | 0.09144748 | 21.5 | 1290 | 26.93 | 22.81 | 22.1 | 0.71
[5 empty] | 2023-10-13 12:51 | 4001.664 | 38.78693 | 29.14858 | 0.09257594 | 21.58333 | 1295 | 26.93 | 22.81 | 22.1 | 0.71
[5 empty] | 2023-10-13 12:51 | 3998.481 | 38.28366 | 29.15943 | 0.09144748 | 21.66667 | 1300 | 26.93 | 22.81 | 22.1 | 0.71
[5 empty] | 2023-10-13 12:52 | 3996.492 | 38.20559 | 29.16305 | 0.09130643 | 21.75 | 1305 | 26.93 | 22.81 | 22.19 | 0.62
[5 empty] | 2023-10-13 12:52 | 4000.072 | 38.71243 | 29.16305 | 0.09243489 | 21.83333 | 1310 | 26.93 | 22.81 | 22.1 | 0.71
[5 empty] | 2023-10-13 12:52 | 4003.255 | 39.74834 | 29.17028 | 0.0948329 | 21.91667 | 1315 | 26.93 | 22.81 | 22.1 | 0.71
[5 empty] | 2023-10-13 12:52 | 3999.675 | 39.53557 | 29.17028 | 0.09440971 | 22 | 1320 | 26.93 | 22.81 | 22.1 | 0.71
[5 empty] | 2023-10-13 12:52 | 3998.879 | 40.64982 | 29.1739 | 0.09708983 | 22.08333 | 1325 | 26.93 | 22.81 | 22.1 | 0.71
[5 empty] | 2023-10-13 12:52 | 4001.664 | 39.79164 | 29.18114 | 0.09497396 | 22.16667 | 1330 | 26.93 | 22.81 | 22.1 | 0.71
[5 empty] | 2023-10-13 12:52 | 4002.459 | 38.38086 | 29.18114 | 0.09158853 | 22.25 | 1335 | 27.02 | 22.81 | 22.1 | 0.71
[5 empty] | 2023-10-13 12:52 | 3996.492 | 38.44169 | 29.18837 | 0.09187067 | 22.33333 | 1340 | 27.02 | 22.81 | 22.1 | 0.71
[5 empty] | 2023-10-13 12:52 | 4002.062 | 39.97291 | 29.19199 | 0.09539712 | 22.41667 | 1345 | 27.02 | 22.81 | 22.1 | 0.71
[5 empty] | 2023-10-13 12:52 | 4000.47 | 40.37059 | 29.1956 | 0.09638453 | 22.5 | 1350 | 27.02 | 22.81 | 22.1 | 0.71
[5 empty] | 2023-10-13 12:52 | 3995.298 | 39.25628 | 29.19921875 | 0.09384546 | 22.58333 | 1355 | 27.02 | 22.81 | 22.1 | 0.71
[5 empty] | 2023-10-13 12:52 | 3999.277 | 39.05912 | 29.20645 | 0.09328125 | 22.66667 | 1360 | 27.02 | 22.81 | 22.1 | 0.71
[5 empty] | 2023-10-13 12:53 | 4000.868 | 39.07467 | 29.20284 | 0.09328125 | 22.75 | 1365 | 27.02 | 22.81 | 22.1 | 0.71
[5 empty] | 2023-10-13 12:53 | 3998.481 | 39.28755 | 29.2173 | 0.09384546 | 22.83333 | 1370 | 27.02 | 22.81 | 22.1 | 0.71
[5 empty] | 2023-10-13 12:53 | 3998.481 | 38.63798 | 29.2173 | 0.09229384 | 22.91667 | 1375 | 27.02 | 22.81 | 22.1 | 0.71
[5 empty] | 2023-10-13 12:53 | 4000.868 | 38.12925 | 29.22092 | 0.0910243 | 23 | 1380 | 27.02 | 22.81 | 22.1 | 0.71
[5 empty] | 2023-10-13 12:53 | 4002.857 | 40.33556 | 29.24986 | 0.09624348 | 23.08333 | 1385 | 27.02 | 22.81 | 22.1 | 0.71
[5 empty] | 2023-10-13 12:53 | 3995.696 | 38.19798 | 29.24624 | 0.09130643 | 23.16667 | 1390 | 27.02 | 22.81 | 22.1 | 0.71
[5 empty] | 2023-10-13 12:53 | 4000.072 | 38.06258 | 29.25347 | 0.09088323 | 23.25 | 1395 | 27.11 | 22.81 | 22.1 | 0.71
[5 empty] | 2023-10-13 12:53 | 4003.255 | 39.09798 | 29.25347 | 0.09328125 | 23.33333 | 1400 | 27.11 | 22.81 | 22.1 | 0.71
[5 empty] | 2023-10-13 12:53 | 3998.879 | 39.64582 | 29.25709 | 0.09469182 | 23.41667 | 1405 | 27.11 | 22.81 | 22.1 | 0.71
[5 empty] | 2023-10-13 12:53 | 3995.696 | 39.20118 | 29.25709 | 0.09370441 | 23.5 | 1410 | 27.11 | 22.81 | 22.19 | 0.62
[5 empty] | 2023-10-13 12:53 | 4003.653 | 39.81142 | 29.26432 | 0.09497396 | 23.58333 | 1415 | 27.11 | 22.81 | 22.1 | 0.71
[5 empty] | 2023-10-13 12:53 | 4001.266 | 39.13764 | 29.27517 | 0.0934223 | 23.66667 | 1420 | 27.11 | 22.81 | 22.1 | 0.71
[5 empty] | 2023-10-13 12:54 | 3996.09375 | 39.73625 | 29.26794 | 0.09497396 | 23.75 | 1425 | 27.11 | 22.81 | 22.1 | 0.71
[5 empty] | 2023-10-13 12:54 | 3999.675 | 38.47231 | 29.27156 | 0.09187067 | 23.83333 | 1430 | 27.11 | 22.81 | 22.1 | 0.71
[5 empty] | 2023-10-13 12:54 | 4002.062 | 40.8595 | 29.28241 | 0.09751301 | 23.91667 | 1435 | 27.11 | 22.81 | 22.1 | 0.71
[5 empty] | 2023-10-13 12:54 | 3998.481 | 39.52377 | 29.29326 | 0.09440971 | 24 | 1440 | 27.11 | 22.81 | 22.1 | 0.71
[5 empty] | 2023-10-13 12:54 | 3997.287 | 39.51197 | 29.30773 | 0.09440971 | 24.08333 | 1445 | 27.11 | 22.81 | 22.1 | 0.71
[5 empty] | 2023-10-13 12:54 | 4004.847 | 39.4684 | 29.31134 | 0.0941276 | 24.16667 | 1450 | 27.11 | 22.81 | 22.19 | 0.62
[5 empty] | 2023-10-13 12:54 | 3999.675 | 39.18114 | 29.30049 | 0.09356336 | 24.25 | 1455 | 27.11 | 22.81 | 22.1 | 0.71
[5 empty] | 2023-10-13 12:54 | 3995.298 | 39.25628 | 29.30773 | 0.09384546 | 24.33333 | 1460 | 27.11 | 22.81 | 22.1 | 0.71
[5 empty] | 2023-10-13 12:54 | 4001.266 | 39.84677 | 29.30049 | 0.09511501 | 24.41667 | 1465 | 27.11 | 22.81 | 22.19 | 0.62
[5 empty] | 2023-10-13 12:54 | 4003.255 | 40.45782 | 29.30411 | 0.09652562 | 24.5 | 1470 | 27.11 | 22.81 | 22.19 | 0.62
[5 empty] | 2023-10-13 12:54 | 3997.685 | 40.22441 | 29.31134 | 0.09610242 | 24.58333 | 1475 | 27.11 | 22.81 | 22.1 | 0.71
[5 empty] | 2023-10-13 12:54 | 3997.287 | 39.27583 | 29.30773 | 0.09384546 | 24.66667 | 1480 | 27.11 | 22.81 | 22.19 | 0.62
[5 empty] | 2023-10-13 12:55 | 4001.664 | 39.73254 | 29.31496 | 0.0948329 | 24.75 | 1485 | 27.11 | 22.81 | 22.19 | 0.62
[5 empty] | 2023-10-13 12:55 | 4002.062 | 40.8595 | 29.31858 | 0.09751301 | 24.83333 | 1490 | 27.11 | 22.81 | 22.1 | 0.71
[5 empty] | 2023-10-13 12:55 | 3996.09375 | 39.20508 | 29.33304 | 0.09370441 | 24.91667 | 1495 | 27.11 | 22.81 | 22.1 | 0.71
[5 empty] | 2023-10-13 12:55 | 4001.664 | 39.20063 | 29.33666 | 0.09356336 | 25 | 1500 | 27.11 | 22.81 | 22.19 | 0.62
[5 empty] | 2023-10-13 12:55 | 4002.857 | 39.8035 | 29.34751 | 0.09497396 | 25.08333 | 1505 | 27.11 | 22.81 | 22.1 | 0.71
[5 empty] | 2023-10-13 12:55 | 3996.09375 | 40.38545 | 29.34389 | 0.09652562 | 25.16667 | 1510 | 27.11 | 22.81 | 22.19 | 0.62
[5 empty] | 2023-10-13 12:55 | 3996.889 | 39.62609 | 29.34389 | 0.09469182 | 25.25 | 1515 | 27.39 | 22.81 | 22.19 | 0.62
[5 empty] | 2023-10-13 12:55 | 4002.857 | 39.86263 | 29.34028 | 0.09511501 | 25.33333 | 1520 | 27.39 | 22.81 | 22.19 | 0.62
[5 empty] | 2023-10-13 12:55 | 3998.879 | 41.71289 | 29.34389 | 0.0996289 | 25.41667 | 1525 | 27.39 | 22.81 | 22.1 | 0.71
[5 empty] | 2023-10-13 12:55 | 3998.083 | 40.16936 | 29.34389 | 0.09596137 | 25.5 | 1530 | 27.39 | 22.81 | 22.19 | 0.62
[5 empty] | 2023-10-13 12:55 | 4001.664 | 39.49614 | 29.34028 | 0.09426866 | 25.58333 | 1535 | 27.39 | 22.81 | 22.19 | 0.62
[5 empty] | 2023-10-13 12:55 | 4003.653 | 40.63923 | 29.35113 | 0.09694878 | 25.66667 | 1540 | 27.39 | 22.9 | 22.1 | 0.8
[5 empty] | 2023-10-13 12:56 | 3996.889 | 39.50804 | 29.36198 | 0.09440971 | 25.75 | 1545 | 27.39 | 22.81 | 22.19 | 0.62
[5 empty] | 2023-10-13 12:56 | 3999.675 | 40.95327 | 29.37283 | 0.09779514 | 25.83333 | 1550 | 27.39 | 22.81 | 22.19 | 0.62
[5 empty] | 2023-10-13 12:56 | 4002.459 | 40.09511 | 29.37645 | 0.09567926 | 25.91667 | 1555 | 27.39 | 22.81 | 22.19 | 0.62
[5 empty] | 2023-10-13 12:56 | 3997.685 | 38.86646 | 29.37645 | 0.09285808 | 26 | 1560 | 27.39 | 22.81 | 22.19 | 0.62
[5 empty] | 2023-10-13 12:56 | 3997.287 | 40.81075 | 29.3873 | 0.09751301 | 26.08333 | 1565 | 27.39 | 22.81 | 22.19 | 0.62
[5 empty] | 2023-10-13 12:56 | 4002.857 | 40.0991 | 29.40176 | 0.09567926 | 26.16667 | 1570 | 27.21 | 22.81 | 22.19 | 0.62
[5 empty] | 2023-10-13 12:56 | 4001.664 | 40.85543 | 29.41623 | 0.09751301 | 26.25 | 1575 | 27.21 | 22.81 | 22.1 | 0.71
[5 empty] | 2023-10-13 12:56 | 3997.287 | 40.33847 | 29.41623 | 0.09638453 | 26.33333 | 1580 | 27.21 | 22.81 | 22.19 | 0.62
[5 empty] | 2023-10-13 12:56 | 3999.675 | 39.83093 | 29.40538 | 0.09511501 | 26.41667 | 1585 | 27.21 | 22.81 | 22.19 | 0.62
[5 empty] | 2023-10-13 12:56 | 4003.255 | 41.22643 | 29.41261 | 0.09835937 | 26.5 | 1590 | 27.21 | 22.81 | 22.1 | 0.71
[5 empty] | 2023-10-13 12:56 | 3999.277 | 40.65387 | 29.409 | 0.09708983 | 26.58333 | 1595 | 27.21 | 22.81 | 22.19 | 0.62
[5 empty] | 2023-10-13 12:56 | 3996.889 | 38.26842 | 29.41623 | 0.09144748 | 26.66667 | 1600 | 27.21 | 22.81 | 22.19 | 0.62
[5 empty] | 2023-10-13 12:57 | 4001.664 | 41.74194 | 29.41985 | 0.0996289 | 26.75 | 1605 | 27.21 | 22.81 | 22.19 | 0.62
[5 empty] | 2023-10-13 12:57 | 4002.857 | 42.16821 | 29.42347 | 0.1006163 | 26.83333 | 1610 | 27.21 | 22.81 | 22.19 | 0.62
[5 empty] | 2023-10-13 12:57 | 3998.879 | 41.00418 | 29.42708 | 0.09793619 | 26.91667 | 1615 | 27.21 | 22.81 | 22.19 | 0.62
[5 empty] | 2023-10-13 12:57 | 3998.879 | 39.76394 | 29.42708 | 0.09497396 | 27 | 1620 | 27.21 | 22.81 | 22.19 | 0.62
[5 empty] | 2023-10-13 12:57 | 4001.664 | 40.73723 | 29.42708 | 0.09723089 | 27.08333 | 1625 | 27.21 | 22.81 | 22.19 | 0.62
[5 empty] | 2023-10-13 12:57 | 3999.675 | 40.71698 | 29.4307 | 0.09723089 | 27.16667 | 1630 | 27.3 | 22.81 | 22.19 | 0.62
[5 empty] | 2023-10-13 12:57 | 3996.492 | 39.91727 | 29.4307 | 0.09539712 | 27.25 | 1635 | 27.3 | 22.9 | 22.19 | 0.71
[5 empty] | 2023-10-13 12:57 | 3998.879 | 39.35053 | 29.43432 | 0.09398655 | 27.33333 | 1640 | 27.3 | 22.9 | 22.19 | 0.71
[5 empty] | 2023-10-13 12:57 | 4001.664 | 42.56935 | 29.43793 | 0.1016037 | 27.41667 | 1645 | 27.3 | 22.9 | 22.19 | 0.71
[5 empty] | 2023-10-13 12:57 | 3996.889 | 40.68863 | 29.43793 | 0.09723089 | 27.5 | 1650 | 27.3 | 22.81 | 22.19 | 0.62
[5 empty] | 2023-10-13 12:57 | 4000.072 | 40.89826 | 29.4524 | 0.09765407 | 27.58333 | 1655 | 27.3 | 22.9 | 22.19 | 0.71
[5 empty] | 2023-10-13 12:58 | 4004.051 | 39.99277 | 29.4524 | 0.09539712 | 27.66667 | 1660 | 27.3 | 22.81 | 22.19 | 0.62
[5 empty] | 2023-10-13 12:58 | 3999.675 | 40.24442 | 29.4524 | 0.09610242 | 27.75 | 1665 | 27.3 | 22.9 | 22.19 | 0.71
[5 empty] | 2023-10-13 12:58 | 3997.685 | 40.6377 | 29.44517 | 0.09708983 | 27.83333 | 1670 | 27.3 | 22.9 | 22.19 | 0.71
[5 empty] | 2023-10-13 12:58 | 4005.245 | 40.18216 | 29.4524 | 0.09582032 | 27.91667 | 1675 | 27.3 | 22.9 | 22.19 | 0.71
[5 empty] | 2023-10-13 12:58 | 4002.857 | 40.98586 | 29.4524 | 0.09779514 | 28 | 1680 | 27.3 | 22.9 | 22.19 | 0.71
[5 empty] | 2023-10-13 12:58 | 3998.083 | 39.2246 | 29.44517 | 0.09370441 | 28.08333 | 1685 | 27.3 | 22.9 | 22.19 | 0.71
[5 empty] | 2023-10-13 12:58 | 4002.459 | 39.20843 | 29.44879 | 0.09356336 | 28.16667 | 1690 | 27.39 | 22.9 | 22.19 | 0.71
[5 empty] | 2023-10-13 12:58 | 4001.266 | 39.19673 | 29.4524 | 0.09356336 | 28.25 | 1695 | 27.39 | 22.9 | 22.19 | 0.71
[5 empty] | 2023-10-13 12:58 | 3998.083 | 40.3465 | 29.44155 | 0.09638453 | 28.33333 | 1700 | 27.39 | 22.9 | 22.19 | 0.71
[5 empty] | 2023-10-13 12:58 | 3997.685 | 40.22441 | 29.4524 | 0.09610242 | 28.41667 | 1705 | 27.39 | 22.9 | 22.19 | 0.71
[5 empty] | 2023-10-13 12:58 | 4003.255 | 41.04906 | 29.45602 | 0.09793619 | 28.5 | 1710 | 27.39 | 22.9 | 22.19 | 0.71
[5 empty] | 2023-10-13 12:58 | 4000.072 | 41.19365 | 29.47049 | 0.09835937 | 28.58333 | 1715 | 27.39 | 22.9 | 22.19 | 0.71
[5 empty] | 2023-10-13 12:59 | 3997.685 | 41.11002 | 29.48495 | 0.0982183 | 28.66667 | 1720 | 27.39 | 22.9 | 22.19 | 0.71
[5 empty] | 2023-10-13 12:59 | 4002.459 | 39.79955 | 29.49942 | 0.09497396 | 28.75 | 1725 | 27.39 | 22.9 | 22.19 | 0.71
[5 empty] | 2023-10-13 12:59 | 4002.062 | 41.15503 | 29.49942 | 0.0982183 | 28.83333 | 1730 | 27.39 | 22.9 | 22.19 | 0.71
[5 empty] | 2023-10-13 12:59 | 3998.481 | 40.11431 | 29.49581 | 0.09582032 | 28.91667 | 1735 | 27.39 | 22.9 | 22.19 | 0.71
[5 empty] | 2023-10-13 12:59 | 3999.675 | 41.36676 | 29.4921875 | 0.09878255 | 29 | 1740 | 27.39 | 22.9 | 22.19 | 0.71
[5 empty] | 2023-10-13 12:59 | 4002.459 | 40.86356 | 29.48857 | 0.09751301 | 29.08333 | 1745 | 27.39 | 22.9 | 22.19 | 0.71
[5 empty] | 2023-10-13 12:59 | 3999.675 | 39.94906 | 29.48857 | 0.09539712 | 29.16667 | 1750 | 27.39 | 22.9 | 22.19 | 0.71
[5 empty] | 2023-10-13 12:59 | 3997.287 | 39.98427 | 29.48134 | 0.09553821 | 29.25 | 1755 | 27.39 | 22.9 | 22.19 | 0.71
[5 empty] | 2023-10-13 12:59 | 4000.868 | 41.20184 | 29.48495 | 0.09835937 | 29.33333 | 1760 | 27.39 | 22.9 | 22.19 | 0.71
[5 empty] | 2023-10-13 12:59 | 4002.857 | 41.22233 | 29.4921875 | 0.09835937 | 29.41667 | 1765 | 27.39 | 22.9 | 22.19 | 0.71
[5 empty] | 2023-10-13 12:59 | 3997.685 | 40.87386 | 29.49942 | 0.09765407 | 29.5 | 1770 | 27.39 | 22.9 | 22.19 | 0.71
[5 empty] | 2023-10-13 12:59 | 3997.685 | 39.2207 | 29.52112 | 0.09370441 | 29.58333 | 1775 | 27.39 | 22.9 | 22.19 | 0.71
[5 empty] | 2023-10-13 13:00 | 4004.847 | 40.76963 | 29.52474 | 0.09723089 | 29.66667 | 1780 | 27.39 | 22.9 | 22.19 | 0.71
[5 empty] | 2023-10-13 13:00 | 4000.072 | 41.19365 | 29.54644 | 0.09835937 | 29.75 | 1785 | 27.39 | 22.9 | 22.19 | 0.71
[5 empty] | 2023-10-13 13:00 | 3997.685 | 39.33879 | 29.53559 | 0.09398655 | 29.83333 | 1790 | 27.39 | 22.9 | 22.19 | 0.71
[5 empty] | 2023-10-13 13:00 | 4000.072 | 40.42566 | 29.53197 | 0.09652562 | 29.91667 | 1795 | 27.39 | 22.9 | 22.19 | 0.71
[5 empty] | 2023-10-13 13:00 | 4003.653 | 40.46185 | 29.52474 | 0.09652562 | 30 | 1800 | 27.39 | 22.9 | 22.19 | 0.71
[5 empty] | 2023-10-13 13:00 | 3998.083 | 39.63793 | 29.52835 | 0.09469182 | 30.08333 | 1805 | 27.39 | 22.9 | 22.19 | 0.71
[5 empty] | 2023-10-13 13:00 | 4000.072 | 40.66196 | 29.52835 | 0.09708983 | 30.16667 | 1810 | 27.39 | 22.9 | 22.19 | 0.71
[5 empty] | 2023-10-13 13:00 | 4004.051 | 42.12165 | 29.52474 | 0.1004753 | 30.25 | 1815 | 27.39 | 22.9 | 22.19 | 0.71
[5 empty] | 2023-10-13 13:00 | 3998.879 | 40.827 | 29.52112 | 0.09751301 | 30.33333 | 1820 | 27.39 | 22.9 | 22.19 | 0.71
[5 empty] | 2023-10-13 13:00 | 3996.492 | 41.15678 | 29.52474 | 0.09835937 | 30.41667 | 1825 | 27.39 | 22.9 | 22.19 | 0.71
[5 empty] | 2023-10-13 13:00 | 3999.277 | 42.54395 | 29.53197 | 0.1016037 | 30.5 | 1830 | 27.39 | 22.99 | 22.19 | 0.8
[5 empty] | 2023-10-13 13:00 | 4002.857 | 39.86263 | 29.54644 | 0.09511501 | 30.58333 | 1835 | 27.39 | 22.9 | 22.19 | 0.71
[5 empty] | 2023-10-13 13:01 | 3997.287 | 40.92883 | 29.54644 | 0.09779514 | 30.66667 | 1840 | 27.39 | 22.9 | 22.19 | 0.71
[5 empty] | 2023-10-13 13:01 | 4000.072 | 41.66626 | 29.55006 | 0.09948785 | 30.75 | 1845 | 27.39 | 22.9 | 22.19 | 0.71
[5 empty] | 2023-10-13 13:01 | 4004.051 | 41.88512 | 29.56091 | 0.09991103 | 30.83333 | 1850 | 27.39 | 22.9 | 22.19 | 0.71
[5 empty] | 2023-10-13 13:01 | 3998.879 | 40.70888 | 29.55368 | 0.09723089 | 30.91667 | 1855 | 27.39 | 22.9 | 22.19 | 0.71
[5 empty] | 2023-10-13 13:01 | 3998.083 | 40.93697 | 29.55368 | 0.09779514 | 31 | 1860 | 27.39 | 22.9 | 22.19 | 0.71
[5 empty] | 2023-10-13 13:01 | 4002.062 | 40.97771 | 29.56091 | 0.09779514 | 31.08333 | 1865 | 27.39 | 22.9 | 22.19 | 0.71
[5 empty] | 2023-10-13 13:01 | 4003.255 | 41.87679 | 29.56453 | 0.09991103 | 31.16667 | 1870 | 27.57 | 22.9 | 22.19 | 0.71
[5 empty] | 2023-10-13 13:01 | 3996.492 | 40.33044 | 29.57176 | 0.09638453 | 31.25 | 1875 | 27.57 | 22.9 | 22.19 | 0.71
[5 empty] | 2023-10-13 13:01 | 4002.062 | 41.68699 | 29.57176 | 0.09948785 | 31.33333 | 1880 | 27.57 | 22.9 | 22.19 | 0.71
[5 empty] | 2023-10-13 13:01 | 4002.857 | 40.51292 | 29.56814 | 0.09666667 | 31.41667 | 1885 | 27.57 | 22.9 | 22.19 | 0.71
[5 empty] | 2023-10-13 13:01 | 3998.879 | 40.64982 | 29.58623 | 0.09708983 | 31.5 | 1890 | 27.57 | 22.9 | 22.19 | 0.71
[5 empty] | 2023-10-13 13:01 | 3998.083 | 40.2284 | 29.58261 | 0.09610242 | 31.58333 | 1895 | 27.57 | 22.9 | 22.19 | 0.71
[5 empty] | 2023-10-13 13:02 | 4001.664 | 41.97834 | 29.58623 | 0.1001931 | 31.66667 | 1900 | 27.57 | 22.9 | 22.19 | 0.71
[5 empty] | 2023-10-13 13:02 | 4001.664 | 40.61904 | 29.59346 | 0.09694878 | 31.75 | 1905 | 27.57 | 22.9 | 22.19 | 0.71
[5 empty] | 2023-10-13 13:02 | 3997.287 | 40.69268 | 29.57899 | 0.09723089 | 31.83333 | 1910 | 27.57 | 22.9 | 22.19 | 0.71