## 044
Versuch | Bezeichnung
picobond_044 | 150923_044
Datum | 2023-09-15
Modultyp | AMS
Partikelsystem
| Art | Bezeichnung | Einwaage in g
Hostparticle | Alumina | DAW-45 | 79.94
Guestparticle | Polysterol | SX250-H | 8.03
Summe |  |  | 87.97
Kommentar: | Scraper neu geschliffen, Leerlauf in 30 sec Schritten bis auf 6500
> beim ersten Mal: Motorgeräusch --> pb Schrauben nochmal nachdrehen --> dann wieder LL auf 6500 ok
Tonaufnahme während LL und mit Material --> "Kratzen, aber nicht so richtig bis 30 min --> dann Leistungsabfall und auch Geräusch weg
Parameter |  |  | Auswaage |  |  | TempExtern
Spaltweite | 2 | mm | Tara | 484.87 | g | Uhrzeit | Temperatur | Luftfeuchte
Drehzahl | 6500 | rpm | voll | 571.83 | g | 10:29 | 25 | 44%
Prozesszeit | 45 | min | Gesamtauswaage | 86.96 | g | 11:10 | 26 | 42%
|  |  | Verlust | 1.148119 | %
picobond
Leerlauf |  |  |  |  | Versuch
Date Time | Picobond.Drz_Mühle | Picobond.Leistung | Picobond.Temperatur | Picobond.Moment | Date Time | Picobond.Drz_Mühle | Picobond.Leistung | Picobond.Temperatur | Picobond.Moment |  | SensOb.Temperatur |  | SensDiff.Temperatur
| pbDrehzahl | pbLeistung | pbTemp | pbDrehmoment |  | pbDrehzahl | pbLeistung | pbTemp | pbDrehmoment | picobondTime | time | SensOb | SensDiff
| min-1 | W | °C | Nm |  | min-1 | W | °C | Nm | min | s | °C | °C | °C | °C
ts | rpm | power | pbTemp | DMom | ts | rpm | power | pbTemp | DMom | SensTime | obTime | obTemp | T1 | T2 | dT
2023-09-15 09:56 | 0 | 0 | 26.8193 | -0.12 | 2023-09-15 10:24 | 0 | 0 | 27.65119 | -0.12 | 0 | 0 | 26.12 | 23.88 | 25.04 | -1.16
2023-09-15 09:56 | 0 | 0 | 26.82653 | -0.12 | 2023-09-15 10:24 | 0 | 0 | 27.64395 | -0.12 | 0.08333333 | 5 | 26.48 | 24.06 | 25.04 | -0.98
2023-09-15 09:56 | 9.548612 | 0.9795821 | 26.83015 | 0.9798372 | 2023-09-15 10:24 | 202.5101 | 21.88192 | 27.64395 | 1.032029 | 0.1666667 | 10 | 26.12 | 24.06 | 25.04 | -0.98
2023-09-15 09:56 | 1012.948 | 2.083829 | 26.83015 | 0.01964844 | 2023-09-15 10:25 | 1003.4 | -2.544552 | 27.64034 | -0.02422092 | 0.25 | 15 | 26.12 | 24.77 | 25.13 | -0.36
2023-09-15 09:56 | 1002.604 | -7.266076 | 26.83739 | -0.06921875 | 2023-09-15 10:25 | 1002.604 | -3.223673 | 27.63671875 | -0.03070964 | 0.3333333 | 20 | 26.12 | 24.86 | 25.13 | -0.27
2023-09-15 09:56 | 1002.206 | -7.322399 | 26.83377 | -0.06978299 | 2023-09-15 10:25 | 1002.604 | -3.579048 | 27.64395 | -0.03409505 | 0.4166667 | 25 | 26.12 | 24.86 | 25.31 | -0.45
2023-09-15 09:57 | 1001.808 | -7.378674 | 26.84462 | -0.07034722 | 2023-09-15 10:25 | 1001.808 | -3.487434 | 27.6548 | -0.03324869 | 0.5 | 30 | 26.12 | 25.04 | 25.31 | -0.27
2023-09-15 09:57 | 1003.4 | -7.331119 | 26.841 | -0.06978299 | 2023-09-15 10:25 | 1004.593 | -3.511966 | 27.6548 | -0.03338975 | 0.5833333 | 35 | 26.21 | 25.04 | 25.31 | -0.27
2023-09-15 09:57 | 1001.411 | -7.420113 | 26.84462 | -0.0707704 | 2023-09-15 10:25 | 1003.002 | -3.595281 | 27.66565 | -0.03423611 | 0.6666667 | 40 | 26.12 | 25.04 | 25.31 | -0.27
2023-09-15 09:57 | 1002.206 | -7.470413 | 26.85546875 | -0.07119358 | 2023-09-15 10:25 | 1003.002 | -3.639721 | 27.67289 | -0.03465929 | 0.75 | 45 | 26.12 | 25.04 | 25.31 | -0.27
2023-09-15 09:57 | 1003.002 | -7.328212 | 26.85546875 | -0.06978299 | 2023-09-15 10:25 | 1004.196 | -3.42159 | 27.66927 | -0.0325434 | 0.8333333 | 50 | 26.12 | 25.04 | 25.31 | -0.27
2023-09-15 09:57 | 1002.206 | -7.352001 | 26.85909 | -0.0700651 | 2023-09-15 10:25 | 1001.411 | -3.500839 | 27.68374 | -0.03338975 | 0.9166667 | 55 | 26.12 | 25.04 | 25.22 | -0.18
2023-09-15 09:57 | 1002.206 | -7.44081 | 26.8627 | -0.07091146 | 2023-09-15 10:25 | 1887.442 | 2.79569 | 27.68736 | 0.01414714 | 1 | 60 | 26.21 | 25.04 | 25.13 | -0.09
2023-09-15 09:57 | 1001.808 | -7.408265 | 26.86632 | -0.07062934 | 2023-09-15 10:25 | 1998.843 | 0.3923974 | 27.68736 | 0.001874998 | 1.083333 | 65 | 26.12 | 24.95 | 25.04 | -0.09
2023-09-15 09:57 | 1002.206 | -7.44081 | 26.86994 | -0.07091146 | 2023-09-15 10:25 | 2000.434 | 0.8063303 | 27.69821 | 0.003849834 | 1.166667 | 70 | 26.12 | 24.95 | 25.04 | -0.09
2023-09-15 09:57 | 1002.206 | -7.44081 | 26.86994 | -0.07091146 | 2023-09-15 10:26 | 1995.66 | 0.03808783 | 27.70906 | 0.0001822859 | 1.25 | 75 | 26.48 | 24.86 | 24.95 | -0.09
2023-09-15 09:57 | 1996.853 | -14.1472 | 26.86632 | -0.0676671 | 2023-09-15 10:26 | 1997.251 | 0.392085 | 27.71991 | 0.001874998 | 1.333333 | 80 | 26.21 | 24.86 | 24.95 | -0.09
2023-09-15 09:57 | 1999.638 | -13.57628 | 26.88078 | -0.06484592 | 2023-09-15 10:26 | 1999.638 | 0.6878759 | 27.73799 | 0.003285579 | 1.416667 | 85 | 26.21 | 24.77 | 24.95 | -0.18
2023-09-15 09:58 | 1997.251 | -13.79605 | 26.87717 | -0.06597439 | 2023-09-15 10:26 | 2920.681 | 11.4003 | 27.75246 | 0.03728081 | 1.5 | 90 | 26.21 | 24.77 | 24.95 | -0.18
2023-09-15 09:58 | 1996.455 | -13.67261 | 26.87717 | -0.06541015 | 2023-09-15 10:26 | 2999.855 | 7.854845 | 27.76331 | 0.02500867 | 1.583333 | 95 | 26.48 | 24.77 | 24.95 | -0.18
2023-09-15 09:58 | 1998.843 | -13.33471 | 26.92057 | -0.06371745 | 2023-09-15 10:26 | 2997.468 | 8.512639 | 27.78139 | 0.02712458 | 1.666667 | 100 | 26.21 | 24.77 | 24.86 | -0.09
2023-09-15 09:58 | 2000.036 | -13.25406 | 27.00738 | -0.06329428 | 2023-09-15 10:26 | 2999.06 | 8.56145 | 27.79586 | 0.02726563 | 1.75 | 105 | 26.21 | 24.77 | 24.86 | -0.09
2023-09-15 09:58 | 3000.651 | -19.4862 | 27.03993 | -0.06202473 | 2023-09-15 10:26 | 3000.253 | 9.140887 | 27.80672 | 0.02909938 | 1.833333 | 110 | 26.21 | 24.77 | 24.86 | -0.09
2023-09-15 09:58 | 2999.855 | -19.48103 | 27.06163 | -0.06202473 | 2023-09-15 10:26 | 3000.651 | 9.363683 | 27.81757 | 0.02980468 | 1.916667 | 115 | 26.3 | 24.86 | 24.95 | -0.09
2023-09-15 09:58 | 2997.468 | -19.59834 | 27.06886 | -0.06244791 | 2023-09-15 10:26 | 3985.75 | 23.97528 | 27.83565 | 0.05745225 | 2 | 120 | 26.21 | 24.86 | 24.95 | -0.09
2023-09-15 09:58 | 2998.264 | -18.49652 | 27.05801 | -0.05892145 | 2023-09-15 10:26 | 3996.09375 | 23.09322 | 27.85735 | 0.05519531 | 2.083333 | 125 | 26.21 | 24.86 | 24.86 | 0
2023-09-15 09:58 | 3000.651 | -17.93513 | 27.0544 | -0.05708767 | 2023-09-15 10:26 | 3995.696 | 23.14993 | 27.8682 | 0.05533636 | 2.166667 | 130 | 26.3 | 24.86 | 24.86 | 0
2023-09-15 09:58 | 3183.268 | -5.063694 | 27.04716 | -0.01519314 | 2023-09-15 10:27 | 3998.879 | 24.82203 | 27.8899 | 0.05928602 | 2.25 | 135 | 26.3 | 24.86 | 24.86 | 0
2023-09-15 09:58 | 4002.857 | -20.49657 | 27.03993 | -0.04890625 | 2023-09-15 10:27 | 4000.868 | 25.24799 | 27.91884 | 0.06027343 | 2.333333 | 140 | 26.3 | 24.86 | 24.86 | 0
2023-09-15 09:58 | 3996.09375 | -21.46524 | 27.0327 | -0.05130426 | 2023-09-15 10:27 | 3999.675 | 25.65396 | 27.955 | 0.06126086 | 2.416667 | 145 | 26.39 | 24.95 | 24.86 | 0.09
2023-09-15 09:59 | 4000.072 | -20.83677 | 27.03632 | -0.04975261 | 2023-09-15 10:27 | 4867.803 | 49.4827 | 27.98394 | 0.09708983 | 2.5 | 150 | 26.39 | 24.95 | 24.86 | 0.09
2023-09-15 09:59 | 4002.459 | -20.49453 | 27.02908 | -0.04890625 | 2023-09-15 10:27 | 4995.913 | 46.80064 | 28.02011 | 0.08947264 | 2.583333 | 155 | 26.66 | 24.95 | 24.86 | 0.09
2023-09-15 09:59 | 3999.675 | -21.18912 | 27.01823 | -0.05059896 | 2023-09-15 10:27 | 4999.096 | 50.59585 | 28.0599 | 0.09666667 | 2.666667 | 160 | 26.48 | 25.04 | 24.86 | 0.18
2023-09-15 09:59 | 4870.189 | -14.72406 | 27.01461 | -0.02887587 | 2023-09-15 10:27 | 5000.6875 | 63.75807 | 28.10692 | 0.1217752 | 2.75 | 165 | 26.48 | 25.04 | 24.86 | 0.18
2023-09-15 09:59 | 5000.289 | -23.46229 | 27.011 | -0.04481554 | 2023-09-15 10:27 | 4997.106 | 60.53894 | 28.15393 | 0.1157096 | 2.833333 | 170 | 26.57 | 25.04 | 24.86 | 0.18
2023-09-15 09:59 | 4996.311 | -23.44363 | 27.02185 | -0.04481554 | 2023-09-15 10:27 | 4997.504 | 76.7076 | 28.20819 | 0.1466016 | 2.916667 | 175 | 26.57 | 25.04 | 24.86 | 0.18
2023-09-15 09:59 | 5002.278 | -23.98877 | 27.00376 | -0.04580295 | 2023-09-15 10:27 | 5998.119 | 107.1258 | 28.26968 | 0.1705816 | 3 | 180 | 26.75 | 25.13 | 24.86 | 0.27
2023-09-15 09:59 | 5000.289 | -24.12693 | 26.98568 | -0.04608507 | 2023-09-15 10:27 | 6001.7 | 132.6289 | 28.32755 | 0.2110655 | 3.083333 | 185 | 26.66 | 25.13 | 24.86 | 0.27
2023-09-15 09:59 | 4993.923 | -24.46498 | 26.97844 | -0.04679036 | 2023-09-15 10:27 | 6003.689 | 133.6482 | 28.40712 | 0.2126172 | 3.166667 | 190 | 27.11 | 25.22 | 24.86 | 0.36
2023-09-15 09:59 | 5999.313 | -24.25136 | 26.97483 | -0.03860894 | 2023-09-15 10:28 | 6003.689 | 132.8502 | 28.47584 | 0.2113476 | 3.25 | 195 | 26.84 | 25.31 | 24.86 | 0.45
2023-09-15 09:59 | 5997.721 | -26.28226 | 26.97121 | -0.0418533 | 2023-09-15 10:28 | 5999.71 | 130.0153 | 28.54818 | 0.2069748 | 3.333333 | 200 | 26.84 | 25.4 | 24.86 | 0.54
2023-09-15 09:59 | 6002.894 | -25.86164 | 26.96036 | -0.04114801 | 2023-09-15 10:28 | 6006.474 | 126.4361 | 28.63498 | 0.2010503 | 3.416667 | 205 | 27.02 | 25.49 | 24.95 | 0.54
2023-09-15 10:00 | 6004.485 | -25.4251 | 26.953125 | -0.04044271 | 2023-09-15 10:28 | 6498.625 | 129.9815 | 28.71817 | 0.1910351 | 3.5 | 210 | 27.11 | 25.58 | 24.95 | 0.63
2023-09-15 10:00 | 5998.119 | -26.99268 | 26.93866 | -0.04298177 | 2023-09-15 10:28 | 6499.023 | 123.7505 | 28.80498 | 0.1818663 | 3.583333 | 215 | 27.66 | 25.67 | 24.86 | 0.81
2023-09-15 10:00 | 6001.7 | -23.5519 | 26.93866 | -0.03748047 | 2023-09-15 10:28 | 6502.604 | 124.491 | 28.92433 | 0.1828537 | 3.666667 | 220 | 27.39 | 25.76 | 24.95 | 0.81
2023-09-15 10:00 | 6502.207 | -21.96287 | 26.93504 | -0.03226129 | 2023-09-15 10:28 | 6500.615 | 127.4291 | 29.0871 | 0.1872265 | 3.75 | 225 | 27.57 | 25.85 | 24.95 | 0.9
2023-09-15 10:00 | 6499.023 | -22.33605 | 26.93142 | -0.03282552 | 2023-09-15 10:28 | 6496.636 | 127.9268 | 29.28241 | 0.1880729 | 3.833333 | 230 | 27.75 | 25.85 | 24.95 | 0.9
2023-09-15 10:00 | 6499.421 | -21.95347 | 26.93142 | -0.03226129 | 2023-09-15 10:28 | 6496.238 | 130.0297 | 29.51027 | 0.1911762 | 3.916667 | 235 | 28.03 | 25.94 | 24.95 | 0.99
2023-09-15 10:00 | 6500.615 | -21.18944 | 26.92781 | -0.03113281 | 2023-09-15 10:28 | 6501.411 | 130.1332 | 29.7309 | 0.1911762 | 4 | 240 | 28.39 | 25.94 | 25.04 | 0.9
2023-09-15 10:00 | 6501.013 | -22.15086 | 26.92419 | -0.0325434 | 2023-09-15 10:28 | 6496.636 | 130.8052 | 29.95877 | 0.1923047 | 4.083333 | 245 | 28.39 | 26.03 | 24.95 | 1.08
2023-09-15 10:00 | 6498.228 | -26.36412 | 26.92781 | -0.03874999 | 2023-09-15 10:28 | 6502.207 | 132.0697 | 30.19025 | 0.1939974 | 4.166667 | 250 | 28.67 | 26.03 | 25.04 | 0.99
2023-09-15 10:00 | 6500.615 | -25.79776 | 26.93142 | -0.03790364 | 2023-09-15 10:29 | 6508.174 | 126.8083 | 30.42535 | 0.1860981 | 4.25 | 255 | 28.85 | 26.12 | 25.04 | 1.08
2023-09-15 10:00 | 6502.604 | -26.76603 | 26.96036 | -0.03931424 | 2023-09-15 10:29 | 6500.615 | 129.3492 | 30.61704 | 0.1900477 | 4.333333 | 260 | 29.04 | 26.21 | 25.04 | 1.17
2023-09-15 10:00 | 6498.625 | -24.73412 | 26.98206 | -0.03635199368 | 2023-09-15 10:29 | 6498.625 | 128.8297 | 30.82682 | 0.1893424 | 4.416667 | 265 | 29.22 | 26.21 | 25.04 | 1.17
2023-09-15 10:01 | 6498.228 | -19.64611 | 27.00014 | -0.02887587 | 2023-09-15 10:29 | 6501.013 | 131.9495 | 31.02937 | 0.1938563 | 4.5 | 270 | 29.41 | 26.3 | 25.04 | 1.26
2023-09-15 10:01 | 6012.044 | -21.4615 | 27.01461 | -0.03409505 | 2023-09-15 10:29 | 6503.798 | 132.3902 | 31.21745 | 0.1944205 | 4.583333 | 275 | 29.59 | 26.3 | 25.04 | 1.26
2023-09-15 10:01 | 6000.904 | -20.2696 | 27.02185 | -0.03226129 | 2023-09-15 10:29 | 6498.625 | 130.5573 | 31.40915 | 0.1918815 | 4.666667 | 280 | 29.87 | 26.3 | 25.04 | 1.26
2023-09-15 10:01 | 5998.517 | -22.74209 | 27.03632 | -0.03621094 | 2023-09-15 10:29 | 6496.636 | 133.012 | 31.58637 | 0.195549 | 4.75 | 285 | 30.06 | 26.39 | 25.04 | 1.35
2023-09-15 10:01 | 1002.206 | -6.73034 | 27.04355 | -0.06414062 | 2023-09-15 10:29 | 6504.991 | 134.3359 | 31.75998 | 0.1972417 | 4.833333 | 290 | 30.25 | 26.39 | 25.13 | 1.26
2023-09-15 10:01 | 1003.4 | -6.353059 | 27.06525 | -0.06047309 | 2023-09-15 10:29 | 6499.023 | 133.7328 | 31.94444 | 0.1965365 | 4.916667 | 295 | 30.43 | 26.48 | 25.13 | 1.35
[5 empty] | 2023-09-15 10:29 | 6495.841 | 131.4608 | 32.09997 | 0.1932921 | 5 | 300 | 30.53 | 26.48 | 25.13 | 1.35
[5 empty] | 2023-09-15 10:29 | 6499.023 | 134.1167 | 32.29166 | 0.1971007 | 5.083333 | 305 | 30.71 | 26.48 | 25.13 | 1.35
[5 empty] | 2023-09-15 10:29 | 6499.819 | 131.8293 | 32.44358 | 0.1937152 | 5.166667 | 310 | 30.81 | 26.57 | 25.13 | 1.44
[5 empty] | 2023-09-15 10:30 | 6497.83 | 133.1324 | 32.6208 | 0.1956901 | 5.25 | 315 | 31.09 | 26.57 | 25.13 | 1.44
[5 empty] | 2023-09-15 10:30 | 6500.217 | 134.1414 | 32.7691 | 0.1971007 | 5.333333 | 320 | 31.19 | 26.66 | 25.13 | 1.53
[5 empty] | 2023-09-15 10:30 | 6496.636 | 132.6282 | 32.92824 | 0.1949848 | 5.416667 | 325 | 31.56 | 26.66 | 25.22 | 1.44
[5 empty] | 2023-09-15 10:30 | 6501.411 | 135.7023 | 33.08377 | 0.1993576 | 5.5 | 330 | 31.56 | 26.66 | 25.22 | 1.44
[5 empty] | 2023-09-15 10:30 | 6495.841 | 134.3388 | 33.22844 | 0.1975238 | 5.583333 | 335 | 31.66 | 26.66 | 25.22 | 1.44
[5 empty] | 2023-09-15 10:30 | 6496.636 | 136.0824 | 33.36588 | 0.2000629 | 5.666667 | 340 | 31.85 | 26.75 | 25.22 | 1.53
[5 empty] | 2023-09-15 10:30 | 6501.809 | 135.9026 | 33.49971 | 0.1996397 | 5.75 | 345 | 31.94 | 26.75 | 25.22 | 1.53
[5 empty] | 2023-09-15 10:30 | 6495.841 | 137.4088 | 33.6263 | 0.2020378 | 5.833333 | 350 | 32.14 | 26.75 | 25.22 | 1.53
[5 empty] | 2023-09-15 10:30 | 6493.454 | 138.2214 | 33.76736 | 0.2033073 | 5.916667 | 355 | 32.23 | 26.84 | 25.22 | 1.62
[5 empty] | 2023-09-15 10:30 | 6505.389 | 139.4362 | 33.87949 | 0.2047179 | 6 | 360 | 32.33 | 26.84 | 25.22 | 1.62
[5 empty] | 2023-09-15 10:30 | 6499.819 | 139.3169 | 34.00246 | 0.2047179 | 6.083333 | 365 | 32.42 | 26.84 | 25.31 | 1.53
[5 empty] | 2023-09-15 10:30 | 6498.228 | 142.5458 | 34.12182 | 0.2095139 | 6.166667 | 370 | 32.61 | 26.84 | 25.31 | 1.53
[5 empty] | 2023-09-15 10:31 | 6504.196 | 145.6545 | 34.23756 | 0.2138867 | 6.25 | 375 | 32.71 | 26.93 | 25.31 | 1.62
[5 empty] | 2023-09-15 10:31 | 6501.013 | 147.5035 | 34.36777 | 0.2167079 | 6.333333 | 380 | 32.81 | 26.93 | 25.31 | 1.62
[5 empty] | 2023-09-15 10:31 | 6497.83 | 146.9515 | 34.47265625 | 0.2160026 | 6.416667 | 385 | 33.19 | 26.93 | 25.22 | 1.71
[5 empty] | 2023-09-15 10:31 | 6502.604 | 148.7881 | 34.58117 | 0.2185417 | 6.5 | 390 | 33 | 26.93 | 25.31 | 1.62
[5 empty] | 2023-09-15 10:31 | 6495.443 | 150.2551 | 34.68967 | 0.2209397 | 6.583333 | 395 | 33.1 | 27.02 | 25.31 | 1.71
[5 empty] | 2023-09-15 10:31 | 6502.207 | 150.9877 | 34.79094 | 0.221786 | 6.666667 | 400 | 33.19 | 27.02 | 25.4 | 1.62
[5 empty] | 2023-09-15 10:31 | 6496.238 | 149.8897 | 34.89584 | 0.2203754 | 6.75 | 405 | 33.58 | 27.11 | 25.31 | 1.8
[5 empty] | 2023-09-15 10:31 | 6501.809 | 153.3791 | 35.00072 | 0.2253125 | 6.833333 | 410 | 33.39 | 27.11 | 25.31 | 1.8
[5 empty] | 2023-09-15 10:31 | 6504.991 | 151.917 | 35.10561 | 0.2230555 | 6.916667 | 415 | 33.48 | 27.11 | 25.4 | 1.71
[5 empty] | 2023-09-15 10:31 | 6504.991 | 155.4717 | 35.20327 | 0.2282747 | 7 | 420 | 33.68 | 27.11 | 25.4 | 1.71
[5 empty] | 2023-09-15 10:31 | 6493.454 | 151.264 | 35.28646 | 0.2224913 | 7.083333 | 425 | 33.68 | 27.11 | 25.4 | 1.71
[5 empty] | 2023-09-15 10:32 | 6504.593 | 153.733 | 35.40943 | 0.2257357 | 7.166667 | 430 | 33.77 | 27.11 | 25.4 | 1.71
[5 empty] | 2023-09-15 10:32 | 6503.4 | 156.202 | 35.50348 | 0.2294032 | 7.25 | 435 | 33.87 | 27.21 | 25.4 | 1.81
[5 empty] | 2023-09-15 10:32 | 6497.034 | 155.5693 | 35.6156 | 0.2286979 | 7.333333 | 440 | 33.97 | 27.21 | 25.4 | 1.81
[5 empty] | 2023-09-15 10:32 | 6499.421 | 155.8185 | 35.73495 | 0.22898 | 7.416667 | 445 | 34.07 | 27.21 | 25.4 | 1.81
[5 empty] | 2023-09-15 10:32 | 6503.002 | 158.5935 | 35.80729 | 0.2329296 | 7.5 | 450 | 34.17 | 27.21 | 25.4 | 1.81
[5 empty] | 2023-09-15 10:32 | 6494.249 | 154.9272 | 35.9158 | 0.2278516 | 7.583333 | 455 | 34.36 | 27.3 | 25.4 | 1.9
[5 empty] | 2023-09-15 10:32 | 6497.83 | 156.3561 | 35.98814 | 0.2298264 | 7.666667 | 460 | 34.26 | 27.3 | 25.4 | 1.9
[5 empty] | 2023-09-15 10:32 | 6504.991 | 158.2577 | 36.08218 | 0.2323654 | 7.75 | 465 | 34.46 | 27.3 | 25.4 | 1.9
[5 empty] | 2023-09-15 10:32 | 6497.432 | 156.2506 | 36.17983 | 0.2296853 | 7.833333 | 470 | 34.46 | 27.3 | 25.49 | 1.81
[5 empty] | 2023-09-15 10:32 | 6496.636 | 159.4937 | 36.27749 | 0.2344813 | 7.916667 | 475 | 34.56 | 27.39 | 25.49 | 1.9
[5 empty] | 2023-09-15 10:32 | 6498.625 | 161.0781 | 36.34621 | 0.2367382 | 8 | 480 | 34.66 | 27.39 | 25.49 | 1.9
[5 empty] | 2023-09-15 10:32 | 6505.787 | 160.8713 | 36.44748 | 0.236174 | 8.083333 | 485 | 34.85 | 27.39 | 25.49 | 1.9
[5 empty] | 2023-09-15 10:33 | 6499.023 | 161.376 | 36.51982 | 0.2371614 | 8.166667 | 490 | 34.76 | 27.39 | 25.49 | 1.9
[5 empty] | 2023-09-15 10:33 | 6493.454 | 158.8401 | 36.58131 | 0.233635 | 8.25 | 495 | 35.15 | 27.39 | 25.49 | 1.9
[5 empty] | 2023-09-15 10:33 | 6498.625 | 160.5983 | 36.65365 | 0.236033 | 8.333333 | 500 | 35.05 | 27.48 | 25.49 | 1.99
[5 empty] | 2023-09-15 10:33 | 6502.207 | 159.0543 | 36.7513 | 0.233635 | 8.416667 | 505 | 35.05 | 27.48 | 25.49 | 1.99
[5 empty] | 2023-09-15 10:33 | 6503.798 | 161.2063 | 36.83811 | 0.2367382 | 8.5 | 510 | 35.05 | 27.48 | 25.49 | 1.99
[5 empty] | 2023-09-15 10:33 | 6493.056 | 161.9949 | 36.90683 | 0.2382899 | 8.583333 | 515 | 35.15 | 27.48 | 25.49 | 1.99
[5 empty] | 2023-09-15 10:33 | 6504.593 | 164.4923 | 36.9864 | 0.2415343 | 8.666667 | 520 | 35.25 | 27.48 | 25.49 | 1.99
[5 empty] | 2023-09-15 10:33 | 6499.819 | 160.6278 | 37.06598 | 0.236033 | 8.75 | 525 | 35.35 | 27.57 | 25.49 | 2.08
[5 empty] | 2023-09-15 10:33 | 6495.443 | 158.5051 | 37.17086 | 0.2330707 | 8.833333 | 530 | 35.35 | 27.57 | 25.58 | 1.99
[5 empty] | 2023-09-15 10:33 | 6505.389 | 164.9928 | 37.26129 | 0.2422396 | 8.916667 | 535 | 35.45 | 27.57 | 25.58 | 1.99
[5 empty] | 2023-09-15 10:33 | 6499.421 | 161.8658 | 37.34809 | 0.2378667 | 9 | 540 | 35.55 | 27.57 | 25.58 | 1.99
[5 empty] | 2023-09-15 10:33 | 6497.83 | 161.7302 | 37.41681 | 0.2377257 | 9.083333 | 545 | 35.55 | 27.57 | 25.58 | 1.99
[5 empty] | 2023-09-15 10:34 | 6505.389 | 164.3203 | 37.45298 | 0.2412522 | 9.166667 | 550 | 35.65 | 27.66 | 25.58 | 2.08
[5 empty] | 2023-09-15 10:34 | 6501.013 | 170.1625 | 37.52532 | 0.2499978 | 9.25 | 555 | 35.65 | 27.66 | 25.58 | 2.08
[5 empty] | 2023-09-15 10:34 | 6501.013 | 163.6337 | 37.59404 | 0.2404058 | 9.333333 | 560 | 36.25 | 27.66 | 25.58 | 2.08
[5 empty] | 2023-09-15 10:34 | 6501.809 | 162.6935 | 37.66999 | 0.2389952 | 9.416667 | 565 | 35.75 | 27.66 | 25.58 | 2.08
[5 empty] | 2023-09-15 10:34 | 6504.991 | 165.367 | 37.74957 | 0.2428038 | 9.5 | 570 | 35.85 | 27.66 | 25.58 | 2.08
[5 empty] | 2023-09-15 10:34 | 6504.593 | 165.7412 | 37.82914 | 0.2433681 | 9.583333 | 575 | 35.95 | 27.66 | 25.67 | 1.99
[5 empty] | 2023-09-15 10:34 | 6495.045 | 162.9079 | 37.89786 | 0.2395594 | 9.666667 | 580 | 35.95 | 27.75 | 25.58 | 2.17
[5 empty] | 2023-09-15 10:34 | 6499.023 | 163.5836 | 37.96296 | 0.2404058 | 9.75 | 585 | 36.25 | 27.75 | 25.67 | 2.08
[5 empty] | 2023-09-15 10:34 | 6503.798 | 166.4893 | 38.02084 | 0.2444965 | 9.833333 | 590 | 36.15 | 27.75 | 25.67 | 2.08
[5 empty] | 2023-09-15 10:34 | 6496.636 | 165.6344 | 38.07508 | 0.2435091 | 9.916667 | 595 | 36.15 | 27.75 | 25.67 | 2.08
[5 empty] | 2023-09-15 10:34 | 6500.615 | 167.2719 | 38.12934 | 0.2457661 | 10 | 600 | 36.25 | 27.75 | 25.67 | 2.08
[5 empty] | 2023-09-15 10:34 | 6500.615 | 169.096 | 38.19445 | 0.2484461 | 10.08333 | 605 | 36.66 | 27.75 | 25.67 | 2.08
[5 empty] | 2023-09-15 10:35 | 6499.421 | 170.0249 | 38.25232 | 0.2498568 | 10.16667 | 610 | 36.35 | 27.75 | 25.67 | 2.08
[5 empty] | 2023-09-15 10:35 | 6495.841 | 166.8613 | 38.29934 | 0.2453429 | 10.25 | 615 | 36.46 | 27.75 | 25.67 | 2.08
[5 empty] | 2023-09-15 10:35 | 6501.411 | 167.9645 | 38.34635 | 0.2467535 | 10.33333 | 620 | 36.46 | 27.84 | 25.67 | 2.17
[5 empty] | 2023-09-15 10:35 | 6501.411 | 170.1729 | 38.45124 | 0.2499978 | 10.41667 | 625 | 36.56 | 27.84 | 25.67 | 2.17
[5 empty] | 2023-09-15 10:35 | 6495.443 | 167.5225 | 38.51273 | 0.2463303 | 10.5 | 630 | 36.56 | 27.84 | 25.67 | 2.17
[5 empty] | 2023-09-15 10:35 | 6498.625 | 165.5891 | 38.53443 | 0.2433681 | 10.58333 | 635 | 36.66 | 27.84 | 25.67 | 2.17
[5 empty] | 2023-09-15 10:35 | 6506.583 | 174.056 | 38.58145 | 0.2554991 | 10.66667 | 640 | 36.76 | 27.84 | 25.67 | 2.17
[5 empty] | 2023-09-15 10:35 | 6500.615 | 165.3518 | 38.62486 | 0.2429449 | 10.75 | 645 | 36.76 | 27.84 | 25.67 | 2.17
[5 empty] | 2023-09-15 10:35 | 6497.034 | 164.3971 | 38.68273 | 0.2416753 | 10.83333 | 650 | 37.07 | 27.84 | 25.67 | 2.17
[5 empty] | 2023-09-15 10:35 | 6496.238 | 167.735 | 38.68273 | 0.2466124 | 10.91667 | 655 | 36.86 | 27.84 | 25.67 | 2.17
[5 empty] | 2023-09-15 10:35 | 6495.443 | 165.6999 | 38.75868 | 0.2436502 | 11 | 660 | 36.86 | 27.94 | 25.67 | 2.27
[5 empty] | 2023-09-15 10:35 | 6497.83 | 168.7357 | 38.79123 | 0.248023 | 11.08333 | 665 | 37.17 | 27.94 | 25.67 | 2.27
[5 empty] | 2023-09-15 10:36 | 6496.636 | 168.7047 | 38.85633 | 0.248023 | 11.16667 | 670 | 37.07 | 27.94 | 25.76 | 2.18
[5 empty] | 2023-09-15 10:36 | 6502.207 | 167.8891 | 38.93229 | 0.2466124 | 11.25 | 675 | 37.07 | 27.94 | 25.67 | 2.27
[5 empty] | 2023-09-15 10:36 | 6498.625 | 169.3322 | 38.96846 | 0.2488694 | 11.33333 | 680 | 37.17 | 27.94 | 25.67 | 2.27
[5 empty] | 2023-09-15 10:36 | 6499.023 | 170.0145 | 39.05527 | 0.2498568 | 11.41667 | 685 | 37.27 | 27.94 | 25.76 | 2.18
[5 empty] | 2023-09-15 10:36 | 6502.207 | 175.2834 | 39.16739 | 0.2574739 | 11.5 | 690 | 37.27 | 27.94 | 25.76 | 2.18
[5 empty] | 2023-09-15 10:36 | 6503.4 | 171.0894 | 39.21441 | 0.2512673 | 11.58333 | 695 | 37.68 | 27.94 | 25.76 | 2.18
[5 empty] | 2023-09-15 10:36 | 6503.002 | 171.6552 | 39.24335 | 0.2521137 | 11.66667 | 700 | 37.48 | 28.03 | 25.76 | 2.27
[5 empty] | 2023-09-15 10:36 | 6501.411 | 173.8216 | 39.3193 | 0.255358 | 11.75 | 705 | 37.48 | 28.03 | 25.76 | 2.27
[5 empty] | 2023-09-15 10:36 | 6503.4 | 175.1235 | 39.3193 | 0.2571918 | 11.83333 | 710 | 37.48 | 28.03 | 25.76 | 2.27
[5 empty] | 2023-09-15 10:36 | 6502.207 | 179.1246 | 39.39887 | 0.2631163 | 11.91667 | 715 | 37.48 | 27.94 | 25.76 | 2.18
[5 empty] | 2023-09-15 10:36 | 6497.034 | 178.8862 | 39.43866 | 0.2629752 | 12 | 720 | 37.48 | 28.03 | 25.76 | 2.27
[5 empty] | 2023-09-15 10:36 | 6498.228 | 177.3835 | 39.49653 | 0.2607183 | 12.08333 | 725 | 37.68 | 28.03 | 25.76 | 2.27
[5 empty] | 2023-09-15 10:37 | 6508.97 | 178.2535 | 39.52185 | 0.2615647 | 12.16667 | 730 | 37.58 | 28.03 | 25.76 | 2.27
[5 empty] | 2023-09-15 10:37 | 6499.023 | 177.7891 | 39.55801 | 0.2612825 | 12.25 | 735 | 37.68 | 28.03 | 25.76 | 2.27
[5 empty] | 2023-09-15 10:37 | 6498.625 | 176.1466 | 39.57972 | 0.2588845 | 12.33333 | 740 | 37.68 | 28.03 | 25.76 | 2.27
[5 empty] | 2023-09-15 10:37 | 6506.185 | 176.6398 | 39.6484375 | 0.2593077 | 12.41667 | 745 | 37.79 | 28.03 | 25.76 | 2.27
[5 empty] | 2023-09-15 10:37 | 6497.034 | 175.5278 | 39.69546 | 0.2580382 | 12.5 | 750 | 37.79 | 28.03 | 25.76 | 2.27
[5 empty] | 2023-09-15 10:37 | 6498.625 | 175.5708 | 39.73886 | 0.2580382 | 12.58333 | 755 | 37.79 | 28.03 | 25.76 | 2.27
[5 empty] | 2023-09-15 10:37 | 6503.798 | 175.9987 | 39.78226 | 0.2584614 | 12.66667 | 760 | 37.89 | 28.03 | 25.76 | 2.27
[5 empty] | 2023-09-15 10:37 | 6503.798 | 178.1118 | 39.81843 | 0.2615647 | 12.75 | 765 | 37.89 | 28.12 | 25.76 | 2.36
[5 empty] | 2023-09-15 10:37 | 6504.991 | 176.3191 | 39.86545 | 0.2588845 | 12.83333 | 770 | 38.1 | 28.12 | 25.76 | 2.36
[5 empty] | 2023-09-15 10:37 | 6498.228 | 178.3432 | 39.93417 | 0.2621289 | 12.91667 | 775 | 38.1 | 28.12 | 25.76 | 2.36
[5 empty] | 2023-09-15 10:37 | 6503.002 | 178.3782 | 39.99566 | 0.2619878 | 13 | 780 | 38.1 | 28.12 | 25.76 | 2.36
[5 empty] | 2023-09-15 10:37 | 6495.841 | 180.5802 | 40.0246 | 0.2655143 | 13.08333 | 785 | 38.1 | 28.12 | 25.76 | 2.36
[5 empty] | 2023-09-15 10:38 | 6496.238 | 179.248 | 40.06438 | 0.2635395 | 13.16667 | 790 | 38.1 | 28.03 | 25.76 | 2.27
[5 empty] | 2023-09-15 10:38 | 6500.615 | 181.0969 | 40.10055 | 0.2660785 | 13.25 | 795 | 38.1 | 28.12 | 25.76 | 2.36
[5 empty] | 2023-09-15 10:38 | 6500.217 | 178.6858 | 40.14395 | 0.2625521 | 13.33333 | 800 | 38.2 | 28.12 | 25.76 | 2.36
[5 empty] | 2023-09-15 10:38 | 6495.841 | 177.1264 | 40.16565 | 0.2604362 | 13.41667 | 805 | 38.2 | 28.12 | 25.76 | 2.36
[5 empty] | 2023-09-15 10:38 | 6504.593 | 181.1117 | 40.16927 | 0.2659375 | 13.5 | 810 | 38.3 | 28.12 | 25.76 | 2.36
[5 empty] | 2023-09-15 10:38 | 6503.002 | 183.9486 | 40.19098 | 0.2701693 | 13.58333 | 815 | 38.83 | 28.12 | 25.76 | 2.36
[5 empty] | 2023-09-15 10:38 | 6491.862 | 178.9355 | 40.20544 | 0.2632574 | 13.66667 | 820 | 38.3 | 28.12 | 25.76 | 2.36
[5 empty] | 2023-09-15 10:38 | 6500.217 | 178.1098 | 40.26693 | 0.2617057 | 13.75 | 825 | 38.3 | 28.12 | 25.76 | 2.36
[5 empty] | 2023-09-15 10:38 | 6506.98 | 182.3313 | 40.3465 | 0.2676302 | 13.83333 | 830 | 38.72 | 28.21 | 25.76 | 2.45
[5 empty] | 2023-09-15 10:38 | 6497.034 | 179.5578 | 40.40075 | 0.2639627 | 13.91667 | 835 | 38.41 | 28.12 | 25.76 | 2.36
[5 empty] | 2023-09-15 10:38 | 6500.217 | 182.1418 | 40.4116 | 0.2676302 | 14 | 840 | 38.41 | 28.12 | 25.76 | 2.36
[5 empty] | 2023-09-15 10:38 | 6493.454 | 181.281 | 40.44054 | 0.2666428 | 14.08333 | 845 | 38.51 | 28.12 | 25.76 | 2.36
[5 empty] | 2023-09-15 10:39 | 6503.002 | 180.7792 | 40.48394 | 0.2655143 | 14.16667 | 850 | 38.51 | 28.12 | 25.76 | 2.36
[5 empty] | 2023-09-15 10:39 | 6499.023 | 182.4923 | 40.50203 | 0.2681944 | 14.25 | 855 | 38.51 | 28.21 | 25.76 | 2.45
[5 empty] | 2023-09-15 10:39 | 6503.002 | 182.7001 | 40.55267 | 0.2683355 | 14.33333 | 860 | 38.62 | 28.21 | 25.76 | 2.45
[5 empty] | 2023-09-15 10:39 | 6503.798 | 182.05 | 40.58521 | 0.2673481 | 14.41667 | 865 | 38.83 | 28.12 | 25.76 | 2.36
[5 empty] | 2023-09-15 10:39 | 6502.604 | 183.073 | 40.64309 | 0.2688997 | 14.5 | 870 | 38.62 | 28.21 | 25.76 | 2.45
[5 empty] | 2023-09-15 10:39 | 6493.056 | 182.037 | 40.67926 | 0.2677713 | 14.58333 | 875 | 38.72 | 28.21 | 25.85 | 2.36
[5 empty] | 2023-09-15 10:39 | 6499.023 | 183.932 | 40.65755 | 0.2703103 | 14.66667 | 880 | 38.93 | 28.21 | 25.76 | 2.45
[5 empty] | 2023-09-15 10:39 | 6504.593 | 184.0897 | 40.6684 | 0.2703103 | 14.75 | 885 | 38.83 | 28.21 | 25.76 | 2.45
[5 empty] | 2023-09-15 10:39 | 6494.249 | 183.5092 | 40.70457 | 0.2698871 | 14.83333 | 890 | 38.83 | 28.21 | 25.76 | 2.45
[5 empty] | 2023-09-15 10:39 | 6495.841 | 185.8566 | 40.74436 | 0.2732726 | 14.91667 | 895 | 38.83 | 28.21 | 25.76 | 2.45
[5 empty] | 2023-09-15 10:39 | 6502.207 | 185.2705 | 40.77691 | 0.2721441 | 15 | 900 | 38.93 | 28.21 | 25.76 | 2.45
[5 empty] | 2023-09-15 10:40 | 6498.228 | 183.7176 | 40.84201 | 0.2700282 | 15.08333 | 905 | 39.15 | 28.21 | 25.76 | 2.45
[5 empty] | 2023-09-15 10:40 | 6497.034 | 184.8353 | 40.84201 | 0.2717209 | 15.16667 | 910 | 38.93 | 28.21 | 25.76 | 2.45
[5 empty] | 2023-09-15 10:40 | 6499.023 | 182.7803 | 40.89988 | 0.2686176 | 15.25 | 915 | 39.04 | 28.21 | 25.76 | 2.45
[5 empty] | 2023-09-15 10:40 | 6504.593 | 186.5874 | 40.91435 | 0.2739778 | 15.33333 | 920 | 39.04 | 28.21 | 25.76 | 2.45
[5 empty] | 2023-09-15 10:40 | 6496.238 | 181.7425 | 40.93605 | 0.267207 | 15.41667 | 925 | 39.04 | 28.21 | 25.76 | 2.45
[5 empty] | 2023-09-15 10:40 | 6489.475 | 180.499 | 40.93967 | 0.2656554 | 15.5 | 930 | 39.04 | 28.21 | 25.76 | 2.45
[5 empty] | 2023-09-15 10:40 | 6508.572 | 180.1651 | 40.96137 | 0.2643858 | 15.58333 | 935 | 39.15 | 28.21 | 25.76 | 2.45
[5 empty] | 2023-09-15 10:40 | 6496.238 | 185.0045 | 41.03009 | 0.272003 | 15.66667 | 940 | 39.57 | 28.21 | 25.85 | 2.36
[5 empty] | 2023-09-15 10:40 | 6493.851 | 182.9225 | 41.05541 | 0.2690408 | 15.75 | 945 | 39.15 | 28.21 | 25.76 | 2.45
[5 empty] | 2023-09-15 10:40 | 6499.819 | 181.7467 | 41.09158 | 0.267066 | 15.83333 | 950 | 39.15 | 28.21 | 25.76 | 2.45
[5 empty] | 2023-09-15 10:40 | 6500.217 | 186.3659 | 41.1386 | 0.2738368 | 15.91667 | 955 | 39.25 | 28.3 | 25.76 | 2.54
[5 empty] | 2023-09-15 10:40 | 6501.013 | 183.7963 | 41.15668 | 0.2700282 | 16 | 960 | 39.25 | 28.21 | 25.76 | 2.45
[5 empty] | 2023-09-15 10:41 | 6495.841 | 183.5542 | 41.21455 | 0.2698871 | 16.08333 | 965 | 39.25 | 28.3 | 25.76 | 2.54
[5 empty] | 2023-09-15 10:41 | 6502.604 | 186.0501 | 41.23626 | 0.2732726 | 16.16667 | 970 | 39.36 | 28.21 | 25.76 | 2.45
[5 empty] | 2023-09-15 10:41 | 6498.625 | 185.0725 | 41.25796 | 0.272003 | 16.25 | 975 | 39.36 | 28.3 | 25.76 | 2.54
[5 empty] | 2023-09-15 10:41 | 6491.464 | 182.8553 | 41.26881 | 0.2690408 | 16.33333 | 980 | 39.57 | 28.21 | 25.76 | 2.45
[5 empty] | 2023-09-15 10:41 | 6506.583 | 187.5093 | 41.23987 | 0.2752474 | 16.41667 | 985 | 39.46 | 28.3 | 25.76 | 2.54
[5 empty] | 2023-09-15 10:41 | 6496.238 | 183.9492 | 41.26881 | 0.2704514 | 16.5 | 990 | 39.36 | 28.21 | 25.76 | 2.45
[5 empty] | 2023-09-15 10:41 | 6499.023 | 185.4678 | 41.28328 | 0.2725672 | 16.58333 | 995 | 39.46 | 28.3 | 25.76 | 2.54
[5 empty] | 2023-09-15 10:41 | 6503.4 | 185.8808 | 41.34476 | 0.2729905 | 16.66667 | 1000 | 39.46 | 28.21 | 25.76 | 2.45
[5 empty] | 2023-09-15 10:41 | 6502.207 | 185.7507 | 41.37008 | 0.2728494 | 16.75 | 1005 | 39.46 | 28.21 | 25.76 | 2.45
[5 empty] | 2023-09-15 10:41 | 6500.615 | 188.2974 | 41.4388 | 0.2766579 | 16.83333 | 1010 | 39.57 | 28.21 | 25.76 | 2.45
[5 empty] | 2023-09-15 10:41 | 6495.841 | 187.5835 | 41.46774 | 0.2758116 | 16.91667 | 1015 | 39.57 | 28.21 | 25.76 | 2.45
[5 empty] | 2023-09-15 10:41 | 6500.615 | 186.9533 | 41.47859 | 0.2746831 | 17 | 1020 | 39.68 | 28.21 | 25.76 | 2.45
[5 empty] | 2023-09-15 10:42 | 6499.023 | 191.8027 | 41.49667 | 0.2818772 | 17.08333 | 1025 | 39.68 | 28.21 | 25.76 | 2.45
[5 empty] | 2023-09-15 10:42 | 6495.841 | 189.4063 | 41.52923 | 0.2784917 | 17.16667 | 1030 | 39.78 | 28.3 | 25.76 | 2.54
[5 empty] | 2023-09-15 10:42 | 6497.432 | 189.8365 | 41.53646 | 0.279056 | 17.25 | 1035 | 39.68 | 28.3 | 25.76 | 2.54
[5 empty] | 2023-09-15 10:42 | 6499.421 | 194.2142 | 41.5654 | 0.2854036 | 17.33333 | 1040 | 39.78 | 28.21 | 25.76 | 2.45
[5 empty] | 2023-09-15 10:42 | 6501.411 | 184.8638 | 41.61242 | 0.2715799 | 17.41667 | 1045 | 39.78 | 28.3 | 25.76 | 2.54
[5 empty] | 2023-09-15 10:42 | 6498.625 | 189.7754 | 41.64135 | 0.2789149 | 17.5 | 1050 | 39.78 | 28.3 | 25.76 | 2.54
[5 empty] | 2023-09-15 10:42 | 6501.809 | 192.461 | 41.67028 | 0.2827235 | 17.58333 | 1055 | 39.78 | 28.3 | 25.76 | 2.54
[5 empty] | 2023-09-15 10:42 | 6497.83 | 181.5951 | 41.65943 | 0.2669249 | 17.66667 | 1060 | 39.89 | 28.21 | 25.67 | 2.54
[5 empty] | 2023-09-15 10:42 | 6501.809 | 190.5405 | 41.63412 | 0.2799023 | 17.75 | 1065 | 39.78 | 28.21 | 25.76 | 2.45
[5 empty] | 2023-09-15 10:42 | 6500.615 | 191.5616 | 41.64135 | 0.281454 | 17.83333 | 1070 | 40.1 | 28.21 | 25.76 | 2.45
[5 empty] | 2023-09-15 10:42 | 6508.97 | 189.5968 | 41.6956 | 0.2782096 | 17.91667 | 1075 | 40 | 28.3 | 25.76 | 2.54
[5 empty] | 2023-09-15 10:42 | 6502.207 | 188.5356 | 41.7173 | 0.2769401 | 18 | 1080 | 39.89 | 28.21 | 25.67 | 2.54
[5 empty] | 2023-09-15 10:43 | 6499.023 | 192.0906 | 41.73177 | 0.2823003 | 18.08333 | 1085 | 39.89 | 28.21 | 25.67 | 2.54
[5 empty] | 2023-09-15 10:43 | 6498.228 | 193.6986 | 41.74986 | 0.2846984 | 18.16667 | 1090 | 40.1 | 28.21 | 25.67 | 2.54
[5 empty] | 2023-09-15 10:43 | 6508.97 | 188.9239 | 41.76432 | 0.2772222 | 18.25 | 1095 | 40.21 | 28.21 | 25.67 | 2.54
[5 empty] | 2023-09-15 10:43 | 6500.615 | 185.6092 | 41.80773 | 0.2727083 | 18.33333 | 1100 | 40.1 | 28.21 | 25.67 | 2.54
[5 empty] | 2023-09-15 10:43 | 6500.217 | 191.7419 | 41.85113 | 0.2817361 | 18.41667 | 1105 | 40 | 28.3 | 25.67 | 2.63
[5 empty] | 2023-09-15 10:43 | 6499.819 | 191.3462 | 41.8656 | 0.2811719 | 18.5 | 1110 | 40 | 28.21 | 25.67 | 2.54
[5 empty] | 2023-09-15 10:43 | 6497.432 | 194.1547 | 41.88368 | 0.2854036 | 18.58333 | 1115 | 40.32 | 28.3 | 25.67 | 2.63
[5 empty] | 2023-09-15 10:43 | 6499.421 | 194.5981 | 41.87283 | 0.2859679 | 18.66667 | 1120 | 40 | 28.21 | 25.67 | 2.54
[5 empty] | 2023-09-15 10:43 | 6498.625 | 195.4381 | 41.85474 | 0.2872374 | 18.75 | 1125 | 40.32 | 28.21 | 25.67 | 2.54
[5 empty] | 2023-09-15 10:43 | 6497.83 | 193.3989 | 41.91985 | 0.2842751 | 18.83333 | 1130 | 40.21 | 28.3 | 25.76 | 2.54
[5 empty] | 2023-09-15 10:43 | 6500.217 | 192.7019 | 41.92709 | 0.2831467 | 18.91667 | 1135 | 40.21 | 28.3 | 25.67 | 2.63
[5 empty] | 2023-09-15 10:43 | 6501.809 | 194.2855 | 41.93432 | 0.2854036 | 19 | 1140 | 40.1 | 28.21 | 25.67 | 2.54
[5 empty] | 2023-09-15 10:44 | 6506.185 | 193.3593 | 41.95963 | 0.283852 | 19.08333 | 1145 | 40.21 | 28.21 | 25.67 | 2.54
[5 empty] | 2023-09-15 10:44 | 6497.83 | 194.4545 | 42.00666 | 0.2858268 | 19.16667 | 1150 | 40.21 | 28.21 | 25.67 | 2.54
[5 empty] | 2023-09-15 10:44 | 6501.013 | 191.3813 | 42.03197 | 0.2811719 | 19.25 | 1155 | 40.21 | 28.21 | 25.67 | 2.54
[5 empty] | 2023-09-15 10:44 | 6505.389 | 196.6022 | 42.07176 | 0.2886479 | 19.33333 | 1160 | 40.21 | 28.21 | 25.67 | 2.54
[5 empty] | 2023-09-15 10:44 | 6502.207 | 196.5061 | 42.09708 | 0.2886479 | 19.41667 | 1165 | 40.21 | 28.3 | 25.67 | 2.63
[5 empty] | 2023-09-15 10:44 | 6497.034 | 191.9359 | 42.11155 | 0.2821593 | 19.5 | 1170 | 40.32 | 28.21 | 25.58 | 2.63
[5 empty] | 2023-09-15 10:44 | 6504.196 | 195.3174 | 42.14048 | 0.2868142 | 19.58333 | 1175 | 40.43 | 28.21 | 25.67 | 2.54
[5 empty] | 2023-09-15 10:44 | 6497.83 | 195.0303 | 42.18388 | 0.2866732 | 19.66667 | 1180 | 40.43 | 28.21 | 25.67 | 2.54
[5 empty] | 2023-09-15 10:44 | 6491.862 | 191.3037 | 42.2092 | 0.281454 | 19.75 | 1185 | 40.43 | 28.21 | 25.58 | 2.63
[5 empty] | 2023-09-15 10:44 | 6495.045 | 196.4815 | 42.20197 | 0.2889301 | 19.83333 | 1190 | 40.32 | 28.21 | 25.67 | 2.54
[5 empty] | 2023-09-15 10:44 | 6501.013 | 200.9826 | 42.22729 | 0.2952777 | 19.91667 | 1195 | 40.43 | 28.21 | 25.58 | 2.63
[5 empty] | 2023-09-15 10:44 | 6497.83 | 197.2375 | 42.27069 | 0.2899175 | 20 | 1200 | 40.32 | 28.21 | 25.58 | 2.63
[5 empty] | 2023-09-15 10:45 | 6494.647 | 194.8388 | 42.27792 | 0.2865321 | 20.08333 | 1205 | 40.43 | 28.21 | 25.58 | 2.63
[5 empty] | 2023-09-15 10:45 | 6499.421 | 196.8059 | 42.28515625 | 0.2892122 | 20.16667 | 1210 | 40.43 | 28.21 | 25.58 | 2.63
[5 empty] | 2023-09-15 10:45 | 6503.002 | 197.1064 | 42.30686 | 0.2894943 | 20.25 | 1215 | 40.43 | 28.21 | 25.58 | 2.63
[5 empty] | 2023-09-15 10:45 | 6494.647 | 198.7715 | 42.28877 | 0.2923155 | 20.33333 | 1220 | 40.43 | 28.21 | 25.58 | 2.63
[5 empty] | 2023-09-15 10:45 | 6497.432 | 200.3921 | 42.26345 | 0.2945725 | 20.41667 | 1225 | 40.54 | 28.21 | 25.58 | 2.63
[5 empty] | 2023-09-15 10:45 | 6501.411 | 196.0979 | 42.25622 | 0.2880837 | 20.5 | 1230 | 40.75 | 28.21 | 25.58 | 2.63
[5 empty] | 2023-09-15 10:45 | 6495.841 | 193.7234 | 42.27792 | 0.2848394 | 20.58333 | 1235 | 40.75 | 28.21 | 25.58 | 2.63
[5 empty] | 2023-09-15 10:45 | 6496.238 | 192.0083 | 42.31409 | 0.2823003 | 20.66667 | 1240 | 40.54 | 28.21 | 25.58 | 2.63
[5 empty] | 2023-09-15 10:45 | 6496.636 | 198.9283 | 42.36111 | 0.2924565 | 20.75 | 1245 | 40.54 | 28.21 | 25.58 | 2.63
[5 empty] | 2023-09-15 10:45 | 6501.013 | 195.9899 | 42.39367 | 0.2879427 | 20.83333 | 1250 | 40.75 | 28.12 | 25.49 | 2.63
[5 empty] | 2023-09-15 10:45 | 6497.83 | 198.9649 | 42.39005 | 0.2924565 | 20.91667 | 1255 | 40.97 | 28.21 | 25.58 | 2.63
[5 empty] | 2023-09-15 10:45 | 6499.023 | 199.2894 | 42.4009 | 0.2928798 | 21 | 1260 | 40.65 | 28.12 | 25.58 | 2.54
[5 empty] | 2023-09-15 10:46 | 6503.4 | 199.4236 | 42.4443 | 0.2928798 | 21.08333 | 1265 | 40.65 | 28.21 | 25.49 | 2.72
[5 empty] | 2023-09-15 10:46 | 6500.615 | 196.4579 | 42.41537 | 0.2886479 | 21.16667 | 1270 | 40.86 | 28.12 | 25.49 | 2.63
[5 empty] | 2023-09-15 10:46 | 6497.432 | 197.8971 | 42.44791 | 0.2909049 | 21.25 | 1275 | 40.75 | 28.21 | 25.58 | 2.63
[5 empty] | 2023-09-15 10:46 | 6499.819 | 198.4498 | 42.42983 | 0.2916102 | 21.33333 | 1280 | 40.65 | 28.12 | 25.58 | 2.54
[5 empty] | 2023-09-15 10:46 | 6501.013 | 196.566 | 42.40813 | 0.2887891 | 21.41667 | 1285 | 40.75 | 28.21 | 25.58 | 2.63
[5 empty] | 2023-09-15 10:46 | 6501.809 | 196.1099 | 42.41175 | 0.2880837 | 21.5 | 1290 | 40.75 | 28.12 | 25.49 | 2.63
[5 empty] | 2023-09-15 10:46 | 6498.228 | 196.7697 | 42.42622 | 0.2892122 | 21.58333 | 1295 | 40.97 | 28.12 | 25.49 | 2.63
[5 empty] | 2023-09-15 10:46 | 6508.572 | 201.2163 | 42.45877 | 0.2952777 | 21.66667 | 1300 | 40.86 | 28.12 | 25.49 | 2.63
[5 empty] | 2023-09-15 10:46 | 6495.045 | 205.3065 | 42.52749 | 0.3019075 | 21.75 | 1305 | 40.75 | 28.21 | 25.49 | 2.72
[5 empty] | 2023-09-15 10:46 | 6499.023 | 200.0573 | 42.55642 | 0.2940083 | 21.83333 | 1310 | 40.75 | 28.12 | 25.49 | 2.63
[5 empty] | 2023-09-15 10:46 | 6504.593 | 203.0146 | 42.57089 | 0.298099 | 21.91667 | 1315 | 40.75 | 28.12 | 25.49 | 2.63
[5 empty] | 2023-09-15 10:46 | 6507.378 | 200.1222 | 42.57089 | 0.2937261 | 22 | 1320 | 40.75 | 28.12 | 25.49 | 2.63
[5 empty] | 2023-09-15 10:47 | 6491.862 | 200.5079 | 42.58898 | 0.2949956 | 22.08333 | 1325 | 40.86 | 28.12 | 25.49 | 2.63
[5 empty] | 2023-09-15 10:47 | 6502.604 | 201.704 | 42.58536 | 0.2962652 | 22.16667 | 1330 | 40.86 | 28.12 | 25.49 | 2.63
[5 empty] | 2023-09-15 10:47 | 6504.991 | 203.2192 | 42.64323 | 0.2983811 | 22.25 | 1335 | 40.86 | 28.12 | 25.49 | 2.63
[5 empty] | 2023-09-15 10:47 | 6498.625 | 200.7168 | 42.66132 | 0.2949956 | 22.33333 | 1340 | 40.86 | 28.12 | 25.49 | 2.63
[5 empty] | 2023-09-15 10:47 | 6500.217 | 197.79 | 42.68301 | 0.2906228 | 22.41667 | 1345 | 40.86 | 28.12 | 25.49 | 2.63
[5 empty] | 2023-09-15 10:47 | 6501.411 | 203.2033 | 42.69748 | 0.2985221 | 22.5 | 1350 | 40.86 | 28.12 | 25.49 | 2.63
[5 empty] | 2023-09-15 10:47 | 6501.411 | 203.1073 | 42.7011 | 0.2983811 | 22.58333 | 1355 | 40.97 | 28.12 | 25.49 | 2.63
[5 empty] | 2023-09-15 10:47 | 6495.045 | 201.3736 | 42.71918 | 0.2961241 | 22.66667 | 1360 | 40.86 | 28.12 | 25.49 | 2.63
[5 empty] | 2023-09-15 10:47 | 6495.045 | 200.894 | 42.7445 | 0.2954188 | 22.75 | 1365 | 40.86 | 28.12 | 25.49 | 2.63
[5 empty] | 2023-09-15 10:47 | 6497.034 | 199.3243 | 42.75535 | 0.2930208 | 22.83333 | 1370 | 40.86 | 28.12 | 25.49 | 2.63
[5 empty] | 2023-09-15 10:47 | 6494.249 | 197.4165 | 42.75174 | 0.2903407 | 22.91667 | 1375 | 40.97 | 28.12 | 25.4 | 2.72
[5 empty] | 2023-09-15 10:47 | 6499.819 | 202.0016 | 42.71557 | 0.2968294 | 23 | 1380 | 40.97 | 28.12 | 25.49 | 2.63
[5 empty] | 2023-09-15 10:48 | 6504.593 | 198.7877 | 42.74088 | 0.2918923 | 23.08333 | 1385 | 40.97 | 28.12 | 25.4 | 2.72
[5 empty] | 2023-09-15 10:48 | 6501.013 | 202.7108 | 42.78067 | 0.2978168 | 23.16667 | 1390 | 41.3 | 28.12 | 25.4 | 2.72
[5 empty] | 2023-09-15 10:48 | 6495.045 | 202.5247 | 42.81684 | 0.2978168 | 23.25 | 1395 | 41.08 | 28.12 | 25.4 | 2.72
[5 empty] | 2023-09-15 10:48 | 6500.615 | 203.4664 | 42.84578 | 0.2989453 | 23.33333 | 1400 | 40.97 | 28.12 | 25.4 | 2.72
[5 empty] | 2023-09-15 10:48 | 6505.389 | 201.0218 | 42.88556 | 0.2951367 | 23.41667 | 1405 | 41.08 | 28.03 | 25.49 | 2.54
[5 empty] | 2023-09-15 10:48 | 6494.249 | 199.3348 | 42.91811 | 0.2931619 | 23.5 | 1410 | 41.08 | 28.03 | 25.4 | 2.63
[5 empty] | 2023-09-15 10:48 | 6496.636 | 204.1095 | 42.91088 | 0.3000737 | 23.58333 | 1415 | 40.97 | 28.03 | 25.49 | 2.54
[5 empty] | 2023-09-15 10:48 | 6498.625 | 197.6456 | 42.86386 | 0.2904818 | 23.66667 | 1420 | 41.08 | 28.03 | 25.4 | 2.63
[5 empty] | 2023-09-15 10:48 | 6498.625 | 197.6456 | 42.86748 | 0.2904818 | 23.75 | 1425 | 41.08 | 28.03 | 25.4 | 2.63
[5 empty] | 2023-09-15 10:48 | 6497.83 | 197.6214 | 42.91811 | 0.2904818 | 23.83333 | 1430 | 41.3 | 28.03 | 25.4 | 2.63
[5 empty] | 2023-09-15 10:48 | 6502.207 | 201.9798 | 42.9796 | 0.2966883 | 23.91667 | 1435 | 41.08 | 28.03 | 25.31 | 2.72
[5 empty] | 2023-09-15 10:48 | 6503.4 | 199.7117 | 42.99768 | 0.2933029 | 24 | 1440 | 41.08 | 28.03 | 25.4 | 2.63
[5 empty] | 2023-09-15 10:49 | 6498.625 | 201.3887 | 43.02301 | 0.295983 | 24.08333 | 1445 | 41.08 | 28.03 | 25.4 | 2.63
[5 empty] | 2023-09-15 10:49 | 6504.196 | 202.0416 | 43.04109 | 0.2966883 | 24.16667 | 1450 | 41.52 | 27.94 | 25.31 | 2.63
[5 empty] | 2023-09-15 10:49 | 6502.604 | 202.0882 | 43.04832 | 0.2968294 | 24.25 | 1455 | 41.08 | 27.94 | 25.31 | 2.63
[5 empty] | 2023-09-15 10:49 | 6505.787 | 197.479 | 43.05917 | 0.2899175 | 24.33333 | 1460 | 41.08 | 27.94 | 25.31 | 2.63
[5 empty] | 2023-09-15 10:49 | 6496.238 | 200.0674 | 43.08088 | 0.2941492 | 24.41667 | 1465 | 41.08 | 27.94 | 25.31 | 2.63
[5 empty] | 2023-09-15 10:49 | 6506.185 | 197.1068 | 43.11343 | 0.2893533 | 24.5 | 1470 | 41.08 | 27.94 | 25.31 | 2.63
[5 empty] | 2023-09-15 10:49 | 6501.411 | 201.667 | 43.11704 | 0.2962652 | 24.58333 | 1475 | 41.19 | 27.94 | 25.4 | 2.54
[5 empty] | 2023-09-15 10:49 | 6497.432 | 195.2103 | 43.09896 | 0.2869553 | 24.66667 | 1480 | 41.08 | 27.94 | 25.31 | 2.63
[5 empty] | 2023-09-15 10:49 | 6500.217 | 200.478 | 43.08449 | 0.2945725 | 24.75 | 1485 | 41.08 | 27.94 | 25.31 | 2.63
[5 empty] | 2023-09-15 10:49 | 6507.378 | 194.6441 | 43.09173 | 0.2856857 | 24.83333 | 1490 | 41.41 | 27.94 | 25.31 | 2.63
[5 empty] | 2023-09-15 10:49 | 6502.207 | 202.4599 | 43.08088 | 0.2973936 | 24.91667 | 1495 | 41.19 | 27.84 | 25.58 | 2.26
[5 empty] | 2023-09-15 10:50 | 6494.647 | 195.6062 | 43.09173 | 0.2876606 | 25 | 1500 | 41.41 | 27.84 | 25.31 | 2.53
[5 empty] | 2023-09-15 10:50 | 6502.604 | 198.823 | 43.14236 | 0.2920334 | 25.08333 | 1505 | 41.08 | 27.84 | 25.31 | 2.53
[5 empty] | 2023-09-15 10:50 | 6500.615 | 198.1861 | 43.16768 | 0.291187 | 25.16667 | 1510 | 41.08 | 27.75 | 25.22 | 2.53
[5 empty] | 2023-09-15 10:50 | 6493.454 | 192.2137 | 43.18215 | 0.2827235 | 25.25 | 1515 | 41.3 | 27.75 | 25.31 | 2.44
[5 empty] | 2023-09-15 10:50 | 6497.83 | 196.5658 | 43.14598 | 0.2889301 | 25.33333 | 1520 | 41.08 | 27.75 | 25.31 | 2.44
[5 empty] | 2023-09-15 10:50 | 6499.819 | 199.7937 | 43.1279 | 0.293585 | 25.41667 | 1525 | 40.97 | 27.75 | 25.31 | 2.44
[5 empty] | 2023-09-15 10:50 | 6503.002 | 196.4341 | 43.09896 | 0.288507 | 25.5 | 1530 | 41.08 | 27.75 | 25.31 | 2.44
[5 empty] | 2023-09-15 10:50 | 6499.819 | 201.0417 | 43.14236 | 0.2954188 | 25.58333 | 1535 | 41.08 | 27.75 | 25.31 | 2.44
[5 empty] | 2023-09-15 10:50 | 6500.615 | 197.8981 | 43.14598 | 0.2907639 | 25.66667 | 1540 | 40.97 | 27.75 | 25.31 | 2.44
[5 empty] | 2023-09-15 10:50 | 6503.798 | 197.8029 | 43.14598 | 0.2904818 | 25.75 | 1545 | 41.08 | 27.75 | 25.22 | 2.53
[5 empty] | 2023-09-15 10:50 | 6499.819 | 199.0258 | 43.15683 | 0.2924565 | 25.83333 | 1550 | 41.08 | 27.75 | 25.22 | 2.53
[5 empty] | 2023-09-15 10:50 | 6501.013 | 201.1746 | 43.20023 | 0.2955599 | 25.91667 | 1555 | 41.08 | 27.75 | 25.22 | 2.53
[5 empty] | 2023-09-15 10:50 | 6502.207 | 196.41 | 43.20747 | 0.288507 | 26 | 1560 | 40.97 | 27.66 | 25.22 | 2.44
[5 empty] | 2023-09-15 10:51 | 6500.217 | 198.078 | 43.18215 | 0.291046 | 26.08333 | 1565 | 41.08 | 27.66 | 25.31 | 2.35
[5 empty] | 2023-09-15 10:51 | 6497.034 | 193.759 | 43.1713 | 0.2848394 | 26.16667 | 1570 | 41.08 | 27.66 | 25.22 | 2.44
[5 empty] | 2023-09-15 10:51 | 6504.991 | 198.5116 | 43.18576 | 0.2914692 | 26.25 | 1575 | 40.97 | 27.66 | 25.22 | 2.44
[5 empty] | 2023-09-15 10:51 | 6495.045 | 196.6733 | 43.19662 | 0.2892122 | 26.33333 | 1580 | 40.97 | 27.66 | 25.22 | 2.44
[5 empty] | 2023-09-15 10:51 | 6496.636 | 196.0499 | 43.22555 | 0.2882248 | 26.41667 | 1585 | 40.97 | 27.57 | 25.22 | 2.35
[5 empty] | 2023-09-15 10:51 | 6499.421 | 198.7257 | 43.24002 | 0.2920334 | 26.5 | 1590 | 40.97 | 27.57 | 25.31 | 2.26
[5 empty] | 2023-09-15 10:51 | 6503.4 | 197.8868 | 43.22193 | 0.2906228 | 26.58333 | 1595 | 41.08 | 27.57 | 25.22 | 2.35
[5 empty] | 2023-09-15 10:51 | 6499.023 | 198.6175 | 43.18938 | 0.2918923 | 26.66667 | 1600 | 40.97 | 27.57 | 25.22 | 2.35
[5 empty] | 2023-09-15 10:51 | 6499.819 | 196.146 | 43.16045 | 0.2882248 | 26.75 | 1605 | 40.97 | 27.57 | 25.22 | 2.35
[5 empty] | 2023-09-15 10:51 | 6510.959 | 199.1746 | 43.13874 | 0.2921744 | 26.83333 | 1610 | 40.97 | 27.48 | 25.22 | 2.26
[5 empty] | 2023-09-15 10:51 | 6499.023 | 194.3942 | 43.10257 | 0.2856857 | 26.91667 | 1615 | 40.97 | 27.57 | 25.22 | 2.35
[5 empty] | 2023-09-15 10:52 | 6498.228 | 197.4415 | 43.09173 | 0.2901997 | 27 | 1620 | 41.08 | 27.57 | 25.22 | 2.35
[5 empty] | 2023-09-15 10:52 | 6500.615 | 194.1538 | 43.11343 | 0.2852626 | 27.08333 | 1625 | 40.86 | 27.48 | 25.22 | 2.26
[5 empty] | 2023-09-15 10:52 | 6503.002 | 200.756 | 43.10981 | 0.2948546 | 27.16667 | 1630 | 40.86 | 27.48 | 25.13 | 2.35
[5 empty] | 2023-09-15 10:52 | 6499.421 | 195.0781 | 43.12428 | 0.2866732 | 27.25 | 1635 | 40.97 | 27.48 | 25.22 | 2.26
[5 empty] | 2023-09-15 10:52 | 6495.841 | 194.6828 | 43.11704 | 0.28625 | 27.33333 | 1640 | 40.86 | 27.48 | 25.22 | 2.26
[5 empty] | 2023-09-15 10:52 | 6504.991 | 197.2627 | 43.10981 | 0.2896354 | 27.41667 | 1645 | 41.08 | 27.48 | 25.13 | 2.35
[5 empty] | 2023-09-15 10:52 | 6501.411 | 196.194 | 43.09534 | 0.2882248 | 27.5 | 1650 | 40.86 | 27.48 | 25.22 | 2.26
[5 empty] | 2023-09-15 10:52 | 6491.464 | 196.3732 | 43.07002 | 0.2889301 | 27.58333 | 1655 | 40.75 | 27.48 | 25.13 | 2.35
[5 empty] | 2023-09-15 10:52 | 6502.604 | 194.9815 | 43.09896 | 0.2863911 | 27.66667 | 1660 | 40.75 | 27.48 | 25.22 | 2.26
[5 empty] | 2023-09-15 10:52 | 6501.013 | 194.4537 | 43.09173 | 0.2856857 | 27.75 | 1665 | 41.08 | 27.48 | 25.13 | 2.35
[5 empty] | 2023-09-15 10:52 | 6494.647 | 198.9633 | 43.03385 | 0.2925977 | 27.83333 | 1670 | 40.75 | 27.39 | 25.13 | 2.26
[5 empty] | 2023-09-15 10:52 | 6492.26 | 193.4248 | 43.08811 | 0.2845573 | 27.91667 | 1675 | 40.86 | 27.39 | 25.13 | 2.26
[5 empty] | 2023-09-15 10:53 | 6504.196 | 196.0859 | 43.07726 | 0.2879427 | 28 | 1680 | 40.75 | 27.39 | 25.13 | 2.26
[5 empty] | 2023-09-15 10:53 | 6498.625 | 193.8064 | 43.09173 | 0.2848394 | 28.08333 | 1685 | 40.75 | 27.39 | 25.13 | 2.26
[5 empty] | 2023-09-15 10:53 | 6498.625 | 192.4628 | 43.09173 | 0.2828646 | 28.16667 | 1690 | 41.08 | 27.39 | 25.13 | 2.26
[5 empty] | 2023-09-15 10:53 | 6497.034 | 198.1729 | 43.07364 | 0.2913281 | 28.25 | 1695 | 40.75 | 27.39 | 25.13 | 2.26
[5 empty] | 2023-09-15 10:53 | 6504.991 | 195.7256 | 43.05194 | 0.2873785 | 28.33333 | 1700 | 40.75 | 27.39 | 25.22 | 2.17
[5 empty] | 2023-09-15 10:53 | 6497.83 | 195.0303 | 43.09173 | 0.2866732 | 28.41667 | 1705 | 40.75 | 27.3 | 25.04 | 2.26
[5 empty] | 2023-09-15 10:53 | 6495.443 | 197.2609 | 43.05917 | 0.2900586 | 28.5 | 1710 | 40.65 | 27.39 | 25.04 | 2.35
[5 empty] | 2023-09-15 10:53 | 6501.411 | 195.7139 | 43.07726 | 0.2875195 | 28.58333 | 1715 | 40.65 | 27.3 | 25.04 | 2.26
[5 empty] | 2023-09-15 10:53 | 6500.217 | 191.0699 | 43.09896 | 0.2807487 | 28.66667 | 1720 | 40.65 | 27.3 | 25.22 | 2.08
[5 empty] | 2023-09-15 10:53 | 6500.615 | 194.0578 | 43.12428 | 0.2851215 | 28.75 | 1725 | 40.65 | 27.3 | 25.04 | 2.26
[5 empty] | 2023-09-15 10:53 | 6508.174 | 189.7659 | 43.09173 | 0.2784917 | 28.83333 | 1730 | 40.65 | 27.3 | 25.13 | 2.17
[5 empty] | 2023-09-15 10:53 | 6498.625 | 194.0944 | 43.04832 | 0.2852626 | 28.91667 | 1735 | 40.97 | 27.3 | 25.04 | 2.26
[5 empty] | 2023-09-15 10:54 | 6499.421 | 194.2142 | 43.05194 | 0.2854036 | 29 | 1740 | 40.86 | 27.3 | 25.22 | 2.08
[5 empty] | 2023-09-15 10:54 | 6501.809 | 191.0207 | 43.07364 | 0.2806076 | 29.08333 | 1745 | 40.54 | 27.21 | 25.04 | 2.17
[5 empty] | 2023-09-15 10:54 | 6504.196 | 190.0341 | 43.08811 | 0.279056 | 29.16667 | 1750 | 40.54 | 27.21 | 25.04 | 2.17
[5 empty] | 2023-09-15 10:54 | 6498.228 | 193.8906 | 43.09173 | 0.2849805 | 29.25 | 1755 | 40.54 | 27.3 | 25.04 | 2.26
[5 empty] | 2023-09-15 10:54 | 6498.228 | 195.0422 | 43.01939 | 0.2866732 | 29.33333 | 1760 | 40.54 | 27.21 | 25.04 | 2.17
[5 empty] | 2023-09-15 10:54 | 6503.798 | 192.8081 | 43.01577 | 0.2831467 | 29.41667 | 1765 | 40.54 | 27.21 | 25.04 | 2.17
[5 empty] | 2023-09-15 10:54 | 6500.615 | 193.8658 | 43.00492 | 0.2848394 | 29.5 | 1770 | 40.54 | 27.21 | 25.04 | 2.17
[5 empty] | 2023-09-15 10:54 | 6495.841 | 188.0632 | 42.99045 | 0.2765169 | 29.58333 | 1775 | 40.54 | 27.21 | 25.04 | 2.17
[5 empty] | 2023-09-15 10:54 | 6500.217 | 192.2219 | 43.00492 | 0.2824414 | 29.66667 | 1780 | 40.54 | 27.21 | 25.13 | 2.08
[5 empty] | 2023-09-15 10:54 | 6502.604 | 192.9648 | 42.97237 | 0.2834288 | 29.75 | 1785 | 40.54 | 27.21 | 25.04 | 2.17
[5 empty] | 2023-09-15 10:54 | 6497.034 | 190.7844 | 42.93982 | 0.2804666 | 29.83333 | 1790 | 40.43 | 27.11 | 24.95 | 2.16
[5 empty] | 2023-09-15 10:54 | 6498.228 | 192.259 | 42.95428 | 0.2825825 | 29.91667 | 1795 | 40.43 | 27.11 | 24.95 | 2.16
[5 empty] | 2023-09-15 10:55 | 6505.787 | 192.6749 | 42.99045 | 0.2828646 | 30 | 1800 | 40.43 | 27.11 | 25.04 | 2.07
[5 empty] | 2023-09-15 10:55 | 6501.013 | 189.9411 | 42.97598 | 0.279056 | 30.08333 | 1805 | 40.54 | 27.11 | 24.95 | 2.16
[5 empty] | 2023-09-15 10:55 | 6497.432 | 185.3264 | 43.00854 | 0.2724262 | 30.16667 | 1810 | 40.43 | 27.02 | 24.95 | 2.07
[5 empty] | 2023-09-15 10:55 | 6498.228 | 186.6927 | 43.00854 | 0.274401 | 30.25 | 1815 | 40.43 | 27.02 | 24.95 | 2.07
[5 empty] | 2023-09-15 10:55 | 6502.207 | 188.7276 | 43.0013 | 0.2772222 | 30.33333 | 1820 | 40.43 | 27.02 | 24.95 | 2.07
[5 empty] | 2023-09-15 10:55 | 6501.411 | 181.5031 | 42.97237 | 0.2666428 | 30.41667 | 1825 | 40.54 | 26.93 | 24.95 | 1.98
[5 empty] | 2023-09-15 10:55 | 6495.443 | 186.4208 | 42.97598 | 0.2741189 | 30.5 | 1830 | 40.54 | 26.84 | 24.95 | 1.89
[5 empty] | 2023-09-15 10:55 | 6501.013 | 186.8687 | 43.00854 | 0.2745421 | 30.58333 | 1835 | 40.54 | 26.75 | 24.95 | 1.8
[5 empty] | 2023-09-15 10:55 | 6499.421 | 184.8072 | 43.0013 | 0.2715799 | 30.66667 | 1840 | 40.65 | 26.75 | 24.95 | 1.8
[5 empty] | 2023-09-15 10:55 | 6500.615 | 185.0332 | 43.00492 | 0.271862 | 30.75 | 1845 | 40.54 | 26.66 | 24.86 | 1.8
[5 empty] | 2023-09-15 10:55 | 6501.013 | 185.3325 | 43.01577 | 0.2722851 | 30.83333 | 1850 | 40.65 | 26.66 | 24.86 | 1.8
[5 empty] | 2023-09-15 10:55 | 6503.002 | 184.3328 | 42.99045 | 0.2707335 | 30.91667 | 1855 | 40.75 | 26.66 | 24.86 | 1.8
[5 empty] | 2023-09-15 10:56 | 6502.207 | 185.8467 | 42.98322 | 0.2729905 | 31 | 1860 | 40.54 | 26.66 | 24.86 | 1.8
[5 empty] | 2023-09-15 10:56 | 6493.851 | 184.1693 | 42.95428 | 0.2708745 | 31.08333 | 1865 | 40.54 | 26.48 | 24.86 | 1.62
[5 empty] | 2023-09-15 10:56 | 6504.991 | 183.0441 | 42.96152 | 0.2687587 | 31.16667 | 1870 | 40.43 | 26.39 | 24.86 | 1.53
[5 empty] | 2023-09-15 10:56 | 6499.023 | 181.2445 | 42.92535 | 0.2663607 | 31.25 | 1875 | 40.54 | 26.03 | 24.86 | 1.17
[5 empty] | 2023-09-15 10:56 | 6496.636 | 181.6577 | 42.93982 | 0.267066 | 31.33333 | 1880 | 40.43 | 24.86 | 24.86 | 0
[5 empty] | 2023-09-15 10:56 | 6498.625 | 184.0168 | 42.91088 | 0.2704514 | 31.41667 | 1885 | 40.65 | 26.93 | 24.86 | 2.07
[5 empty] | 2023-09-15 10:56 | 6504.196 | 184.8469 | 42.88195 | 0.2714388 | 31.5 | 1890 | 40.43 | 26.93 | 24.86 | 2.07
[5 empty] | 2023-09-15 10:56 | 6499.023 | 181.1485 | 42.90003 | 0.2662196 | 31.58333 | 1895 | 40.43 | 26.84 | 24.86 | 1.98
[5 empty] | 2023-09-15 10:56 | 6498.228 | 183.5256 | 42.86386 | 0.2697461 | 31.66667 | 1900 | 40.86 | 26.57 | 24.86 | 1.71
[5 empty] | 2023-09-15 10:56 | 6504.991 | 179.1052 | 42.86748 | 0.2629752 | 31.75 | 1905 | 40.32 | 26.93 | 24.86 | 2.07
[5 empty] | 2023-09-15 10:56 | 6498.228 | 181.6062 | 42.86024 | 0.2669249 | 31.83333 | 1910 | 40.54 | 26.93 | 24.86 | 2.07
[5 empty] | 2023-09-15 10:56 | 6496.238 | 179.4399 | 42.86748 | 0.2638216 | 31.91667 | 1915 | 40.32 | 26.93 | 24.77 | 2.16
[5 empty] | 2023-09-15 10:57 | 6497.034 | 175.2399 | 42.87109375 | 0.257615 | 32 | 1920 | 40.32 | 26.84 | 24.86 | 1.98
[5 empty] | 2023-09-15 10:57 | 6505.389 | 180.8456 | 42.87471 | 0.2655143 | 32.08333 | 1925 | 40.75 | 26.75 | 24.86 | 1.89
[5 empty] | 2023-09-15 10:57 | 6499.023 | 179.0369 | 42.86748 | 0.2631163 | 32.16667 | 1930 | 40.43 | 26.66 | 24.86 | 1.8
[5 empty] | 2023-09-15 10:57 | 6499.819 | 180.7867 | 42.89642 | 0.2656554 | 32.25 | 1935 | 40.21 | 25.13 | 24.86 | 0.27
[5 empty] | 2023-09-15 10:57 | 6497.034 | 182.1486 | 42.88918 | 0.2677713 | 32.33333 | 1940 | 40.32 | 26.21 | 24.86 | 1.35
[5 empty] | 2023-09-15 10:57 | 6497.432 | 180.4324 | 42.87109375 | 0.2652322 | 32.41667 | 1945 | 40.32 | 27.02 | 24.86 | 2.16
[5 empty] | 2023-09-15 10:57 | 6496.238 | 178.3845 | 42.85663 | 0.2622699 | 32.5 | 1950 | 40.32 | 27.11 | 24.86 | 2.25
[5 empty] | 2023-09-15 10:57 | 6503.798 | 179.4566 | 42.84578 | 0.2635395 | 32.58333 | 1955 | 40.32 | 27.11 | 24.77 | 2.34
[5 empty] | 2023-09-15 10:57 | 6499.819 | 179.5388 | 42.82407 | 0.2638216 | 32.66667 | 1960 | 40.54 | 27.11 | 24.77 | 2.34
[5 empty] | 2023-09-15 10:57 | 6497.432 | 176.0183 | 42.82407 | 0.2587435 | 32.75 | 1965 | 40.43 | 27.11 | 24.77 | 2.34
[5 empty] | 2023-09-15 10:57 | 6496.636 | 178.6833 | 42.80599 | 0.2626931 | 32.83333 | 1970 | 40.32 | 27.11 | 24.77 | 2.34
[5 empty] | 2023-09-15 10:57 | 6507.378 | 177.6332 | 42.77705 | 0.2607183 | 32.91667 | 1975 | 40.21 | 27.11 | 24.5 | 2.61
[5 empty] | 2023-09-15 10:58 | 6499.819 | 176.9469 | 42.75535 | 0.260013 | 33 | 1980 | 40.21 | 27.02 | 24.77 | 2.25
[5 empty] | 2023-09-15 10:58 | 6489.873 | 175.526 | 42.7445 | 0.2583203 | 33.08333 | 1985 | 40.21 | 27.02 | 24.77 | 2.25
[5 empty] | 2023-09-15 10:58 | 6501.411 | 175.742 | 42.73727 | 0.2581792 | 33.16667 | 1990 | 40.21 | 27.02 | 24.77 | 2.25
[5 empty] | 2023-09-15 10:58 | 6499.819 | 175.891 | 42.74812 | 0.2584614 | 33.25 | 1995 | 40.21 | 27.02 | 24.77 | 2.25
[5 empty] | 2023-09-15 10:58 | 6495.443 | 174.1417 | 42.73365 | 0.2560633 | 33.33333 | 2000 | 40.21 | 27.02 | 24.77 | 2.25
[5 empty] | 2023-09-15 10:58 | 6497.83 | 174.0138 | 42.71918 | 0.2557812 | 33.41667 | 2005 | 40.21 | 26.93 | 24.68 | 2.25
[5 empty] | 2023-09-15 10:58 | 6500.217 | 173.1177 | 42.68301 | 0.2543706 | 33.5 | 2010 | 40.1 | 26.93 | 24.68 | 2.25
[5 empty] | 2023-09-15 10:58 | 6499.819 | 172.6272 | 42.67216 | 0.2536654 | 33.58333 | 2015 | 40.1 | 26.93 | 24.68 | 2.25
[5 empty] | 2023-09-15 10:58 | 6499.023 | 174.3337 | 42.63599 | 0.2562044 | 33.66667 | 2020 | 40.54 | 26.93 | 24.59 | 2.34
[5 empty] | 2023-09-15 10:58 | 6504.991 | 174.6859 | 42.61429 | 0.2564865 | 33.75 | 2025 | 40.32 | 26.84 | 24.68 | 2.16
[5 empty] | 2023-09-15 10:58 | 6498.228 | 175.3681 | 42.578125 | 0.2577561 | 33.83333 | 2030 | 40.1 | 26.84 | 24.68 | 2.16
[5 empty] | 2023-09-15 10:58 | 6503.002 | 172.3275 | 42.53834 | 0.2531011 | 33.91667 | 2035 | 40 | 26.84 | 24.68 | 2.16
[5 empty] | 2023-09-15 10:59 | 6500.217 | 174.1737 | 42.53111 | 0.2559223 | 34 | 2040 | 40.43 | 26.84 | 24.68 | 2.16
[5 empty] | 2023-09-15 10:59 | 6504.991 | 173.1488 | 42.54196 | 0.2542296 | 34.08333 | 2045 | 40 | 26.84 | 24.5 | 2.34
[5 empty] | 2023-09-15 10:59 | 6499.421 | 173.1925 | 42.5094 | 0.2545117 | 34.16667 | 2050 | 40 | 26.84 | 24.68 | 2.16
[5 empty] | 2023-09-15 10:59 | 6497.034 | 172.5532 | 42.51302 | 0.2536654 | 34.25 | 2055 | 40 | 26.84 | 24.68 | 2.16
[5 empty] | 2023-09-15 10:59 | 6501.013 | 175.8273 | 42.51664 | 0.2583203 | 34.33333 | 2060 | 39.89 | 26.75 | 24.68 | 2.07
[5 empty] | 2023-09-15 10:59 | 6502.207 | 173.1707 | 42.51302 | 0.2543706 | 34.41667 | 2065 | 39.89 | 26.75 | 24.68 | 2.07
[5 empty] | 2023-09-15 10:59 | 6497.83 | 172.9582 | 42.45515 | 0.2542296 | 34.5 | 2070 | 39.89 | 26.75 | 24.59 | 2.16
[5 empty] | 2023-09-15 10:59 | 6496.636 | 175.0372 | 42.41175 | 0.2573329 | 34.58333 | 2075 | 39.89 | 26.66 | 24.59 | 2.07
[5 empty] | 2023-09-15 10:59 | 6501.411 | 177.1823 | 42.3828125 | 0.2602951 | 34.66667 | 2080 | 39.78 | 26.66 | 24.59 | 2.07
[5 empty] | 2023-09-15 10:59 | 6499.023 | 172.798 | 42.35388 | 0.2539475 | 34.75 | 2085 | 39.78 | 26.66 | 24.59 | 2.07
[5 empty] | 2023-09-15 10:59 | 6497.034 | 174.2803 | 42.34665 | 0.2562044 | 34.83333 | 2090 | 39.78 | 26.57 | 24.5 | 2.07
[5 empty] | 2023-09-15 11:00 | 6502.604 | 176.6386 | 42.33218 | 0.2594488 | 34.91667 | 2095 | 39.78 | 26.39 | 24.59 | 1.8
[5 empty] | 2023-09-15 11:00 | 6501.809 | 174.3124 | 42.31048 | 0.2560633 | 35 | 2100 | 39.89 | 26.21 | 24.59 | 1.62
[5 empty] | 2023-09-15 11:00 | 6499.023 | 174.1418 | 42.2743 | 0.2559223 | 35.08333 | 2105 | 39.78 | 26.21 | 24.59 | 1.62
[5 empty] | 2023-09-15 11:00 | 6500.217 | 172.5417 | 42.24899 | 0.2535243 | 35.16667 | 2110 | 39.89 | 26.21 | 24.59 | 1.62
[5 empty] | 2023-09-15 11:00 | 6499.421 | 172.2326 | 42.25622 | 0.2531011 | 35.25 | 2115 | 39.68 | 26.21 | 24.59 | 1.62
[5 empty] | 2023-09-15 11:00 | 6499.819 | 173.3951 | 42.25622 | 0.2547938 | 35.33333 | 2120 | 39.78 | 26.12 | 24.59 | 1.53
[5 empty] | 2023-09-15 11:00 | 6497.034 | 175.3358 | 42.19835 | 0.2577561 | 35.41667 | 2125 | 39.68 | 26.03 | 24.59 | 1.44
[5 empty] | 2023-09-15 11:00 | 6500.615 | 176.4886 | 42.15857 | 0.2593077 | 35.5 | 2130 | 39.68 | 25.94 | 24.59 | 1.35
[5 empty] | 2023-09-15 11:00 | 6499.819 | 176.9469 | 42.15133 | 0.260013 | 35.58333 | 2135 | 39.68 | 26.03 | 24.5 | 1.53
[5 empty] | 2023-09-15 11:00 | 6495.841 | 174.9199 | 42.16941 | 0.2571918 | 35.66667 | 2140 | 39.57 | 25.85 | 24.59 | 1.26
[5 empty] | 2023-09-15 11:00 | 6499.819 | 175.411 | 42.17303 | 0.2577561 | 35.75 | 2145 | 39.68 | 26.57 | 24.5 | 2.07
[5 empty] | 2023-09-15 11:00 | 6499.819 | 177.3309 | 42.16941 | 0.2605772 | 35.83333 | 2150 | 39.57 | 26.57 | 24.5 | 2.07
[5 empty] | 2023-09-15 11:01 | 6496.238 | 177.617 | 42.16218 | 0.2611415 | 35.91667 | 2155 | 39.68 | 26.57 | 24.5 | 2.07
[5 empty] | 2023-09-15 11:01 | 6495.045 | 173.6514 | 42.15495 | 0.255358 | 36 | 2160 | 39.68 | 26.57 | 24.5 | 2.07
[5 empty] | 2023-09-15 11:01 | 6506.185 | 176.0632 | 42.1224 | 0.2584614 | 36.08333 | 2165 | 39.46 | 26.57 | 24.5 | 2.07
[5 empty] | 2023-09-15 11:01 | 6504.196 | 175.5291 | 42.09346 | 0.2577561 | 36.16667 | 2170 | 39.46 | 26.57 | 24.5 | 2.07
[5 empty] | 2023-09-15 11:01 | 6498.625 | 170.5799 | 42.07176 | 0.2507031 | 36.25 | 2175 | 39.78 | 26.57 | 24.5 | 2.07
[5 empty] | 2023-09-15 11:01 | 6501.013 | 168.7223 | 42.01389 | 0.2478819 | 36.33333 | 2180 | 39.46 | 26.57 | 24.5 | 2.07
[5 empty] | 2023-09-15 11:01 | 6503.002 | 170.5987 | 41.98857 | 0.250562 | 36.41667 | 2185 | 39.46 | 26.48 | 24.5 | 1.98
[5 empty] | 2023-09-15 11:01 | 6496.636 | 171.2953 | 41.9921875 | 0.2518316 | 36.5 | 2190 | 39.46 | 26.57 | 24.59 | 1.98
[5 empty] | 2023-09-15 11:01 | 6497.432 | 169.493 | 41.95602 | 0.2491515 | 36.58333 | 2195 | 39.36 | 26.48 | 24.5 | 1.98
[5 empty] | 2023-09-15 11:01 | 6502.207 | 171.2501 | 41.93793 | 0.2515495 | 36.66667 | 2200 | 39.36 | 26.48 | 24.5 | 1.98
[5 empty] | 2023-09-15 11:01 | 6499.023 | 169.2466 | 41.91262 | 0.2487283 | 36.75 | 2205 | 39.46 | 26.48 | 24.5 | 1.98
[5 empty] | 2023-09-15 11:01 | 6500.217 | 169.6617 | 41.8873 | 0.2492925 | 36.83333 | 2210 | 39.57 | 26.48 | 24.32 | 2.16
[5 empty] | 2023-09-15 11:02 | 6499.421 | 168.777 | 41.84028 | 0.248023 | 36.91667 | 2215 | 39.25 | 26.48 | 24.5 | 1.98
[5 empty] | 2023-09-15 11:02 | 6505.389 | 172.2947 | 41.84751 | 0.2529601 | 37 | 2220 | 39.57 | 26.48 | 24.5 | 1.98
[5 empty] | 2023-09-15 11:02 | 6492.658 | 171.0945 | 41.82943 | 0.2516905 | 37.08333 | 2225 | 39.25 | 26.48 | 24.5 | 1.98
[5 empty] | 2023-09-15 11:02 | 6505.389 | 168.932 | 41.81858 | 0.248023 | 37.16667 | 2230 | 39.15 | 26.48 | 24.5 | 1.98
[5 empty] | 2023-09-15 11:02 | 6503.798 | 168.0262 | 41.80049 | 0.2467535 | 37.25 | 2235 | 39.15 | 26.48 | 24.5 | 1.98
[5 empty] | 2023-09-15 11:02 | 6499.819 | 170.0353 | 41.78602 | 0.2498568 | 37.33333 | 2240 | 39.15 | 26.48 | 24.5 | 1.98
[5 empty] | 2023-09-15 11:02 | 6498.625 | 170.388 | 41.76794 | 0.250421 | 37.41667 | 2245 | 39.25 | 26.48 | 24.41 | 2.07
[5 empty] | 2023-09-15 11:02 | 6500.615 | 169.3841 | 41.76432 | 0.2488694 | 37.5 | 2250 | 39.15 | 26.48 | 24.5 | 1.98
[5 empty] | 2023-09-15 11:02 | 6503.4 | 168.7843 | 41.75348 | 0.2478819 | 37.58333 | 2255 | 39.15 | 26.48 | 24.5 | 1.98
[5 empty] | 2023-09-15 11:02 | 6497.432 | 169.3011 | 41.72454 | 0.2488694 | 37.66667 | 2260 | 39.04 | 26.48 | 24.5 | 1.98
[5 empty] | 2023-09-15 11:02 | 6496.238 | 168.6944 | 41.69921875 | 0.248023 | 37.75 | 2265 | 39.15 | 26.48 | 24.5 | 1.98
[5 empty] | 2023-09-15 11:02 | 6501.013 | 170.3545 | 41.66305 | 0.2502799 | 37.83333 | 2270 | 39.04 | 26.48 | 24.41 | 2.07
[5 empty] | 2023-09-15 11:03 | 6498.625 | 167.3167 | 41.64135 | 0.2459071 | 37.91667 | 2275 | 39.25 | 26.48 | 24.41 | 2.07
[5 empty] | 2023-09-15 11:03 | 6498.228 | 168.3621 | 41.60518 | 0.2474588 | 38 | 2280 | 39.15 | 26.48 | 24.41 | 2.07
[5 empty] | 2023-09-15 11:03 | 6505.787 | 168.8462 | 41.59795 | 0.2478819 | 38.08333 | 2285 | 38.83 | 26.48 | 24.41 | 2.07
[5 empty] | 2023-09-15 11:03 | 6504.196 | 166.7877 | 41.61603 | 0.2449197 | 38.16667 | 2290 | 38.93 | 26.48 | 24.41 | 2.07
[5 empty] | 2023-09-15 11:03 | 6498.228 | 167.4024 | 41.59433 | 0.2460482 | 38.25 | 2295 | 38.93 | 26.39 | 24.41 | 1.98
[5 empty] | 2023-09-15 11:03 | 6496.238 | 166.008 | 41.55093 | 0.2440733 | 38.33333 | 2300 | 38.83 | 26.39 | 24.41 | 1.98
[5 empty] | 2023-09-15 11:03 | 6497.83 | 166.7204 | 41.52561 | 0.2450608 | 38.41667 | 2305 | 38.83 | 26.39 | 24.41 | 1.98
[5 empty] | 2023-09-15 11:03 | 6500.217 | 165.3417 | 41.52199 | 0.2429449 | 38.5 | 2310 | 38.72 | 26.39 | 24.5 | 1.89
[5 empty] | 2023-09-15 11:03 | 6496.636 | 166.0181 | 41.48582 | 0.2440733 | 38.58333 | 2315 | 38.72 | 26.39 | 24.41 | 1.98
[5 empty] | 2023-09-15 11:03 | 6504.196 | 165.1547 | 41.46412 | 0.2425217 | 38.66667 | 2320 | 38.72 | 26.39 | 24.15 | 2.24
[5 empty] | 2023-09-15 11:03 | 6501.013 | 167.8582 | 41.44242 | 0.2466124 | 38.75 | 2325 | 38.72 | 26.39 | 24.41 | 1.98
[5 empty] | 2023-09-15 11:03 | 6497.83 | 169.8873 | 41.42795 | 0.2497157 | 38.83333 | 2330 | 38.72 | 26.39 | 24.41 | 1.98
[5 empty] | 2023-09-15 11:04 | 6495.443 | 167.5225 | 41.41348 | 0.2463303 | 38.91667 | 2335 | 38.72 | 26.39 | 24.41 | 1.98
[5 empty] | 2023-09-15 11:04 | 6499.819 | 171.2832 | 41.38093 | 0.2516905 | 39 | 2340 | 38.72 | 26.39 | 24.32 | 2.07
[5 empty] | 2023-09-15 11:04 | 6503.4 | 171.2815 | 41.34838 | 0.2515495 | 39.08333 | 2345 | 38.83 | 26.39 | 24.41 | 1.98
[5 empty] | 2023-09-15 11:04 | 6495.841 | 168.2044 | 41.3303 | 0.2473177 | 39.16667 | 2350 | 38.93 | 26.39 | 24.41 | 1.98
[5 empty] | 2023-09-15 11:04 | 6499.421 | 168.3931 | 41.30136 | 0.2474588 | 39.25 | 2355 | 38.62 | 26.39 | 24.32 | 2.07
[5 empty] | 2023-09-15 11:04 | 6498.625 | 166.4529 | 41.30136 | 0.2446375 | 39.33333 | 2360 | 38.62 | 26.39 | 24.41 | 1.98
[5 empty] | 2023-09-15 11:04 | 6496.636 | 165.4425 | 41.2471 | 0.243227 | 39.41667 | 2365 | 38.51 | 26.3 | 24.23 | 2.07
[5 empty] | 2023-09-15 11:04 | 6503.798 | 167.8341 | 41.27243 | 0.2464713 | 39.5 | 2370 | 38.83 | 26.3 | 24.32 | 1.98
[5 empty] | 2023-09-15 11:04 | 6503.798 | 165.817 | 41.25072 | 0.2435091 | 39.58333 | 2375 | 38.51 | 26.3 | 24.32 | 1.98
[5 empty] | 2023-09-15 11:04 | 6493.056 | 164.1046 | 41.24349 | 0.2413932 | 39.66667 | 2380 | 38.51 | 26.3 | 24.41 | 1.89
[5 empty] | 2023-09-15 11:04 | 6497.83 | 162.402 | 41.21455 | 0.2387131 | 39.75 | 2385 | 38.51 | 26.39 | 24.32 | 2.07
[5 empty] | 2023-09-15 11:04 | 6502.604 | 160.1204 | 41.20732 | 0.2351866 | 39.83333 | 2390 | 38.41 | 26.3 | 24.32 | 1.98
[5 empty] | 2023-09-15 11:05 | 6499.421 | 158.2182 | 41.182 | 0.2325065 | 39.91667 | 2395 | 38.41 | 26.3 | 24.32 | 1.98
[5 empty] | 2023-09-15 11:05 | 6496.636 | 155.5598 | 41.16754 | 0.2286979 | 40 | 2400 | 38.51 | 26.3 | 24.32 | 1.98
[5 empty] | 2023-09-15 11:05 | 6503.798 | 160.3419 | 41.182 | 0.2354687 | 40.08333 | 2405 | 38.41 | 26.3 | 24.23 | 2.07
[5 empty] | 2023-09-15 11:05 | 6501.809 | 159.9087 | 41.1386 | 0.2349045 | 40.16667 | 2410 | 38.3 | 26.3 | 24.32 | 1.98
[5 empty] | 2023-09-15 11:05 | 6497.432 | 159.2253 | 41.08435 | 0.2340581 | 40.25 | 2415 | 38.51 | 26.21 | 24.32 | 1.89
[5 empty] | 2023-09-15 11:05 | 6499.023 | 158.5925 | 41.08073 | 0.2330707 | 40.33333 | 2420 | 38.3 | 26.21 | 24.23 | 1.98
[5 empty] | 2023-09-15 11:05 | 6501.411 | 161.0512 | 41.05903 | 0.2365972 | 40.41667 | 2425 | 38.41 | 26.21 | 24.32 | 1.89
[5 empty] | 2023-09-15 11:05 | 6501.809 | 155.9717 | 41.04095 | 0.2291211 | 40.5 | 2430 | 38.2 | 26.21 | 24.32 | 1.89
[5 empty] | 2023-09-15 11:05 | 6495.841 | 157.2676 | 41.02286 | 0.231237 | 40.58333 | 2435 | 38.51 | 26.21 | 24.32 | 1.89
[5 empty] | 2023-09-15 11:05 | 6500.217 | 155.9335 | 40.97584 | 0.2291211 | 40.66667 | 2440 | 38.3 | 26.21 | 24.32 | 1.89
[5 empty] | 2023-09-15 11:05 | 6504.196 | 155.8369 | 40.93605 | 0.228839 | 40.75 | 2445 | 38.3 | 26.21 | 24.32 | 1.89
[5 empty] | 2023-09-15 11:05 | 6498.625 | 155.9913 | 40.88903 | 0.2292621 | 40.83333 | 2450 | 38.2 | 26.21 | 24.32 | 1.89
[5 empty] | 2023-09-15 11:06 | 6499.819 | 153.2362 | 40.86733 | 0.2251714 | 40.91667 | 2455 | 38.1 | 26.12 | 24.32 | 1.8
[5 empty] | 2023-09-15 11:06 | 6504.196 | 154.1078 | 40.87095 | 0.2262999 | 41 | 2460 | 38.1 | 26.12 | 24.32 | 1.8
[5 empty] | 2023-09-15 11:06 | 6502.604 | 152.2454 | 40.87818 | 0.2236198 | 41.08333 | 2465 | 38.51 | 26.12 | 24.23 | 1.89
[5 empty] | 2023-09-15 11:06 | 6493.454 | 148.7705 | 40.85648 | 0.2188238 | 41.16667 | 2470 | 38.1 | 26.12 | 24.23 | 1.89
[5 empty] | 2023-09-15 11:06 | 6501.809 | 152.995 | 40.8203125 | 0.2247483 | 41.25 | 2475 | 37.99 | 26.12 | 24.23 | 1.89
[5 empty] | 2023-09-15 11:06 | 6503.4 | 152.7443 | 40.8203125 | 0.2243251 | 41.33333 | 2480 | 37.99 | 26.12 | 24.23 | 1.89
[5 empty] | 2023-09-15 11:06 | 6499.819 | 149.5883 | 40.78415 | 0.2198112 | 41.41667 | 2485 | 37.99 | 26.12 | 24.23 | 1.89
[5 empty] | 2023-09-15 11:06 | 6501.013 | 148.3676 | 40.80223 | 0.2179774 | 41.5 | 2490 | 37.99 | 26.12 | 24.23 | 1.89
[5 empty] | 2023-09-15 11:06 | 6506.185 | 150.5036 | 40.77691 | 0.2209397 | 41.58333 | 2495 | 37.89 | 26.12 | 24.23 | 1.89
[5 empty] | 2023-09-15 11:06 | 6501.809 | 151.1705 | 40.72627 | 0.2220681 | 41.66667 | 2500 | 37.99 | 26.03 | 24.23 | 1.8
[5 empty] | 2023-09-15 11:06 | 6500.615 | 144.5183 | 40.70095 | 0.2123351 | 41.75 | 2505 | 37.89 | 26.03 | 24.23 | 1.8
[5 empty] | 2023-09-15 11:06 | 6501.809 | 146.4653 | 40.6901 | 0.2151562 | 41.83333 | 2510 | 37.89 | 26.03 | 24.23 | 1.8
[5 empty] | 2023-09-15 11:07 | 6502.604 | 145.3308 | 40.67202 | 0.2134635 | 41.91667 | 2515 | 37.79 | 26.03 | 24.23 | 1.8
[5 empty] | 2023-09-15 11:07 | 6497.83 | 139.3702 | 40.6467 | 0.2048589 | 42 | 2520 | 37.79 | 26.03 | 24.23 | 1.8
[5 empty] | 2023-09-15 11:07 | 6499.421 | 139.4043 | 40.61777 | 0.2048589 | 42.08333 | 2525 | 37.79 | 25.94 | 24.23 | 1.71
[5 empty] | 2023-09-15 11:07 | 6505.787 | 138.0035 | 40.61053 | 0.202602 | 42.16667 | 2530 | 37.68 | 26.03 | 24.23 | 1.8
[5 empty] | 2023-09-15 11:07 | 6499.819 | 139.7009 | 40.57798 | 0.2052821 | 42.25 | 2535 | 37.89 | 26.03 | 24.23 | 1.8
[5 empty] | 2023-09-15 11:07 | 6497.034 | 138.2976 | 40.57436 | 0.2033073 | 42.33333 | 2540 | 37.68 | 26.03 | 24.23 | 1.8
[5 empty] | 2023-09-15 11:07 | 6503.4 | 145.3486 | 40.56713 | 0.2134635 | 42.41667 | 2545 | 37.89 | 25.94 | 24.15 | 1.79
[5 empty] | 2023-09-15 11:07 | 6499.023 | 141.8914 | 40.52734375 | 0.2085265 | 42.5 | 2550 | 37.68 | 25.94 | 24.15 | 1.79
[5 empty] | 2023-09-15 11:07 | 6500.217 | 144.5095 | 40.51649 | 0.2123351 | 42.58333 | 2555 | 37.68 | 25.94 | 24.23 | 1.71
[5 empty] | 2023-09-15 11:07 | 6498.625 | 143.1304 | 40.48394 | 0.2103602 | 42.66667 | 2560 | 37.58 | 25.94 | 24.23 | 1.71
[5 empty] | 2023-09-15 11:07 | 6504.593 | 145.1831 | 40.47309 | 0.2131814 | 42.75 | 2565 | 37.58 | 25.94 | 24.15 | 1.79
[5 empty] | 2023-09-15 11:08 | 6499.421 | 142.7639 | 40.43692 | 0.209796 | 42.83333 | 2570 | 37.58 | 25.94 | 24.15 | 1.79
[5 empty] | 2023-09-15 11:08 | 6499.421 | 144.6837 | 40.4116 | 0.2126172 | 42.91667 | 2575 | 37.58 | 25.94 | 24.15 | 1.79
[5 empty] | 2023-09-15 11:08 | 6501.013 | 148.2716 | 40.38267 | 0.2178364 | 43 | 2580 | 37.48 | 25.94 | 24.15 | 1.79
[5 empty] | 2023-09-15 11:08 | 6501.013 | 150.0959 | 40.37182 | 0.2205165 | 43.08333 | 2585 | 37.68 | 25.85 | 24.15 | 1.7
[5 empty] | 2023-09-15 11:08 | 6496.636 | 148.4596 | 40.35735 | 0.2182595 | 43.16667 | 2590 | 37.48 | 25.85 | 24.15 | 1.7
[5 empty] | 2023-09-15 11:08 | 6499.421 | 148.9072 | 40.36097 | 0.2188238 | 43.25 | 2595 | 37.48 | 25.85 | 24.15 | 1.7
[5 empty] | 2023-09-15 11:08 | 6506.583 | 150.6089 | 40.31033 | 0.2210807 | 43.33333 | 2600 | 37.37 | 25.85 | 24.15 | 1.7
[5 empty] | 2023-09-15 11:08 | 6497.83 | 148.295 | 40.27054 | 0.2179774 | 43.41667 | 2605 | 37.48 | 25.85 | 24.15 | 1.7
[5 empty] | 2023-09-15 11:08 | 6493.454 | 149.1541 | 40.21991 | 0.219388 | 43.5 | 2610 | 37.37 | 25.85 | 24.15 | 1.7
[5 empty] | 2023-09-15 11:08 | 6500.615 | 152.9669 | 40.18374 | 0.2247483 | 43.58333 | 2615 | 37.27 | 25.85 | 24.15 | 1.7
[5 empty] | 2023-09-15 11:08 | 6502.604 | 151.7652 | 40.16204 | 0.2229145 | 43.66667 | 2620 | 37.27 | 25.85 | 24.15 | 1.7
[5 empty] | 2023-09-15 11:08 | 6499.421 | 144.8757 | 40.13671875 | 0.2128993 | 43.75 | 2625 | 37.37 | 25.76 | 24.41 | 1.35
[5 empty] | 2023-09-15 11:09 | 6499.421 | 145.9316 | 40.10416 | 0.2144509 | 43.83333 | 2630 | 37.27 | 25.76 | 24.15 | 1.61
[5 empty] | 2023-09-15 11:09 | 6501.809 | 146.6573 | 40.04268 | 0.2154383 | 43.91667 | 2635 | 37.27 | 25.76 | 24.06 | 1.7
[5 empty] | 2023-09-15 11:09 | 6496.636 | 148.5556 | 40.03183 | 0.2184006 | 44 | 2640 | 37.27 | 25.76 | 24.06 | 1.7
[5 empty] | 2023-09-15 11:09 | 6496.636 | 144.5258 | 40.02098 | 0.2124761 | 44.08333 | 2645 | 37.17 | 25.67 | 23.97 | 1.7
[5 empty] | 2023-09-15 11:09 | 6499.819 | 146.0365 | 40.0029 | 0.214592 | 44.16667 | 2650 | 37.17 | 25.67 | 24.06 | 1.61
[5 empty] | 2023-09-15 11:09 | 6501.809 | 146.3693 | 39.98481 | 0.2150152 | 44.25 | 2655 | 37.17 | 25.58 | 24.06 | 1.52
[5 empty] | 2023-09-15 11:09 | 6496.636 | 145.1015 | 39.95226 | 0.2133225 | 44.33333 | 2660 | 37.07 | 25.58 | 24.06 | 1.52
[5 empty] | 2023-09-15 11:09 | 6499.819 | 143.9247 | 39.94864 | 0.2114887 | 44.41667 | 2665 | 37.17 | 25.58 | 24.06 | 1.52
[5 empty] | 2023-09-15 11:09 | 6503.798 | 140.3627 | 39.93055 | 0.2061285 | 44.5 | 2670 | 37.27 | 25.58 | 24.06 | 1.52
[5 empty] | 2023-09-15 11:09 | 6499.819 | 139.7009 | 39.88715 | 0.2052821 | 44.58333 | 2675 | 36.96 | 25.58 | 24.06 | 1.52
[5 empty] | 2023-09-15 11:09 | 6494.647 | 139.0142 | 39.86184 | 0.2044358 | 44.66667 | 2680 | 36.96 | 25.49 | 24.06 | 1.43
[5 empty] | 2023-09-15 11:09 | 6504.593 | 141.4366 | 39.83652 | 0.2076801 | 44.75 | 2685 | 36.96 | 25.49 | 24.06 | 1.43
[5 empty] | 2023-09-15 11:10 | 6499.023 | 144.003 | 39.81843 | 0.2116297 | 44.83333 | 2690 | 36.96 | 25.49 | 23.97 | 1.52
[5 empty] | 2023-09-15 11:10 | 6497.432 | 140.6091 | 39.80035 | 0.2066927 | 44.91667 | 2695 | 36.96 | 25.49 | 24.06 | 1.43
[5 empty] | 2023-09-15 11:10 | 6501.411 | 138.1028 | 39.77503 | 0.2028841 | 45 | 2700 | 36.96 | 25.49 | 24.06 | 1.43
[5 empty] | 2023-09-15 11:10 | 6501.809 | 139.0714 | 39.76056 | 0.2042947 | 45.08333 | 2705 | 36.86 | 25.49 | 24.06 | 1.43
[5 empty] | 2023-09-15 11:10 | 6498.625 | 139.3873 | 39.7678 | 0.2048589 | 45.16667 | 2710 | 36.86 | 25.4 | 24.06 | 1.34
[5 empty] | 2023-09-15 11:10 | 6491.862 | 142.6938 | 39.76056 | 0.2099371 | 45.25 | 2715 | 37.07 | 25.4 | 24.06 | 1.34
[5 empty] | 2023-09-15 11:10 | 6501.411 | 144.2479 | 39.73163 | 0.2119119 | 45.33333 | 2720 | 37.07 | 25.4 | 23.79 | 1.61
[5 empty] | 2023-09-15 11:10 | 6498.228 | 144.7531 | 39.72439 | 0.2127582 | 45.41667 | 2725 | 37.07 | 25.4 | 24.06 | 1.34
[5 empty] | 2023-09-15 11:10 | 6499.023 | 146.1146 | 39.71716 | 0.2147331 | 45.5 | 2730 | 36.86 | 25.49 | 24.06 | 1.43
[5 empty] | 2023-09-15 11:10 | 6504.196 | 148.9206 | 39.71716 | 0.2186827 | 45.58333 | 2735 | 36.76 | 25.49 | 23.97 | 1.52
[5 empty] | 2023-09-15 11:10 | 6503.002 | 148.0289 | 39.70631 | 0.2174132 | 45.66667 | 2740 | 36.76 | 25.49 | 23.97 | 1.52
[5 empty] | 2023-09-15 11:10 | 6501.411 | 151.7374 | 39.66291 | 0.2229145 | 45.75 | 2745 | 36.76 | 25.4 | 23.97 | 1.43
[5 empty] | 2023-09-15 11:11 | 6498.228 | 151.2792 | 39.61227 | 0.2223502 | 45.83333 | 2750 | 36.66 | 25.4 | 23.97 | 1.43
[5 empty] | 2023-09-15 11:11 | 6503.002 | 152.6389 | 39.57972 | 0.224184 | 45.91667 | 2755 | 36.86 | 25.4 | 24.06 | 1.34
[5 empty] | 2023-09-15 11:11 | 6501.809 | 150.9785 | 39.5761 | 0.221786 | 46 | 2760 | 36.86 | 25.49 | 24.06 | 1.43
[5 empty] | 2023-09-15 11:11 | 6497.034 | 150.4838 | 39.55801 | 0.2212218 | 46.08333 | 2765 | 36.66 | 25.4 | 24.06 | 1.34
[5 empty] | 2023-09-15 11:11 | 6501.013 | 148.7517 | 39.54355 | 0.2185417 | 46.16667 | 2770 | 36.86 | 25.4 | 23.97 | 1.43
[5 empty] | 2023-09-15 11:11 | 6501.411 | 152.2175 | 39.51823 | 0.2236198 | 46.25 | 2775 | 36.66 | 25.4 | 24.06 | 1.34
[5 empty] | 2023-09-15 11:11 | 6496.636 | 149.707 | 39.5327 | 0.2200933 | 46.33333 | 2780 | 36.66 | 25.4 | 24.06 | 1.34
[5 empty] | 2023-09-15 11:11 | 6501.809 | 150.6904 | 39.54355 | 0.2213628 | 46.41667 | 2785 | 36.76 | 25.49 | 23.97 | 1.52
[5 empty] | 2023-09-15 11:11 | 6503.4 | 151.7838 | 39.54716 | 0.2229145 | 46.5 | 2790 | 36.56 | 25.4 | 23.97 | 1.43
[5 empty] | 2023-09-15 11:11 | 6499.023 | 150.5299 | 39.54355 | 0.2212218 | 46.58333 | 2795 | 36.56 | 25.49 | 23.97 | 1.52
[5 empty] | 2023-09-15 11:11 | 6495.443 | 147.4731 | 39.5327 | 0.2168489 | 46.66667 | 2800 | 36.56 | 25.4 | 23.97 | 1.43
[5 empty] | 2023-09-15 11:11 | 6500.615 | 146.2464 | 39.53632 | 0.2148741 | 46.75 | 2805 | 36.66 | 25.49 | 23.97 | 1.52
[5 empty] | 2023-09-15 11:12 | 6501.013 | 145.3912 | 39.5327 | 0.2136046 | 46.83333 | 2810 | 36.66 | 25.49 | 23.97 | 1.52
[5 empty] | 2023-09-15 11:12 | 6497.83 | 146.1838 | 39.48568 | 0.2148741 | 46.91667 | 2815 | 36.86 | 25.4 | 23.97 | 1.43
[5 empty] | 2023-09-15 11:12 | 6500.615 | 144.9023 | 39.46759 | 0.2128993 | 47 | 2820 | 36.76 | 25.4 | 24.06 | 1.34
[5 empty] | 2023-09-15 11:12 | 6503.798 | 146.1259 | 39.45674 | 0.214592 | 47.08333 | 2825 | 36.56 | 25.4 | 23.88 | 1.52
[5 empty] | 2023-09-15 11:12 | 6499.819 | 147.6684 | 39.47121 | 0.21699 | 47.16667 | 2830 | 36.66 | 25.4 | 23.97 | 1.43
[5 empty] | 2023-09-15 11:12 | 6497.432 | 147.0385 | 39.47121 | 0.2161437 | 47.25 | 2835 | 36.96 | 25.4 | 23.97 | 1.43
[5 empty] | 2023-09-15 11:12 | 6497.432 | 146.3667 | 39.48568 | 0.2151562 | 47.33333 | 2840 | 36.56 | 25.4 | 23.97 | 1.43
[5 empty] | 2023-09-15 11:12 | 6503.002 | 148.5091 | 39.46759 | 0.2181185 | 47.41667 | 2845 | 36.66 | 25.49 | 23.97 | 1.52
[5 empty] | 2023-09-15 11:12 | 6499.421 | 142.668 | 39.48206 | 0.2096549 | 47.5 | 2850 | 36.56 | 25.4 | 23.97 | 1.43
[5 empty] | 2023-09-15 11:12 | 6499.819 | 141.4288 | 39.44951 | 0.2078212 | 47.58333 | 2855 | 36.56 | 25.49 | 23.97 | 1.52
[5 empty] | 2023-09-15 11:12 | 6503.002 | 145.2436 | 39.44589 | 0.2133225 | 47.66667 | 2860 | 36.56 | 25.4 | 23.97 | 1.43
[5 empty] | 2023-09-15 11:12 | 6499.819 | 146.9005 | 39.453125 | 0.2158615 | 47.75 | 2865 | 36.66 | 25.49 | 24.06 | 1.43
[5 empty] | 2023-09-15 11:13 | 6495.045 | 147.8477 | 39.45674 | 0.2174132 | 47.83333 | 2870 | 36.56 | 25.4 | 23.97 | 1.43
[5 empty] | 2023-09-15 11:13 | 6504.593 | 147.2966 | 39.47121 | 0.2162847 | 47.91667 | 2875 | 36.56 | 25.4 | 23.97 | 1.43
[5 empty] | 2023-09-15 11:13 | 6503.002 | 146.2041 | 39.45674 | 0.2147331 | 48 | 2880 | 36.56 | 25.31 | 23.97 | 1.34