## 064
Versuch | Bezeichnung
picobond_064 | 161023_064
Datum | 2023-10-16
Modultyp | AMS
Partikelsystem
| Art | Bezeichnung | Einwaage in g
Hostparticle | Alumina | DAW-45 | 79.96
Guestparticle | Polysterol | SX250-H | 8.03
Summe |  |  | 87.99
Kommentar: | keine SensOb-Daten und keine SensDiff-Daten gespeichert --> nur notiert
Parameter |  |  | Auswaage |  |  | TempExtern
Spaltweite | 2 | mm | Tara | 484.87 | g | Uhrzeit | Temperatur | Luftfeuchte
Drehzahl | 6000 | rpm | voll | 572.24 | g | 9:07 | 19 | 47%
Prozesszeit | 15 | min | Gesamtauswaage | 87.37 | g | 9:22 | 20 | 45%
|  |  | Verlust | 0.7046255 | %
picobond
Leerlauf |  |  |  |  | Versuch
Date Time | Picobond.Drz_Mühle | Picobond.Leistung | Picobond.Temperatur | Picobond.Moment | Date Time | Picobond.Drz_Mühle | Picobond.Leistung | Picobond.Temperatur | Picobond.Moment |  | SensOb.Temperatur |  | SensDiff.Temperatur
| pbDrehzahl | pbLeistung | pbTemp | pbDrehmoment |  | pbDrehzahl | pbLeistung | pbTemp | pbDrehmoment | picobondTime | time | SensOb | SensDiff
| min-1 | W | °C | Nm |  | min-1 | W | °C | Nm | min | s | °C | °C | °C | °C
ts | rpm | power | pbTemp | DMom | ts | rpm | power | pbTemp | DMom | SensTime | obTime | obTemp | T1 | T2 | dT
2023-10-16 08:38 | 0 | 0 | 21.00694 | -0.12 | 2023-10-16 09:03 | 0 | 0 | 21.6796875 | -0.12 | 0 | 0 | 19.81 | 19.19 | 20.25 | -1.06
2023-10-16 08:38 | 0 | 0 | 21.01056 | -0.12 | 2023-10-16 09:03 | 0 | 0 | 21.6833 | -0.12 | 0.08333333 | 5 | 19.81 | 19.19 | 20.25 | -1.06
2023-10-16 08:38 | 12.73148 | 1.28787 | 21.01056 | 0.9661545 | 2023-10-16 09:03 | 508.0657 | 55.76115 | 21.69054 | 1.048251 | 0.1666667 | 10 | 19.81 | 19.19 | 20.25 | -1.06
2023-10-16 08:38 | 1016.927 | 3.98439 | 21.01056 | 0.03742186 | 2023-10-16 09:03 | 1002.604 | -3.371746 | 21.69054 | -0.03212023 | 0.25 | 15 | 19.81 | 19.19 | 20.25 | -1.06
2023-10-16 08:38 | 1001.808 | -7.304696 | 21.01056 | -0.06964193 | 2023-10-16 09:03 | 1002.206 | -3.562827 | 21.6833 | -0.03395399 | 0.3333333 | 20 | 19.81 | 19.19 | 20.25 | -1.06
2023-10-16 08:38 | 1001.411 | -7.287005 | 21.00694 | -0.06950086 | 2023-10-16 09:04 | 1001.411 | -3.559998 | 21.69054 | -0.03395399 | 0.4166667 | 25 | 19.81 | 19.19 | 20.25 | -1.06
2023-10-16 08:39 | 1002.206 | -7.011568 | 21.00694 | -0.06682074 | 2023-10-16 09:04 | 1003.798 | -3.509184 | 21.69415 | -0.03338975 | 0.5 | 30 | 19.81 | 19.19 | 20.25 | -1.06
2023-10-16 08:39 | 1002.206 | -6.848752 | 21.00694 | -0.0652691 | 2023-10-16 09:04 | 1001.411 | -3.559998 | 21.69777 | -0.03395399 | 0.5833333 | 35 | 19.81 | 19.19 | 20.25 | -1.06
2023-10-16 08:39 | 1001.808 | -6.875624 | 21.00333 | -0.06555121 | 2023-10-16 09:04 | 1002.604 | -3.653085 | 21.70139 | -0.03480035 | 0.6666667 | 40 | 19.81 | 19.19 | 20.25 | -1.06
2023-10-16 08:39 | 1003.002 | -6.928255 | 20.99971 | -0.06597439 | 2023-10-16 09:04 | 1001.013 | -3.529016 | 21.70862 | -0.03367188 | 0.75 | 45 | 19.81 | 19.19 | 20.25 | -1.06
2023-10-16 08:39 | 1002.604 | -6.673782 | 20.99609375 | -0.06357639 | 2023-10-16 09:04 | 1001.411 | -3.486049 | 21.70501 | -0.03324869 | 0.8333333 | 50 | 19.81 | 19.19 | 20.25 | -1.06
2023-10-16 08:39 | 1003.4 | -6.723536 | 21.01056 | -0.06399956 | 2023-10-16 09:04 | 1001.808 | -3.576207 | 21.71224 | -0.03409505 | 0.9166667 | 55 | 19.81 | 19.19 | 20.25 | -1.06
2023-10-16 08:39 | 1002.604 | -6.703398 | 21.00694 | -0.06385851 | 2023-10-16 09:04 | 1001.808 | -3.546616 | 21.71947 | -0.03381293 | 1 | 60 | 19.81 | 19.19 | 20.25 | -1.06
2023-10-16 08:39 | 1003.4 | -6.619802 | 20.99971 | -0.06301215 | 2023-10-16 09:04 | 1003.798 | -3.420234 | 21.72671 | -0.0325434 | 1.083333 | 65 | 19.81 | 19.19 | 20.25 | -1.06
2023-10-16 08:39 | 1002.206 | -6.73034 | 20.99971 | -0.06414062 | 2023-10-16 09:04 | 1001.013 | -3.469879 | 21.73394 | -0.03310763 | 1.166667 | 70 | 19.81 | 19.19 | 20.25 | -1.06
2023-10-16 08:39 | 1002.604 | -6.792242 | 20.99248 | -0.06470487 | 2023-10-16 09:04 | 1997.649 | -0.4634234 | 21.74479 | -0.002215706 | 1.25 | 75 | 19.81 | 19.19 | 20.25 | -1.06
2023-10-16 08:39 | 1996.853 | -12.20077 | 20.98886 | -0.05835721 | 2023-10-16 09:04 | 1999.24 | -0.434267 | 21.75203 | -0.002074651 | 1.333333 | 80 | 19.81 | 19.19 | 20.25 | -1.06
2023-10-16 08:39 | 1998.843 | -11.62251 | 20.99971 | -0.05553602 | 2023-10-16 09:05 | 1998.046875 | 0.4217491 | 21.76288 | 0.002016053 | 1.416667 | 85 | 19.81 | 19.19 | 20.25 | -1.06
2023-10-16 08:40 | 1996.853 | -12.23026 | 20.99971 | -0.05849827 | 2023-10-16 09:05 | 1996.853 | 0.06760404 | 21.77011 | 0.0003233552 | 1.5 | 90 | 19.81 | 19.19 | 20.25 | -1.06
2023-10-16 08:40 | 1996.455 | -12.16886 | 20.99248 | -0.05821614 | 2023-10-16 09:05 | 1996.455 | 0.06759058 | 21.78458 | 0.0003233552 | 1.583333 | 95 | 19.81 | 19.19 | 20.25 | -1.06
2023-10-16 08:40 | 1998.445 | -11.50214 | 20.99971 | -0.05497179 | 2023-10-16 09:05 | 1997.649 | 0.09713306 | 21.79543 | 0.0004644096 | 1.666667 | 100 | 19.81 | 19.19 | 20.25 | -1.06
2023-10-16 08:40 | 2861.798 | -10.4695 | 20.99248 | -0.03494141 | 2023-10-16 09:05 | 2999.855 | 7.943455 | 21.81713 | 0.02529079 | 1.75 | 105 | 19.81 | 19.19 | 20.25 | -1.06
2023-10-16 08:40 | 3002.64 | -16.70534 | 20.99971 | -0.05313802 | 2023-10-16 09:05 | 3002.64 | 7.906486 | 21.83521 | 0.02514974 | 1.833333 | 110 | 19.81 | 19.19 | 20.25 | -1.06
2023-10-16 08:40 | 3000.253 | -19.57224 | 20.99609375 | -0.06230685 | 2023-10-16 09:05 | 2994.683 | 7.841301 | 21.8533 | 0.02500867 | 1.916667 | 115 | 19.81 | 19.19 | 20.25 | -1.06
2023-10-16 08:40 | 2997.866 | -18.22841 | 20.99609375 | -0.05807508 | 2023-10-16 09:05 | 2998.662 | 7.010269 | 21.86053 | 0.02232855 | 2 | 120 | 19.81 | 19.19 | 20.25 | -1.06
2023-10-16 08:40 | 3001.845 | -17.41026 | 20.99971 | -0.05539496243 | 2023-10-16 09:05 | 3000.651 | 7.989877 | 21.88223 | 0.02543185 | 2.083333 | 125 | 19.81 | 19.19 | 20.25 | -1.06
2023-10-16 08:40 | 3001.447 | -16.78736 | 20.99609375 | -0.05342013 | 2023-10-16 09:05 | 2998.662 | 8.161727 | 21.90032 | 0.02599608 | 2.166667 | 130 | 19.81 | 19.19 | 20.25 | -1.06
2023-10-16 08:40 | 2997.866 | -17.29863 | 21.00694 | -0.05511285 | 2023-10-16 09:05 | 4002.062 | 22.77308 | 21.9184 | 0.05434895 | 2.25 | 135 | 19.81 | 19.19 | 20.25 | -1.06
2023-10-16 08:40 | 4000.072 | -22.2546 | 21.00694 | -0.05313802 | 2023-10-16 09:05 | 3999.675 | 23.05485 | 21.94372 | 0.05505425 | 2.333333 | 140 | 19.81 | 19.19 | 20.25 | -1.06
2023-10-16 08:40 | 3999.277 | -23.84493 | 21.00694 | -0.05694661 | 2023-10-16 09:06 | 3997.685 | 23.10242 | 21.96181 | 0.05519531 | 2.416667 | 145 | 19.81 | 19.19 | 20.25 | -1.06
2023-10-16 08:41 | 4001.266 | -22.61581 | 21.01418 | -0.05398437 | 2023-10-16 09:06 | 4004.847 | 23.85357 | 21.99436 | 0.05688802 | 2.5 | 150 | 19.81 | 19.19 | 20.25 | -1.06
2023-10-16 08:41 | 4000.868 | -22.31812 | 21.0178 | -0.05327908 | 2023-10-16 09:06 | 4001.664 | 25.37121 | 22.01968 | 0.06055555 | 2.583333 | 155 | 19.81 | 19.19 | 20.25 | -1.06
2023-10-16 08:41 | 3999.277 | -23.13615 | 21.01418 | -0.05525391 | 2023-10-16 09:06 | 3998.879 | 23.75896 | 22.04861 | 0.05674695 | 2.666667 | 160 | 19.81 | 19.19 | 20.25 | -1.06
2023-10-16 08:41 | 5001.483 | -26.49641 | 21.01418 | -0.05059896 | 2023-10-16 09:06 | 4978.805 | 51.71405 | 22.07755 | 0.09920572 | 2.75 | 165 | 19.81 | 19.19 | 20.25 | -1.06
2023-10-16 08:41 | 4995.515 | -29.26836 | 21.02503 | -0.05595919 | 2023-10-16 09:06 | 4996.311 | 49.5346 | 22.11733 | 0.09469182 | 2.833333 | 170 | 19.81 | 19.19 | 20.25 | -1.06
2023-10-16 08:41 | 4999.096 | -29.80616 | 21.0178 | -0.05694661 | 2023-10-16 09:06 | 5005.064 | 49.6953 | 22.16074 | 0.0948329 | 2.916667 | 175 | 19.81 | 19.19 | 20.25 | -1.06
2023-10-16 08:41 | 5003.472 | -29.38888 | 21.02141 | -0.05610026 | 2023-10-16 09:06 | 5005.064 | 51.09976 | 22.20052 | 0.09751301 | 3 | 180 | 19.81 | 19.19 | 20.25 | -1.06
2023-10-16 08:41 | 4998.3 | -30.24433 | 21.02141 | -0.05779297 | 2023-10-16 09:06 | 4996.311 | 52.11725 | 22.25477 | 0.0996289 | 3.083333 | 185 | 19.81 | 19.19 | 20.25 | -1.06
2023-10-16 08:41 | 4995.515 | -30.67015 | 21.02141 | -0.05863932 | 2023-10-16 09:06 | 5001.085 | 50.7637 | 22.31264 | 0.09694878 | 3.166667 | 190 | 19.81 | 19.19 | 20.25 | -1.06
2023-10-16 08:41 | 5233.037 | -7.242305 | 21.03226 | -0.01321832 | 2023-10-16 09:06 | 5997.721 | 87.98544 | 22.37052 | 0.1401128 | 3.25 | 195 | 19.81 | 19.19 | 20.25 | -1.06
2023-10-16 08:41 | 5998.517 | -34.52475 | 21.03226 | -0.05497179 | 2023-10-16 09:06 | 6002.098 | 94.43204 | 22.43562 | 0.1502691 | 3.333333 | 200 | 19.81 | 19.19 | 20.25 | -1.06
2023-10-16 08:41 | 6005.281 | -34.12021 | 21.03588 | -0.05426649 | 2023-10-16 09:07 | 6006.474 | 91.48481 | 22.50796 | 0.1454731 | 3.416667 | 205 | 19.81 | 19.19 | 20.25 | -1.06
2023-10-16 08:42 | 6000.506 | -34.62482 | 21.04311 | -0.05511285 | 2023-10-16 09:07 | 5999.71 | 95.5464 | 22.59114 | 0.1521029 | 3.5 | 210 | 19.81 | 19.19 | 20.25 | -1.06
2023-10-16 08:42 | 5998.119 | -35.05396 | 21.04311 | -0.05581814 | 2023-10-16 09:07 | 5999.313 | 96.69191 | 22.68518 | 0.1539366 | 3.583333 | 215 | 19.81 | 19.19 | 20.25 | -1.06
2023-10-16 08:42 | 6002.496 | -34.72494 | 21.0395 | -0.05525391 | 2023-10-16 09:07 | 6007.668 | 93.8986 | 22.78646 | 0.1492817 | 3.666667 | 220 | 19.81 | 19.19 | 20.25 | -1.06
2023-10-16 08:42 | 6002.894 | -34.28397 | 21.04673 | -0.05454861 | 2023-10-16 09:07 | 5998.119 | 97.91286 | 22.90943 | 0.1559114 | 3.75 | 225 | 19.81 | 19.19 | 20.25 | -1.06
2023-10-16 08:42 | 5999.71 | -34.97466 | 21.05758 | -0.05567709 | 2023-10-16 09:07 | 5998.517 | 97.65359 | 23.03602 | 0.1554883 | 3.833333 | 230 | 19.81 | 19.19 | 20.25 | -1.06
2023-10-16 08:42 | 6001.302 | -34.62941 | 21.0612 | -0.05511285 | 2023-10-16 09:07 | 6001.7 | 97.35085 | 23.16623 | 0.154924 | 3.916667 | 235 | 20.51 | 19.98 | 20.42 | -0.44
2023-10-16 08:42 | 6004.485 | -34.02702 | 21.07567 | -0.05412544 | 2023-10-16 09:07 | 6002.894 | 100.7391 | 23.31091 | 0.1602843 | 4 | 240 | 20.51 | 19.98 | 20.42 | -0.44
2023-10-16 08:42 | 6002.098 | -34.45671 | 21.07567 | -0.05483073 | 2023-10-16 09:07 | 5997.721 | 97.19772 | 23.4592 | 0.154783 | 4.083333 | 245 | 20.51 | 19.98 | 20.42 | -0.44
2023-10-16 08:42 | 5998.915 | -34.61563 | 21.07205 | -0.05511285 | 2023-10-16 09:07 | 5994.937 | 99.63168 | 23.60026 | 0.1587326 | 4.166667 | 250 | 20.51 | 19.98 | 20.42 | -0.44
[5 empty] | 2023-10-16 09:07 | 6005.679 | 103.0033 | 23.74494 | 0.1638108 | 4.25 | 255 | 20.51 | 19.98 | 20.42 | -0.44
[5 empty] | 2023-10-16 09:07 | 6002.894 | 96.66097 | 23.90046 | 0.1537956 | 4.333333 | 260 | 20.51 | 19.98 | 20.42 | -0.44
[5 empty] | 2023-10-16 09:08 | 6000.904 | 100.3512 | 24.05599 | 0.15972 | 4.416667 | 265 | 20.51 | 19.98 | 20.42 | -0.44
[5 empty] | 2023-10-16 09:08 | 5999.71 | 106.1795 | 24.2079 | 0.16903 | 4.5 | 270 | 20.51 | 19.98 | 20.42 | -0.44
[5 empty] | 2023-10-16 09:08 | 6003.689 | 105.8066 | 24.36704 | 0.1683246 | 4.583333 | 275 | 20.51 | 19.98 | 20.42 | -0.44
[5 empty] | 2023-10-16 09:08 | 5998.915 | 99.60918 | 24.52257 | 0.1585915 | 4.666667 | 280 | 20.51 | 19.98 | 20.42 | -0.44
[5 empty] | 2023-10-16 09:08 | 6003.292 | 104.0263 | 24.68533 | 0.1655035 | 4.75 | 285 | 20.51 | 19.98 | 20.42 | -0.44
[5 empty] | 2023-10-16 09:08 | 6010.453 | 108.5888 | 24.84447 | 0.1725564 | 4.833333 | 290 | 20.51 | 19.98 | 20.42 | -0.44
[5 empty] | 2023-10-16 09:08 | 6006.872 | 104.7981 | 25.00362 | 0.1666319 | 4.916667 | 295 | 22.46 | 20.34 | 20.51 | -0.17
[5 empty] | 2023-10-16 09:08 | 5999.71 | 106.1795 | 25.15553 | 0.16903 | 5 | 300 | 22.46 | 20.34 | 20.51 | -0.17
[5 empty] | 2023-10-16 09:08 | 6000.904 | 106.6437 | 25.31467 | 0.1697352 | 5.083333 | 305 | 22.46 | 20.34 | 20.51 | -0.17
[5 empty] | 2023-10-16 09:08 | 6005.679 | 107.793 | 25.4702 | 0.1714279 | 5.166667 | 310 | 22.46 | 20.34 | 20.51 | -0.17
[5 empty] | 2023-10-16 09:08 | 5999.313 | 108.1217 | 25.60764 | 0.1721332 | 5.25 | 315 | 22.46 | 20.34 | 20.51 | -0.17
[5 empty] | 2023-10-16 09:08 | 6002.098 | 108.6151 | 25.74508 | 0.1728385 | 5.333333 | 320 | 22.46 | 20.34 | 20.51 | -0.17
[5 empty] | 2023-10-16 09:09 | 6002.098 | 106.8422 | 25.90061 | 0.1700173 | 5.416667 | 325 | 22.46 | 20.34 | 20.51 | -0.17
[5 empty] | 2023-10-16 09:09 | 6005.281 | 105.8346 | 26.06337 | 0.1683246 | 5.5 | 330 | 22.46 | 20.34 | 20.51 | -0.17
[5 empty] | 2023-10-16 09:09 | 5999.71 | 109.1036 | 26.21889 | 0.1736849 | 5.583333 | 335 | 22.46 | 20.34 | 20.51 | -0.17
[5 empty] | 2023-10-16 09:09 | 6002.894 | 111.8211 | 26.35995 | 0.1779166 | 5.666667 | 340 | 22.46 | 20.34 | 20.51 | -0.17
[5 empty] | 2023-10-16 09:09 | 6002.098 | 110.9199 | 26.4974 | 0.1765061 | 5.75 | 345 | 22.46 | 20.34 | 20.51 | -0.17
[5 empty] | 2023-10-16 09:09 | 5997.324 | 109.0602 | 26.63484 | 0.1736849 | 5.833333 | 350 | 22.46 | 20.34 | 20.51 | -0.17
[5 empty] | 2023-10-16 09:09 | 5998.915 | 112.9874 | 26.78313 | 0.1798915 | 5.916667 | 355 | 24.41 | 20.69 | 20.69 | 0
[5 empty] | 2023-10-16 09:09 | 6005.281 | 110.7126 | 26.92057 | 0.1760828 | 6 | 360 | 24.41 | 20.69 | 20.69 | 0
[5 empty] | 2023-10-16 09:09 | 5997.324 | 111.5402 | 27.05801 | 0.1776345 | 6.083333 | 365 | 24.41 | 20.69 | 20.69 | 0
[5 empty] | 2023-10-16 09:09 | 6000.904 | 111.1637 | 27.17375 | 0.1769292 | 6.166667 | 370 | 24.41 | 20.69 | 20.69 | 0
[5 empty] | 2023-10-16 09:09 | 6004.485 | 111.5848 | 27.29673 | 0.1774935 | 6.25 | 375 | 24.41 | 20.69 | 20.69 | 0
[5 empty] | 2023-10-16 09:09 | 6004.485 | 113.5357 | 27.43417 | 0.1805968 | 6.333333 | 380 | 24.41 | 20.69 | 20.69 | 0
[5 empty] | 2023-10-16 09:10 | 5999.71 | 113.534 | 27.57162 | 0.1807378 | 6.416667 | 385 | 24.41 | 20.69 | 20.69 | 0
[5 empty] | 2023-10-16 09:10 | 6006.077 | 116.1382 | 27.69821 | 0.1846875 | 6.5 | 390 | 24.41 | 20.69 | 20.69 | 0
[5 empty] | 2023-10-16 09:10 | 6004.485 | 115.2206 | 27.81395 | 0.1832769 | 6.583333 | 395 | 24.41 | 20.69 | 20.69 | 0
[5 empty] | 2023-10-16 09:10 | 6000.108 | 113.7188 | 27.94416 | 0.18102 | 6.666667 | 400 | 24.41 | 20.69 | 20.69 | 0
[5 empty] | 2023-10-16 09:10 | 5997.721 | 114.5593 | 28.0599 | 0.1824305 | 6.75 | 405 | 24.41 | 20.69 | 20.69 | 0
[5 empty] | 2023-10-16 09:10 | 6006.474 | 117.2991 | 28.16479 | 0.1865213 | 6.833333 | 410 | 24.41 | 20.69 | 20.69 | 0
[5 empty] | 2023-10-16 09:10 | 6000.506 | 116.7394 | 28.28415 | 0.185816 | 6.916667 | 415 | 25.95 | 20.95 | 20.78 | 0.17
[5 empty] | 2023-10-16 09:10 | 5999.71 | 114.2429 | 28.39627 | 0.1818663 | 7 | 420 | 25.95 | 20.95 | 20.78 | 0.17
[5 empty] | 2023-10-16 09:10 | 6001.7 | 119.5991 | 28.49754 | 0.1903298 | 7.083333 | 425 | 25.95 | 20.95 | 20.78 | 0.17
[5 empty] | 2023-10-16 09:10 | 6003.689 | 114.5847 | 28.59882 | 0.1822895 | 7.166667 | 430 | 25.95 | 20.95 | 20.78 | 0.17
[5 empty] | 2023-10-16 09:10 | 6000.108 | 118.3268 | 28.7037 | 0.188355 | 7.25 | 435 | 25.95 | 20.95 | 20.78 | 0.17
[5 empty] | 2023-10-16 09:10 | 5996.528 | 118.4333 | 28.80498 | 0.1886372 | 7.333333 | 440 | 25.95 | 20.95 | 20.78 | 0.17
[5 empty] | 2023-10-16 09:11 | 6004.087 | 118.8486 | 28.92433 | 0.1890603 | 7.416667 | 445 | 25.95 | 20.95 | 20.78 | 0.17
[5 empty] | 2023-10-16 09:11 | 6000.506 | 117.8029 | 29.02199 | 0.1875086 | 7.5 | 450 | 25.95 | 20.95 | 20.78 | 0.17
[5 empty] | 2023-10-16 09:11 | 6000.506 | 117.8915 | 29.11603 | 0.1876497 | 7.583333 | 455 | 25.95 | 20.95 | 20.78 | 0.17
[5 empty] | 2023-10-16 09:11 | 6007.668 | 117.6773 | 29.22815 | 0.1870855 | 7.666667 | 460 | 25.95 | 20.95 | 20.78 | 0.17
[5 empty] | 2023-10-16 09:11 | 6003.292 | 118.3009 | 29.32943 | 0.188214 | 7.75 | 465 | 25.95 | 20.95 | 20.78 | 0.17
[5 empty] | 2023-10-16 09:11 | 6000.506 | 118.3346 | 29.4307 | 0.188355 | 7.833333 | 470 | 27.11 | 21.22 | 20.87 | 0.35
[5 empty] | 2023-10-16 09:11 | 6001.7 | 120.3968 | 29.52474 | 0.1915994 | 7.916667 | 475 | 27.11 | 21.22 | 20.87 | 0.35
[5 empty] | 2023-10-16 09:11 | 6004.087 | 118.9373 | 29.6224 | 0.1892014 | 8 | 480 | 27.11 | 21.22 | 20.87 | 0.35
[5 empty] | 2023-10-16 09:11 | 6003.292 | 119.8081 | 29.78877 | 0.190612 | 8.083333 | 485 | 27.11 | 21.22 | 20.87 | 0.35
[5 empty] | 2023-10-16 09:11 | 6004.087 | 119.292 | 29.78877 | 0.1897656 | 8.166667 | 490 | 27.11 | 21.22 | 20.87 | 0.35
[5 empty] | 2023-10-16 09:11 | 6003.292 | 120.3401 | 29.87919 | 0.1914583 | 8.25 | 495 | 27.11 | 21.22 | 20.87 | 0.35
[5 empty] | 2023-10-16 09:11 | 6001.302 | 121.807 | 29.98409 | 0.1938563 | 8.333333 | 500 | 27.11 | 21.22 | 20.87 | 0.35
[5 empty] | 2023-10-16 09:12 | 5996.13 | 123.2075 | 30.06004 | 0.1962543 | 8.416667 | 505 | 27.11 | 21.22 | 20.87 | 0.35
[5 empty] | 2023-10-16 09:12 | 6001.302 | 120.9207 | 30.14323 | 0.1924458 | 8.5 | 510 | 27.11 | 21.22 | 20.87 | 0.35
[5 empty] | 2023-10-16 09:12 | 6009.657 | 119.9352 | 30.21557 | 0.190612 | 8.583333 | 515 | 27.11 | 21.22 | 20.87 | 0.35
[5 empty] | 2023-10-16 09:12 | 6000.506 | 119.4867 | 30.29514 | 0.1901888 | 8.666667 | 520 | 27.11 | 21.22 | 20.87 | 0.35
[5 empty] | 2023-10-16 09:12 | 6000.506 | 119.3981 | 30.38194 | 0.1900477 | 8.75 | 525 | 27.11 | 21.22 | 20.87 | 0.35
[5 empty] | 2023-10-16 09:12 | 6004.087 | 120.356 | 30.46875 | 0.1914583 | 8.833333 | 530 | 28.12 | 21.31 | 20.95 | 0.36
[5 empty] | 2023-10-16 09:12 | 6002.894 | 121.4847 | 30.65683 | 0.1932921 | 8.916667 | 535 | 28.12 | 21.31 | 20.95 | 0.36
[5 empty] | 2023-10-16 09:12 | 5999.71 | 119.648 | 30.65683 | 0.1904709 | 9 | 540 | 28.12 | 21.31 | 20.95 | 0.36
[5 empty] | 2023-10-16 09:12 | 6000.108 | 123.2892 | 30.8015 | 0.1962543 | 9.083333 | 545 | 28.12 | 21.31 | 20.95 | 0.36
[5 empty] | 2023-10-16 09:12 | 6004.883 | 122.057 | 30.88831 | 0.1941384 | 9.166667 | 550 | 28.12 | 21.31 | 20.95 | 0.36
[5 empty] | 2023-10-16 09:12 | 6004.883 | 124.0968 | 30.95341 | 0.1973828 | 9.25 | 555 | 28.12 | 21.31 | 20.95 | 0.36
[5 empty] | 2023-10-16 09:13 | 6000.904 | 121.8875 | 31.02575 | 0.1939974 | 9.333333 | 560 | 28.12 | 21.31 | 20.95 | 0.36
[5 empty] | 2023-10-16 09:13 | 6004.485 | 122.9357 | 31.09447 | 0.195549 | 9.416667 | 565 | 28.12 | 21.31 | 20.95 | 0.36
[5 empty] | 2023-10-16 09:13 | 6003.292 | 122.1133 | 31.17766 | 0.1942795 | 9.5 | 570 | 28.12 | 21.31 | 20.95 | 0.36
[5 empty] | 2023-10-16 09:13 | 5999.71 | 122.3949 | 31.24638 | 0.1948437 | 9.583333 | 575 | 28.12 | 21.31 | 20.95 | 0.36
[5 empty] | 2023-10-16 09:13 | 6006.474 | 123.6861 | 31.32234 | 0.1966775 | 9.666667 | 580 | 28.12 | 21.31 | 20.95 | 0.36
[5 empty] | 2023-10-16 09:13 | 6004.485 | 124.3546 | 31.38744 | 0.197806 | 9.75 | 585 | 28.12 | 21.31 | 20.95 | 0.36
[5 empty] | 2023-10-16 09:13 | 5998.517 | 123.8766 | 31.43085 | 0.1972417 | 9.833333 | 590 | 29.13 | 21.48 | 21.04 | 0.44
[5 empty] | 2023-10-16 09:13 | 6000.506 | 124.8039 | 31.4851 | 0.1986523 | 9.916667 | 595 | 29.13 | 21.48 | 21.04 | 0.44
[5 empty] | 2023-10-16 09:13 | 6007.27 | 124.5897 | 31.56105 | 0.1980881 | 10 | 600 | 29.13 | 21.48 | 21.04 | 0.44
[5 empty] | 2023-10-16 09:13 | 6003.292 | 126.7237 | 31.61892 | 0.2016146 | 10.08333 | 605 | 29.13 | 21.48 | 21.04 | 0.44
[5 empty] | 2023-10-16 09:13 | 6002.098 | 122.4436 | 31.65509 | 0.1948437 | 10.16667 | 610 | 29.13 | 21.48 | 21.04 | 0.44
[5 empty] | 2023-10-16 09:13 | 6004.485 | 124.9753 | 31.71658 | 0.1987934 | 10.25 | 615 | 29.13 | 21.48 | 21.04 | 0.44
[5 empty] | 2023-10-16 09:14 | 6002.894 | 124.1443 | 31.80338 | 0.1975238 | 10.33333 | 620 | 29.13 | 21.48 | 21.04 | 0.44
[5 empty] | 2023-10-16 09:14 | 5997.324 | 123.4091 | 31.85402 | 0.1965365 | 10.41667 | 625 | 29.13 | 21.48 | 21.04 | 0.44
[5 empty] | 2023-10-16 09:14 | 6002.496 | 124.2247 | 31.91913 | 0.1976649 | 10.5 | 630 | 29.13 | 21.48 | 21.04 | 0.44
[5 empty] | 2023-10-16 09:14 | 6003.292 | 124.3299 | 31.96615 | 0.197806 | 10.58333 | 635 | 29.13 | 21.48 | 21.04 | 0.44
[5 empty] | 2023-10-16 09:14 | 6000.108 | 124.707 | 32.02763 | 0.1985113 | 10.66667 | 640 | 29.13 | 21.48 | 21.04 | 0.44
[5 empty] | 2023-10-16 09:14 | 6000.506 | 125.956 | 32.08912 | 0.2004861 | 10.75 | 645 | 29.13 | 21.48 | 21.04 | 0.44
[5 empty] | 2023-10-16 09:14 | 6000.904 | 123.6601 | 32.14699 | 0.1968186 | 10.83333 | 650 | 29.5 | 21.57 | 21.13 | 0.44
[5 empty] | 2023-10-16 09:14 | 6000.108 | 125.7704 | 32.20486 | 0.200204 | 10.91667 | 655 | 29.5 | 21.57 | 21.13 | 0.44
[5 empty] | 2023-10-16 09:14 | 5998.517 | 123.3451 | 32.2772 | 0.1963954 | 11 | 660 | 29.5 | 21.57 | 21.13 | 0.44
[5 empty] | 2023-10-16 09:14 | 5997.721 | 122.5315 | 32.32421875 | 0.1951258 | 11.08333 | 665 | 29.5 | 21.57 | 21.13 | 0.44
[5 empty] | 2023-10-16 09:14 | 6006.872 | 124.7589 | 32.40379 | 0.1983702 | 11.16667 | 670 | 29.5 | 21.57 | 21.13 | 0.44
[5 empty] | 2023-10-16 09:14 | 6004.087 | 124.3464 | 32.45804 | 0.197806 | 11.25 | 675 | 29.5 | 21.57 | 21.13 | 0.44
[5 empty] | 2023-10-16 09:15 | 6000.108 | 125.6818 | 32.48698 | 0.2000629 | 11.33333 | 680 | 29.5 | 21.57 | 21.13 | 0.44
[5 empty] | 2023-10-16 09:15 | 5999.313 | 126.374 | 32.52315 | 0.2011914 | 11.41667 | 685 | 29.5 | 21.57 | 21.13 | 0.44
[5 empty] | 2023-10-16 09:15 | 6004.883 | 124.5402 | 32.59549 | 0.1980881 | 11.5 | 690 | 29.5 | 21.57 | 21.13 | 0.44
[5 empty] | 2023-10-16 09:15 | 5997.324 | 125.0034 | 32.65335 | 0.1990755 | 11.58333 | 695 | 29.5 | 21.57 | 21.13 | 0.44
[5 empty] | 2023-10-16 09:15 | 5999.71 | 126.2937 | 32.70038 | 0.2010503 | 11.66667 | 700 | 29.5 | 21.57 | 21.13 | 0.44
[5 empty] | 2023-10-16 09:15 | 6005.679 | 127.5724 | 32.72931 | 0.2028841 | 11.75 | 705 | 29.5 | 21.57 | 21.13 | 0.44
[5 empty] | 2023-10-16 09:15 | 6006.474 | 127.1458 | 32.75101 | 0.2021788 | 11.83333 | 710 | 30.06 | 21.75 | 21.13 | 0.62
[5 empty] | 2023-10-16 09:15 | 6000.108 | 124.264 | 32.80527 | 0.197806 | 11.91667 | 715 | 30.06 | 21.75 | 21.13 | 0.62
[5 empty] | 2023-10-16 09:15 | 6001.7 | 125.9811 | 32.84867 | 0.2004861 | 12 | 720 | 30.06 | 21.75 | 21.13 | 0.62
[5 empty] | 2023-10-16 09:15 | 6004.087 | 129.5781 | 32.89207 | 0.2061285 | 12.08333 | 725 | 30.06 | 21.75 | 21.13 | 0.62
[5 empty] | 2023-10-16 09:15 | 5999.71 | 128.509 | 32.92824 | 0.2045768 | 12.16667 | 730 | 30.06 | 21.75 | 21.13 | 0.62
[5 empty] | 2023-10-16 09:15 | 5997.324 | 126.8635 | 32.99335 | 0.2020378 | 12.25 | 735 | 30.06 | 21.75 | 21.13 | 0.62
[5 empty] | 2023-10-16 09:16 | 6005.679 | 127.9272 | 33.03313 | 0.2034484 | 12.33333 | 740 | 30.06 | 21.75 | 21.13 | 0.62
[5 empty] | 2023-10-16 09:16 | 5998.915 | 126.8086 | 33.06207 | 0.2018967 | 12.41667 | 745 | 30.06 | 21.75 | 21.13 | 0.62
[5 empty] | 2023-10-16 09:16 | 5998.517 | 126.9773 | 33.11632 | 0.2021788 | 12.5 | 750 | 30.06 | 21.75 | 21.13 | 0.62
[5 empty] | 2023-10-16 09:16 | 6003.689 | 129.3922 | 33.17057 | 0.2058463 | 12.58333 | 755 | 30.06 | 21.75 | 21.13 | 0.62
[5 empty] | 2023-10-16 09:16 | 6006.872 | 128.4849 | 33.23206 | 0.2042947 | 12.66667 | 760 | 30.06 | 21.75 | 21.13 | 0.62
[5 empty] | 2023-10-16 09:16 | 5998.915 | 126.72 | 33.25014 | 0.2017556 | 12.75 | 765 | 30.06 | 21.75 | 21.13 | 0.62
[5 empty] | 2023-10-16 09:16 | 6001.302 | 125.8841 | 33.27546 | 0.200345 | 12.83333 | 770 | 30.53 | 21.84 | 21.22 | 0.62
[5 empty] | 2023-10-16 09:16 | 6006.077 | 128.1131 | 33.30801 | 0.2037305 | 12.91667 | 775 | 30.53 | 21.84 | 21.22 | 0.62
[5 empty] | 2023-10-16 09:16 | 6001.7 | 129.8811 | 33.35142 | 0.2066927 | 13 | 780 | 30.53 | 21.84 | 21.22 | 0.62
[5 empty] | 2023-10-16 09:16 | 5998.915 | 128.0489 | 33.42376 | 0.2038715 | 13.08333 | 785 | 30.53 | 21.84 | 21.22 | 0.62
[5 empty] | 2023-10-16 09:16 | 6002.098 | 128.4715 | 33.44546 | 0.2044358 | 13.16667 | 790 | 30.53 | 21.84 | 21.22 | 0.62
[5 empty] | 2023-10-16 09:16 | 6006.077 | 128.9114 | 33.42014 | 0.205 | 13.25 | 795 | 30.53 | 21.84 | 21.22 | 0.62
[5 empty] | 2023-10-16 09:17 | 5994.539 | 129.4606 | 33.44184 | 0.2062695 | 13.33333 | 800 | 30.53 | 21.84 | 21.22 | 0.62
[5 empty] | 2023-10-16 09:17 | 5999.71 | 126.1165 | 33.47801 | 0.2007682 | 13.41667 | 805 | 30.53 | 21.84 | 21.22 | 0.62
[5 empty] | 2023-10-16 09:17 | 6006.077 | 126.7825 | 33.52503 | 0.2016146 | 13.5 | 810 | 30.53 | 21.84 | 21.22 | 0.62
[5 empty] | 2023-10-16 09:17 | 6002.894 | 125.6515 | 33.60822 | 0.1999218 | 13.58333 | 815 | 30.53 | 21.84 | 21.22 | 0.62
[5 empty] | 2023-10-16 09:17 | 5998.517 | 127.2431 | 33.6697 | 0.202602 | 13.66667 | 820 | 30.53 | 21.84 | 21.22 | 0.62
[5 empty] | 2023-10-16 09:17 | 6002.496 | 125.6431 | 33.70949 | 0.1999218 | 13.75 | 825 | 30.53 | 21.84 | 21.22 | 0.62
[5 empty] | 2023-10-16 09:17 | 6003.689 | 131.2542 | 33.73843 | 0.2088086 | 13.83333 | 830 | 31.47 | 21.84 | 21.22 | 0.62
[5 empty] | 2023-10-16 09:17 | 5998.517 | 127.5089 | 33.76374 | 0.2030252 | 13.91667 | 835 | 31.47 | 21.84 | 21.22 | 0.62
[5 empty] | 2023-10-16 09:17 | 5998.915 | 128.5805 | 33.79268 | 0.2047179 | 14 | 840 | 31.47 | 21.84 | 21.22 | 0.62
[5 empty] | 2023-10-16 09:17 | 6004.087 | 128.3367 | 33.81438 | 0.2041537 | 14.08333 | 845 | 31.47 | 21.84 | 21.22 | 0.62
[5 empty] | 2023-10-16 09:17 | 6004.485 | 127.9018 | 33.85416 | 0.2034484 | 14.16667 | 850 | 31.47 | 21.84 | 21.22 | 0.62
[5 empty] | 2023-10-16 09:17 | 5998.517 | 125.4713 | 33.87949 | 0.1997808 | 14.25 | 855 | 31.47 | 21.84 | 21.22 | 0.62
[5 empty] | 2023-10-16 09:18 | 6003.292 | 126.8124 | 33.87949 | 0.2017556 | 14.33333 | 860 | 31.47 | 21.84 | 21.22 | 0.62
[5 empty] | 2023-10-16 09:18 | 5999.71 | 128.509 | 33.9048 | 0.2045768 | 14.41667 | 865 | 31.47 | 21.84 | 21.22 | 0.62
[5 empty] | 2023-10-16 09:18 | 5998.119 | 127.9434 | 33.91927 | 0.2037305 | 14.5 | 870 | 31.47 | 21.84 | 21.22 | 0.62
[5 empty] | 2023-10-16 09:18 | 5999.71 | 129.0406 | 33.95906 | 0.2054232 | 14.58333 | 875 | 31.47 | 21.84 | 21.22 | 0.62
[5 empty] | 2023-10-16 09:18 | 6005.281 | 128.6283 | 33.98076 | 0.2045768 | 14.66667 | 880 | 31.47 | 21.84 | 21.22 | 0.62
[5 empty] | 2023-10-16 09:18 | 6000.904 | 129.9525 | 34.02416 | 0.2068338 | 14.75 | 885 | 31.47 | 21.84 | 21.22 | 0.62
[5 empty] | 2023-10-16 09:18 | 5997.721 | 127.9349 | 34.06395 | 0.2037305 | 14.83333 | 890 | 31.47 | 21.93 | 21.22 | 0.71
[5 empty] | 2023-10-16 09:18 | 6007.27 | 131.0663 | 34.10373 | 0.2083854 | 14.91667 | 895 | 31.47 | 21.93 | 21.22 | 0.71
[5 empty] | 2023-10-16 09:18 | 6004.883 | 130.4821 | 34.10735 | 0.2075391 | 15 | 900 | 31.47 | 21.93 | 21.22 | 0.71
[5 empty] | 2023-10-16 09:18 | 5994.539 | 127.867 | 34.15437 | 0.2037305 | 15.08333 | 905 | 31.47 | 21.93 | 21.22 | 0.71
[5 empty] | 2023-10-16 09:18 | 6006.474 | 129.5409 | 34.1616 | 0.2059874 | 15.16667 | 910 | 31.47 | 21.93 | 21.22 | 0.71
[5 empty] | 2023-10-16 09:18 | 6005.679 | 132.7169 | 34.1796875 | 0.2110655 | 15.25 | 915 | 31.47 | 21.93 | 21.22 | 0.71
[5 empty] | 2023-10-16 09:19 | 6004.485 | 129.9414 | 34.19054 | 0.2066927 | 15.33333 | 920 | 31.47 | 21.93 | 21.22 | 0.71
[5 empty] | 2023-10-16 09:19 | 5998.915 | 131.5928 | 34.1833 | 0.2095139 | 15.41667 | 925 | 31.47 | 21.93 | 21.22 | 0.71
[5 empty] | 2023-10-16 09:19 | 6003.292 | 131.2455 | 34.22309 | 0.2088086 | 15.5 | 930 | 31.47 | 21.93 | 21.22 | 0.71
[5 empty] | 2023-10-16 09:19 | 6001.7 | 131.4766 | 34.25926 | 0.2092318 | 15.58333 | 935 | 31.47 | 21.93 | 21.22 | 0.71
[5 empty] | 2023-10-16 09:19 | 5997.721 | 131.1237 | 34.30266 | 0.2088086 | 15.66667 | 940 | 31.47 | 21.93 | 21.22 | 0.71
[5 empty] | 2023-10-16 09:19 | 6004.485 | 133.0452 | 34.31351 | 0.2116297 | 15.75 | 945 | 31.66 | 21.93 | 21.22 | 0.71
[5 empty] | 2023-10-16 09:19 | 6001.302 | 133.9496 | 34.33883 | 0.2131814 | 15.83333 | 950 | 31.66 | 21.93 | 21.22 | 0.71
[5 empty] | 2023-10-16 09:19 | 6000.904 | 130.7502 | 34.36053 | 0.2081033 | 15.91667 | 955 | 31.66 | 21.93 | 21.22 | 0.71
[5 empty] | 2023-10-16 09:19 | 5998.517 | 132.6472 | 34.38585 | 0.2112066 | 16 | 960 | 31.66 | 21.93 | 21.22 | 0.71
[5 empty] | 2023-10-16 09:19 | 6009.657 | 130.8522 | 34.42564 | 0.2079622 | 16.08333 | 965 | 31.66 | 21.93 | 21.22 | 0.71
[5 empty] | 2023-10-16 09:19 | 6000.904 | 132.7 | 34.43287 | 0.2112066 | 16.16667 | 970 | 31.66 | 21.93 | 21.22 | 0.71
[5 empty] | 2023-10-16 09:20 | 5996.528 | 133.4003 | 34.45457 | 0.2124761 | 16.25 | 975 | 31.66 | 21.93 | 21.22 | 0.71
[5 empty] | 2023-10-16 09:20 | 6002.098 | 134.7652 | 34.47989 | 0.2144509 | 16.33333 | 980 | 31.66 | 21.93 | 21.22 | 0.71
[5 empty] | 2023-10-16 09:20 | 6005.679 | 131.5638 | 34.52691 | 0.2092318 | 16.41667 | 985 | 31.66 | 21.93 | 21.22 | 0.71
[5 empty] | 2023-10-16 09:20 | 5999.313 | 131.6015 | 34.54499 | 0.2095139 | 16.5 | 990 | 31.66 | 21.93 | 21.22 | 0.71
[5 empty] | 2023-10-16 09:20 | 6004.087 | 133.0364 | 34.55223 | 0.2116297 | 16.58333 | 995 | 31.66 | 21.93 | 21.22 | 0.71
[5 empty] | 2023-10-16 09:20 | 6006.474 | 131.7586 | 34.5667 | 0.2095139 | 16.66667 | 1000 | 31.66 | 21.93 | 21.22 | 0.71
[5 empty] | 2023-10-16 09:20 | 6001.302 | 130.5816 | 34.60287 | 0.2078212 | 16.75 | 1005 | 31.85 | 21.93 | 21.13 | 0.8
[5 empty] | 2023-10-16 09:20 | 6000.506 | 131.5391 | 34.63903 | 0.2093728 | 16.83333 | 1010 | 31.85 | 21.93 | 21.13 | 0.8
[5 empty] | 2023-10-16 09:20 | 6005.281 | 131.7325 | 34.65712 | 0.2095139 | 16.91667 | 1015 | 31.85 | 21.93 | 21.13 | 0.8
[5 empty] | 2023-10-16 09:20 | 6003.689 | 134.5349 | 34.68244 | 0.2140278 | 17 | 1020 | 31.85 | 21.93 | 21.13 | 0.8
[5 empty] | 2023-10-16 09:20 | 6002.496 | 131.1395 | 34.72223 | 0.2086675 | 17.08333 | 1025 | 31.85 | 21.93 | 21.13 | 0.8
[5 empty] | 2023-10-16 09:20 | 6000.904 | 131.2819 | 34.75116 | 0.2089496 | 17.16667 | 1030 | 31.85 | 21.93 | 21.13 | 0.8
[5 empty] | 2023-10-16 09:21 | 6006.872 | 134.6949 | 34.75116 | 0.2141688 | 17.25 | 1035 | 31.85 | 21.93 | 21.13 | 0.8
[5 empty] | 2023-10-16 09:21 | 6002.098 | 134.322 | 34.78009 | 0.2137457 | 17.33333 | 1040 | 31.85 | 21.93 | 21.13 | 0.8
[5 empty] | 2023-10-16 09:21 | 6000.108 | 132.59375 | 34.81988 | 0.2110655 | 17.41667 | 1045 | 31.85 | 21.93 | 21.13 | 0.8
[5 empty] | 2023-10-16 09:21 | 6003.292 | 133.6394 | 34.84158 | 0.2126172 | 17.5 | 1050 | 31.85 | 21.93 | 21.13 | 0.8
[5 empty] | 2023-10-16 09:21 | 6002.894 | 133.7192 | 34.81988 | 0.2127582 | 17.58333 | 1055 | 31.85 | 21.93 | 21.13 | 0.8
[5 empty] | 2023-10-16 09:21 | 5996.13 | 133.2143 | 34.86328125 | 0.212194 | 17.66667 | 1060 | 31.85 | 21.93 | 21.13 | 0.8
[5 empty] | 2023-10-16 09:21 | 5996.528 | 135.5257 | 34.86328125 | 0.2158615 | 17.75 | 1065 | 32.04 | 21.93 | 21.13 | 0.8
[5 empty] | 2023-10-16 09:21 | 6002.894 | 132.8326 | 34.85966 | 0.2113476 | 17.83333 | 1070 | 32.04 | 21.93 | 21.13 | 0.8
[5 empty] | 2023-10-16 09:21 | 6006.077 | 132.8143 | 34.85966 | 0.2112066 | 17.91667 | 1075 | 32.04 | 21.93 | 21.13 | 0.8
[5 empty] | 2023-10-16 09:21 | 6000.108 | 133.1254 | 34.89945 | 0.2119119 | 18 | 1080 | 32.04 | 21.93 | 21.13 | 0.8