## 066
Versuch | Bezeichnung
picobond_066 | 171023_066
Datum | 2023-10-17
Modultyp | AMS
Partikelsystem
| Art | Bezeichnung | Einwaage in g
Hostparticle | Alumina | DAW-45 | 79.95
Guestparticle | Polysterol | SX250-H | 8.03
Summe |  |  | 87.98
Kommentar: | keine SensOb-Daten und keine SensDiff-Daten gespeichert --> nur notiert
Parameter |  |  | Auswaage |  |  | TempExtern
Spaltweite | 2 | mm | Tara | 484.87 | g | Uhrzeit | Temperatur | Luftfeuchte
Drehzahl | 5000 | rpm | voll | 572.27 | g | 11:28 | 20 | 44%
Prozesszeit | 15 | min | Gesamtauswaage | 87.4 | g | 11:42 | 20 | 44%
|  |  | Verlust | 0.6592407 | %
picobond
Leerlauf |  |  |  |  | Versuch
Date Time | Picobond.Drz_Mühle | Picobond.Leistung | Picobond.Temperatur | Picobond.Moment | Date Time | Picobond.Drz_Mühle | Picobond.Leistung | Picobond.Temperatur | Picobond.Moment |  | SensOb.Temperatur |  | SensDiff.Temperatur
| pbDrehzahl | pbLeistung | pbTemp | pbDrehmoment |  | pbDrehzahl | pbLeistung | pbTemp | pbDrehmoment | picobondTime | time | SensOb | SensDiff
| min-1 | W | °C | Nm |  | min-1 | W | °C | Nm | min | s | °C | °C | °C | °C
ts | rpm | power | pbTemp | DMom | ts | rpm | power | pbTemp | DMom | SensTime | obTime | obTemp | T1 | T2 | dT
2023-10-17 11:12 | 0 | 0 | 21.63629 | -0.12 | 2023-10-17 11:25 | 0 | 0 | 21.79181 | -0.12 | 0 | 0 | 19.28 | 19.45 | 19.72 | -0.27
2023-10-17 11:12 | 0 | 0 | 21.62905 | -0.12 | 2023-10-17 11:25 | 0 | 0 | 21.80266 | -0.12 | 0.08333333 | 5 | 19.37 | 19.45 | 19.72 | -0.27
2023-10-17 11:12 | 0 | 0 | 21.34693 | 0.9174892 | 2023-10-17 11:25 | 479.8177 | 52.7034 | 21.80628 | 1.049097 | 0.1666667 | 10 | 19.45 | 19.45 | 19.81 | -0.36
2023-10-17 11:12 | 1033.637 | 12.15593 | 21.65437 | 0.1123242 | 2023-10-17 11:25 | 1002.604 | -3.919617 | 21.80266 | -0.03733941 | 0.25 | 15 | 19.9 | 19.37 | 19.81 | -0.44
2023-10-17 11:12 | 1002.604 | -7.547414 | 21.65437 | -0.07189886 | 2023-10-17 11:25 | 1003.002 | -4.010051 | 21.80628 | -0.03818576 | 0.3333333 | 20 | 20.07 | 19.37 | 19.81 | -0.44
2023-10-17 11:12 | 1001.013 | -7.609354 | 21.66522 | -0.07260416 | 2023-10-17 11:25 | 1001.808 | -4.020075 | 21.80266 | -0.03832682 | 0.4166667 | 25 | 19.9 | 19.37 | 19.81 | -0.44
2023-10-17 11:12 | 1002.206 | -7.352001 | 21.66522 | -0.0700651 | 2023-10-17 11:25 | 1002.206 | -3.858855 | 21.80989 | -0.03677517 | 0.5 | 30 | 20.07 | 19.28 | 19.72 | -0.44
2023-10-17 11:12 | 1001.411 | -7.420113 | 21.67607 | -0.0707704 | 2023-10-17 11:25 | 1000.615 | -3.98573 | 21.81713 | -0.03804471 | 0.5833333 | 35 | 19.9 | 19.28 | 19.63 | -0.35
2023-10-17 11:12 | 1002.206 | -7.529619 | 21.6796875 | -0.07175781 | 2023-10-17 11:26 | 1001.411 | -4.003689 | 21.81713 | -0.03818576 | 0.6666667 | 40 | 19.9 | 19.37 | 19.63 | -0.26
2023-10-17 11:13 | 1002.604 | -7.532608 | 21.68692 | -0.07175781 | 2023-10-17 11:26 | 1001.013 | -3.898612 | 21.82075 | -0.03719835 | 0.75 | 45 | 19.9 | 19.37 | 19.72 | -0.35
2023-10-17 11:13 | 1003.798 | -7.452626 | 21.69054 | -0.07091146 | 2023-10-17 11:26 | 1001.411 | -3.900161 | 21.8316 | -0.03719835 | 0.8333333 | 50 | 19.9 | 19.37 | 19.72 | -0.35
2023-10-17 11:13 | 1001.808 | -7.526629 | 21.70139 | -0.07175781 | 2023-10-17 11:26 | 1001.411 | -4.003689 | 21.83521 | -0.03818576 | 0.9166667 | 55 | 19.9 | 19.45 | 19.81 | -0.36
2023-10-17 11:13 | 1001.411 | -7.449692 | 21.71224 | -0.07105251 | 2023-10-17 11:26 | 1002.604 | -3.875194 | 21.83883 | -0.03691623 | 1 | 60 | 19.9 | 19.54 | 19.98 | -0.44
2023-10-17 11:13 | 1002.206 | -7.381604 | 21.72309 | -0.07034722 | 2023-10-17 11:26 | 1004.593 | -3.793864 | 21.8533 | -0.03606988 | 1.083333 | 65 | 19.9 | 19.63 | 20.16 | -0.53
2023-10-17 11:13 | 1001.013 | -7.446733 | 21.79905 | -0.07105251 | 2023-10-17 11:26 | 1996.853 | -0.1093456 | 21.8533 | -0.0005230084 | 1.166667 | 70 | 19.9 | 19.72 | 20.16 | -0.44
2023-10-17 11:13 | 1001.411 | -7.494061 | 21.79543 | -0.07147569 | 2023-10-17 11:26 | 1994.864 | 0.1559226 | 21.86053 | 0.0007465333 | 1.25 | 75 | 19.98 | 19.81 | 20.16 | -0.35
2023-10-17 11:13 | 1997.649 | -13.56277 | 21.78096 | -0.06484592 | 2023-10-17 11:26 | 1999.24 | 0.2743701 | 21.86777 | 0.001310766 | 1.333333 | 80 | 20.07 | 19.81 | 20.16 | -0.35
2023-10-17 11:13 | 1999.638 | -12.66078 | 21.76288 | -0.06047309 | 2023-10-17 11:26 | 1999.638 | -0.1390296 | 21.88223 | -0.0006640628 | 1.416667 | 85 | 19.9 | 19.81 | 20.16 | -0.35
2023-10-17 11:13 | 1996.853 | -13.08551 | 21.75564 | -0.06258897 | 2023-10-17 11:26 | 1996.853 | -0.5222226 | 21.88223 | -0.002497829 | 1.5 | 90 | 19.98 | 19.81 | 20.07 | -0.26
2023-10-17 11:13 | 1997.251 | -13.23561 | 21.74479 | -0.06329428 | 2023-10-17 11:26 | 1997.649 | -0.31591 | 21.90032 | -0.001510419 | 1.583333 | 95 | 19.98 | 19.81 | 20.07 | -0.26
2023-10-17 11:13 | 1999.638 | -12.8675 | 21.73756 | -0.0614605 | 2023-10-17 11:27 | 2996.672 | 6.518787 | 21.90755 | 0.02077691 | 1.666667 | 100 | 20.25 | 19.81 | 19.98 | -0.17
2023-10-17 11:14 | 2136.502 | -6.522399 | 21.72671 | -0.02915798 | 2023-10-17 11:27 | 3001.447 | 7.415737 | 21.9184 | 0.0235981 | 1.75 | 105 | 19.98 | 19.81 | 19.98 | -0.17
2023-10-17 11:14 | 3001.049 | -18.29208 | 21.72671 | -0.05821614 | 2023-10-17 11:27 | 3000.253 | 6.881062 | 21.92925 | 0.02190538 | 1.833333 | 110 | 19.98 | 19.72 | 19.9 | -0.18
2023-10-17 11:14 | 2998.264 | -18.58507 | 21.71224 | -0.05920355 | 2023-10-17 11:27 | 2995.479 | 7.31251 | 21.94011 | 0.02331597 | 1.916667 | 115 | 19.98 | 19.81 | 19.9 | -0.09
2023-10-17 11:14 | 2997.468 | -19.11138 | 21.71947 | -0.06089627 | 2023-10-17 11:27 | 2998.662 | 7.098849 | 21.95819 | 0.02261069 | 2 | 120 | 20.07 | 19.81 | 19.9 | -0.09
2023-10-17 11:14 | 3001.447 | -18.38317 | 21.71947 | -0.05849827 | 2023-10-17 11:27 | 3001.447 | 7.238426 | 21.97989 | 0.02303386 | 2.083333 | 125 | 20.16 | 19.81 | 19.9 | -0.09
2023-10-17 11:14 | 3000.651 | -17.89081 | 21.71947 | -0.05694661 | 2023-10-17 11:27 | 3998.481 | 23.16607 | 21.99797 | 0.05533636 | 2.166667 | 130 | 20.16 | 19.81 | 19.9 | -0.09
2023-10-17 11:14 | 3877.93 | -15.04597 | 21.72309 | -0.03705729 | 2023-10-17 11:27 | 4003.255 | 23.01636 | 22.01606 | 0.0549132 | 2.25 | 135 | 20.07 | 19.81 | 19.9 | -0.09
2023-10-17 11:14 | 3998.879 | -23.37008 | 21.73032 | -0.05581814 | 2023-10-17 11:27 | 3996.492 | 22.97748 | 22.03776 | 0.0549132 | 2.333333 | 140 | 20.07 | 19.81 | 19.9 | -0.09
2023-10-17 11:14 | 3997.287 | -23.83307 | 21.72671 | -0.05694661 | 2023-10-17 11:27 | 4000.47 | 22.40953 | 22.05946 | 0.05350261 | 2.416667 | 145 | 20.16 | 19.9 | 19.81 | 0.09
2023-10-17 11:14 | 4002.062 | -24.09796 | 21.73394 | -0.05751085 | 2023-10-17 11:27 | 4003.653 | 24.49688 | 22.07755 | 0.05843966 | 2.5 | 150 | 20.25 | 19.9 | 19.81 | 0.09
2023-10-17 11:14 | 4000.868 | -24.03168 | 21.73756 | -0.05736979 | 2023-10-17 11:28 | 4000.868 | 24.47984 | 22.11371 | 0.05843966 | 2.583333 | 155 | 20.16 | 19.9 | 19.81 | 0.09
2023-10-17 11:14 | 3997.685 | -24.18969 | 21.74118 | -0.05779297 | 2023-10-17 11:28 | 3998.083 | 22.86853 | 22.13903 | 0.05463108 | 2.666667 | 160 | 20.16 | 19.9 | 19.81 | 0.09
2023-10-17 11:15 | 4830.403 | -17.5287 | 21.74841 | -0.03465929 | 2023-10-17 11:28 | 4998.3 | 50.14488 | 22.16796875 | 0.09582032 | 2.75 | 165 | 20.16 | 19.9 | 19.81 | 0.09
2023-10-17 11:15 | 4996.709 | -30.75128 | 21.74479 | -0.05878038 | 2023-10-17 11:28 | 4991.536 | 50.59306 | 22.20775 | 0.09680773 | 2.833333 | 170 | 20.25 | 19.98 | 19.81 | 0.17
2023-10-17 11:15 | 5000.289 | -30.03482 | 21.74118 | -0.05736979 | 2023-10-17 11:28 | 5001.881 | 50.77178 | 22.25116 | 0.09694878 | 2.916667 | 175 | 20.25 | 19.98 | 19.81 | 0.17
2023-10-17 11:15 | 4998.698 | -30.09909 | 21.74118 | -0.05751085 | 2023-10-17 11:28 | 5001.483 | 50.91547 | 22.31626 | 0.09723089 | 3 | 180 | 20.42 | 20.07 | 19.81 | 0.26
2023-10-17 11:15 | 4999.096 | -30.69213 | 21.75564 | -0.05863932 | 2023-10-17 11:28 | 4997.504 | 50.57974 | 22.3669 | 0.09666667 | 3.083333 | 185 | 20.42 | 20.07 | 19.81 | 0.26
2023-10-17 11:15 | 4997.902 | -30.83244 | 21.75926 | -0.05892145 | 2023-10-17 11:28 | 5001.881 | 53.06181 | 22.44285 | 0.1013216 | 3.166667 | 190 | 20.42 | 20.16 | 19.81 | 0.35
2023-10-17 11:15 | 5003.075 | -30.421 | 21.77011 | -0.05807508 | 2023-10-17 11:28 | 5003.075 | 54.18283 | 22.50796 | 0.1034375 | 3.25 | 195 | 20.51 | 20.25 | 19.81 | 0.44
[5 empty] | 2023-10-17 11:28 | 4996.709 | 51.38343 | 22.57306 | 0.0982183 | 3.333333 | 200 | 20.51 | 20.25 | 19.81 | 0.44
[5 empty] | 2023-10-17 11:28 | 4997.902 | 52.20766 | 22.64902 | 0.09976996 | 3.416667 | 205 | 20.51 | 20.25 | 19.9 | 0.35
[5 empty] | 2023-10-17 11:28 | 5007.849 | 55.196 | 22.7105 | 0.1052712 | 3.5 | 210 | 20.69 | 20.25 | 19.9 | 0.35
[5 empty] | 2023-10-17 11:29 | 5002.278 | 53.28767 | 22.78646 | 0.1017448 | 3.583333 | 215 | 20.69 | 20.34 | 19.9 | 0.44
[5 empty] | 2023-10-17 11:29 | 4997.902 | 54.27444 | 22.86965 | 0.1037196 | 3.666667 | 220 | 20.78 | 20.34 | 19.9 | 0.44
[5 empty] | 2023-10-17 11:29 | 4999.096 | 53.77058 | 22.94921875 | 0.1027322 | 3.75 | 225 | 20.95 | 20.42 | 19.9 | 0.52
[5 empty] | 2023-10-17 11:29 | 5001.881 | 55.13022 | 23.02879 | 0.1052712 | 3.833333 | 230 | 21.13 | 20.42 | 19.9 | 0.52
[5 empty] | 2023-10-17 11:29 | 4998.3 | 54.72168 | 23.09751 | 0.104566 | 3.916667 | 235 | 21.13 | 20.51 | 19.9 | 0.61
[5 empty] | 2023-10-17 11:29 | 4995.117 | 54.39173 | 23.17708 | 0.1040017 | 4 | 240 | 21.13 | 20.42 | 19.9 | 0.52
[5 empty] | 2023-10-17 11:29 | 5005.461 | 56.3525 | 23.25665 | 0.1075282 | 4.083333 | 245 | 21.4 | 20.51 | 19.98 | 0.53
[5 empty] | 2023-10-17 11:29 | 5000.6875 | 56.81573 | 23.33261 | 0.1085156 | 4.166667 | 250 | 21.31 | 20.6 | 19.98 | 0.62
[5 empty] | 2023-10-17 11:29 | 4996.311 | 55.65917 | 23.41218 | 0.1063997 | 4.25 | 255 | 21.4 | 20.6 | 19.98 | 0.62
[5 empty] | 2023-10-17 11:29 | 5001.881 | 56.82929 | 23.48814 | 0.1085156 | 4.333333 | 260 | 21.48 | 20.6 | 19.98 | 0.62
[5 empty] | 2023-10-17 11:29 | 5007.451 | 56.59677 | 23.58218 | 0.1079514 | 4.416667 | 265 | 21.66 | 20.6 | 19.98 | 0.62
[5 empty] | 2023-10-17 11:29 | 4994.322 | 57.3335 | 23.65813 | 0.1096441 | 4.5 | 270 | 21.75 | 20.6 | 19.98 | 0.62
[5 empty] | 2023-10-17 11:30 | 4997.902 | 55.82451 | 23.7377 | 0.1066818 | 4.583333 | 275 | 21.84 | 20.69 | 19.98 | 0.71
[5 empty] | 2023-10-17 11:30 | 5001.483 | 58.15438 | 23.81727 | 0.1110547 | 4.666667 | 280 | 22.1 | 20.69 | 19.98 | 0.71
[5 empty] | 2023-10-17 11:30 | 4999.494 | 58.86961 | 23.89323 | 0.1124653 | 4.75 | 285 | 22.01 | 20.69 | 20.07 | 0.62
[5 empty] | 2023-10-17 11:30 | 4997.106 | 55.0038 | 23.96918 | 0.1051302 | 4.833333 | 290 | 22.1 | 20.69 | 20.07 | 0.62
[5 empty] | 2023-10-17 11:30 | 5003.075 | 57.06453 | 24.04152 | 0.1089388 | 4.916667 | 295 | 22.19 | 20.78 | 20.07 | 0.71
[5 empty] | 2023-10-17 11:30 | 5008.645 | 57.42395 | 24.11024 | 0.109503 | 5 | 300 | 22.55 | 20.78 | 20.07 | 0.71
[5 empty] | 2023-10-17 11:30 | 4998.698 | 59.00789 | 24.18982 | 0.1127474 | 5.083333 | 305 | 22.55 | 20.78 | 20.07 | 0.71
[5 empty] | 2023-10-17 11:30 | 4996.709 | 57.13951 | 24.26215 | 0.1092209 | 5.166667 | 310 | 22.72 | 20.78 | 20.07 | 0.71
[5 empty] | 2023-10-17 11:30 | 5006.655 | 58.73211 | 24.34172 | 0.1120421 | 5.25 | 315 | 22.55 | 20.87 | 20.07 | 0.8
[5 empty] | 2023-10-17 11:30 | 5000.6875 | 58.80981 | 24.4140625 | 0.1123242 | 5.333333 | 320 | 22.63 | 20.87 | 20.16 | 0.71
[5 empty] | 2023-10-17 11:30 | 4998.3 | 58.56028 | 24.48278 | 0.1119011 | 5.416667 | 325 | 22.72 | 20.87 | 20.16 | 0.71
[5 empty] | 2023-10-17 11:30 | 4999.494 | 58.57427 | 24.5515 | 0.1119011 | 5.5 | 330 | 22.99 | 20.95 | 20.16 | 0.79
[5 empty] | 2023-10-17 11:31 | 5002.278 | 59.05015 | 24.62384 | 0.1127474 | 5.583333 | 335 | 22.9 | 20.95 | 20.16 | 0.79
[5 empty] | 2023-10-17 11:31 | 4999.892 | 59.76041 | 24.6998 | 0.114158 | 5.666667 | 340 | 22.9 | 20.95 | 20.16 | 0.79
[5 empty] | 2023-10-17 11:31 | 4999.096 | 59.5294 | 24.7649 | 0.1137348 | 5.75 | 345 | 23.08 | 20.95 | 20.16 | 0.79
[5 empty] | 2023-10-17 11:31 | 5006.655 | 59.61941 | 24.83001 | 0.1137348 | 5.833333 | 350 | 23.08 | 20.95 | 20.16 | 0.79
[5 empty] | 2023-10-17 11:31 | 4999.096 | 61.07985 | 24.89873 | 0.116697 | 5.916667 | 355 | 23.17 | 20.95 | 20.25 | 0.7
[5 empty] | 2023-10-17 11:31 | 4997.106 | 59.13671 | 24.96745 | 0.1130295 | 6 | 360 | 23.26 | 21.04 | 20.25 | 0.79
[5 empty] | 2023-10-17 11:31 | 5001.881 | 60.44903 | 25.03255 | 0.1154275 | 6.083333 | 365 | 23.43 | 21.04 | 20.25 | 0.79
[5 empty] | 2023-10-17 11:31 | 5000.6875 | 61.0993 | 25.09404 | 0.116697 | 6.166667 | 370 | 23.43 | 21.04 | 20.25 | 0.79
[5 empty] | 2023-10-17 11:31 | 4996.709 | 61.05069 | 25.16276 | 0.116697 | 6.25 | 375 | 23.52 | 21.04 | 20.25 | 0.79
[5 empty] | 2023-10-17 11:31 | 4999.892 | 61.60648 | 25.22425 | 0.1176845 | 6.333333 | 380 | 23.61 | 21.04 | 20.25 | 0.79
[5 empty] | 2023-10-17 11:31 | 5005.461 | 60.93585 | 25.28212 | 0.1162739 | 6.416667 | 385 | 23.61 | 21.13 | 20.34 | 0.79
[5 empty] | 2023-10-17 11:31 | 5000.6875 | 60.36075 | 25.35084 | 0.1152864 | 6.5 | 390 | 23.7 | 21.13 | 20.34 | 0.79
[5 empty] | 2023-10-17 11:32 | 4995.515 | 60.81477 | 25.40509 | 0.1162739 | 6.583333 | 395 | 23.79 | 21.22 | 20.34 | 0.88
[5 empty] | 2023-10-17 11:32 | 5008.247 | 61.93132 | 25.46297 | 0.1181076 | 6.666667 | 400 | 23.79 | 21.13 | 20.34 | 0.79
[5 empty] | 2023-10-17 11:32 | 5002.278 | 62.59631 | 25.5136 | 0.1195182 | 6.75 | 405 | 23.88 | 21.13 | 20.34 | 0.79
[5 empty] | 2023-10-17 11:32 | 4994.322 | 60.72648 | 25.56785 | 0.1161328 | 6.833333 | 410 | 23.97 | 21.22 | 20.34 | 0.88
[5 empty] | 2023-10-17 11:32 | 4999.494 | 61.89692 | 25.62572 | 0.1182487 | 6.916667 | 415 | 24.15 | 21.22 | 20.34 | 0.88
[5 empty] | 2023-10-17 11:32 | 5006.257 | 63.82909 | 25.67998 | 0.1217752 | 7 | 420 | 24.06 | 21.22 | 20.42 | 0.8
[5 empty] | 2023-10-17 11:32 | 5001.085 | 62.7291 | 25.74508 | 0.1198004 | 7.083333 | 425 | 24.23 | 21.22 | 20.42 | 0.8
[5 empty] | 2023-10-17 11:32 | 4997.106 | 62.90059 | 25.7921 | 0.1202235 | 7.166667 | 430 | 24.5 | 21.22 | 20.42 | 0.8
[5 empty] | 2023-10-17 11:32 | 5001.085 | 63.17226 | 25.84635 | 0.1206467 | 7.25 | 435 | 24.32 | 21.31 | 20.42 | 0.89
[5 empty] | 2023-10-17 11:32 | 5000.6875 | 64.05349 | 25.90422 | 0.1223394 | 7.333333 | 440 | 24.59 | 21.31 | 20.42 | 0.89
[5 empty] | 2023-10-17 11:32 | 5001.085 | 65.16649 | 25.95848 | 0.1244553 | 7.416667 | 445 | 24.41 | 21.31 | 20.42 | 0.89
[5 empty] | 2023-10-17 11:32 | 4998.698 | 63.28975 | 25.99826 | 0.1209288 | 7.5 | 450 | 24.41 | 21.4 | 20.51 | 0.89
[5 empty] | 2023-10-17 11:33 | 5000.6875 | 64.42275 | 26.04528 | 0.1230447 | 7.583333 | 455 | 24.5 | 21.31 | 20.51 | 0.8
[5 empty] | 2023-10-17 11:33 | 4996.709 | 64.15012 | 26.08869 | 0.1226215 | 7.666667 | 460 | 24.59 | 21.4 | 20.51 | 0.89
[5 empty] | 2023-10-17 11:33 | 4994.719 | 62.79678 | 26.15017 | 0.1200825 | 7.75 | 465 | 24.68 | 21.4 | 20.51 | 0.89
[5 empty] | 2023-10-17 11:33 | 5001.881 | 63.10842 | 26.20081 | 0.1205056 | 7.833333 | 470 | 24.68 | 21.4 | 20.51 | 0.89
[5 empty] | 2023-10-17 11:33 | 5001.483 | 64.58074 | 26.24422 | 0.1233268 | 7.916667 | 475 | 24.77 | 21.4 | 20.51 | 0.89
[5 empty] | 2023-10-17 11:33 | 4994.719 | 63.75574 | 26.28038 | 0.1219162 | 8 | 480 | 24.77 | 21.48 | 20.6 | 0.88
[5 empty] | 2023-10-17 11:33 | 5000.6875 | 63.24109 | 26.33463 | 0.1207878 | 8.083333 | 485 | 24.86 | 21.4 | 20.51 | 0.89
[5 empty] | 2023-10-17 11:33 | 5006.655 | 64.9433 | 26.3925 | 0.1238911 | 8.166667 | 490 | 24.95 | 21.48 | 20.6 | 0.88
[5 empty] | 2023-10-17 11:33 | 4999.096 | 64.47609 | 26.43591 | 0.1231858 | 8.25 | 495 | 24.95 | 21.48 | 20.6 | 0.88
[5 empty] | 2023-10-17 11:33 | 4996.311 | 63.33331 | 26.47208 | 0.1210699 | 8.333333 | 500 | 25.13 | 21.48 | 20.6 | 0.88
[5 empty] | 2023-10-17 11:33 | 5002.677 | 64.30062 | 26.51548 | 0.1227626 | 8.416667 | 505 | 25.22 | 21.48 | 20.6 | 0.88
[5 empty] | 2023-10-17 11:33 | 5003.075 | 63.19739 | 26.55888 | 0.1206467 | 8.5 | 510 | 25.13 | 21.57 | 20.6 | 0.97
[5 empty] | 2023-10-17 11:34 | 4995.117 | 64.42477 | 26.6059 | 0.1231858 | 8.583333 | 515 | 25.22 | 21.57 | 20.69 | 0.88
[5 empty] | 2023-10-17 11:34 | 4999.494 | 64.0382 | 26.64931 | 0.1223394 | 8.666667 | 520 | 25.31 | 21.57 | 20.69 | 0.88
[5 empty] | 2023-10-17 11:34 | 5004.268 | 65.72532 | 26.69271 | 0.1254427 | 8.75 | 525 | 25.31 | 21.57 | 20.69 | 0.88
[5 empty] | 2023-10-17 11:34 | 4997.902 | 64.31306 | 26.74335 | 0.1229036 | 8.833333 | 530 | 25.31 | 21.57 | 20.69 | 0.88
[5 empty] | 2023-10-17 11:34 | 4997.504 | 63.79129 | 26.78313 | 0.1219162 | 8.916667 | 535 | 25.4 | 21.57 | 20.69 | 0.88
[5 empty] | 2023-10-17 11:34 | 5007.451 | 65.32339 | 26.82292 | 0.1245963 | 9 | 540 | 25.4 | 21.57 | 20.69 | 0.88
[5 empty] | 2023-10-17 11:34 | 5000.6875 | 65.97369 | 26.8627 | 0.1260069 | 9.083333 | 545 | 25.49 | 21.66 | 20.69 | 0.97
[5 empty] | 2023-10-17 11:34 | 4993.128 | 63.66168 | 26.90611 | 0.1217752 | 9.166667 | 550 | 25.49 | 21.66 | 20.78 | 0.88
[5 empty] | 2023-10-17 11:34 | 4999.096 | 65.80504 | 26.94589 | 0.1257248 | 9.25 | 555 | 25.58 | 21.66 | 20.78 | 0.88
[5 empty] | 2023-10-17 11:34 | 5008.645 | 66.15266 | 26.99291 | 0.126148 | 9.333333 | 560 | 25.85 | 21.66 | 20.78 | 0.88
[5 empty] | 2023-10-17 11:34 | 4995.515 | 65.7579 | 27.02908 | 0.1257248 | 9.416667 | 565 | 25.67 | 21.66 | 20.78 | 0.88
[5 empty] | 2023-10-17 11:34 | 4998.698 | 63.95419 | 27.06163 | 0.1221984 | 9.5 | 570 | 25.94 | 21.75 | 20.78 | 0.97
[5 empty] | 2023-10-17 11:35 | 5001.483 | 65.98419 | 27.10504 | 0.1260069 | 9.583333 | 575 | 25.76 | 21.75 | 20.78 | 0.97
[5 empty] | 2023-10-17 11:35 | 5003.075 | 67.18743 | 27.1412 | 0.1282639 | 9.666667 | 580 | 25.85 | 21.75 | 20.78 | 0.97
[5 empty] | 2023-10-17 11:35 | 5000.289 | 64.49148 | 27.17375 | 0.1231858 | 9.75 | 585 | 25.85 | 21.75 | 20.87 | 0.88
[5 empty] | 2023-10-17 11:35 | 5004.666 | 65.73054 | 27.19907 | 0.1254427 | 9.833333 | 590 | 25.85 | 21.75 | 20.78 | 0.97
[5 empty] | 2023-10-17 11:35 | 5007.849 | 66.43798 | 27.23886 | 0.1267122 | 9.916667 | 595 | 25.85 | 21.84 | 20.87 | 0.97
[5 empty] | 2023-10-17 11:35 | 4998.698 | 65.13538 | 27.27865 | 0.1244553 | 10 | 600 | 25.94 | 21.84 | 20.87 | 0.97
[5 empty] | 2023-10-17 11:35 | 4998.698 | 65.5045 | 27.3112 | 0.1251606 | 10.08333 | 605 | 26.03 | 21.84 | 20.87 | 0.97
[5 empty] | 2023-10-17 11:35 | 5002.677 | 67.9948 | 27.35822 | 0.1298155 | 10.16667 | 610 | 26.03 | 21.84 | 20.87 | 0.97
[5 empty] | 2023-10-17 11:35 | 4999.494 | 66.10561 | 27.41247 | 0.126289 | 10.25 | 615 | 26.12 | 21.84 | 20.87 | 0.97
[5 empty] | 2023-10-17 11:35 | 4997.504 | 66.37455 | 27.44502 | 0.1268533 | 10.33333 | 620 | 26.12 | 21.84 | 20.87 | 0.97
[5 empty] | 2023-10-17 11:35 | 5003.075 | 66.96576 | 27.47757 | 0.1278407 | 10.41667 | 625 | 26.12 | 21.84 | 20.87 | 0.97
[5 empty] | 2023-10-17 11:35 | 5000.6875 | 68.70632 | 27.50651 | 0.1312261 | 10.5 | 630 | 26.21 | 21.93 | 20.87 | 1.06
[5 empty] | 2023-10-17 11:36 | 4999.892 | 67.58775 | 27.53544 | 0.1291102 | 10.58333 | 635 | 26.21 | 21.93 | 20.95 | 0.98
[5 empty] | 2023-10-17 11:36 | 4997.106 | 67.99291 | 27.568 | 0.1299566 | 10.66667 | 640 | 26.21 | 21.93 | 20.95 | 0.98
[5 empty] | 2023-10-17 11:36 | 5002.278 | 65.99468 | 27.6114 | 0.1260069 | 10.75 | 645 | 26.3 | 21.93 | 20.95 | 0.98
[5 empty] | 2023-10-17 11:36 | 5000.289 | 67.15002 | 27.65119 | 0.1282639 | 10.83333 | 650 | 26.39 | 21.93 | 20.95 | 0.98
[5 empty] | 2023-10-17 11:36 | 4994.719 | 66.11626 | 27.68736 | 0.1264301 | 10.91667 | 655 | 26.39 | 21.93 | 20.95 | 0.98
[5 empty] | 2023-10-17 11:36 | 5001.085 | 66.34826 | 27.71629 | 0.1267122 | 11 | 660 | 26.39 | 22.01 | 20.95 | 1.06
[5 empty] | 2023-10-17 11:36 | 5003.87 | 68.82394 | 27.75246 | 0.1313672 | 11.08333 | 665 | 26.48 | 21.93 | 21.04 | 0.89
[5 empty] | 2023-10-17 11:36 | 4996.311 | 67.0228 | 27.79586 | 0.1281228 | 11.16667 | 670 | 26.48 | 22.01 | 21.04 | 0.97
[5 empty] | 2023-10-17 11:36 | 4999.494 | 66.91782 | 27.84288 | 0.1278407 | 11.25 | 675 | 26.48 | 22.01 | 21.04 | 0.97
[5 empty] | 2023-10-17 11:36 | 5002.278 | 67.54612 | 27.8682 | 0.1289692 | 11.33333 | 680 | 26.66 | 22.01 | 21.04 | 0.97
[5 empty] | 2023-10-17 11:36 | 4998.698 | 67.79308 | 27.87905 | 0.1295334 | 11.41667 | 685 | 26.66 | 22.01 | 21.04 | 0.97
[5 empty] | 2023-10-17 11:36 | 4999.892 | 64.78172 | 27.90799 | 0.12375 | 11.5 | 690 | 26.57 | 22.01 | 21.04 | 0.97
[5 empty] | 2023-10-17 11:37 | 5005.461 | 68.10659 | 27.93692 | 0.1299566 | 11.58333 | 695 | 26.66 | 22.01 | 21.04 | 0.97
[5 empty] | 2023-10-17 11:37 | 5003.87 | 68.30662 | 27.96947 | 0.1303797 | 11.66667 | 700 | 26.84 | 22.01 | 21.13 | 0.88
[5 empty] | 2023-10-17 11:37 | 4993.526 | 69.56666 | 27.99841 | 0.1330599 | 11.75 | 705 | 26.75 | 22.1 | 21.04 | 1.06
[5 empty] | 2023-10-17 11:37 | 4999.494 | 68.09921 | 28.02373 | 0.1300976 | 11.83333 | 710 | 26.75 | 22.1 | 21.04 | 1.06
[5 empty] | 2023-10-17 11:37 | 5003.87 | 68.52835 | 28.04905 | 0.130803 | 11.91667 | 715 | 26.93 | 22.1 | 21.04 | 1.06
[5 empty] | 2023-10-17 11:37 | 5002.677 | 67.69928 | 28.07798 | 0.1292513 | 12 | 720 | 26.84 | 22.1 | 21.04 | 1.06
[5 empty] | 2023-10-17 11:37 | 5000.289 | 66.19 | 28.12138 | 0.1264301 | 12.08333 | 725 | 26.84 | 22.1 | 21.13 | 0.97
[5 empty] | 2023-10-17 11:37 | 5002.278 | 68.2849 | 28.15393 | 0.1303797 | 12.16667 | 730 | 26.84 | 22.1 | 21.13 | 0.97
[5 empty] | 2023-10-17 11:37 | 5001.881 | 69.31371 | 28.17202 | 0.1323546 | 12.25 | 735 | 27.02 | 22.1 | 21.13 | 0.97
[5 empty] | 2023-10-17 11:37 | 4995.117 | 66.19529 | 28.19734 | 0.1265711 | 12.33333 | 740 | 27.11 | 22.19 | 21.13 | 1.06
[5 empty] | 2023-10-17 11:37 | 5001.085 | 68.49022 | 28.20457 | 0.130803 | 12.41667 | 745 | 27.21 | 22.19 | 21.13 | 1.06
[5 empty] | 2023-10-17 11:38 | 5003.87 | 68.15882 | 28.23713 | 0.1300976 | 12.5 | 750 | 26.93 | 22.19 | 21.13 | 1.06
[5 empty] | 2023-10-17 11:38 | 5001.483 | 68.42178 | 28.25521 | 0.1306619 | 12.58333 | 755 | 27.02 | 22.19 | 21.13 | 1.06
[5 empty] | 2023-10-17 11:38 | 4999.892 | 67.73543 | 28.28053 | 0.1293924 | 12.66667 | 760 | 27.02 | 22.19 | 21.13 | 1.06
[5 empty] | 2023-10-17 11:38 | 5000.6875 | 67.89391 | 28.31669 | 0.1296745 | 12.75 | 765 | 27.02 | 22.19 | 21.13 | 1.06
[5 empty] | 2023-10-17 11:38 | 4999.494 | 68.91142 | 28.35287 | 0.1316493 | 12.83333 | 770 | 27.11 | 22.19 | 21.13 | 1.06
[5 empty] | 2023-10-17 11:38 | 4999.494 | 67.87771 | 28.37818 | 0.1296745 | 12.91667 | 775 | 27.21 | 22.19 | 21.13 | 1.06
[5 empty] | 2023-10-17 11:38 | 4999.892 | 70.09838 | 28.39989 | 0.1339062 | 13 | 780 | 27.11 | 22.19 | 21.13 | 1.06
[5 empty] | 2023-10-17 11:38 | 5002.677 | 69.98967 | 28.40712 | 0.1336241 | 13.08333 | 785 | 27.21 | 22.28 | 21.22 | 1.06
[5 empty] | 2023-10-17 11:38 | 4999.892 | 68.62154 | 28.43605 | 0.1310851 | 13.16667 | 790 | 27.21 | 22.28 | 21.22 | 1.06
[5 empty] | 2023-10-17 11:38 | 4996.709 | 69.24203 | 28.46861 | 0.1323546 | 13.25 | 795 | 27.21 | 22.19 | 21.13 | 1.06
[5 empty] | 2023-10-17 11:38 | 5003.87 | 70.81929 | 28.49031 | 0.1351758 | 13.33333 | 800 | 27.3 | 22.28 | 21.22 | 1.06
[5 empty] | 2023-10-17 11:38 | 5004.666 | 71.34795 | 28.52648 | 0.1361632 | 13.41667 | 805 | 27.3 | 22.19 | 21.22 | 0.97
[5 empty] | 2023-10-17 11:39 | 5001.085 | 69.74583 | 28.54818 | 0.1332009 | 13.5 | 810 | 27.3 | 22.28 | 21.22 | 1.06
[5 empty] | 2023-10-17 11:39 | 5000.6875 | 69.51871 | 28.56988 | 0.1327778 | 13.58333 | 815 | 27.39 | 22.28 | 21.22 | 1.06
[5 empty] | 2023-10-17 11:39 | 5000.6875 | 69.2233 | 28.59158 | 0.1322135 | 13.66667 | 820 | 27.48 | 22.28 | 21.22 | 1.06
[5 empty] | 2023-10-17 11:39 | 4999.096 | 67.28168 | 28.60966 | 0.128546 | 13.75 | 825 | 27.39 | 22.28 | 21.22 | 1.06
[5 empty] | 2023-10-17 11:39 | 4994.322 | 67.58621 | 28.63136 | 0.1292513 | 13.83333 | 830 | 27.39 | 22.28 | 21.22 | 1.06
[5 empty] | 2023-10-17 11:39 | 5007.451 | 69.0211 | 28.65307 | 0.1316493 | 13.91667 | 835 | 27.48 | 22.28 | 21.22 | 1.06
[5 empty] | 2023-10-17 11:39 | 5003.472 | 69.04017 | 28.67477 | 0.1317904 | 14 | 840 | 27.48 | 22.28 | 21.22 | 1.06
[5 empty] | 2023-10-17 11:39 | 4994.322 | 68.32381 | 28.70732 | 0.1306619 | 14.08333 | 845 | 27.48 | 22.28 | 21.22 | 1.06
[5 empty] | 2023-10-17 11:39 | 5001.085 | 66.93913 | 28.72902 | 0.1278407 | 14.16667 | 850 | 27.57 | 22.28 | 21.22 | 1.06
[5 empty] | 2023-10-17 11:39 | 5004.268 | 69.64241 | 28.73987 | 0.1329188 | 14.25 | 855 | 27.66 | 22.28 | 21.22 | 1.06
[5 empty] | 2023-10-17 11:39 | 4998.698 | 69.71254 | 28.75796 | 0.1332009 | 14.33333 | 860 | 27.57 | 22.28 | 21.22 | 1.06
[5 empty] | 2023-10-17 11:39 | 5002.677 | 69.02919 | 28.77243 | 0.1317904 | 14.41667 | 865 | 27.75 | 22.37 | 21.22 | 1.15
[5 empty] | 2023-10-17 11:40 | 5002.278 | 69.0237 | 28.80136 | 0.1317904 | 14.5 | 870 | 27.84 | 22.28 | 21.22 | 1.06
[5 empty] | 2023-10-17 11:40 | 5001.483 | 69.16045 | 28.82306 | 0.1320725 | 14.58333 | 875 | 27.66 | 22.28 | 21.31 | 0.97
[5 empty] | 2023-10-17 11:40 | 5000.289 | 68.3316 | 28.84115 | 0.1305208 | 14.66667 | 880 | 27.66 | 22.37 | 21.31 | 1.06
[5 empty] | 2023-10-17 11:40 | 5000.6875 | 68.92787 | 28.84838 | 0.1316493 | 14.75 | 885 | 27.66 | 22.37 | 21.31 | 1.06
[5 empty] | 2023-10-17 11:40 | 5000.6875 | 70.47884 | 28.86646 | 0.1346115 | 14.83333 | 890 | 27.75 | 22.28 | 21.31 | 0.97
[5 empty] | 2023-10-17 11:40 | 5003.075 | 69.69968 | 28.89902 | 0.1330599 | 14.91667 | 895 | 27.75 | 22.37 | 21.31 | 1.06
[5 empty] | 2023-10-17 11:40 | 4998.3 | 68.08295 | 28.92072 | 0.1300976 | 15 | 900 | 27.75 | 22.37 | 21.31 | 1.06
[5 empty] | 2023-10-17 11:40 | 5003.472 | 69.70522 | 28.94242 | 0.1330599 | 15.08333 | 905 | 27.75 | 22.28 | 21.31 | 0.97
[5 empty] | 2023-10-17 11:40 | 5001.881 | 68.94432 | 28.95327 | 0.1316493 | 15.16667 | 910 | 27.75 | 22.37 | 21.31 | 1.06
[5 empty] | 2023-10-17 11:40 | 4994.719 | 68.03418 | 28.97135 | 0.1300976 | 15.25 | 915 | 27.75 | 22.37 | 21.31 | 1.06
[5 empty] | 2023-10-17 11:40 | 5003.075 | 69.03468 | 28.96774 | 0.1317904 | 15.33333 | 920 | 27.75 | 22.28 | 21.31 | 0.97
[5 empty] | 2023-10-17 11:40 | 5006.257 | 69.96583 | 28.98582 | 0.1334831 | 15.41667 | 925 | 27.84 | 22.37 | 21.31 | 1.06
[5 empty] | 2023-10-17 11:41 | 4999.892 | 67.36621 | 29.00390625 | 0.1286871 | 15.5 | 930 | 27.84 | 22.37 | 21.31 | 1.06
[5 empty] | 2023-10-17 11:41 | 4997.504 | 70.13873 | 29.02199 | 0.1340473 | 15.58333 | 935 | 27.84 | 22.37 | 21.31 | 1.06
[5 empty] | 2023-10-17 11:41 | 5005.064 | 69.87524 | 29.04007 | 0.133342 | 15.66667 | 940 | 27.84 | 22.37 | 21.31 | 1.06
[5 empty] | 2023-10-17 11:41 | 5001.483 | 70.1207 | 29.05454 | 0.1339062 | 15.75 | 945 | 27.84 | 22.37 | 21.31 | 1.06
[5 empty] | 2023-10-17 11:41 | 4997.504 | 67.9245 | 29.05454 | 0.1298155 | 15.83333 | 950 | 27.84 | 22.37 | 21.31 | 1.06
[5 empty] | 2023-10-17 11:41 | 5002.278 | 70.79675 | 29.06901 | 0.1351758 | 15.91667 | 955 | 27.94 | 22.37 | 21.31 | 1.06
[5 empty] | 2023-10-17 11:41 | 5001.483 | 69.8991 | 29.09794 | 0.1334831 | 16 | 960 | 27.94 | 22.37 | 21.31 | 1.06
[5 empty] | 2023-10-17 11:41 | 5002.677 | 70.58075 | 29.11603 | 0.1347526 | 16.08333 | 965 | 27.94 | 22.37 | 21.31 | 1.06
[5 empty] | 2023-10-17 11:41 | 4997.106 | 68.80473 | 29.12688 | 0.1315083 | 16.16667 | 970 | 27.94 | 22.46 | 21.31 | 1.15
[5 empty] | 2023-10-17 11:41 | 5007.053 | 70.12486 | 29.1522 | 0.1337652 | 16.25 | 975 | 27.94 | 22.46 | 21.31 | 1.15
[5 empty] | 2023-10-17 11:41 | 5000.6875 | 69.29716 | 29.15582 | 0.1323546 | 16.33333 | 980 | 27.94 | 22.37 | 21.31 | 1.06
[5 empty] | 2023-10-17 11:41 | 4999.096 | 69.86574 | 29.17028 | 0.1334831 | 16.41667 | 985 | 27.94 | 22.37 | 21.31 | 1.06
[5 empty] | 2023-10-17 11:42 | 5001.085 | 70.48444 | 29.17752 | 0.1346115 | 16.5 | 990 | 28.03 | 22.37 | 21.31 | 1.06
[5 empty] | 2023-10-17 11:42 | 5002.677 | 71.02406 | 29.18837 | 0.135599 | 16.58333 | 995 | 28.03 | 22.46 | 21.31 | 1.15
[5 empty] | 2023-10-17 11:42 | 4999.892 | 69.9507 | 29.2173 | 0.1336241 | 16.66667 | 1000 | 28.03 | 22.46 | 21.31 | 1.15
[5 empty] | 2023-10-17 11:42 | 4999.892 | 70.98451 | 29.22815 | 0.135599 | 16.75 | 1005 | 28.03 | 22.46 | 21.4 | 1.06
[5 empty] | 2023-10-17 11:42 | 5002.677 | 70.72852 | 29.23539 | 0.1350347 | 16.83333 | 1010 | 28.03 | 22.46 | 21.4 | 1.06
[5 empty] | 2023-10-17 11:42 | 5001.881 | 71.16049 | 29.24986 | 0.1358811 | 16.91667 | 1015 | 28.03 | 22.46 | 21.31 | 1.15
[5 empty] | 2023-10-17 11:42 | 4999.494 | 71.12653 | 29.26794 | 0.1358811 | 17 | 1020 | 28.12 | 22.46 | 21.31 | 1.15
[5 empty] | 2023-10-17 11:42 | 4999.892 | 72.83059 | 29.27517 | 0.1391254 | 17.08333 | 1025 | 28.03 | 22.46 | 21.31 | 1.15
[5 empty] | 2023-10-17 11:42 | 5004.666 | 71.12618 | 29.29326 | 0.13574 | 17.16667 | 1030 | 28.12 | 22.46 | 21.4 | 1.06
[5 empty] | 2023-10-17 11:42 | 5001.881 | 72.63794 | 29.31496 | 0.1387022 | 17.25 | 1035 | 28.21 | 22.55 | 21.31 | 1.24
[5 empty] | 2023-10-17 11:42 | 4999.096 | 70.45641 | 29.34028 | 0.1346115 | 17.33333 | 1040 | 28.12 | 22.46 | 21.31 | 1.15
[5 empty] | 2023-10-17 11:42 | 5005.859375 | 70.92139 | 29.34389 | 0.1353168 | 17.41667 | 1045 | 28.21 | 22.46 | 21.31 | 1.15