## 028
Versuch | picobond_028
Kennzeichnung | 18082023_7000_45
Datum | 2023-08-18
Modultyp | AMS
Partikelsystem
| Art | Bezeichnung | Einwaage in g
Hostparticle | Alumina | DAW-45 | 79.95
Guestparticle | Polysterol | SX250-H | 8.03
Summe |  |  | 87.98
Parameter |  |  | Auswaage |  |  | TempExtern
Spaltweite | 2 | mm | Tara Gefäß | 484.89 | g | Uhrzeit | Temperatur | Luftfeuchte
Drehzahl | 7000 | rpm | Gefäß voll | 570.57 | g | 10:23 | 27 | 60%
Prozesszeit | 46 | min | Gesamtauswaage | 85.68 | g | 10:48 | 27 | 56%
|  |  | Verlust | 2.614231 | % | 11:11 | 27 | 57%
picobond
Leerlauf |  |  |  |  | Versuch
Date Time | Picobond.Drz_Mühle | Picobond.Leistung | Picobond.Temperatur | Picobond.Moment | Date Time | Picobond.Drz_Mühle | Picobond.Leistung | Picobond.Temperatur | Picobond.Moment | SensOb.Temperatur
| Drehzahl | Leistung | pbTemp | Drehmoment |  | Drehzahl | Leistung | pbTemp | Drehmoment | SensObTemperatur
| min-1 | kW | °C | Nm |  | min-1 | kW | °C | Nm | °C
ts | rpm | power | pbTemp | DMom | ts | rpm | power | pbTemp | DMom | obTemp
2023-08-18 09:59 | 0 | 0 | 28.26606 | -0.12 | 2023-08-18 10:22 | 0 | 0 | 28.63136 | -0.12 | 26.66
2023-08-18 09:59 | 0 | 0 | 28.26244 | -0.12 | 2023-08-18 10:22 | 0 | 0 | 28.62775 | -0.12 | 26.75
2023-08-18 09:59 | 0 | 0 | 28.26244 | 0.9166428 | 2023-08-18 10:22 | 373.1916 | 40.9254 | 28.62051 | 1.047405 | 26.66
2023-08-18 09:59 | 1041.197 | 14.38227 | 28.26244 | 0.1319314 | 2023-08-18 10:22 | 1003.798 | -2.189763 | 28.59882 | -0.02083551 | 26.66
2023-08-18 09:59 | 1002.206 | -6.271494 | 28.27691 | -0.05976779 | 2023-08-18 10:22 | 1002.604 | -2.438883 | 28.58797 | -0.0232335 | 26.57
[5 empty] | 2023-08-18 10:22 | 1003.002 | -2.573169 | 28.58435 | -0.02450304 | 26.66
[5 empty] | 2023-08-18 10:23 | 1001.013 | -2.494146 | 28.5735 | -0.02379774 | 26.57
[5 empty] | 2023-08-18 10:23 | 1003.002 | -2.647236 | 28.57711 | -0.02520834 | 26.57
[5 empty] | 2023-08-18 10:23 | 1001.013 | -2.77504 | 28.57711 | -0.02647787 | 26.57
[5 empty] | 2023-08-18 10:23 | 1996.455 | 2.839217 | 28.57711 | 0.01358289 | 26.66
[5 empty] | 2023-08-18 10:23 | 1998.046875 | 2.487375 | 28.5735 | 0.0118902 | 26.57
[5 empty] | 2023-08-18 10:23 | 1997.251 | 2.191411 | 28.57711 | 0.01047959 | 26.57
[5 empty] | 2023-08-18 10:23 | 1996.058 | 2.308018 | 28.56988 | 0.01104382 | 26.57
[5 empty] | 2023-08-18 10:23 | 2000.434 | 2.844875 | 28.57711 | 0.01358289 | 26.57
[5 empty] | 2023-08-18 10:23 | 1998.843 | 2.340761 | 28.57711 | 0.01118489 | 26.57
[5 empty] | 2023-08-18 10:23 | 2984.339 | 16.14446 | 28.58073 | 0.05166883 | 26.66
[5 empty] | 2023-08-18 10:23 | 2997.866 | 15.0222 | 28.58435 | 0.04786023 | 26.57
[5 empty] | 2023-08-18 10:23 | 2997.07 | 14.39854 | 28.59158 | 0.04588542 | 26.57
[5 empty] | 2023-08-18 10:24 | 3000.253 | 14.3252 | 28.59882 | 0.0456033 | 26.57
[5 empty] | 2023-08-18 10:24 | 2999.06 | 14.71814 | 28.60966 | 0.04687283 | 26.66
[5 empty] | 2023-08-18 10:24 | 2997.07 | 15.54938 | 28.62051 | 0.04955295 | 26.57
[5 empty] | 2023-08-18 10:24 | 4003.653 | 34.13499 | 28.63498 | 0.08143229 | 26.66
[5 empty] | 2023-08-18 10:24 | 3997.287 | 31.18797 | 28.65668 | 0.07452039 | 26.66
[5 empty] | 2023-08-18 10:24 | 4003.255 | 30.40681 | 28.682 | 0.07254558 | 26.75
[5 empty] | 2023-08-18 10:24 | 4003.255 | 30.17032 | 28.70009 | 0.07198135 | 26.66
[5 empty] | 2023-08-18 10:24 | 3999.675 | 28.54842 | 28.71817 | 0.06817275 | 26.66
[5 empty] | 2023-08-18 10:24 | 3995.696 | 26.04152 | 28.75072 | 0.06224827 | 26.66
[5 empty] | 2023-08-18 10:24 | 4842.737 | 54.52052 | 28.79774 | 0.1075282 | 26.66
[5 empty] | 2023-08-18 10:24 | 5001.085 | 51.28073 | 28.82668 | 0.09793619 | 26.66
[5 empty] | 2023-08-18 10:24 | 5001.881 | 53.13568 | 28.85561 | 0.1014627 | 26.66
[5 empty] | 2023-08-18 10:25 | 5001.085 | 53.05337 | 28.89178 | 0.1013216 | 26.75
[5 empty] | 2023-08-18 10:25 | 4994.322 | 54.23556 | 28.92795 | 0.1037196 | 26.75
[5 empty] | 2023-08-18 10:25 | 4998.698 | 57.60521 | 28.97497 | 0.1100673 | 26.75
[5 empty] | 2023-08-18 10:25 | 6000.904 | 96.80618 | 29.01838 | 0.1540777 | 26.84
[5 empty] | 2023-08-18 10:25 | 6004.485 | 108.3923 | 29.06178 | 0.1724153 | 26.75
[5 empty] | 2023-08-18 10:25 | 6000.506 | 126.4877 | 29.11241 | 0.2013324 | 26.75
[5 empty] | 2023-08-18 10:25 | 6004.485 | 132.1584 | 29.16305 | 0.2102192 | 26.84
[5 empty] | 2023-08-18 10:25 | 6006.077 | 133.524 | 29.22453 | 0.2123351 | 26.84
[5 empty] | 2023-08-18 10:25 | 6002.098 | 136.6267 | 29.296875 | 0.2174132 | 26.84
[5 empty] | 2023-08-18 10:25 | 6997.541 | 191.9434 | 29.38007 | 0.2619878 | 26.93
[5 empty] | 2023-08-18 10:25 | 6995.551 | 166.6797 | 29.47772 | 0.2275695 | 26.93
[5 empty] | 2023-08-18 10:25 | 7003.11 | 165.4117 | 29.60069 | 0.2255946 | 27.02
[5 empty] | 2023-08-18 10:26 | 6998.734 | 172.1304 | 29.74899 | 0.2349045 | 27.11
[5 empty] | 2023-08-18 10:26 | 7002.713 | 170.1598 | 29.90451 | 0.2320833 | 27.21
[5 empty] | 2023-08-18 10:26 | 6997.938 | 175.9348 | 30.07089 | 0.2401237 | 27.3
[5 empty] | 2023-08-18 10:26 | 6997.143 | 183.0453 | 30.25535 | 0.2498568 | 27.39
[5 empty] | 2023-08-18 10:26 | 7000.326 | 180.5439 | 30.45067 | 0.2463303 | 27.48
[5 empty] | 2023-08-18 10:26 | 7004.702 | 182.0016 | 30.66044 | 0.248164 | 27.57
[5 empty] | 2023-08-18 10:26 | 6998.734 | 184.534 | 30.86299 | 0.2518316 | 27.66
[5 empty] | 2023-08-18 10:26 | 6996.745 | 184.9982 | 31.07639 | 0.2525369 | 27.84
[5 empty] | 2023-08-18 10:26 | 6999.132 | 184.2344 | 31.27893 | 0.2514084 | 27.94
[5 empty] | 2023-08-18 10:26 | 7004.304 | 186.2325 | 31.46701 | 0.2539475 | 28.03
[5 empty] | 2023-08-18 10:26 | 6999.53 | 185.6921 | 31.68041 | 0.2533832 | 28.21
[5 empty] | 2023-08-18 10:26 | 6996.745 | 188.3049 | 31.91189 | 0.2570508 | 28.39
[5 empty] | 2023-08-18 10:27 | 6995.153 | 190.9481 | 32.12167 | 0.2607183 | 28.49
[5 empty] | 2023-08-18 10:27 | 7003.11 | 190.5448 | 32.33507 | 0.2598719 | 28.67
[5 empty] | 2023-08-18 10:27 | 6998.734 | 189.7021 | 32.5557 | 0.2588845 | 28.76
[5 empty] | 2023-08-18 10:27 | 6992.368 | 189.7361 | 32.77271 | 0.2591666 | 28.95
[5 empty] | 2023-08-18 10:27 | 7001.121 | 194.8334 | 32.98973 | 0.2657964 | 29.04
[5 empty] | 2023-08-18 10:27 | 7004.702 | 191.3123 | 33.203125 | 0.2608594 | 29.22
[5 empty] | 2023-08-18 10:27 | 6994.755 | 196.3091 | 33.42737 | 0.2680534 | 29.32
[5 empty] | 2023-08-18 10:27 | 6999.53 | 197.1667 | 33.63715 | 0.2690408 | 29.5
[5 empty] | 2023-08-18 10:27 | 6999.53 | 198.7174 | 33.84332 | 0.2711567 | 29.69
[5 empty] | 2023-08-18 10:27 | 7002.315 | 195.694 | 34.04948 | 0.2669249 | 29.78
[5 empty] | 2023-08-18 10:27 | 6997.938 | 200.4292 | 34.28096 | 0.2735547 | 29.97
[5 empty] | 2023-08-18 10:28 | 6997.938 | 201.6694 | 34.48713 | 0.2752474 | 30.06
[5 empty] | 2023-08-18 10:28 | 7002.713 | 195.188 | 34.67882 | 0.2662196 | 30.25
[5 empty] | 2023-08-18 10:28 | 6999.928 | 202.4504 | 34.87775 | 0.2762348 | 30.34
[5 empty] | 2023-08-18 10:28 | 6996.745 | 206.905 | 35.06583 | 0.2824414 | 30.53
[5 empty] | 2023-08-18 10:28 | 6993.96 | 204.0338 | 35.25029 | 0.2786328 | 30.62
[5 empty] | 2023-08-18 10:28 | 6995.153 | 200.4527 | 35.4022 | 0.2736957 | 30.71
[5 empty] | 2023-08-18 10:28 | 6994.358 | 207.4543 | 35.58666 | 0.2832878 | 30.9
[5 empty] | 2023-08-18 10:28 | 7002.315 | 205.8288 | 35.77112 | 0.2807487 | 31
[5 empty] | 2023-08-18 10:28 | 7003.508 | 210.9321 | 35.97729 | 0.2876606 | 31.19
[5 empty] | 2023-08-18 10:28 | 6995.551 | 210.2792 | 36.18707 | 0.2870964 | 31.28
[5 empty] | 2023-08-18 10:28 | 6997.541 | 212.8193 | 36.29919 | 0.2904818 | 31.37
[5 empty] | 2023-08-18 10:28 | 6996.745 | 215.2751 | 36.4728 | 0.2938671 | 31.56
[5 empty] | 2023-08-18 10:28 | 6993.96 | 216.8421 | 36.6862 | 0.2961241 | 31.66
[5 empty] | 2023-08-18 10:29 | 6998.734 | 214.0959 | 36.85619 | 0.2921744 | 31.85
[5 empty] | 2023-08-18 10:29 | 7001.121 | 215.5132 | 37.02619 | 0.2940083 | 31.94
[5 empty] | 2023-08-18 10:29 | 7000.326 | 216.2123 | 37.18895 | 0.2949956 | 32.14
[5 empty] | 2023-08-18 10:29 | 6991.175 | 217.8915 | 37.35171 | 0.2976758 | 32.23
[5 empty] | 2023-08-18 10:29 | 7002.713 | 218.5614 | 37.52893 | 0.298099 | 32.33
[5 empty] | 2023-08-18 10:29 | 7004.304 | 218.3007 | 37.66999 | 0.2976758 | 32.42
[5 empty] | 2023-08-18 10:29 | 6994.755 | 216.1436 | 37.83276 | 0.2951367 | 32.52
[5 empty] | 2023-08-18 10:29 | 6999.132 | 219.4833 | 37.97382 | 0.2995095 | 32.71
[5 empty] | 2023-08-18 10:29 | 7001.519 | 223.1773 | 38.12572 | 0.3044466 | 32.81
[5 empty] | 2023-08-18 10:29 | 6996.347 | 220.1193 | 38.26678 | 0.3004969 | 33
[5 empty] | 2023-08-18 10:29 | 7000.724 | 217.2586 | 38.37890625 | 0.2964062 | 33.1
[5 empty] | 2023-08-18 10:30 | 6992.368 | 219.9941 | 38.53443 | 0.3004969 | 33.19
[5 empty] | 2023-08-18 10:30 | 7001.917 | 222.7763 | 38.72251 | 0.3038823 | 33.48
[5 empty] | 2023-08-18 10:30 | 6991.573 | 227.0939 | 38.88889 | 0.31023 | 33.68
[5 empty] | 2023-08-18 10:30 | 6993.96 | 222.3166 | 39.00463 | 0.3036002 | 33.68
[5 empty] | 2023-08-18 10:30 | 6999.53 | 229.7299 | 39.14207 | 0.3134744 | 33.77
[5 empty] | 2023-08-18 10:30 | 6993.164 | 225.3898 | 39.28313 | 0.307832 | 33.97
[5 empty] | 2023-08-18 10:30 | 6995.551 | 224.8468 | 39.43142 | 0.3069856 | 34.07
[5 empty] | 2023-08-18 10:30 | 6995.949 | 227.7526 | 39.56887 | 0.3109353 | 34.17
[5 empty] | 2023-08-18 10:30 | 7000.326 | 227.068 | 39.72801 | 0.3098069 | 34.26
[5 empty] | 2023-08-18 10:30 | 6996.745 | 225.2985 | 39.82205 | 0.3075499 | 34.26
[5 empty] | 2023-08-18 10:30 | 7004.702 | 228.3479 | 39.93779 | 0.3113585 | 34.46
[5 empty] | 2023-08-18 10:30 | 7001.917 | 233.3242 | 40.0463 | 0.3182704 | 34.56
[5 empty] | 2023-08-18 10:31 | 6997.541 | 229.1479 | 40.15119 | 0.3127691 | 34.66
[5 empty] | 2023-08-18 10:31 | 6998.336 | 229.6908 | 40.28863 | 0.3134744 | 34.76
[5 empty] | 2023-08-18 10:31 | 6997.541 | 233.7985 | 40.41883 | 0.3191167 | 34.85
[5 empty] | 2023-08-18 10:31 | 6995.949 | 232.0922 | 40.50926 | 0.3168598 | 34.85
[5 empty] | 2023-08-18 10:31 | 6994.755 | 233.912 | 40.58521 | 0.3193989 | 34.95
[5 empty] | 2023-08-18 10:31 | 6997.938 | 235.2587 | 40.71542 | 0.3210916 | 35.15
[5 empty] | 2023-08-18 10:31 | 6998.734 | 237.4561 | 40.82755 | 0.3240538 | 35.15
[5 empty] | 2023-08-18 10:31 | 6999.53 | 232.4177 | 40.95414 | 0.3171419 | 35.25
[5 empty] | 2023-08-18 10:31 | 6991.971 | 234.5417 | 41.06264 | 0.3203863 | 35.45
[5 empty] | 2023-08-18 10:31 | 7001.121 | 234.5385 | 41.18562 | 0.3199631 | 35.55
[5 empty] | 2023-08-18 10:31 | 7001.917 | 233.6345 | 41.23264 | 0.3186936 | 35.55
[5 empty] | 2023-08-18 10:31 | 6995.551 | 233.732 | 41.34115 | 0.3191167 | 35.65
[5 empty] | 2023-08-18 10:32 | 6995.949 | 232.9187 | 41.3737 | 0.3179882 | 35.75
[5 empty] | 2023-08-18 10:32 | 6998.734 | 237.8695 | 41.45327 | 0.324618 | 35.75
[5 empty] | 2023-08-18 10:32 | 6996.347 | 234.7919 | 41.61603 | 0.3205273 | 35.85
[5 empty] | 2023-08-18 10:32 | 6991.175 | 233.9988 | 41.64135 | 0.319681 | 35.95
[5 empty] | 2023-08-18 10:32 | 7003.508 | 234.6185 | 41.69921875 | 0.3199631 | 36.05
[5 empty] | 2023-08-18 10:32 | 6998.336 | 239.8198 | 41.83666 | 0.3272982 | 36.05
[5 empty] | 2023-08-18 10:32 | 6992.368 | 235.1747 | 41.9921875 | 0.3212326 | 36.25
[5 empty] | 2023-08-18 10:32 | 6997.541 | 239.4825 | 42.05368 | 0.326875 | 36.25
[5 empty] | 2023-08-18 10:32 | 7001.917 | 236.7368 | 42.14048 | 0.3229253 | 36.35
[5 empty] | 2023-08-18 10:32 | 6997.938 | 239.9095 | 42.2526 | 0.3274392 | 36.46
[5 empty] | 2023-08-18 10:32 | 6999.132 | 236.9527 | 42.36835 | 0.3233485 | 36.56
[5 empty] | 2023-08-18 10:32 | 6997.143 | 237.1954 | 42.47685 | 0.3237717 | 36.66
[5 empty] | 2023-08-18 10:33 | 6998.734 | 241.2805 | 42.51664 | 0.329273 | 36.76
[5 empty] | 2023-08-18 10:33 | 6995.551 | 241.2741 | 42.61429 | 0.329414 | 36.86
[5 empty] | 2023-08-18 10:33 | 6997.938 | 245.3872 | 42.6577 | 0.3349153 | 36.86
[5 empty] | 2023-08-18 10:33 | 7000.326 | 241.6456 | 42.7228 | 0.3296961 | 36.96
[5 empty] | 2023-08-18 10:33 | 6998.336 | 239.8198 | 42.78791 | 0.3272982 | 37.07
[5 empty] | 2023-08-18 10:33 | 6997.938 | 246.1106 | 42.83854 | 0.3359028 | 37.17
[5 empty] | 2023-08-18 10:33 | 7003.508 | 242.0657 | 42.95066 | 0.3301194 | 37.27
[5 empty] | 2023-08-18 10:33 | 7000.326 | 245.9878 | 43.05555 | 0.3356206 | 37.27
[5 empty] | 2023-08-18 10:33 | 6997.938 | 241.6665 | 43.13874 | 0.3298372 | 37.27
[5 empty] | 2023-08-18 10:33 | 7001.917 | 246.2506 | 43.20747 | 0.3359028 | 37.37
[5 empty] | 2023-08-18 10:33 | 7000.724 | 246.5188 | 43.29789 | 0.3363259 | 37.48
[5 empty] | 2023-08-18 10:33 | 6995.551 | 247.5764 | 43.38831 | 0.3380187 | 37.58
[5 empty] | 2023-08-18 10:34 | 6999.928 | 247.5246 | 43.48235 | 0.3377365 | 37.58
[5 empty] | 2023-08-18 10:34 | 6994.358 | 245.055 | 43.54383 | 0.3346332 | 37.58
[5 empty] | 2023-08-18 10:34 | 6997.938 | 249.3145 | 43.61256 | 0.3402756 | 37.68
[5 empty] | 2023-08-18 10:34 | 7000.724 | 244.0373 | 43.68128 | 0.3329405 | 37.79
[5 empty] | 2023-08-18 10:34 | 6999.132 | 253.2851 | 43.75723 | 0.3456359 | 37.79
[5 empty] | 2023-08-18 10:34 | 6999.132 | 249.1503 | 43.81149 | 0.3399935 | 37.89
[5 empty] | 2023-08-18 10:34 | 6996.347 | 251.0144 | 43.85127 | 0.3426736 | 37.89
[5 empty] | 2023-08-18 10:34 | 6995.949 | 248.6237 | 43.85127 | 0.3394292 | 37.99
[5 empty] | 2023-08-18 10:34 | 7006.293 | 251.0609 | 43.85851 | 0.3422504 | 37.99
[5 empty] | 2023-08-18 10:34 | 6995.949 | 256.8895 | 43.95978 | 0.3507139 | 37.99
[5 empty] | 2023-08-18 10:34 | 6995.153 | 255.9305 | 44.03212 | 0.3494444 | 38.1
[5 empty] | 2023-08-18 10:34 | 6994.755 | 253.9531 | 44.03935 | 0.3467643 | 38.1
[5 empty] | 2023-08-18 10:35 | 6999.53 | 252.6792 | 44.16233 | 0.3447895 | 38.2
[5 empty] | 2023-08-18 10:35 | 6997.143 | 255.3832 | 44.15148 | 0.3485981 | 38.3
[5 empty] | 2023-08-18 10:35 | 6996.347 | 256.5941 | 44.24551 | 0.3502908 | 38.3
[5 empty] | 2023-08-18 10:35 | 7000.326 | 259.5315 | 44.27445 | 0.3540994 | 38.3
[5 empty] | 2023-08-18 10:35 | 6995.949 | 255.3397 | 44.33955 | 0.3485981 | 38.41
[5 empty] | 2023-08-18 10:35 | 6993.164 | 254.6184 | 44.41913 | 0.3477517 | 38.51
[5 empty] | 2023-08-18 10:35 | 6997.938 | 253.4486 | 44.46976 | 0.345918 | 38.51
[5 empty] | 2023-08-18 10:35 | 7001.121 | 258.01 | 44.48423 | 0.3519835 | 38.62
[5 empty] | 2023-08-18 10:35 | 6995.949 | 256.4762 | 44.51316 | 0.3501497 | 38.62
[5 empty] | 2023-08-18 10:35 | 6999.53 | 255.0569 | 44.55657 | 0.3480338 | 38.62
[5 empty] | 2023-08-18 10:35 | 7005.1 | 259.0878 | 44.65061 | 0.353253 | 38.83
[5 empty] | 2023-08-18 10:35 | 7000.724 | 258.8225 | 44.76997 | 0.3531119 | 38.83
[5 empty] | 2023-08-18 10:36 | 6995.153 | 255.104 | 44.82421875 | 0.348316 | 38.83
[5 empty] | 2023-08-18 10:36 | 6997.541 | 259.5316 | 44.87848 | 0.3542404 | 38.93
[5 empty] | 2023-08-18 10:36 | 7000.724 | 257.9954 | 44.921875 | 0.3519835 | 38.93
[5 empty] | 2023-08-18 10:36 | 6999.132 | 258.9704 | 44.98698 | 0.3533941 | 38.93
[5 empty] | 2023-08-18 10:36 | 6997.938 | 257.8927 | 45.04847 | 0.3519835 | 39.04
[5 empty] | 2023-08-18 10:36 | 7000.724 | 262.9583 | 45.10995 | 0.3587543 | 39.04
[5 empty] | 2023-08-18 10:36 | 6997.541 | 258.8082 | 45.1208 | 0.353253 | 39.15
[5 empty] | 2023-08-18 10:36 | 7000.724 | 260.4768 | 45.15335 | 0.3553689 | 39.15
[5 empty] | 2023-08-18 10:36 | 7001.519 | 261.954 | 45.16059 | 0.3573437 | 39.25
[5 empty] | 2023-08-18 10:36 | 6996.745 | 265.2888 | 45.22208 | 0.3621397 | 39.15
[5 empty] | 2023-08-18 10:36 | 6997.541 | 264.2855 | 45.18953 | 0.3607291 | 39.25
[5 empty] | 2023-08-18 10:36 | 6995.949 | 257.0961 | 45.21846 | 0.350996 | 39.36
[5 empty] | 2023-08-18 10:37 | 6997.938 | 263.3704 | 45.29803 | 0.3594596 | 39.25
[5 empty] | 2023-08-18 10:37 | 6997.143 | 263.8571 | 45.34867 | 0.3601649 | 39.36
[5 empty] | 2023-08-18 10:37 | 6997.541 | 260.4617 | 45.36676 | 0.35551 | 39.36
[5 empty] | 2023-08-18 10:37 | 7003.11 | 262.7376 | 45.38122 | 0.3583311 | 39.36
[5 empty] | 2023-08-18 10:37 | 6997.541 | 260.1517 | 45.47526 | 0.3550868 | 39.46
[5 empty] | 2023-08-18 10:37 | 6996.347 | 261.7606 | 45.55845 | 0.3573437 | 39.46
[5 empty] | 2023-08-18 10:37 | 7000.326 | 262.5297 | 45.58738 | 0.3581901 | 39.57
[5 empty] | 2023-08-18 10:37 | 6999.928 | 263.9622 | 45.63802 | 0.3601649 | 39.57
[5 empty] | 2023-08-18 10:37 | 6999.928 | 264.1689 | 45.67781 | 0.360447 | 39.57
[5 empty] | 2023-08-18 10:37 | 6998.336 | 263.1786 | 45.69951 | 0.3591775 | 39.68
[5 empty] | 2023-08-18 10:37 | 7005.1 | 264.7779 | 45.75376 | 0.3610112 | 39.78
[5 empty] | 2023-08-18 10:38 | 7000.326 | 263.1501 | 45.79716 | 0.3590364 | 39.68
[5 empty] | 2023-08-18 10:38 | 6999.132 | 260.7277 | 45.85865 | 0.3557921 | 39.78
[5 empty] | 2023-08-18 10:38 | 7001.519 | 263.0915 | 45.8984375 | 0.3588954 | 39.78
[5 empty] | 2023-08-18 10:38 | 6999.53 | 266.6349 | 45.9346 | 0.3638324 | 39.78
[5 empty] | 2023-08-18 10:38 | 6998.734 | 262.8835 | 45.95631 | 0.3587543 | 39.78
[5 empty] | 2023-08-18 10:38 | 6997.143 | 264.6838 | 45.99248 | 0.3612934 | 39.89
[5 empty] | 2023-08-18 10:38 | 7006.293 | 264.6161 | 46.02142 | 0.3607291 | 39.89
[5 empty] | 2023-08-18 10:38 | 7000.724 | 271.4364 | 46.05035 | 0.3703211 | 40
[5 empty] | 2023-08-18 10:38 | 6996.347 | 265.687 | 46.07205 | 0.3627039 | 39.89
[5 empty] | 2023-08-18 10:38 | 7002.315 | 267.0512 | 46.09737 | 0.3642556 | 40
[5 empty] | 2023-08-18 10:38 | 7002.315 | 266.4308 | 46.12992 | 0.3634093 | 40
[5 empty] | 2023-08-18 10:38 | 6998.336 | 261.3182 | 46.1697 | 0.3566384 | 40
[5 empty] | 2023-08-18 10:39 | 6996.347 | 262.5872 | 46.22034 | 0.3584722 | 40
[5 empty] | 2023-08-18 10:39 | 7000.724 | 263.165 | 46.26374 | 0.3590364 | 40.1
[5 empty] | 2023-08-18 10:39 | 6998.336 | 263.6954 | 46.31076 | 0.3598828 | 40.1
[5 empty] | 2023-08-18 10:39 | 6998.336 | 263.1786 | 46.34332 | 0.3591775 | 40.1
[5 empty] | 2023-08-18 10:39 | 6997.938 | 265.024 | 46.3614 | 0.3617166 | 40.21
[5 empty] | 2023-08-18 10:39 | 6998.734 | 269.8088 | 46.36863 | 0.3682052 | 40.21
[5 empty] | 2023-08-18 10:39 | 6996.347 | 267.2369 | 46.39757 | 0.3648198 | 40.21
[5 empty] | 2023-08-18 10:39 | 7000.326 | 266.872 | 46.41204 | 0.3641146 | 40.21
[5 empty] | 2023-08-18 10:39 | 7005.1 | 268.6058 | 46.44459 | 0.3662304 | 40.32
[5 empty] | 2023-08-18 10:39 | 6999.132 | 272.9252 | 46.45906 | 0.372437 | 40.32
[5 empty] | 2023-08-18 10:39 | 7000.326 | 263.3568 | 46.49523 | 0.3593186 | 40.32
[5 empty] | 2023-08-18 10:39 | 7001.519 | 266.0902 | 46.53139 | 0.3629861 | 40.43
[5 empty] | 2023-08-18 10:40 | 7001.519 | 267.1243 | 46.54948 | 0.3643967 | 40.32
[5 empty] | 2023-08-18 10:40 | 6991.573 | 268.3969 | 46.58203125 | 0.3666537 | 40.43
[5 empty] | 2023-08-18 10:40 | 6998.734 | 269.9122 | 46.61097 | 0.3683464 | 40.32
[5 empty] | 2023-08-18 10:40 | 7008.681 | 268.3291 | 46.63267 | 0.3656662 | 40.43
[5 empty] | 2023-08-18 10:40 | 7002.713 | 270.3759 | 46.6616 | 0.3687695 | 40.43
[5 empty] | 2023-08-18 10:40 | 6996.347 | 267.7536 | 46.66522 | 0.3655252 | 40.43
[5 empty] | 2023-08-18 10:40 | 6999.928 | 268.9244 | 46.70862 | 0.3669358 | 40.43
[5 empty] | 2023-08-18 10:40 | 7001.121 | 269.4873 | 46.72671 | 0.367641 | 40.54
[5 empty] | 2023-08-18 10:40 | 7002.713 | 265.6185 | 46.73756 | 0.3622808 | 40.54
[5 empty] | 2023-08-18 10:40 | 7003.11 | 269.6673 | 46.75564 | 0.3677821 | 40.54
[5 empty] | 2023-08-18 10:40 | 7001.121 | 271.0382 | 46.74841 | 0.3697569 | 40.65
[5 empty] | 2023-08-18 10:40 | 7000.724 | 267.5075 | 46.78096 | 0.3649609 | 40.65
[5 empty] | 2023-08-18 10:41 | 7001.121 | 264.8344 | 46.79905 | 0.3612934 | 40.54
[5 empty] | 2023-08-18 10:41 | 7002.713 | 266.8596 | 46.83521 | 0.3639735 | 40.65
[5 empty] | 2023-08-18 10:41 | 6995.551 | 269.5828 | 46.84607 | 0.3680642 | 40.65
[5 empty] | 2023-08-18 10:41 | 6997.143 | 268.6107 | 46.88947 | 0.3666537 | 40.65
[5 empty] | 2023-08-18 10:41 | 7001.519 | 266.2971 | 46.91117 | 0.3632682 | 40.65
[5 empty] | 2023-08-18 10:41 | 7001.121 | 267.5227 | 46.92202 | 0.3649609 | 40.65
[5 empty] | 2023-08-18 10:41 | 7000.326 | 266.872 | 46.90393 | 0.3641146 | 40.65
[5 empty] | 2023-08-18 10:41 | 6995.551 | 264.5203 | 46.95819 | 0.3611524 | 40.65
[5 empty] | 2023-08-18 10:41 | 6999.132 | 270.5478 | 46.97989 | 0.3691927 | 40.75
[5 empty] | 2023-08-18 10:41 | 7000.326 | 266.872 | 46.99074 | 0.3641146 | 40.75
[5 empty] | 2023-08-18 10:41 | 6997.143 | 262.2037 | 47.01606 | 0.357908 | 40.75
[5 empty] | 2023-08-18 10:41 | 6999.132 | 265.6894 | 47.02691 | 0.3625629 | 40.86
[5 empty] | 2023-08-18 10:42 | 7001.917 | 266.6224 | 47.02691 | 0.3636914 | 40.75
[5 empty] | 2023-08-18 10:42 | 6999.53 | 271.2868 | 47.0703125 | 0.3701801 | 40.75
[5 empty] | 2023-08-18 10:42 | 6997.938 | 268.848 | 47.0703125 | 0.3669358 | 40.75
[5 empty] | 2023-08-18 10:42 | 7003.508 | 269.786 | 47.1101 | 0.3679231 | 40.75
[5 empty] | 2023-08-18 10:42 | 6995.949 | 270.7347 | 47.1101 | 0.3696159 | 40.86
[5 empty] | 2023-08-18 10:42 | 7003.508 | 269.9929 | 47.11733 | 0.3682052 | 40.86
[5 empty] | 2023-08-18 10:42 | 7000.326 | 267.3889 | 47.12818 | 0.3648198 | 40.86
[5 empty] | 2023-08-18 10:42 | 6999.53 | 269.6328 | 47.14627 | 0.3679231 | 40.86
[5 empty] | 2023-08-18 10:42 | 6993.562 | 267.4404 | 47.1752 | 0.365243 | 40.86
[5 empty] | 2023-08-18 10:42 | 6998.734 | 267.5349 | 47.18967 | 0.365102 | 40.86
[5 empty] | 2023-08-18 10:42 | 7000.326 | 270.9041 | 47.18967 | 0.3696159 | 40.86
[5 empty] | 2023-08-18 10:42 | 6999.928 | 269.5448 | 47.17882 | 0.3677821 | 40.86
[5 empty] | 2023-08-18 10:43 | 7001.917 | 268.0702 | 47.18244 | 0.3656662 | 40.97
[5 empty] | 2023-08-18 10:43 | 6998.336 | 268.8633 | 47.18605 | 0.3669358 | 40.97
[5 empty] | 2023-08-18 10:43 | 6999.132 | 272.2017 | 47.20776 | 0.3714496 | 40.97
[5 empty] | 2023-08-18 10:43 | 6993.96 | 263.9437 | 47.22946 | 0.360447 | 40.97
[5 empty] | 2023-08-18 10:43 | 6999.132 | 262.485 | 47.24031 | 0.3581901 | 40.97
[5 empty] | 2023-08-18 10:43 | 6998.734 | 268.155 | 47.23307 | 0.3659483 | 40.97
[5 empty] | 2023-08-18 10:43 | 6999.928 | 267.5805 | 47.24031 | 0.365102 | 40.97
[5 empty] | 2023-08-18 10:43 | 7001.917 | 267.1395 | 47.24031 | 0.3643967 | 40.97
[5 empty] | 2023-08-18 10:43 | 7001.917 | 270.2417 | 47.25839 | 0.3686284 | 40.97
[5 empty] | 2023-08-18 10:43 | 6999.928 | 268.6143 | 47.265625 | 0.3665125 | 40.97
[5 empty] | 2023-08-18 10:43 | 6997.938 | 268.5379 | 47.28733 | 0.3665125 | 40.97
[5 empty] | 2023-08-18 10:43 | 6996.347 | 268.0636 | 47.28733 | 0.3659483 | 41.08
[5 empty] | 2023-08-18 10:44 | 7001.519 | 268.7788 | 47.29095 | 0.3666537 | 40.97
[5 empty] | 2023-08-18 10:44 | 7000.326 | 268.4228 | 47.26924 | 0.3662304 | 41.08
[5 empty] | 2023-08-18 10:44 | 7001.121 | 269.4873 | 47.28733 | 0.367641 | 41.08
[5 empty] | 2023-08-18 10:44 | 6998.336 | 264.8324 | 47.28371 | 0.3614345 | 41.08
[5 empty] | 2023-08-18 10:44 | 6998.734 | 270.2223 | 47.28371 | 0.3687695 | 41.08
[5 empty] | 2023-08-18 10:44 | 6993.562 | 265.8911 | 47.29818 | 0.3631272 | 41.08
[5 empty] | 2023-08-18 10:44 | 6995.949 | 266.3952 | 47.31264 | 0.3636914 | 41.08
[5 empty] | 2023-08-18 10:44 | 7000.724 | 267.1973 | 47.31264 | 0.3645377 | 41.08
[5 empty] | 2023-08-18 10:44 | 6998.734 | 266.9146 | 47.29456 | 0.3642556 | 41.08
[5 empty] | 2023-08-18 10:44 | 6998.734 | 270.7391 | 47.30541 | 0.3694749 | 41.08
[5 empty] | 2023-08-18 10:44 | 7002.315 | 265.2932 | 47.30541 | 0.3618576 | 41.08
[5 empty] | 2023-08-18 10:44 | 7001.519 | 266.1937 | 47.28733 | 0.3631272 | 41.19
[5 empty] | 2023-08-18 10:45 | 6994.755 | 264.2836 | 47.29095 | 0.3608702 | 41.08
[5 empty] | 2023-08-18 10:45 | 6997.541 | 264.6989 | 47.25116 | 0.3612934 | 41.08
[5 empty] | 2023-08-18 10:45 | 6999.928 | 269.338 | 47.26201 | 0.3675 | 41.19
[5 empty] | 2023-08-18 10:45 | 6997.938 | 263.7838 | 47.28733 | 0.3600239 | 41.08
[5 empty] | 2023-08-18 10:45 | 6995.949 | 264.2254 | 47.29456 | 0.3607291 | 41.08
[5 empty] | 2023-08-18 10:45 | 6998.734 | 267.4315 | 47.28733 | 0.3649609 | 41.08
[5 empty] | 2023-08-18 10:45 | 7000.326 | 265.7347 | 47.29095 | 0.3625629 | 41.08
[5 empty] | 2023-08-18 10:45 | 6995.153 | 265.2284 | 47.30903 | 0.3621397 | 40.97
[5 empty] | 2023-08-18 10:45 | 6996.745 | 264.3588 | 47.30541 | 0.3608702 | 41.08
[5 empty] | 2023-08-18 10:45 | 6997.541 | 270.0728 | 47.31988 | 0.3686284 | 40.97
[5 empty] | 2023-08-18 10:45 | 6998.336 | 267.7263 | 47.30903 | 0.3653841 | 40.97
[5 empty] | 2023-08-18 10:46 | 6994.755 | 267.8993 | 47.29818 | 0.3658073 | 41.08
[5 empty] | 2023-08-18 10:46 | 7005.1 | 267.9851 | 47.27286 | 0.3653841 | 40.97
[5 empty] | 2023-08-18 10:46 | 7004.702 | 268.0733 | 47.25839 | 0.3655252 | 40.97
[5 empty] | 2023-08-18 10:46 | 6997.143 | 268.5074 | 47.26924 | 0.3665125 | 41.08
[5 empty] | 2023-08-18 10:46 | 6999.132 | 269.3073 | 47.28009 | 0.3675 | 40.97
[5 empty] | 2023-08-18 10:46 | 7000.326 | 267.8025 | 47.26924 | 0.3653841 | 40.97
[5 empty] | 2023-08-18 10:46 | 6997.143 | 263.7538 | 47.26201 | 0.3600239 | 41.08
[5 empty] | 2023-08-18 10:46 | 6999.132 | 262.8984375 | 47.24754 | 0.3587543 | 40.97
[5 empty] | 2023-08-18 10:46 | 7005.896 | 261.6004 | 47.24031 | 0.3566384 | 40.97
[5 empty] | 2023-08-18 10:46 | 6998.734 | 263.0902 | 47.24392 | 0.3590364 | 41.08
[5 empty] | 2023-08-18 10:46 | 7000.724 | 261.2005 | 47.23669 | 0.3563563 | 40.97
[5 empty] | 2023-08-18 10:46 | 6998.734 | 263.0902 | 47.24754 | 0.3590364 | 40.97
[5 empty] | 2023-08-18 10:47 | 7004.304 | 262.7824 | 47.25116 | 0.3583311 | 40.97
[5 empty] | 2023-08-18 10:47 | 6995.551 | 261.0075 | 47.265625 | 0.3563563 | 40.97
[5 empty] | 2023-08-18 10:47 | 6996.347 | 263.2071 | 47.25116 | 0.3593186 | 40.97
[5 empty] | 2023-08-18 10:47 | 7001.917 | 260.211 | 47.22584 | 0.3549457 | 40.97
[5 empty] | 2023-08-18 10:47 | 6997.143 | 259.9302 | 47.20776 | 0.3548046 | 40.97
[5 empty] | 2023-08-18 10:47 | 6996.347 | 259.1774 | 47.1969 | 0.3538173 | 40.97
[5 empty] | 2023-08-18 10:47 | 6997.541 | 256.4312 | 47.1752 | 0.3500087 | 40.97
[5 empty] | 2023-08-18 10:47 | 6999.928 | 258.7931 | 47.16074 | 0.3531119 | 40.86
[5 empty] | 2023-08-18 10:47 | 6994.755 | 256.4325 | 47.16796875 | 0.3501497 | 40.97
[5 empty] | 2023-08-18 10:47 | 6990.777 | 255.4606 | 47.16074 | 0.3490212 | 40.86
[5 empty] | 2023-08-18 10:47 | 7001.917 | 261.7621 | 47.11733 | 0.3570616 | 40.86
[5 empty] | 2023-08-18 10:47 | 6995.551 | 257.7014 | 47.03415 | 0.3518424 | 40.86
[5 empty] | 2023-08-18 10:48 | 6997.143 | 256.0033 | 47.00521 | 0.3494444 | 40.86
[5 empty] | 2023-08-18 10:48 | 6999.132 | 257.7299 | 46.97989 | 0.3517014 | 40.97
[5 empty] | 2023-08-18 10:48 | 7002.315 | 258.3643 | 46.95095 | 0.3524067 | 40.86
[5 empty] | 2023-08-18 10:48 | 6997.938 | 256.9626 | 46.92202 | 0.3507139 | 40.86
[5 empty] | 2023-08-18 10:48 | 6999.53 | 257.7446 | 46.97989 | 0.3517014 | 40.86
[5 empty] | 2023-08-18 10:48 | 6999.53 | 258.8818 | 46.96904 | 0.353253 | 40.75
[5 empty] | 2023-08-18 10:48 | 6995.551 | 255.1185 | 46.91117 | 0.348316 | 40.75
[5 empty] | 2023-08-18 10:48 | 6993.96 | 253.3045 | 46.85691 | 0.345918 | 40.75
[5 empty] | 2023-08-18 10:48 | 6997.541 | 257.1546 | 46.88947 | 0.350996 | 40.75
[5 empty] | 2023-08-18 10:48 | 6999.132 | 256.4895 | 46.90393 | 0.3500087 | 40.75
[5 empty] | 2023-08-18 10:48 | 6995.949 | 256.8895 | 46.90393 | 0.3507139 | 40.75
[5 empty] | 2023-08-18 10:48 | 6998.336 | 254.7033 | 46.85691 | 0.3476107 | 40.75
[5 empty] | 2023-08-18 10:49 | 7001.519 | 259.6791 | 46.82075 | 0.3542404 | 40.75
[5 empty] | 2023-08-18 10:49 | 6996.347 | 255.9742 | 46.82436 | 0.3494444 | 40.65
[5 empty] | 2023-08-18 10:49 | 6995.153 | 254.3809 | 46.81713 | 0.3473286 | 40.65
[5 empty] | 2023-08-18 10:49 | 6992.368 | 252.7305 | 46.75564 | 0.3452126 | 40.65
[5 empty] | 2023-08-18 10:49 | 7004.702 | 253.0729 | 46.71947 | 0.3450716 | 40.54
[5 empty] | 2023-08-18 10:49 | 6994.755 | 250.6474 | 46.75926 | 0.3422504 | 40.54
[5 empty] | 2023-08-18 10:49 | 6998.734 | 253.8909 | 46.71224 | 0.3464822 | 40.54
[5 empty] | 2023-08-18 10:49 | 6998.734 | 255.9581 | 46.67607 | 0.3493033 | 40.54
[5 empty] | 2023-08-18 10:49 | 6999.53 | 251.7489 | 46.70862 | 0.34352 | 40.54
[5 empty] | 2023-08-18 10:49 | 6996.745 | 248.032 | 46.77011 | 0.3385829 | 40.65
[5 empty] | 2023-08-18 10:49 | 6997.541 | 253.5375 | 46.81713 | 0.346059 | 40.54
[5 empty] | 2023-08-18 10:49 | 7000.724 | 249.1036 | 46.8316 | 0.3398524 | 40.54
[5 empty] | 2023-08-18 10:50 | 7001.917 | 249.5597 | 46.8316 | 0.3404167 | 40.65
[5 empty] | 2023-08-18 10:50 | 7001.519 | 250.4761 | 46.8316 | 0.3416862 | 40.54
[5 empty] | 2023-08-18 10:50 | 6999.928 | 256.312 | 46.81713 | 0.3497266 | 40.54
[5 empty] | 2023-08-18 10:50 | 6997.143 | 250.4229 | 46.78458 | 0.3418272 | 40.54
[5 empty] | 2023-08-18 10:50 | 6995.153 | 251.2815 | 46.77373 | 0.3430968 | 40.54
[5 empty] | 2023-08-18 10:50 | 7002.315 | 251.4354 | 46.78096 | 0.3429557 | 40.54
[5 empty] | 2023-08-18 10:50 | 6993.562 | 255.1493 | 46.78458 | 0.348457 | 40.54
[5 empty] | 2023-08-18 10:50 | 6996.745 | 252.2687 | 46.74841 | 0.3443663 | 40.54
[5 empty] | 2023-08-18 10:50 | 6996.347 | 252.461 | 46.72671 | 0.3446484 | 40.54
[5 empty] | 2023-08-18 10:50 | 6998.734 | 252.3404 | 46.69054 | 0.3443663 | 40.54
[5 empty] | 2023-08-18 10:50 | 7002.713 | 246.6922 | 46.65799 | 0.336467 | 40.54
[5 empty] | 2023-08-18 10:50 | 6997.143 | 248.2528 | 46.65799 | 0.338865 | 40.54
[5 empty] | 2023-08-18 10:51 | 6997.143 | 246.0827 | 46.6796875 | 0.3359028 | 40.54
[5 empty] | 2023-08-18 10:51 | 6996.347 | 246.778 | 46.67607 | 0.3368902 | 40.54
[5 empty] | 2023-08-18 10:51 | 6993.96 | 244.9378 | 46.52054 | 0.3344922 | 40.54
[5 empty] | 2023-08-18 10:51 | 6992.766 | 244.173 | 46.5097 | 0.3335047 | 40.43
[5 empty] | 2023-08-18 10:51 | 7000.326 | 244.0235 | 46.53139 | 0.3329405 | 40.43
[5 empty] | 2023-08-18 10:51 | 6997.143 | 242.9824 | 46.48799 | 0.331671 | 40.54
[5 empty] | 2023-08-18 10:51 | 6999.928 | 243.8028 | 46.42651 | 0.3326584 | 40.43
[5 empty] | 2023-08-18 10:51 | 6998.336 | 242.8172 | 46.36502 | 0.3313889 | 40.32
[5 empty] | 2023-08-18 10:51 | 6995.153 | 242.1902 | 46.32162 | 0.3306836 | 40.32
[5 empty] | 2023-08-18 10:51 | 6997.938 | 242.2866 | 46.40119 | 0.3306836 | 40.32
[5 empty] | 2023-08-18 10:51 | 7001.917 | 243.9755 | 46.43736 | 0.3327995 | 40.32
[5 empty] | 2023-08-18 10:51 | 7001.519 | 243.548 | 46.45544 | 0.3322352 | 40.32
[5 empty] | 2023-08-18 10:52 | 6998.336 | 242.8172 | 46.44098 | 0.3313889 | 40.43
[5 empty] | 2023-08-18 10:52 | 6997.541 | 239.8959 | 46.40842 | 0.3274392 | 40.32
[5 empty] | 2023-08-18 10:52 | 6998.734 | 238.4897 | 46.40119 | 0.3254644 | 40.32
[5 empty] | 2023-08-18 10:52 | 6997.541 | 241.7561 | 46.41565 | 0.3299783 | 40.32
[5 empty] | 2023-08-18 10:52 | 6993.96 | 241.3225 | 46.4048 | 0.3295551 | 40.32
[5 empty] | 2023-08-18 10:52 | 6995.949 | 241.5978 | 46.38671875 | 0.3298372 | 40.21
[5 empty] | 2023-08-18 10:52 | 6998.336 | 239.9232 | 46.37949 | 0.3274392 | 40.21
[5 empty] | 2023-08-18 10:52 | 6995.949 | 238.6015 | 46.35416 | 0.3257465 | 40.21
[5 empty] | 2023-08-18 10:52 | 6995.949 | 237.6716 | 46.36502 | 0.324477 | 40.32
[5 empty] | 2023-08-18 10:52 | 7000.326 | 241.7489 | 46.29268 | 0.3298372 | 40.21
[5 empty] | 2023-08-18 10:52 | 6996.347 | 240.0616 | 46.26374 | 0.3277213 | 40.21
[5 empty] | 2023-08-18 10:52 | 6995.153 | 239.9173 | 46.25651 | 0.3275803 | 40.21
[5 empty] | 2023-08-18 10:53 | 7001.519 | 240.5493 | 46.2529 | 0.3281445 | 40.21
[5 empty] | 2023-08-18 10:53 | 6993.96 | 236.8809 | 46.23481 | 0.3234896 | 40.21
[5 empty] | 2023-08-18 10:53 | 6991.175 | 230.5915 | 46.23481 | 0.315026 | 40.21
[5 empty] | 2023-08-18 10:53 | 6997.143 | 233.8885 | 46.21673 | 0.3192578 | 40.1
[5 empty] | 2023-08-18 10:53 | 6998.336 | 231.4478 | 46.22757 | 0.3158724 | 40.1
[5 empty] | 2023-08-18 10:53 | 6995.551 | 228.4629 | 46.20588 | 0.3119227 | 40.1
[5 empty] | 2023-08-18 10:53 | 6996.347 | 224.3557 | 46.13715 | 0.3062804 | 40.1
[5 empty] | 2023-08-18 10:53 | 7001.519 | 227.8305 | 46.11184 | 0.3107942 | 40.1
[5 empty] | 2023-08-18 10:53 | 7005.1 | 225.9814 | 46.07205 | 0.3081141 | 40
[5 empty] | 2023-08-18 10:53 | 6994.755 | 223.065 | 46.07928 | 0.3045877 | 40.1
[5 empty] | 2023-08-18 10:53 | 6997.541 | 228.6312 | 46.07205 | 0.3120638 | 40.1
[5 empty] | 2023-08-18 10:54 | 6998.734 | 227.8432 | 46.04673 | 0.3109353 | 40
[5 empty] | 2023-08-18 10:54 | 6997.938 | 223.9934 | 46.02142 | 0.3057162 | 40
[5 empty] | 2023-08-18 10:54 | 7000.724 | 223.152 | 45.94546 | 0.3044466 | 40
[5 empty] | 2023-08-18 10:54 | 6999.53 | 226.8354 | 45.91652 | 0.3095247 | 40
[5 empty] | 2023-08-18 10:54 | 7000.724 | 227.7013 | 45.86588 | 0.3106532 | 39.89
[5 empty] | 2023-08-18 10:54 | 6996.347 | 225.0791 | 45.82972 | 0.3072678 | 40
[5 empty] | 2023-08-18 10:54 | 6994.755 | 229.0567 | 45.78993 | 0.3127691 | 40
[5 empty] | 2023-08-18 10:54 | 7005.1 | 227.3263 | 45.75738 | 0.3099479 | 39.89
[5 empty] | 2023-08-18 10:54 | 6997.541 | 228.0111 | 45.74291 | 0.3112174 | 39.89
[5 empty] | 2023-08-18 10:54 | 6996.347 | 222.9092 | 45.71398 | 0.3043056 | 39.78
[5 empty] | 2023-08-18 10:54 | 7001.121 | 224.819 | 45.67419 | 0.3067035 | 39.89
[5 empty] | 2023-08-18 10:54 | 6992.368 | 226.6034 | 45.64526 | 0.3095247 | 39.78
[5 empty] | 2023-08-18 10:55 | 6993.96 | 220.5606 | 45.6127 | 0.3012022 | 39.78
[5 empty] | 2023-08-18 10:55 | 6997.143 | 220.041 | 45.59462 | 0.3003559 | 39.89
[5 empty] | 2023-08-18 10:55 | 6996.745 | 223.0252 | 45.54398 | 0.3044466 | 39.78
[5 empty] | 2023-08-18 10:55 | 6993.562 | 225.5059 | 45.52951 | 0.3079731 | 39.78
[5 empty] | 2023-08-18 10:55 | 6999.53 | 221.0464 | 45.5078125 | 0.3016254 | 39.68
[5 empty] | 2023-08-18 10:55 | 6995.551 | 221.8506 | 45.48611 | 0.3028949 | 39.68
[5 empty] | 2023-08-18 10:55 | 6997.938 | 221.7196 | 45.42101 | 0.3026128 | 39.68
[5 empty] | 2023-08-18 10:55 | 6995.949 | 220.7267 | 45.41015625 | 0.3013433 | 39.57
[5 empty] | 2023-08-18 10:55 | 7001.519 | 217.1799 | 45.41015625 | 0.2962652 | 39.68
[5 empty] | 2023-08-18 10:55 | 7002.713 | 216.6998 | 45.38122 | 0.2955599 | 39.57
[5 empty] | 2023-08-18 10:55 | 6998.336 | 213.4636 | 45.34867 | 0.2913281 | 39.57
[5 empty] | 2023-08-18 10:55 | 6987.992 | 216.4507 | 45.32335 | 0.295842 | 39.57
[5 empty] | 2023-08-18 10:56 | 7003.11 | 214.8504 | 45.27633 | 0.2930208 | 39.57
[5 empty] | 2023-08-18 10:56 | 7001.519 | 213.5607 | 45.2257 | 0.2913281 | 39.57
[5 empty] | 2023-08-18 10:56 | 7001.519 | 211.4926 | 45.20038 | 0.288507 | 39.57
[5 empty] | 2023-08-18 10:56 | 6998.734 | 211.2018 | 45.18591 | 0.2882248 | 39.57
[5 empty] | 2023-08-18 10:56 | 7000.724 | 211.4686 | 45.16059 | 0.288507 | 39.46
[5 empty] | 2023-08-18 10:56 | 6991.971 | 210.7911 | 45.13166 | 0.2879427 | 39.57
[5 empty] | 2023-08-18 10:56 | 6995.153 | 210.9904 | 45.10272 | 0.2880837 | 39.57
[5 empty] | 2023-08-18 10:56 | 6997.938 | 214.175 | 45.06655 | 0.2923155 | 39.46
[5 empty] | 2023-08-18 10:56 | 6997.541 | 212.7159 | 45.03762 | 0.2903407 | 39.46
[5 empty] | 2023-08-18 10:56 | 6997.938 | 208.904 | 45.01591 | 0.2851215 | 39.36
[5 empty] | 2023-08-18 10:56 | 6996.745 | 208.8684 | 44.98698 | 0.2851215 | 39.46
[5 empty] | 2023-08-18 10:56 | 7001.519 | 210.6654 | 44.94358 | 0.2873785 | 39.46
[5 empty] | 2023-08-18 10:57 | 6997.541 | 212.8193 | 44.91826 | 0.2904818 | 39.36
[5 empty] | 2023-08-18 10:57 | 6997.938 | 211.4878 | 44.90017 | 0.2886479 | 39.36
[5 empty] | 2023-08-18 10:57 | 7003.90625 | 212.1854 | 44.84592 | 0.2893533 | 39.36
[5 empty] | 2023-08-18 10:57 | 6998.336 | 212.0166 | 44.83869 | 0.2893533 | 39.25
[5 empty] | 2023-08-18 10:57 | 6994.358 | 212.9291 | 44.79166 | 0.2907639 | 39.36
[5 empty] | 2023-08-18 10:57 | 6998.734 | 209.7547 | 44.76635 | 0.28625 | 39.36
[5 empty] | 2023-08-18 10:57 | 7002.315 | 212.344 | 44.7265625 | 0.2896354 | 39.36
[5 empty] | 2023-08-18 10:57 | 6993.96 | 207.2359 | 44.7121 | 0.2830057 | 39.25
[5 empty] | 2023-08-18 10:57 | 6992.766 | 207.2005 | 44.68316 | 0.2830057 | 39.25
[5 empty] | 2023-08-18 10:57 | 7003.11 | 212.1612 | 44.65423 | 0.2893533 | 39.25
[5 empty] | 2023-08-18 10:57 | 6994.358 | 213.6522 | 44.62529 | 0.2917513 | 39.25
[5 empty] | 2023-08-18 10:57 | 6991.971 | 213.0629 | 44.60359 | 0.291046 | 39.25
[5 empty] | 2023-08-18 10:58 | 6999.928 | 215.6832 | 44.55295 | 0.2942904 | 39.15
[5 empty] | 2023-08-18 10:58 | 6998.336 | 217.1845 | 44.53848 | 0.2964062 | 39.15
[5 empty] | 2023-08-18 10:58 | 6995.949 | 218.9702 | 44.50955 | 0.2989453 | 39.25
[5 empty] | 2023-08-18 10:58 | 6998.734 | 220.9179 | 44.39743 | 0.3014843 | 39.15
[5 empty] | 2023-08-18 10:58 | 7001.917 | 220.5013 | 44.31062 | 0.3007791 | 39.15
[5 empty] | 2023-08-18 10:58 | 6994.358 | 216.8545 | 44.29977 | 0.2961241 | 39.15
[5 empty] | 2023-08-18 10:58 | 6993.96 | 219.631 | 44.31424 | 0.2999327 | 39.15
[5 empty] | 2023-08-18 10:58 | 6996.745 | 221.5785 | 44.29615 | 0.3024718 | 39.04
[5 empty] | 2023-08-18 10:58 | 6997.938 | 218.5157 | 44.29254 | 0.29824 | 39.15
[5 empty] | 2023-08-18 10:58 | 6997.938 | 214.6917 | 44.29254 | 0.2930208 | 39.15
[5 empty] | 2023-08-18 10:58 | 6996.745 | 214.8618 | 44.17318 | 0.2933029 | 39.04
[5 empty] | 2023-08-18 10:58 | 6997.541 | 217.4698 | 44.10807 | 0.2968294 | 38.93
[5 empty] | 2023-08-18 10:59 | 6998.336 | 217.7013 | 44.11169 | 0.2971115 | 38.93
[5 empty] | 2023-08-18 10:59 | 6994.755 | 220.3791 | 44.12254 | 0.3009201 | 38.93
[5 empty] | 2023-08-18 10:59 | 7001.917 | 217.8127 | 44.04659 | 0.2971115 | 38.93
[5 empty] | 2023-08-18 10:59 | 6999.132 | 219.1732 | 43.98872 | 0.2990864 | 38.83
[5 empty] | 2023-08-18 10:59 | 6994.358 | 216.9577 | 44.04296875 | 0.2962652 | 38.83
[5 empty] | 2023-08-18 10:59 | 6995.949 | 219.0735 | 44.07552 | 0.2990864 | 38.83
[5 empty] | 2023-08-18 10:59 | 6999.928 | 217.544 | 44.07914 | 0.2968294 | 38.83
[5 empty] | 2023-08-18 10:59 | 6997.938 | 221.2029 | 44.11531 | 0.3019075 | 38.93
[5 empty] | 2023-08-18 10:59 | 6997.143 | 218.5942 | 44.0719 | 0.2983811 | 38.83
[5 empty] | 2023-08-18 10:59 | 7002.315 | 217.5148 | 44.08999 | 0.2966883 | 38.83
[5 empty] | 2023-08-18 10:59 | 6998.734 | 218.954 | 44.10446 | 0.2988042 | 38.93
[5 empty] | 2023-08-18 10:59 | 6998.336 | 215.8409 | 44.10446 | 0.2945725 | 38.83
[5 empty] | 2023-08-18 11:00 | 6994.358 | 222.1227 | 44.07552 | 0.3033181 | 38.93
[5 empty] | 2023-08-18 11:00 | 7000.326 | 219.0038 | 44.05382 | 0.2988042 | 38.83
[5 empty] | 2023-08-18 11:00 | 6998.734 | 215.8531 | 44.08637 | 0.2945725 | 38.83
[5 empty] | 2023-08-18 11:00 | 6994.755 | 219.0361 | 44.10807 | 0.2990864 | 38.93
[5 empty] | 2023-08-18 11:00 | 7001.519 | 224.0045 | 44.11169 | 0.305575 | 38.93
[5 empty] | 2023-08-18 11:00 | 7001.121 | 225.1292 | 44.10807 | 0.3071267 | 38.83
[5 empty] | 2023-08-18 11:00 | 6996.347 | 222.8058 | 44.10446 | 0.3041645 | 38.93
[5 empty] | 2023-08-18 11:00 | 7000.724 | 222.0147 | 44.11531 | 0.3028949 | 38.83
[5 empty] | 2023-08-18 11:00 | 6997.938 | 220.066 | 44.12254 | 0.3003559 | 38.93
[5 empty] | 2023-08-18 11:00 | 6997.541 | 221.8104 | 44.13339 | 0.3027539 | 38.83
[5 empty] | 2023-08-18 11:00 | 6995.153 | 222.9744 | 44.14786 | 0.3044466 | 38.83
[5 empty] | 2023-08-18 11:00 | 6999.53 | 223.1139 | 44.15509 | 0.3044466 | 38.93
[5 empty] | 2023-08-18 11:01 | 7003.90625 | 228.0116 | 44.17679 | 0.3109353 | 38.93
[5 empty] | 2023-08-18 11:01 | 6997.143 | 228.3082 | 44.15509 | 0.3116406 | 38.93
[5 empty] | 2023-08-18 11:01 | 6997.938 | 227.3006 | 44.11892 | 0.31023 | 38.93
[5 empty] | 2023-08-18 11:01 | 6994.358 | 228.9404 | 44.12254 | 0.312628 | 38.93
[5 empty] | 2023-08-18 11:01 | 6997.143 | 227.0681 | 44.12254 | 0.3099479 | 38.83
[5 empty] | 2023-08-18 11:01 | 6995.949 | 228.8891 | 44.14424 | 0.3124869 | 38.93
[5 empty] | 2023-08-18 11:01 | 7001.917 | 225.1548 | 44.19488 | 0.3071267 | 38.93
[5 empty] | 2023-08-18 11:01 | 6998.734 | 231.7711 | 44.23828125 | 0.3162955 | 38.93
[5 empty] | 2023-08-18 11:01 | 6996.745 | 229.3285 | 44.2419 | 0.3130512 | 38.93
[5 empty] | 2023-08-18 11:01 | 6998.336 | 230.1042 | 44.27445 | 0.3140386 | 38.93
[5 empty] | 2023-08-18 11:01 | 6997.541 | 232.0416 | 44.29977 | 0.3167187 | 38.93
[5 empty] | 2023-08-18 11:02 | 6995.949 | 235.9151 | 44.31785 | 0.322079 | 38.93
[5 empty] | 2023-08-18 11:02 | 6999.132 | 237.7797 | 44.32147 | 0.324477 | 39.04
[5 empty] | 2023-08-18 11:02 | 6998.336 | 225.2464 | 44.32508 | 0.3074088 | 39.04
[5 empty] | 2023-08-18 11:02 | 6998.336 | 229.2773 | 44.33232 | 0.3129101 | 39.04
[5 empty] | 2023-08-18 11:02 | 6994.755 | 223.8915 | 44.31062 | 0.3057162 | 39.04
[5 empty] | 2023-08-18 11:02 | 7004.702 | 227.9341 | 44.29254 | 0.3107942 | 39.04
[5 empty] | 2023-08-18 11:02 | 7000.326 | 232.5475 | 44.34317 | 0.317283 | 39.04
[5 empty] | 2023-08-18 11:02 | 6993.164 | 232.3096 | 44.38657 | 0.317283 | 39.04
[5 empty] | 2023-08-18 11:02 | 6997.541 | 227.1844 | 44.41913 | 0.310089 | 39.04
[5 empty] | 2023-08-18 11:02 | 6998.734 | 229.0836 | 44.46976 | 0.312628 | 39.04
[5 empty] | 2023-08-18 11:02 | 6997.541 | 228.8379 | 44.50593 | 0.3123459 | 39.04
[5 empty] | 2023-08-18 11:02 | 6996.347 | 229.6255 | 44.52763 | 0.3134744 | 39.15
[5 empty] | 2023-08-18 11:02 | 7000.326 | 230.5831 | 44.55657 | 0.3146028 | 39.15
[5 empty] | 2023-08-18 11:03 | 6999.53 | 231.1772 | 44.56742 | 0.3154492 | 39.15
[5 empty] | 2023-08-18 11:03 | 6996.347 | 229.2121 | 44.61082 | 0.3129101 | 39.25
[5 empty] | 2023-08-18 11:03 | 6997.541 | 231.6282 | 44.61805 | 0.3161545 | 39.15
[5 empty] | 2023-08-18 11:03 | 7002.713 | 237.5911 | 44.65784 | 0.3240538 | 39.15
[5 empty] | 2023-08-18 11:03 | 6997.938 | 236.2922 | 44.66507 | 0.3225022 | 39.15
[5 empty] | 2023-08-18 11:03 | 7001.917 | 237.1504 | 44.66869 | 0.3234896 | 39.25
[5 empty] | 2023-08-18 11:03 | 6996.745 | 239.3519 | 44.66869 | 0.3267339 | 39.15
[5 empty] | 2023-08-18 11:03 | 6995.551 | 239.4144 | 44.68316 | 0.326875 | 39.25
[5 empty] | 2023-08-18 11:03 | 6996.347 | 234.7919 | 44.7121 | 0.3205273 | 39.25
[5 empty] | 2023-08-18 11:03 | 7001.519 | 238.7914 | 44.70848 | 0.3257465 | 39.25
[5 empty] | 2023-08-18 11:03 | 7001.121 | 240.7424 | 44.70486 | 0.3284266 | 39.25
[5 empty] | 2023-08-18 11:04 | 6998.734 | 232.4946 | 44.67954 | 0.317283 | 39.25
[5 empty] | 2023-08-18 11:04 | 6996.745 | 234.1852 | 44.67231 | 0.319681 | 39.25
[5 empty] | 2023-08-18 11:04 | 7001.121 | 237.537 | 44.69401 | 0.3240538 | 39.25
[5 empty] | 2023-08-18 11:04 | 6997.938 | 238.9794 | 44.70848 | 0.3261697 | 39.25
[5 empty] | 2023-08-18 11:04 | 6993.164 | 241.5016 | 44.73018 | 0.3298372 | 39.25
[5 empty] | 2023-08-18 11:04 | 7004.304 | 242.6105 | 44.74826 | 0.3308246 | 39.25
[5 empty] | 2023-08-18 11:04 | 7007.089 | 224.0793 | 44.76635 | 0.305434 | 39.25
[5 empty] | 2023-08-18 11:04 | 6996.347 | 226.1123 | 44.78805 | 0.3086784 | 39.25
[5 empty] | 2023-08-18 11:04 | 6999.132 | 225.1686 | 44.77358 | 0.3072678 | 39.25
[5 empty] | 2023-08-18 11:04 | 7001.519 | 226.4863 | 44.80252 | 0.3089605 | 39.25
[5 empty] | 2023-08-18 11:04 | 6995.551 | 230.8392 | 44.8206 | 0.3151671 | 39.36
[5 empty] | 2023-08-18 11:04 | 6997.143 | 233.0618 | 44.83507 | 0.3181293 | 39.36
[5 empty] | 2023-08-18 11:05 | 6999.928 | 239.0473 | 44.87124 | 0.3261697 | 39.36
[5 empty] | 2023-08-18 11:05 | 7001.121 | 237.9506 | 44.89294 | 0.324618 | 39.36
[5 empty] | 2023-08-18 11:05 | 6995.153 | 243.0166 | 44.89656 | 0.331812 | 39.36
[5 empty] | 2023-08-18 11:05 | 6995.949 | 242.3211 | 44.91464 | 0.3308246 | 39.36
[5 empty] | 2023-08-18 11:05 | 7001.121 | 246.4294 | 44.921875 | 0.3361849 | 39.36
[5 empty] | 2023-08-18 11:05 | 6996.347 | 245.4347 | 44.921875 | 0.3350564 | 39.46
[5 empty] | 2023-08-18 11:05 | 6995.153 | 247.459 | 44.93273 | 0.3378776 | 39.36
[5 empty] | 2023-08-18 11:05 | 6993.164 | 249.351 | 44.95081 | 0.3405577 | 39.46
[5 empty] | 2023-08-18 11:05 | 6998.336 | 249.122 | 44.98698 | 0.3399935 | 39.46
[5 empty] | 2023-08-18 11:05 | 6996.745 | 245.552 | 44.99421 | 0.3351974 | 39.46
[5 empty] | 2023-08-18 11:05 | 6997.143 | 250.1129 | 45.0123 | 0.3414041 | 39.46
[5 empty] | 2023-08-18 11:05 | 7002.315 | 250.8149 | 45.034 | 0.3421094 | 39.46
[5 empty] | 2023-08-18 11:06 | 6998.734 | 251.2034 | 45.04123 | 0.3428147 | 39.46
[5 empty] | 2023-08-18 11:06 | 6995.153 | 250.1451 | 45.04485 | 0.3415451 | 39.46
[5 empty] | 2023-08-18 11:06 | 6997.143 | 248.4595 | 45.06293 | 0.3391471 | 39.46
[5 empty] | 2023-08-18 11:06 | 7003.508 | 250.9611 | 45.0774 | 0.3422504 | 39.57
[5 empty] | 2023-08-18 11:06 | 6998.734 | 250.9967 | 45.08102 | 0.3425325 | 39.46
[5 empty] | 2023-08-18 11:06 | 6997.938 | 252.9318 | 45.00868 | 0.3452126 | 39.46
[5 empty] | 2023-08-18 11:06 | 7002.713 | 258.0687 | 45.02315 | 0.3519835 | 39.57
[5 empty] | 2023-08-18 11:06 | 7001.917 | 254.2132 | 44.99783 | 0.3467643 | 39.57
[5 empty] | 2023-08-18 11:06 | 6994.755 | 258.8084 | 45.05209 | 0.3533941 | 39.57
[5 empty] | 2023-08-18 11:06 | 7003.508 | 240.928 | 45.1171875 | 0.3285677 | 39.57
[5 empty] | 2023-08-18 11:06 | 7002.713 | 230.5583 | 45.16782 | 0.3144618 | 39.57
[5 empty] | 2023-08-18 11:06 | 6997.143 | 221.9011 | 45.20761 | 0.3028949 | 39.57
[5 empty] | 2023-08-18 11:07 | 6995.949 | 227.9592 | 45.2257 | 0.3112174 | 39.68
[5 empty] | 2023-08-18 11:07 | 7003.11 | 232.4332 | 45.25101 | 0.3170008 | 39.68
[5 empty] | 2023-08-18 11:07 | 6994.755 | 240.6268 | 45.29441 | 0.3285677 | 39.68
[5 empty] | 2023-08-18 11:07 | 6995.949 | 248.1071 | 45.31973 | 0.3387239 | 39.68
[5 empty] | 2023-08-18 11:07 | 6999.928 | 256.2085 | 45.34505 | 0.3495854 | 39.68
[5 empty] | 2023-08-18 11:07 | 6997.938 | 243.2168 | 45.37399 | 0.3319531 | 39.78
[5 empty] | 2023-08-18 11:07 | 6998.336 | 249.5354 | 45.39569 | 0.3405577 | 39.78
[5 empty] | 2023-08-18 11:07 | 6995.949 | 244.5942 | 45.40654 | 0.333928 | 39.78
[5 empty] | 2023-08-18 11:07 | 7003.90625 | 247.3549 | 45.41015625 | 0.3373134 | 39.78
[5 empty] | 2023-08-18 11:07 | 6995.949 | 253.8932 | 45.41015625 | 0.3466232 | 39.78
[5 empty] | 2023-08-18 11:07 | 6999.53 | 253.2995 | 45.35229 | 0.3456359 | 39.78
[5 empty] | 2023-08-18 11:07 | 6998.336 | 251.2925 | 45.2474 | 0.3429557 | 39.78
[5 empty] | 2023-08-18 11:08 | 6996.347 | 254.2176 | 45.27633 | 0.3470464 | 39.78
[5 empty] | 2023-08-18 11:08 | 6996.347 | 254.3209 | 45.31612 | 0.3471875 | 39.78
[5 empty] | 2023-08-18 11:08 | 6995.949 | 253.0666 | 45.33782 | 0.3454947 | 39.78
[5 empty] | 2023-08-18 11:08 | 7002.713 | 254.5523 | 45.34143 | 0.3471875 | 39.78
[5 empty] | 2023-08-18 11:08 | 6998.336 | 255.7368 | 45.32697 | 0.3490212 | 39.78
[5 empty] | 2023-08-18 11:08 | 7000.724 | 251.4816 | 45.36314 | 0.3430968 | 39.78
[5 empty] | 2023-08-18 11:08 | 6996.745 | 258.4687 | 45.34505 | 0.3528298 | 39.89
[5 empty] | 2023-08-18 11:08 | 7003.90625 | 236.4937 | 45.34505 | 0.3225022 | 39.78
[5 empty] | 2023-08-18 11:08 | 6999.53 | 233.4514 | 45.34143 | 0.3185525 | 39.78
[5 empty] | 2023-08-18 11:08 | 6999.53 | 237.6898 | 45.27995 | 0.3243359 | 39.78
[5 empty] | 2023-08-18 11:08 | 7000.326 | 235.1322 | 45.37037 | 0.3208094 | 39.78
[5 empty] | 2023-08-18 11:08 | 6996.347 | 237.4784 | 45.45718 | 0.3241948 | 39.89
[5 empty] | 2023-08-18 11:09 | 6995.949 | 247.6938 | 45.43548 | 0.3381597 | 39.89
[5 empty] | 2023-08-18 11:09 | 7004.702 | 246.0381 | 45.40292 | 0.3354796 | 39.89
[5 empty] | 2023-08-18 11:09 | 6993.164 | 240.7787 | 45.46441 | 0.3288498 | 39.89
[5 empty] | 2023-08-18 11:09 | 6996.745 | 235.7352 | 45.46803 | 0.3217969 | 39.89
[5 empty] | 2023-08-18 11:09 | 6999.53 | 240.6877 | 45.50058 | 0.3284266 | 39.89
[5 empty] | 2023-08-18 11:09 | 6999.132 | 234.8853 | 45.52951 | 0.3205273 | 40
[5 empty] | 2023-08-18 11:09 | 6999.132 | 236.0224 | 45.47888 | 0.322079 | 40
[5 empty] | 2023-08-18 11:09 | 6996.745 | 237.4919 | 45.48973 | 0.3241948 | 40
[5 empty] | 2023-08-18 11:09 | 7002.315 | 245.644 | 45.49696 | 0.3350564 | 40
[5 empty] | 2023-08-18 11:09 | 7000.326 | 233.5814 | 45.48973 | 0.3186936 | 40
[5 empty] | 2023-08-18 11:09 | 6995.551 | 240.9642 | 45.56207 | 0.3289909 | 40
[5 empty] | 2023-08-18 11:10 | 6999.132 | 240.7774 | 45.5259 | 0.3285677 | 40
[5 empty] | 2023-08-18 11:10 | 7003.11 | 247.0165 | 45.46441 | 0.3368902 | 40
[5 empty] | 2023-08-18 11:10 | 6993.562 | 247.6093 | 45.49696 | 0.3381597 | 39.89
[5 empty] | 2023-08-18 11:10 | 6993.164 | 251.933 | 45.56207 | 0.3440842 | 40
[5 empty] | 2023-08-18 11:10 | 7003.90625 | 240.5279 | 45.591 | 0.3280034 | 40
[5 empty] | 2023-08-18 11:10 | 6996.347 | 241.7148 | 45.55122 | 0.3299783 | 40
[5 empty] | 2023-08-18 11:10 | 6995.551 | 247.1632 | 45.51867 | 0.3374544 | 40
[5 empty] | 2023-08-18 11:10 | 7001.917 | 245.6301 | 45.51143 | 0.3350564 | 40
[5 empty] | 2023-08-18 11:10 | 6996.745 | 234.8052 | 45.51143 | 0.3205273 | 39.89
[5 empty] | 2023-08-18 11:10 | 6996.745 | 235.2186 | 45.53313 | 0.3210916 | 40
[5 empty] | 2023-08-18 11:10 | 6997.143 | 235.4386 | 45.55845 | 0.3213737 | 40
[5 empty] | 2023-08-18 11:10 | 7001.519 | 240.0323 | 45.55122 | 0.3274392 | 40
[5 empty] | 2023-08-18 11:11 | 6993.96 | 241.5291 | 45.54037 | 0.3298372 | 40
[5 empty] | 2023-08-18 11:11 | 6999.53 | 243.6856 | 45.59462 | 0.3325174 | 40
[5 empty] | 2023-08-18 11:11 | 7001.121 | 236.7099 | 45.61632 | 0.3229253 | 40
[5 empty] | 2023-08-18 11:11 | 7000.724 | 237.4202 | 45.56207 | 0.3239127 | 40
[5 empty] | 2023-08-18 11:11 | 6995.153 | 239.7107 | 45.5693 | 0.3272982 | 40
[5 empty] | 2023-08-18 11:11 | 6999.132 | 244.4987 | 45.59462 | 0.3336458 | 40
[5 empty] | 2023-08-18 11:11 | 6996.347 | 245.0214 | 45.57653 | 0.3344922 | 40.1
[5 empty] | 2023-08-18 11:11 | 6997.143 | 250.5262 | 45.60185 | 0.3419683 | 40
[5 empty] | 2023-08-18 11:11 | 6995.551 | 246.8532 | 45.50058 | 0.3370312 | 40
[5 empty] | 2023-08-18 11:11 | 6999.928 | 247.0076 | 45.46441 | 0.3370312 | 40.1
[5 empty] | 2023-08-18 11:11 | 6995.949 | 247.5905 | 45.35952 | 0.3380187 | 40
[5 empty] | 2023-08-18 11:11 | 6996.347 | 253.9076 | 45.28357 | 0.3466232 | 40
[5 empty] | 2023-08-18 11:12 | 7001.121 | 247.8769 | 45.36676 | 0.3381597 | 40
[5 empty] | 2023-08-18 11:12 | 6997.143 | 246.0827 | 45.37399 | 0.3359028 | 39.89
[5 empty] | 2023-08-18 11:12 | 6999.132 | 250.5975 | 45.38845 | 0.3419683 | 39.89
40
40
40
40
40.1
40
40
39.89
39.78
39.68
39.57
39.46
39.46
39.25
39.15
39.04
39.04
38.83
38.72
38.51
38.41
38.3
38.3
38.1
37.99
37.89
37.79
37.68
37.48
37.37
37.27
37.17
37.07
36.96
36.86
36.86
36.76
36.66
36.66
36.56
36.46
36.46