## 045
Versuch | Bezeichnung
picobond_045 | 180923_045
Datum | 2023-09-18
Modultyp | AMS
Partikelsystem
| Art | Bezeichnung | Einwaage in g
Hostparticle | Alumina | DAW-45 | 79.98
Guestparticle | Polysterol | SX250-H | 8.03
Summe |  |  | 88.01
Kommentar: | SensOb nicht gesspeichert
nicht so deutlich hörbare Änderung bei Start des Leistungsabfalls wie bei 044
Parameter |  |  | Auswaage |  |  | TempExtern
Spaltweite | 2 | mm | Tara | 484.87 | g | Uhrzeit | Temperatur | Luftfeuchte
Drehzahl | 6500 | rpm | voll | 572.19 | g | 9:08 | 25 | 50%
Prozesszeit | 32 | min | Gesamtauswaage | 87.32 | g | 9:42 | 26 | 48%
|  |  | Verlust | 0.7840018 | %
picobond
Leerlauf |  |  |  |  | Versuch
Date Time | Picobond.Drz_Mühle | Picobond.Leistung | Picobond.Temperatur | Picobond.Moment | Date Time | Picobond.Drz_Mühle | Picobond.Leistung | Picobond.Temperatur | Picobond.Moment |  | SensOb.Temperatur |  | SensDiff.Temperatur
| pbDrehzahl | pbLeistung | pbTemp | pbDrehmoment |  | pbDrehzahl | pbLeistung | pbTemp | pbDrehmoment | picobondTime | time | SensOb | SensDiff
| min-1 | W | °C | Nm |  | min-1 | W | °C | Nm | min | s | °C | °C | °C | °C
ts | rpm | power | pbTemp | DMom | ts | rpm | power | pbTemp | DMom | SensTime | obTime | obTemp | T1 | T2 | dT
2023-09-18 08:45 | 0 | 0 | 26.57335 | -0.12 | 2023-09-18 09:07 | 0 | 0 | 26.90611 | -0.12 | 0 | 0 | 0 | 24.32 | 24.59 | -0.27
2023-09-18 08:45 | 0 | 0 | 26.56612 | -0.12 | 2023-09-18 09:07 | 0 | 0 | 26.90611 | -0.12 | 0.08333333 | 5 | 0 | 24.32 | 24.59 | -0.27
2023-09-18 08:45 | 0 | 0 | 26.57335 | 0.8561284 | 2023-09-18 09:07 | 89.12037 | 9.445493 | 26.90611 | 1.012281 | 0.1666667 | 10 | 0 | 24.32 | 24.59 | -0.27
2023-09-18 08:45 | 1009.765625 | -1.352734 | 26.59505 | -0.01279514 | 2023-09-18 09:07 | 1006.185 | 1.75785 | 26.90249 | 0.01668619 | 0.25 | 15 | 0 | 24.32 | 24.68 | -0.36
2023-09-18 08:46 | 1001.411 | -6.872893 | 26.61675 | -0.06555121 | 2023-09-18 09:07 | 1002.206 | -2.926364 | 26.89887 | -0.02788846 | 0.3333333 | 20 | 0 | 24.23 | 24.77 | -0.54
2023-09-18 08:46 | 1002.206 | -6.907957 | 26.62399 | -0.06583333 | 2023-09-18 09:07 | 1000.615 | -3.11383 | 26.90249 | -0.02972222 | 0.4166667 | 25 | 0 | 24.23 | 24.86 | -0.63
2023-09-18 08:46 | 1002.206 | -6.819148 | 26.63484 | -0.06498697 | 2023-09-18 09:07 | 1003.798 | -3.108909 | 26.90611 | -0.02958116 | 0.5 | 30 | 0 | 24.23 | 24.59 | -0.36
2023-09-18 08:46 | 1001.808 | -6.786851 | 26.63845 | -0.06470487 | 2023-09-18 09:07 | 1002.604 | -3.268094 | 26.90611 | -0.03113281 | 0.5833333 | 35 | 0 | 24.32 | 24.5 | -0.18
2023-09-18 08:46 | 1001.411 | -6.946842 | 26.63484 | -0.06625651 | 2023-09-18 09:07 | 1002.604 | -3.430975 | 26.90611 | -0.03268446 | 0.6666667 | 40 | 0 | 24.32 | 24.5 | -0.18
2023-09-18 08:46 | 1003.4 | -6.886546 | 26.63484 | -0.06555121 | 2023-09-18 09:08 | 1003.002 | -3.343457 | 26.90972 | -0.03183811 | 0.75 | 45 | 0 | 24.32 | 24.5 | -0.18
2023-09-18 08:46 | 1002.604 | -6.792242 | 26.63845 | -0.06470487 | 2023-09-18 09:08 | 1001.013 | -3.27769 | 26.91334 | -0.03127387 | 0.8333333 | 50 | 0 | 24.32 | 24.5 | -0.18
2023-09-18 08:46 | 1002.206 | -6.922759 | 26.63845 | -0.06597439 | 2023-09-18 09:08 | 1003.002 | -3.40271 | 26.91696 | -0.03240234 | 0.9166667 | 55 | 0 | 24.32 | 24.41 | -0.09
2023-09-18 08:46 | 1002.604 | -6.955122 | 26.64931 | -0.06625651 | 2023-09-18 09:08 | 1000.217 | -3.422806 | 26.91696 | -0.03268446 | 1 | 60 | 0 | 24.23 | 24.41 | -0.18
2023-09-18 08:46 | 1003.4 | -6.871727 | 26.64931 | -0.06541015 | 2023-09-18 09:08 | 1002.604 | -3.297708 | 26.92057 | -0.03141493 | 1.083333 | 65 | 0 | 24.23 | 24.32 | -0.09
2023-09-18 08:46 | 1003.002 | -6.913442 | 26.65292 | -0.06583333 | 2023-09-18 09:08 | 1002.206 | -3.400011 | 26.92781 | -0.03240234 | 1.166667 | 70 | 0 | 24.15 | 24.23 | -0.08
2023-09-18 08:46 | 1001.013 | -7.003217 | 26.65292 | -0.06682074 | 2023-09-18 09:08 | 1001.013 | -3.588151 | 26.93504 | -0.03423611 | 1.25 | 75 | 0 | 24.15 | 24.23 | -0.08
2023-09-18 08:47 | 1001.808 | -7.02358 | 26.65292 | -0.0669618 | 2023-09-18 09:08 | 1997.649 | 1.277255 | 26.94227 | 0.006106772 | 1.333333 | 80 | 0 | 24.06 | 24.15 | -0.09
2023-09-18 08:47 | 1998.843 | -12.62622 | 26.66015625 | -0.06033203 | 2023-09-18 09:08 | 2001.23 | 0.9839854 | 26.94227 | 0.004696183 | 1.416667 | 85 | 0 | 24.06 | 24.15 | -0.09
2023-09-18 08:47 | 1995.66 | -13.28401 | 26.65654 | -0.06357639 | 2023-09-18 09:08 | 1998.843 | 0.8352085 | 26.94951 | 0.003990889 | 1.5 | 90 | 0 | 24.06 | 24.15 | -0.09
2023-09-18 08:47 | 1997.649 | -13.26774 | 26.65654 | -0.06343533 | 2023-09-18 09:08 | 1995.66 | 0.4212453 | 26.94951 | 0.002016053 | 1.583333 | 95 | 0 | 23.97 | 24.06 | -0.09
2023-09-18 08:47 | 1998.843 | -12.7443 | 26.65654 | -0.06089627 | 2023-09-18 09:08 | 1998.843 | 0.9237707 | 26.96036 | 0.004414067 | 1.666667 | 100 | 0 | 23.97 | 24.06 | -0.09
2023-09-18 08:47 | 1998.843 | -12.47861 | 26.66015625 | -0.05962673 | 2023-09-18 09:09 | 1997.251 | 0.5395691 | 26.96398 | 0.002580285 | 1.75 | 105 | 0 | 23.97 | 24.06 | -0.09
2023-09-18 08:47 | 2293.656 | -5.172932 | 26.66377 | -0.0215408 | 2023-09-18 09:09 | 3003.834 | 10.70452 | 26.97121 | 0.03403646 | 1.833333 | 110 | 0 | 23.97 | 24.06 | -0.09
2023-09-18 08:47 | 2999.458 | -17.08632 | 26.66739 | -0.05440755 | 2023-09-18 09:09 | 2999.855 | 9.937158 | 26.97844 | 0.03163845 | 1.916667 | 115 | 0 | 23.97 | 23.97 | 0
2023-09-18 08:47 | 2997.07 | -17.64815 | 26.66739 | -0.05624132 | 2023-09-18 09:09 | 2997.468 | 10.7261 | 26.98206 | 0.03417752 | 2 | 120 | 0 | 23.97 | 23.97 | 0
2023-09-18 08:47 | 3001.447 | -16.74303 | 26.67101 | -0.05327908 | 2023-09-18 09:09 | 3001.845 | 10.69743 | 26.98568 | 0.03403646 | 2.083333 | 125 | 0 | 23.97 | 23.97 | 0
2023-09-18 08:47 | 3002.242 | -16.34841 | 26.67101 | -0.05200955 | 2023-09-18 09:09 | 2999.855 | 11.66503 | 26.99291 | 0.03713975 | 2.166667 | 130 | 0 | 23.97 | 23.97 | 0
2023-09-18 08:47 | 2997.468 | -16.41095 | 26.67463 | -0.05229166 | 2023-09-18 09:09 | 3139.106 | 21.84962 | 26.99653 | 0.06648003 | 2.25 | 135 | 0 | 23.97 | 23.97 | 0
2023-09-18 08:48 | 2998.662 | -16.68321 | 26.67824 | -0.05313802 | 2023-09-18 09:09 | 3999.675 | 27.48515 | 27.00738 | 0.06563368 | 2.333333 | 140 | 0 | 23.97 | 23.97 | 0
2023-09-18 08:48 | 3997.685 | -20.58817 | 26.67463 | -0.04918837 | 2023-09-18 09:09 | 3996.492 | 28.17156 | 27.01823 | 0.06732637 | 2.416667 | 145 | 0 | 23.97 | 23.97 | 0
2023-09-18 08:48 | 4002.062 | -19.84233 | 26.67463 | -0.0473546 | 2023-09-18 09:09 | 4004.449 | 29.88361 | 27.02547 | 0.07127605 | 2.5 | 150 | 0 | 23.97 | 23.97 | 0
2023-09-18 08:48 | 4003.653 | -19.25893 | 26.68909 | -0.04594401 | 2023-09-18 09:09 | 4000.47 | 29.32217 | 27.03632 | 0.07000651 | 2.583333 | 155 | 0 | 24.06 | 23.88 | 0.18
2023-09-18 08:48 | 3997.685 | -19.17118 | 26.67824 | -0.04580295 | 2023-09-18 09:09 | 3997.287 | 34.31686 | 27.04355 | 0.08199652 | 2.666667 | 160 | 0 | 24.06 | 23.88 | 0.18
2023-09-18 08:48 | 3999.277 | -19.06068 | 26.68909 | -0.04552083 | 2023-09-18 09:10 | 4911.567 | 56.74619 | 27.06163 | 0.1103494 | 2.75 | 165 | 0 | 24.06 | 23.88 | 0.18
2023-09-18 08:48 | 4001.664 | -18.42195 | 26.68909 | -0.04396918 | 2023-09-18 09:10 | 4998.3 | 74.35758 | 27.08333 | 0.1420876 | 2.833333 | 170 | 0 | 24.15 | 23.88 | 0.27
2023-09-18 08:48 | 5000.6875 | -21.69165 | 26.68547 | -0.04143012 | 2023-09-18 09:10 | 5003.87 | 77.69214 | 27.11227 | 0.1482943 | 2.916667 | 175 | 0 | 24.15 | 23.88 | 0.27
2023-09-18 08:48 | 5003.87 | -20.15352 | 26.68186 | -0.03846788 | 2023-09-18 09:10 | 5002.677 | 78.78187 | 27.13397 | 0.1504101 | 3 | 180 | 0 | 24.23 | 23.88 | 0.35
2023-09-18 08:48 | 4997.106 | -21.0119 | 26.68547 | -0.04016059 | 2023-09-18 09:10 | 4998.698 | 79.30981 | 27.15929 | 0.1515386 | 3.083333 | 185 | 0 | 24.23 | 23.88 | 0.35
2023-09-18 08:48 | 4996.311 | -20.12308 | 26.68547 | -0.03846788 | 2023-09-18 09:10 | 4997.902 | 79.88769 | 27.1846 | 0.1526671 | 3.166667 | 190 | 0 | 24.32 | 23.88 | 0.44
2023-09-18 08:48 | 5003.472 | -19.33906 | 26.69632 | -0.03691623 | 2023-09-18 09:10 | 6001.7 | 102.3146 | 27.21716 | 0.1628233 | 3.25 | 195 | 0 | 24.41 | 23.88 | 0.53
2023-09-18 08:49 | 5920.139 | -13.70155 | 26.69632 | -0.02210503 | 2023-09-18 09:10 | 6004.087 | 101.2025 | 27.26056 | 0.1609896 | 3.333333 | 200 | 0 | 24.41 | 23.88 | 0.53
2023-09-18 08:49 | 6006.474 | -21.61904 | 26.69632 | -0.03437717 | 2023-09-18 09:10 | 6004.883 | 102.3689 | 27.32205 | 0.1628233 | 3.416667 | 205 | 0 | 24.5 | 23.88 | 0.62
2023-09-18 08:49 | 6000.904 | -22.04213 | 26.70718 | -0.03508247 | 2023-09-18 09:10 | 6002.098 | 104.0056 | 27.39439 | 0.1655035 | 3.5 | 210 | 0 | 24.5 | 23.88 | 0.62
2023-09-18 08:49 | 6000.108 | -22.21643 | 26.70718 | -0.03536458 | 2023-09-18 09:10 | 5998.517 | 102.8805 | 27.48119 | 0.1638108 | 3.583333 | 215 | 0 | 24.59 | 23.88 | 0.71
2023-09-18 08:49 | 6001.302 | -22.22085 | 26.69994 | -0.03536458 | 2023-09-18 09:10 | 6003.292 | 109.2573 | 27.5897 | 0.1738259 | 3.666667 | 220 | 0 | 24.68 | 23.88 | 0.8
2023-09-18 08:49 | 6004.087 | -20.19167 | 26.71441 | -0.03212023 | 2023-09-18 09:11 | 6436.56 | 130.2611 | 27.70544 | 0.1932921 | 3.75 | 225 | 0 | 24.68 | 23.88 | 0.8
2023-09-18 08:49 | 6496.636 | -21.56027 | 26.71079 | -0.03169706 | 2023-09-18 09:11 | 6491.066 | 133.1856 | 27.8248 | 0.1959722 | 3.833333 | 230 | 0 | 24.68 | 23.88 | 0.8
2023-09-18 08:49 | 6500.615 | -21.38145 | 26.72165 | -0.03141493 | 2023-09-18 09:11 | 6502.604 | 133.8065 | 27.955 | 0.1965365 | 3.916667 | 235 | 0 | 24.77 | 23.88 | 0.89
2023-09-18 08:49 | 6503.798 | -22.44851 | 26.71803 | -0.03296658 | 2023-09-18 09:11 | 6501.013 | 135.2139 | 28.09245 | 0.1986523 | 4 | 240 | 0 | 24.77 | 23.88 | 0.89
2023-09-18 08:49 | 6499.421 | -21.6655 | 26.72526 | -0.03183811 | 2023-09-18 09:11 | 6493.454 | 133.6182 | 28.22627 | 0.1965365 | 4.083333 | 245 | 0 | 24.86 | 23.88 | 0.98
2023-09-18 08:49 | 6496.636 | -21.36836 | 26.72888 | -0.03141493 | 2023-09-18 09:11 | 6496.636 | 137.4256 | 28.36733 | 0.2020378 | 4.166667 | 250 | 0 | 24.95 | 23.88 | 1.07
2023-09-18 08:49 | 6501.809 | -21.00128 | 26.71803 | -0.03085069 | 2023-09-18 09:11 | 6500.615 | 141.4461 | 28.51201 | 0.2078212 | 4.25 | 255 | 0 | 24.95 | 23.88 | 1.07
2023-09-18 08:50 | 6501.411 | -20.23185 | 26.72526 | -0.02972222 | 2023-09-18 09:11 | 6501.809 | 140.2237 | 28.6603 | 0.2059874 | 4.333333 | 260 | 0 | 25.04 | 23.88 | 1.16
2023-09-18 08:50 | 1002.206 | -6.952361 | 26.73611 | -0.06625651 | 2023-09-18 09:11 | 6496.636 | 138.0013 | 28.80498 | 0.2028841 | 4.416667 | 265 | 0 | 25.04 | 23.88 | 1.16
2023-09-18 08:50 | 1003.002 | -6.883816 | 26.72888 | -0.06555121 | 2023-09-18 09:11 | 6493.851 | 140.5316 | 28.95689 | 0.2066927 | 4.5 | 270 | 0 | 25.13 | 23.88 | 1.25
2023-09-18 08:50 | 1003.002 | -6.839375 | 26.7325 | -0.06512804 | 2023-09-18 09:11 | 6505.389 | 143.5676 | 29.09433 | 0.2107834 | 4.583333 | 275 | 0 | 25.13 | 23.88 | 1.25
2023-09-18 08:50 | 1002.604 | -6.851471 | 26.73611 | -0.0652691 | 2023-09-18 09:11 | 6497.034 | 138.5855 | 29.239 | 0.2037305 | 4.666667 | 280 | 0 | 25.22 | 23.88 | 1.34
2023-09-18 08:50 | 1001.808 | -7.067966 | 26.73973 | -0.06738498 | 2023-09-18 09:12 | 6495.443 | 139.8946 | 29.38368 | 0.2057053 | 4.75 | 285 | 0 | 25.22 | 23.88 | 1.34
[5 empty] | 2023-09-18 09:12 | 6503.798 | 139.018 | 29.5175 | 0.2041537 | 4.833333 | 290 | 0 | 25.31 | 23.88 | 1.43
[5 empty] | 2023-09-18 09:12 | 6504.593 | 140.3799 | 29.79601 | 0.2061285 | 4.916667 | 295 | 0 | 25.31 | 23.88 | 1.43
[5 empty] | 2023-09-18 09:12 | 6497.034 | 136.5704 | 29.79601 | 0.2007682 | 5 | 300 | 0 | 25.4 | 23.97 | 1.43
[5 empty] | 2023-09-18 09:12 | 6500.217 | 139.2294 | 29.94068 | 0.2045768 | 5.083333 | 305 | 0 | 25.4 | 23.88 | 1.52
[5 empty] | 2023-09-18 09:12 | 6498.625 | 143.0344 | 30.07089 | 0.2102192 | 5.166667 | 310 | 0 | 25.4 | 23.97 | 1.43
[5 empty] | 2023-09-18 09:12 | 6500.615 | 142.1181 | 30.19748 | 0.2088086 | 5.25 | 315 | 0 | 25.49 | 23.97 | 1.52
[5 empty] | 2023-09-18 09:12 | 6493.851 | 144.368 | 30.32769 | 0.2123351 | 5.333333 | 320 | 0 | 25.49 | 23.97 | 1.52
[5 empty] | 2023-09-18 09:12 | 6501.411 | 142.9997 | 30.45428 | 0.2100781 | 5.416667 | 325 | 0 | 25.58 | 23.97 | 1.61
[5 empty] | 2023-09-18 09:12 | 6499.421 | 145.0677 | 30.58449 | 0.2131814 | 5.5 | 330 | 0 | 25.58 | 23.97 | 1.61
[5 empty] | 2023-09-18 09:12 | 6493.056 | 142.8159 | 30.7147 | 0.2100781 | 5.583333 | 335 | 0 | 25.58 | 23.97 | 1.61
[5 empty] | 2023-09-18 09:12 | 6501.411 | 144.632 | 30.9715 | 0.2124761 | 5.666667 | 340 | 0 | 25.67 | 23.97 | 1.7
[5 empty] | 2023-09-18 09:13 | 6501.809 | 142.0482 | 31.09447 | 0.2086675 | 5.75 | 345 | 0 | 25.58 | 23.97 | 1.61
[5 empty] | 2023-09-18 09:13 | 6496.238 | 143.9413 | 31.19213 | 0.2116297 | 5.833333 | 350 | 0 | 25.67 | 23.97 | 1.7
[5 empty] | 2023-09-18 09:13 | 6499.819 | 144.9806 | 31.28617 | 0.2130404 | 5.916667 | 355 | 0 | 25.67 | 23.97 | 1.7
[5 empty] | 2023-09-18 09:13 | 6501.411 | 145.4962 | 31.39106 | 0.2137457 | 6 | 360 | 0 | 25.67 | 23.97 | 1.7
[5 empty] | 2023-09-18 09:13 | 6495.045 | 147.0803 | 31.50318 | 0.2162847 | 6.083333 | 365 | 0 | 25.67 | 23.97 | 1.7
[5 empty] | 2023-09-18 09:13 | 6497.034 | 144.8225 | 31.61531 | 0.2128993 | 6.166667 | 370 | 0 | 25.67 | 23.97 | 1.7
[5 empty] | 2023-09-18 09:13 | 6499.819 | 148.6284 | 31.7202 | 0.2184006 | 6.25 | 375 | 0 | 25.67 | 23.97 | 1.7
[5 empty] | 2023-09-18 09:13 | 6503.002 | 148.413 | 31.83232 | 0.2179774 | 6.333333 | 380 | 0 | 25.76 | 23.97 | 1.79
[5 empty] | 2023-09-18 09:13 | 6498.625 | 148.3131 | 31.93721 | 0.2179774 | 6.416667 | 385 | 0 | 25.76 | 23.97 | 1.79
[5 empty] | 2023-09-18 09:13 | 6497.83 | 149.1587 | 32.04572 | 0.2192469 | 6.5 | 390 | 0 | 25.76 | 23.97 | 1.79
[5 empty] | 2023-09-18 09:13 | 6498.228 | 149.0719 | 32.14338 | 0.2191059 | 6.583333 | 395 | 0 | 25.76 | 23.97 | 1.79
[5 empty] | 2023-09-18 09:13 | 6507.378 | 145.5336 | 32.24465 | 0.2136046 | 6.666667 | 400 | 0 | 25.85 | 23.97 | 1.88
[5 empty] | 2023-09-18 09:14 | 6499.023 | 148.9941 | 32.33869 | 0.2189648 | 6.75 | 405 | 0 | 25.85 | 23.97 | 1.88
[5 empty] | 2023-09-18 09:14 | 6506.583 | 149.4557 | 32.43634 | 0.219388 | 6.833333 | 410 | 0 | 25.85 | 23.97 | 1.88
[5 empty] | 2023-09-18 09:14 | 6506.583 | 144.4588 | 32.52315 | 0.2120529 | 6.916667 | 415 | 0 | 25.85 | 23.97 | 1.88
[5 empty] | 2023-09-18 09:14 | 6500.615 | 140.486 | 32.60272 | 0.2064106 | 7 | 420 | 0 | 25.85 | 23.97 | 1.88
[5 empty] | 2023-09-18 09:14 | 6499.819 | 141.4288 | 32.69676 | 0.2078212 | 7.083333 | 425 | 0 | 25.85 | 23.97 | 1.88
[5 empty] | 2023-09-18 09:14 | 6508.174 | 143.6291 | 32.7908 | 0.2107834 | 7.166667 | 430 | 0 | 25.85 | 23.97 | 1.88
[5 empty] | 2023-09-18 09:14 | 6500.615 | 142.9822 | 32.87399 | 0.2100781 | 7.25 | 435 | 0 | 25.85 | 23.97 | 1.88
[5 empty] | 2023-09-18 09:14 | 6495.841 | 144.1243 | 32.95718 | 0.2119119 | 7.333333 | 440 | 0 | 25.94 | 23.97 | 1.97
[5 empty] | 2023-09-18 09:14 | 6508.572 | 145.1758 | 33.04398 | 0.2130404 | 7.416667 | 445 | 0 | 25.94 | 23.97 | 1.97
[5 empty] | 2023-09-18 09:14 | 6499.819 | 148.0524 | 33.12717 | 0.2175542 | 7.5 | 450 | 0 | 25.94 | 23.97 | 1.97
[5 empty] | 2023-09-18 09:14 | 6498.228 | 151.1832 | 33.19589 | 0.2222092 | 7.583333 | 455 | 0 | 25.94 | 23.97 | 1.97
[5 empty] | 2023-09-18 09:14 | 6501.013 | 153.8404 | 33.26823 | 0.2260178 | 7.666667 | 460 | 0 | 25.94 | 23.97 | 1.97
[5 empty] | 2023-09-18 09:15 | 6502.207 | 156.4614 | 33.3261 | 0.2298264 | 7.75 | 465 | 0 | 25.94 | 23.97 | 1.97
[5 empty] | 2023-09-18 09:15 | 6499.819 | 157.2679 | 33.38397 | 0.2310959 | 7.833333 | 470 | 0 | 25.94 | 23.97 | 1.97
[5 empty] | 2023-09-18 09:15 | 6495.841 | 159.8579 | 33.45631 | 0.2350456 | 7.916667 | 475 | 0 | 25.94 | 23.97 | 1.97
[5 empty] | 2023-09-18 09:15 | 6504.593 | 161.2261 | 33.5395 | 0.2367382 | 8 | 480 | 0 | 26.03 | 23.97 | 2.06
[5 empty] | 2023-09-18 09:15 | 6499.023 | 165.0233 | 33.6046 | 0.2425217 | 8.083333 | 485 | 0 | 26.03 | 23.97 | 2.06
[5 empty] | 2023-09-18 09:15 | 6498.228 | 158.765 | 33.68417 | 0.2333528 | 8.166667 | 490 | 0 | 26.03 | 23.97 | 2.06
[5 empty] | 2023-09-18 09:15 | 6504.196 | 163.1374 | 33.75651 | 0.2395594 | 8.25 | 495 | 0 | 26.03 | 23.88 | 2.15
[5 empty] | 2023-09-18 09:15 | 6497.83 | 162.8818 | 33.82885 | 0.2394184 | 8.333333 | 500 | 0 | 26.03 | 23.97 | 2.06
[5 empty] | 2023-09-18 09:15 | 6497.432 | 161.7203 | 33.93012 | 0.2377257 | 8.416667 | 505 | 0 | 26.03 | 23.88 | 2.15
[5 empty] | 2023-09-18 09:15 | 6497.034 | 160.6549 | 33.98799 | 0.236174 | 8.5 | 510 | 0 | 26.03 | 23.97 | 2.06
[5 empty] | 2023-09-18 09:15 | 6503.002 | 160.2262 | 34.04586 | 0.2353277 | 8.583333 | 515 | 0 | 26.03 | 23.97 | 2.06
[5 empty] | 2023-09-18 09:16 | 6495.841 | 162.64 | 34.1182 | 0.2391362 | 8.666667 | 520 | 0 | 26.03 | 23.97 | 2.06
[5 empty] | 2023-09-18 09:16 | 6497.83 | 161.3463 | 34.19054 | 0.2371614 | 8.75 | 525 | 0 | 26.03 | 23.97 | 2.06
[5 empty] | 2023-09-18 09:16 | 6500.615 | 158.6313 | 34.25564 | 0.2330707 | 8.833333 | 530 | 0 | 26.12 | 23.97 | 2.15
[5 empty] | 2023-09-18 09:16 | 6501.809 | 156.5479 | 34.29905 | 0.2299674 | 8.916667 | 535 | 0 | 26.12 | 23.88 | 2.24
[5 empty] | 2023-09-18 09:16 | 6497.432 | 152.2203 | 34.32436 | 0.2237608 | 9 | 540 | 0 | 26.12 | 23.97 | 2.15
[5 empty] | 2023-09-18 09:16 | 6494.647 | 153.5938 | 34.36777 | 0.2258767 | 9.083333 | 545 | 0 | 26.12 | 23.97 | 2.15
[5 empty] | 2023-09-18 09:16 | 6502.604 | 155.0304 | 34.42202 | 0.2277105 | 9.166667 | 550 | 0 | 26.12 | 23.88 | 2.24
[5 empty] | 2023-09-18 09:16 | 6501.411 | 155.4821 | 34.47989 | 0.2284158 | 9.25 | 555 | 0 | 26.12 | 23.97 | 2.15
[5 empty] | 2023-09-18 09:16 | 6497.432 | 153.6597 | 34.54138 | 0.2258767 | 9.333333 | 560 | 0 | 26.12 | 23.88 | 2.24
[5 empty] | 2023-09-18 09:16 | 6501.411 | 159.0348 | 34.59201 | 0.233635 | 9.416667 | 565 | 0 | 26.12 | 23.88 | 2.24
[5 empty] | 2023-09-18 09:16 | 6504.991 | 157.4892 | 34.62818 | 0.231237 | 9.5 | 570 | 0 | 26.12 | 23.88 | 2.24
[5 empty] | 2023-09-18 09:16 | 6500.217 | 158.7176 | 34.66435 | 0.2332118 | 9.583333 | 575 | 0 | 26.12 | 23.88 | 2.24
[5 empty] | 2023-09-18 09:17 | 6501.013 | 154.8005 | 34.72946 | 0.2274284 | 9.666667 | 580 | 0 | 26.12 | 23.88 | 2.24
[5 empty] | 2023-09-18 09:17 | 6506.583 | 161.7559 | 34.79456 | 0.2374436 | 9.75 | 585 | 0 | 26.12 | 23.88 | 2.24
[5 empty] | 2023-09-18 09:17 | 6499.023 | 161.8559 | 34.85243 | 0.2378667 | 9.833333 | 590 | 0 | 26.21 | 23.88 | 2.33
[5 empty] | 2023-09-18 09:17 | 6495.443 | 158.9847 | 34.8886 | 0.233776 | 9.916667 | 595 | 0 | 26.12 | 23.88 | 2.24
[5 empty] | 2023-09-18 09:17 | 6500.615 | 160.7434 | 34.93562 | 0.236174 | 10 | 600 | 0 | 26.21 | 23.88 | 2.33
[5 empty] | 2023-09-18 09:17 | 6503.798 | 159.5735 | 34.97541 | 0.2343403 | 10.08333 | 605 | 0 | 26.21 | 23.97 | 2.24
[5 empty] | 2023-09-18 09:17 | 6495.443 | 163.6853 | 35.03328 | 0.2406879 | 10.16667 | 610 | 0 | 26.21 | 23.88 | 2.33
[5 empty] | 2023-09-18 09:17 | 6493.454 | 161.5254 | 35.09838 | 0.2375846 | 10.25 | 615 | 0 | 26.21 | 23.88 | 2.33
[5 empty] | 2023-09-18 09:17 | 6501.013 | 161.9054 | 35.16348 | 0.2378667 | 10.33333 | 620 | 0 | 26.21 | 23.88 | 2.33
[5 empty] | 2023-09-18 09:17 | 6501.809 | 165.3821 | 35.20327 | 0.2429449 | 10.41667 | 625 | 0 | 26.21 | 23.88 | 2.33
[5 empty] | 2023-09-18 09:17 | 6497.432 | 167.6698 | 35.23944 | 0.2464713 | 10.5 | 630 | 0 | 26.21 | 23.88 | 2.33
[5 empty] | 2023-09-18 09:17 | 6500.217 | 165.0536 | 35.27922 | 0.2425217 | 10.58333 | 635 | 0 | 26.21 | 23.88 | 2.33
[5 empty] | 2023-09-18 09:18 | 6501.411 | 165.564 | 35.30093 | 0.243227 | 10.66667 | 640 | 0 | 26.21 | 23.88 | 2.33
[5 empty] | 2023-09-18 09:18 | 6497.83 | 167.2962 | 35.3515625 | 0.2459071 | 10.75 | 645 | 0 | 26.21 | 23.88 | 2.33
[5 empty] | 2023-09-18 09:18 | 6501.411 | 168.6366 | 35.39135 | 0.2477409 | 10.83333 | 650 | 0 | 26.21 | 23.88 | 2.33
[5 empty] | 2023-09-18 09:18 | 6501.809 | 167.3026 | 35.4239 | 0.2457661 | 10.91667 | 655 | 0 | 26.21 | 23.88 | 2.33
[5 empty] | 2023-09-18 09:18 | 6497.432 | 166.4223 | 35.46007 | 0.2446375 | 11 | 660 | 0 | 26.21 | 23.88 | 2.33
[5 empty] | 2023-09-18 09:18 | 6495.045 | 164.5386 | 35.48901 | 0.2419575 | 11.08333 | 665 | 0 | 26.3 | 23.88 | 2.42
[5 empty] | 2023-09-18 09:18 | 6501.411 | 167.1964 | 35.50709 | 0.245625 | 11.16667 | 670 | 0 | 26.21 | 23.88 | 2.33
[5 empty] | 2023-09-18 09:18 | 6502.207 | 167.697 | 35.53964 | 0.2463303 | 11.25 | 675 | 0 | 26.3 | 23.88 | 2.42
[5 empty] | 2023-09-18 09:18 | 6499.819 | 170.8033 | 35.56858 | 0.2509852 | 11.33333 | 680 | 0 | 26.3 | 23.88 | 2.42
[5 empty] | 2023-09-18 09:18 | 6497.034 | 165.4526 | 35.61198 | 0.243227 | 11.41667 | 685 | 0 | 26.3 | 23.88 | 2.42
[5 empty] | 2023-09-18 09:18 | 6501.809 | 168.1668 | 35.66262 | 0.2470356 | 11.5 | 690 | 0 | 26.3 | 23.88 | 2.42
[5 empty] | 2023-09-18 09:18 | 6507.776 | 165.0534 | 35.70602 | 0.2422396 | 11.58333 | 695 | 0 | 26.3 | 23.88 | 2.42
[5 empty] | 2023-09-18 09:19 | 6501.013 | 167.9542 | 35.75304 | 0.2467535 | 11.66667 | 700 | 0 | 26.3 | 23.88 | 2.42
[5 empty] | 2023-09-18 09:19 | 6497.83 | 168.7357 | 35.77835 | 0.248023 | 11.75 | 705 | 0 | 26.3 | 23.88 | 2.42
[5 empty] | 2023-09-18 09:19 | 6499.421 | 164.4575 | 35.82176 | 0.2416753 | 11.83333 | 710 | 0 | 26.3 | 23.88 | 2.42
[5 empty] | 2023-09-18 09:19 | 6497.83 | 162.7858 | 35.84346 | 0.2392773 | 11.91667 | 715 | 0 | 26.3 | 23.88 | 2.42
[5 empty] | 2023-09-18 09:19 | 6498.228 | 161.4522 | 35.86516 | 0.2373025 | 12 | 720 | 0 | 26.3 | 23.88 | 2.42
[5 empty] | 2023-09-18 09:19 | 6499.421 | 165.9933 | 35.90495 | 0.2439323 | 12.08333 | 725 | 0 | 26.3 | 23.88 | 2.42
[5 empty] | 2023-09-18 09:19 | 6500.615 | 167.1759 | 35.93388 | 0.245625 | 12.16667 | 730 | 0 | 26.3 | 23.88 | 2.42
[5 empty] | 2023-09-18 09:19 | 6501.809 | 167.3987 | 35.97005 | 0.2459071 | 12.25 | 735 | 0 | 26.3 | 23.88 | 2.42
[5 empty] | 2023-09-18 09:19 | 6502.604 | 167.5152 | 35.99537 | 0.2460482 | 12.33333 | 740 | 0 | 26.3 | 23.88 | 2.42
[5 empty] | 2023-09-18 09:19 | 6504.593 | 167.9507 | 36.01345 | 0.2466124 | 12.41667 | 745 | 0 | 26.3 | 23.88 | 2.42
[5 empty] | 2023-09-18 09:19 | 6502.604 | 168.0914 | 36.05324 | 0.2468945 | 12.5 | 750 | 0 | 26.3 | 23.88 | 2.42
[5 empty] | 2023-09-18 09:19 | 6504.196 | 169.5734 | 36.08941 | 0.2490104 | 12.58333 | 755 | 0 | 26.3 | 23.88 | 2.42
[5 empty] | 2023-09-18 09:20 | 6503.798 | 168.0262 | 36.1292 | 0.2467535 | 12.66667 | 760 | 0 | 26.3 | 23.88 | 2.42
[5 empty] | 2023-09-18 09:20 | 6501.809 | 172.68 | 36.17622 | 0.2536654 | 12.75 | 765 | 0 | 26.3 | 23.88 | 2.42
[5 empty] | 2023-09-18 09:20 | 6500.615 | 171.9762 | 36.22324 | 0.2526779 | 12.83333 | 770 | 0 | 26.3 | 23.88 | 2.42
[5 empty] | 2023-09-18 09:20 | 6503.4 | 169.4566 | 36.26664 | 0.2488694 | 12.91667 | 775 | 0 | 26.3 | 23.88 | 2.42
[5 empty] | 2023-09-18 09:20 | 6502.604 | 171.2606 | 36.31366 | 0.2515495 | 13 | 780 | 0 | 26.3 | 23.88 | 2.42
[5 empty] | 2023-09-18 09:20 | 6493.851 | 173.4277 | 36.34621 | 0.2550759 | 13.08333 | 785 | 0 | 26.3 | 23.88 | 2.42
[5 empty] | 2023-09-18 09:20 | 6501.013 | 173.715 | 36.36429 | 0.255217 | 13.16667 | 790 | 0 | 26.3 | 23.88 | 2.42
[5 empty] | 2023-09-18 09:20 | 6501.809 | 172.3919 | 36.4077 | 0.2532422 | 13.25 | 795 | 0 | 26.39 | 23.88 | 2.51
[5 empty] | 2023-09-18 09:20 | 6501.013 | 169.4904 | 36.44748 | 0.2490104 | 13.33333 | 800 | 0 | 26.3 | 23.88 | 2.42
[5 empty] | 2023-09-18 09:20 | 6497.432 | 170.8365 | 36.4728 | 0.2511263 | 13.41667 | 805 | 0 | 26.3 | 23.88 | 2.42
[5 empty] | 2023-09-18 09:20 | 6504.196 | 173.2237 | 36.50174 | 0.2543706 | 13.5 | 810 | 0 | 26.39 | 23.88 | 2.51
[5 empty] | 2023-09-18 09:20 | 6508.174 | 171.3112 | 36.54152 | 0.2514084 | 13.58333 | 815 | 0 | 26.39 | 23.88 | 2.51
[5 empty] | 2023-09-18 09:21 | 6495.841 | 172.4255 | 36.55599 | 0.2535243 | 13.66667 | 820 | 0 | 26.39 | 23.88 | 2.51
[5 empty] | 2023-09-18 09:21 | 6499.819 | 175.987 | 36.56684 | 0.2586024 | 13.75 | 825 | 0 | 26.39 | 23.88 | 2.51
[5 empty] | 2023-09-18 09:21 | 6499.421 | 173.9604 | 36.56322 | 0.2556402 | 13.83333 | 830 | 0 | 26.39 | 23.88 | 2.51
[5 empty] | 2023-09-18 09:21 | 6497.83 | 172.2864 | 36.59939 | 0.2532422 | 13.91667 | 835 | 0 | 26.39 | 23.88 | 2.51
[5 empty] | 2023-09-18 09:21 | 6498.228 | 170.7614 | 36.61386 | 0.2509852 | 14 | 840 | 0 | 26.39 | 23.88 | 2.51
[5 empty] | 2023-09-18 09:21 | 6498.228 | 177.0955 | 36.64641 | 0.2602951 | 14.08333 | 845 | 0 | 26.39 | 23.79 | 2.6
[5 empty] | 2023-09-18 09:21 | 6501.809 | 174.4084 | 36.68258 | 0.2562044 | 14.16667 | 850 | 0 | 26.39 | 23.88 | 2.51
[5 empty] | 2023-09-18 09:21 | 6499.819 | 170.7072 | 36.71513 | 0.2508442 | 14.25 | 855 | 0 | 26.39 | 23.88 | 2.51
[5 empty] | 2023-09-18 09:21 | 6496.238 | 173.8752 | 36.7296 | 0.2556402 | 14.33333 | 860 | 0 | 26.39 | 23.88 | 2.51
[5 empty] | 2023-09-18 09:21 | 6506.98 | 175.6043 | 36.74045 | 0.2577561 | 14.41667 | 865 | 0 | 26.39 | 23.88 | 2.51
[5 empty] | 2023-09-18 09:21 | 6495.045 | 175.5699 | 36.74407 | 0.2581792 | 14.5 | 870 | 0 | 26.39 | 23.88 | 2.51
[5 empty] | 2023-09-18 09:21 | 6500.615 | 174.2804 | 36.7296 | 0.2560633 | 14.58333 | 875 | 0 | 26.39 | 23.88 | 2.51
[5 empty] | 2023-09-18 09:22 | 6501.411 | 174.0137 | 36.7296 | 0.2556402 | 14.66667 | 880 | 0 | 26.39 | 23.79 | 2.6
[5 empty] | 2023-09-18 09:22 | 6501.809 | 177.5772 | 36.77662 | 0.2608594 | 14.75 | 885 | 0 | 26.39 | 23.88 | 2.51
[5 empty] | 2023-09-18 09:22 | 6495.045 | 174.0351 | 36.82726 | 0.2559223 | 14.83333 | 890 | 0 | 26.39 | 23.88 | 2.51
[5 empty] | 2023-09-18 09:22 | 6501.809 | 177.9613 | 36.84172 | 0.2614236 | 14.91667 | 895 | 0 | 26.39 | 23.79 | 2.6
[5 empty] | 2023-09-18 09:22 | 6501.013 | 179.8598 | 36.86343 | 0.2642448 | 15 | 900 | 0 | 26.48 | 23.79 | 2.69
[5 empty] | 2023-09-18 09:22 | 6501.411 | 173.2455 | 36.89598 | 0.2545117 | 15.08333 | 905 | 0 | 26.48 | 23.79 | 2.69
[5 empty] | 2023-09-18 09:22 | 6500.217 | 177.2458 | 36.93938 | 0.2604362 | 15.16667 | 910 | 0 | 26.48 | 23.79 | 2.69
[5 empty] | 2023-09-18 09:22 | 6503.002 | 176.9375 | 36.99725 | 0.2598719 | 15.25 | 915 | 0 | 26.39 | 23.88 | 2.51
[5 empty] | 2023-09-18 09:22 | 6499.421 | 174.3444 | 37.04789 | 0.2562044 | 15.33333 | 920 | 0 | 26.48 | 23.79 | 2.69
[5 empty] | 2023-09-18 09:22 | 6492.26 | 174.2482 | 37.08044 | 0.2563455 | 15.41667 | 925 | 0 | 26.48 | 23.79 | 2.69
[5 empty] | 2023-09-18 09:22 | 6505.787 | 170.5757 | 37.10214 | 0.250421 | 15.5 | 930 | 0 | 26.48 | 23.79 | 2.69
[5 empty] | 2023-09-18 09:22 | 6501.809 | 172.2959 | 37.1347 | 0.2531011 | 15.58333 | 935 | 0 | 26.48 | 23.79 | 2.69
[5 empty] | 2023-09-18 09:23 | 6494.249 | 172.5751 | 37.16363 | 0.2538064 | 15.66667 | 940 | 0 | 26.48 | 23.88 | 2.6
[5 empty] | 2023-09-18 09:23 | 6504.593 | 172.3697 | 37.19257 | 0.2531011 | 15.75 | 945 | 0 | 26.48 | 23.79 | 2.69
[5 empty] | 2023-09-18 09:23 | 6498.625 | 175.7627 | 37.2215 | 0.2583203 | 15.83333 | 950 | 0 | 26.48 | 23.88 | 2.6
[5 empty] | 2023-09-18 09:23 | 6499.023 | 178.749 | 37.2432 | 0.2626931 | 15.91667 | 955 | 0 | 26.48 | 23.88 | 2.6
[5 empty] | 2023-09-18 09:23 | 6500.217 | 175.4217 | 37.26129 | 0.2577561 | 16 | 960 | 0 | 26.48 | 23.88 | 2.6
[5 empty] | 2023-09-18 09:23 | 6498.625 | 173.0753 | 37.27937 | 0.2543706 | 16.08333 | 965 | 0 | 26.48 | 23.79 | 2.69
[5 empty] | 2023-09-18 09:23 | 6503.4 | 179.4456 | 37.30107 | 0.2635395 | 16.16667 | 970 | 0 | 26.48 | 23.79 | 2.69
[5 empty] | 2023-09-18 09:23 | 6498.228 | 180.6465 | 37.32639 | 0.2655143 | 16.25 | 975 | 0 | 26.48 | 23.79 | 2.69
[5 empty] | 2023-09-18 09:23 | 6499.023 | 181.0525 | 37.31916 | 0.2660785 | 16.33333 | 980 | 0 | 26.48 | 23.88 | 2.6
[5 empty] | 2023-09-18 09:23 | 6504.593 | 181.8802 | 37.33362 | 0.267066 | 16.41667 | 985 | 0 | 26.48 | 23.79 | 2.69
[5 empty] | 2023-09-18 09:23 | 6493.056 | 180.215 | 37.35532 | 0.2650912 | 16.5 | 990 | 0 | 26.48 | 23.79 | 2.69
[5 empty] | 2023-09-18 09:24 | 6497.034 | 180.6133 | 37.37703 | 0.2655143 | 16.58333 | 995 | 0 | 26.48 | 23.79 | 2.69
[5 empty] | 2023-09-18 09:24 | 6501.013 | 185.9086 | 37.35894 | 0.2731315 | 16.66667 | 1000 | 0 | 26.48 | 23.79 | 2.69
[5 empty] | 2023-09-18 09:24 | 6507.378 | 186.2828 | 37.35171 | 0.2734136 | 16.75 | 1005 | 0 | 26.48 | 23.79 | 2.69
[5 empty] | 2023-09-18 09:24 | 6497.83 | 183.9942 | 37.33724 | 0.2704514 | 16.83333 | 1010 | 0 | 26.48 | 23.79 | 2.69
[5 empty] | 2023-09-18 09:24 | 6502.207 | 181.3333 | 37.35171 | 0.2663607 | 16.91667 | 1015 | 0 | 26.48 | 23.79 | 2.69
[5 empty] | 2023-09-18 09:24 | 6502.207 | 181.1412 | 37.35894 | 0.2660785 | 17 | 1020 | 0 | 26.48 | 23.79 | 2.69
[5 empty] | 2023-09-18 09:24 | 6498.228 | 179.3988 | 37.35894 | 0.2636805 | 17.08333 | 1025 | 0 | 26.48 | 23.79 | 2.69
[5 empty] | 2023-09-18 09:24 | 6498.228 | 179.015 | 37.36618 | 0.2631163 | 17.16667 | 1030 | 0 | 26.48 | 23.79 | 2.69
[5 empty] | 2023-09-18 09:24 | 6495.045 | 183.148 | 37.38064 | 0.2693229 | 17.25 | 1035 | 0 | 26.48 | 23.79 | 2.69
[5 empty] | 2023-09-18 09:24 | 6502.604 | 180.9602 | 37.38788 | 0.2657964 | 17.33333 | 1040 | 0 | 26.48 | 23.79 | 2.69
[5 empty] | 2023-09-18 09:24 | 6499.819 | 182.7066 | 37.41681 | 0.2684765 | 17.41667 | 1045 | 0 | 26.48 | 23.79 | 2.69
[5 empty] | 2023-09-18 09:24 | 6494.647 | 182.2735 | 37.44575 | 0.2680534 | 17.5 | 1050 | 0 | 26.48 | 23.79 | 2.69
[5 empty] | 2023-09-18 09:24 | 6503.4 | 181.9428 | 37.5 | 0.267207 | 17.58333 | 1055 | 0 | 26.48 | 23.79 | 2.69
[5 empty] | 2023-09-18 09:25 | 6496.238 | 182.0303 | 37.5217 | 0.2676302 | 17.66667 | 1060 | 0 | 26.48 | 23.79 | 2.69
[5 empty] | 2023-09-18 09:25 | 6495.045 | 180.7499 | 37.54702 | 0.2657964 | 17.75 | 1065 | 0 | 26.48 | 23.79 | 2.69
[5 empty] | 2023-09-18 09:25 | 6504.196 | 181.1006 | 37.57595 | 0.2659375 | 17.83333 | 1070 | 0 | 26.48 | 23.79 | 2.69
[5 empty] | 2023-09-18 09:25 | 6499.023 | 186.2356 | 37.59765625 | 0.2736957 | 17.91667 | 1075 | 0 | 26.48 | 23.79 | 2.69
[5 empty] | 2023-09-18 09:25 | 6498.228 | 181.7981 | 37.65553 | 0.267207 | 18 | 1080 | 0 | 26.48 | 23.79 | 2.69
[5 empty] | 2023-09-18 09:25 | 6498.625 | 181.8093 | 37.6917 | 0.267207 | 18.08333 | 1085 | 0 | 26.48 | 23.79 | 2.69
[5 empty] | 2023-09-18 09:25 | 6499.819 | 183.6666 | 37.7134 | 0.2698871 | 18.16667 | 1090 | 0 | 26.48 | 23.79 | 2.69
[5 empty] | 2023-09-18 09:25 | 6504.196 | 183.6942 | 37.72787 | 0.2697461 | 18.25 | 1095 | 0 | 26.48 | 23.79 | 2.69
[5 empty] | 2023-09-18 09:25 | 6495.045 | 187.2727 | 37.75318 | 0.2753884 | 18.33333 | 1100 | 0 | 26.48 | 23.79 | 2.69
[5 empty] | 2023-09-18 09:25 | 6505.389 | 188.3396 | 37.77488 | 0.2765169 | 18.41667 | 1105 | 0 | 26.48 | 23.79 | 2.69
[5 empty] | 2023-09-18 09:25 | 6502.604 | 187.3947 | 37.77488 | 0.2752474 | 18.5 | 1110 | 0 | 26.48 | 23.79 | 2.69
[5 empty] | 2023-09-18 09:26 | 6495.045 | 185.642 | 37.75318 | 0.2729905 | 18.58333 | 1115 | 0 | 26.48 | 23.79 | 2.69
[5 empty] | 2023-09-18 09:26 | 6498.625 | 184.2087 | 37.76765 | 0.2707335 | 18.66667 | 1120 | 0 | 26.48 | 23.79 | 2.69
[5 empty] | 2023-09-18 09:26 | 6501.013 | 185.0445 | 37.77127 | 0.271862 | 18.75 | 1125 | 0 | 26.57 | 23.79 | 2.78
[5 empty] | 2023-09-18 09:26 | 6498.228 | 183.8136 | 37.7785 | 0.2701693 | 18.83333 | 1130 | 0 | 26.48 | 23.79 | 2.69
[5 empty] | 2023-09-18 09:26 | 6501.809 | 184.8751 | 37.8002 | 0.2715799 | 18.91667 | 1135 | 0 | 26.48 | 23.79 | 2.69
[5 empty] | 2023-09-18 09:26 | 6505.389 | 187.571 | 37.84723 | 0.2753884 | 19 | 1140 | 0 | 26.48 | 23.79 | 2.69
[5 empty] | 2023-09-18 09:26 | 6502.207 | 184.9824 | 37.88339 | 0.2717209 | 19.08333 | 1145 | 0 | 26.48 | 23.79 | 2.69
[5 empty] | 2023-09-18 09:26 | 6496.636 | 186.0713 | 37.89424 | 0.2735547 | 19.16667 | 1150 | 0 | 26.48 | 23.79 | 2.69
[5 empty] | 2023-09-18 09:26 | 6499.023 | 186.4276 | 37.90148 | 0.2739778 | 19.25 | 1155 | 0 | 26.57 | 23.79 | 2.78
[5 empty] | 2023-09-18 09:26 | 6503.002 | 185.7734 | 37.89424 | 0.2728494 | 19.33333 | 1160 | 0 | 26.48 | 23.79 | 2.69
[5 empty] | 2023-09-18 09:26 | 6499.023 | 184.9879 | 37.90148 | 0.271862 | 19.41667 | 1165 | 0 | 26.48 | 23.79 | 2.69
[5 empty] | 2023-09-18 09:26 | 6491.862 | 184.017 | 37.90871 | 0.2707335 | 19.5 | 1170 | 0 | 26.48 | 23.79 | 2.69
[5 empty] | 2023-09-18 09:27 | 6505.389 | 186.8984375 | 37.94488 | 0.274401 | 19.58333 | 1175 | 0 | 26.57 | 23.79 | 2.78
[5 empty] | 2023-09-18 09:27 | 6504.196 | 186.576 | 37.96658 | 0.2739778 | 19.66667 | 1180 | 0 | 26.57 | 23.79 | 2.78
[5 empty] | 2023-09-18 09:27 | 6498.228 | 186.9806 | 37.97382 | 0.2748242 | 19.75 | 1185 | 0 | 26.48 | 23.79 | 2.69
[5 empty] | 2023-09-18 09:27 | 6499.023 | 191.9946 | 37.9702 | 0.2821593 | 19.83333 | 1190 | 0 | 26.57 | 23.79 | 2.78
[5 empty] | 2023-09-18 09:27 | 6503.002 | 196.8183 | 37.95573 | 0.2890712 | 19.91667 | 1195 | 0 | 26.57 | 23.79 | 2.78
[5 empty] | 2023-09-18 09:27 | 6496.238 | 195.0785 | 37.97382 | 0.2868142 | 20 | 1200 | 0 | 26.57 | 23.79 | 2.78
[5 empty] | 2023-09-18 09:27 | 6499.023 | 192.5706 | 37.9919 | 0.2830057 | 20.08333 | 1205 | 0 | 26.48 | 23.79 | 2.69
[5 empty] | 2023-09-18 09:27 | 6504.991 | 190.2495 | 37.99551 | 0.2793381 | 20.16667 | 1210 | 0 | 26.57 | 23.79 | 2.78
[5 empty] | 2023-09-18 09:27 | 6502.207 | 191.9926 | 38.00637 | 0.2820182 | 20.25 | 1215 | 0 | 26.57 | 23.79 | 2.78
[5 empty] | 2023-09-18 09:27 | 6500.615 | 189.8335 | 38.02084 | 0.2789149 | 20.33333 | 1220 | 0 | 26.57 | 23.79 | 2.78
[5 empty] | 2023-09-18 09:27 | 6500.615 | 189.6415 | 38.0353 | 0.2786328 | 20.41667 | 1225 | 0 | 26.57 | 23.79 | 2.78
[5 empty] | 2023-09-18 09:27 | 6499.023 | 192.1866 | 38.02807 | 0.2824414 | 20.5 | 1230 | 0 | 26.57 | 23.79 | 2.78
[5 empty] | 2023-09-18 09:28 | 6497.432 | 193.387 | 38.02445 | 0.2842751 | 20.58333 | 1235 | 0 | 26.57 | 23.79 | 2.78
[5 empty] | 2023-09-18 09:28 | 6496.238 | 193.9272 | 38.04615 | 0.2851215 | 20.66667 | 1240 | 0 | 26.57 | 23.79 | 2.78
[5 empty] | 2023-09-18 09:28 | 6502.604 | 192.1004 | 38.06424 | 0.2821593 | 20.75 | 1245 | 0 | 26.57 | 23.79 | 2.78
[5 empty] | 2023-09-18 09:28 | 6498.228 | 190.0517 | 38.08232 | 0.2793381 | 20.83333 | 1250 | 0 | 26.57 | 23.7 | 2.87
[5 empty] | 2023-09-18 09:28 | 6491.066 | 192.2389 | 38.10041 | 0.2828646 | 20.91667 | 1255 | 0 | 26.57 | 23.79 | 2.78
[5 empty] | 2023-09-18 09:28 | 6506.185 | 192.9749 | 38.1221 | 0.2832878 | 21 | 1260 | 0 | 26.57 | 23.79 | 2.78
[5 empty] | 2023-09-18 09:28 | 6499.819 | 191.3462 | 38.18359375 | 0.2811719 | 21.08333 | 1265 | 0 | 26.57 | 23.7 | 2.87
[5 empty] | 2023-09-18 09:28 | 6495.841 | 193.1478 | 38.21976 | 0.283993 | 21.16667 | 1270 | 0 | 26.57 | 23.79 | 2.78
[5 empty] | 2023-09-18 09:28 | 6497.432 | 192.0436 | 38.24508 | 0.2823003 | 21.25 | 1275 | 0 | 26.57 | 23.7 | 2.87
[5 empty] | 2023-09-18 09:28 | 6501.809 | 192.9411 | 38.27763 | 0.2834288 | 21.33333 | 1280 | 0 | 26.57 | 23.79 | 2.78
[5 empty] | 2023-09-18 09:28 | 6500.217 | 195.6779 | 38.30657 | 0.2875195 | 21.41667 | 1285 | 0 | 26.57 | 23.79 | 2.78
[5 empty] | 2023-09-18 09:28 | 6498.625 | 197.3576 | 38.32104 | 0.2900586 | 21.5 | 1290 | 0 | 26.57 | 23.7 | 2.87
[5 empty] | 2023-09-18 09:29 | 6503.4 | 196.4461 | 38.33551 | 0.288507 | 21.58333 | 1295 | 0 | 26.57 | 23.7 | 2.87
[5 empty] | 2023-09-18 09:29 | 6504.196 | 192.8199 | 38.33189 | 0.2831467 | 21.66667 | 1300 | 0 | 26.57 | 23.7 | 2.87
[5 empty] | 2023-09-18 09:29 | 6497.432 | 194.7305 | 38.31018 | 0.28625 | 21.75 | 1305 | 0 | 26.57 | 23.79 | 2.78
[5 empty] | 2023-09-18 09:29 | 6500.615 | 192.8097 | 38.31742 | 0.2832878 | 21.83333 | 1310 | 0 | 26.57 | 23.79 | 2.78
[5 empty] | 2023-09-18 09:29 | 6505.787 | 195.5574 | 38.33189 | 0.2870964 | 21.91667 | 1315 | 0 | 26.57 | 23.79 | 2.78
[5 empty] | 2023-09-18 09:29 | 6504.196 | 196.278 | 38.34274 | 0.2882248 | 22 | 1320 | 0 | 26.57 | 23.7 | 2.87
[5 empty] | 2023-09-18 09:29 | 6499.421 | 196.6139 | 38.35359 | 0.2889301 | 22.08333 | 1325 | 0 | 26.57 | 23.79 | 2.78
[5 empty] | 2023-09-18 09:29 | 6506.98 | 194.0556 | 38.37890625 | 0.2848394 | 22.16667 | 1330 | 0 | 26.57 | 23.79 | 2.78
[5 empty] | 2023-09-18 09:29 | 6502.604 | 195.1736 | 38.40061 | 0.2866732 | 22.25 | 1335 | 0 | 26.57 | 23.79 | 2.78
[5 empty] | 2023-09-18 09:29 | 6498.228 | 192.6429 | 38.42593 | 0.2831467 | 22.33333 | 1340 | 0 | 26.57 | 23.79 | 2.78
[5 empty] | 2023-09-18 09:29 | 6495.443 | 197.3569 | 38.44401 | 0.2901997 | 22.41667 | 1345 | 0 | 26.57 | 23.7 | 2.87
[5 empty] | 2023-09-18 09:29 | 6500.615 | 199.8182 | 38.46571 | 0.293585 | 22.5 | 1350 | 0 | 26.57 | 23.79 | 2.78
[5 empty] | 2023-09-18 09:30 | 6499.023 | 194.2982 | 38.4765625 | 0.2855447 | 22.58333 | 1355 | 0 | 26.66 | 23.79 | 2.87
[5 empty] | 2023-09-18 09:30 | 6497.034 | 197.1174 | 38.4765625 | 0.2897764 | 22.66667 | 1360 | 0 | 26.57 | 23.79 | 2.78
[5 empty] | 2023-09-18 09:30 | 6504.196 | 197.1425 | 38.47295 | 0.2894943 | 22.75 | 1365 | 0 | 26.57 | 23.7 | 2.87
[5 empty] | 2023-09-18 09:30 | 6503.002 | 197.2984 | 38.48018 | 0.2897764 | 22.83333 | 1370 | 0 | 26.57 | 23.79 | 2.78
[5 empty] | 2023-09-18 09:30 | 6501.013 | 198.2942 | 38.4838 | 0.2913281 | 22.91667 | 1375 | 0 | 26.66 | 23.7 | 2.96
[5 empty] | 2023-09-18 09:30 | 6499.421 | 191.1425 | 38.49103 | 0.2808897 | 23 | 1380 | 0 | 26.57 | 23.7 | 2.87
[5 empty] | 2023-09-18 09:30 | 6503.798 | 192.8081 | 38.47295 | 0.2831467 | 23.08333 | 1385 | 0 | 26.57 | 23.7 | 2.87
[5 empty] | 2023-09-18 09:30 | 6497.432 | 193.0992 | 38.48018 | 0.283852 | 23.16667 | 1390 | 0 | 26.66 | 23.79 | 2.87
[5 empty] | 2023-09-18 09:30 | 6497.432 | 192.3315 | 38.4765625 | 0.2827235 | 23.25 | 1395 | 0 | 26.66 | 23.79 | 2.87
[5 empty] | 2023-09-18 09:30 | 6501.809 | 194.0934 | 38.48742 | 0.2851215 | 23.33333 | 1400 | 0 | 26.66 | 23.7 | 2.96
[5 empty] | 2023-09-18 09:30 | 6502.207 | 195.2577 | 38.4838 | 0.2868142 | 23.41667 | 1405 | 0 | 26.66 | 23.7 | 2.96
[5 empty] | 2023-09-18 09:30 | 6499.023 | 196.7938 | 38.47295 | 0.2892122 | 23.5 | 1410 | 0 | 26.66 | 23.7 | 2.96
[5 empty] | 2023-09-18 09:31 | 6503.002 | 200.4678 | 38.47295 | 0.2944314 | 23.58333 | 1415 | 0 | 26.66 | 23.79 | 2.87
[5 empty] | 2023-09-18 09:31 | 6498.625 | 204.5559 | 38.4838 | 0.300638 | 23.66667 | 1420 | 0 | 26.66 | 23.79 | 2.87
[5 empty] | 2023-09-18 09:31 | 6498.625 | 199.5651 | 38.50912 | 0.2933029 | 23.75 | 1425 | 0 | 26.57 | 23.7 | 2.87
[5 empty] | 2023-09-18 09:31 | 6499.023 | 197.2737 | 38.53082 | 0.2899175 | 23.83333 | 1430 | 0 | 26.66 | 23.79 | 2.87
[5 empty] | 2023-09-18 09:31 | 6502.207 | 202.8441 | 38.53082 | 0.2979579 | 23.91667 | 1435 | 0 | 26.66 | 23.7 | 2.96
[5 empty] | 2023-09-18 09:31 | 6499.023 | 198.4255 | 38.55252 | 0.2916102 | 24 | 1440 | 0 | 26.66 | 23.7 | 2.96
[5 empty] | 2023-09-18 09:31 | 6497.83 | 201.5559 | 38.58507 | 0.2962652 | 24.08333 | 1445 | 0 | 26.66 | 23.7 | 2.96
[5 empty] | 2023-09-18 09:31 | 6505.787 | 201.4184 | 38.5923 | 0.2957009 | 24.16667 | 1450 | 0 | 26.66 | 23.7 | 2.96
[5 empty] | 2023-09-18 09:31 | 6502.604 | 201.8961 | 38.63209 | 0.2965473 | 24.25 | 1455 | 0 | 26.66 | 23.7 | 2.96
[5 empty] | 2023-09-18 09:31 | 6500.615 | 199.6262 | 38.66102 | 0.2933029 | 24.33333 | 1460 | 0 | 26.66 | 23.79 | 2.87
[5 empty] | 2023-09-18 09:31 | 6499.819 | 198.1618 | 38.68273 | 0.291187 | 24.41667 | 1465 | 0 | 26.66 | 23.7 | 2.96
[5 empty] | 2023-09-18 09:31 | 6503.4 | 200.9603 | 38.68273 | 0.2951367 | 24.5 | 1470 | 0 | 26.57 | 23.7 | 2.87
[5 empty] | 2023-09-18 09:32 | 6504.593 | 200.613 | 38.671875 | 0.2945725 | 24.58333 | 1475 | 0 | 26.66 | 23.79 | 2.87
[5 empty] | 2023-09-18 09:32 | 6498.625 | 194.8622 | 38.70081 | 0.2863911 | 24.66667 | 1480 | 0 | 26.66 | 23.79 | 2.87
[5 empty] | 2023-09-18 09:32 | 6503.4 | 196.5421 | 38.70804 | 0.2886479 | 24.75 | 1485 | 0 | 26.66 | 23.7 | 2.96
[5 empty] | 2023-09-18 09:32 | 6503.002 | 198.9311 | 38.71889 | 0.2921744 | 24.83333 | 1490 | 0 | 26.66 | 23.7 | 2.96
[5 empty] | 2023-09-18 09:32 | 6493.851 | 197.884 | 38.70804 | 0.291046 | 24.91667 | 1495 | 0 | 26.66 | 23.7 | 2.96
[5 empty] | 2023-09-18 09:32 | 6497.034 | 196.3497 | 38.68634 | 0.2886479 | 25 | 1500 | 0 | 26.66 | 23.7 | 2.96
[5 empty] | 2023-09-18 09:32 | 6499.421 | 195.9419 | 38.70081 | 0.2879427 | 25.08333 | 1505 | 0 | 26.66 | 23.79 | 2.87
[5 empty] | 2023-09-18 09:32 | 6501.809 | 195.1497 | 38.70081 | 0.2866732 | 25.16667 | 1510 | 0 | 26.66 | 23.7 | 2.96
[5 empty] | 2023-09-18 09:32 | 6493.454 | 198.3513 | 38.71166 | 0.2917513 | 25.25 | 1515 | 0 | 26.66 | 23.7 | 2.96
[5 empty] | 2023-09-18 09:32 | 6502.207 | 196.0259 | 38.72974 | 0.2879427 | 25.33333 | 1520 | 0 | 26.66 | 23.7 | 2.96
[5 empty] | 2023-09-18 09:32 | 6502.604 | 195.0775 | 38.75145 | 0.2865321 | 25.41667 | 1525 | 0 | 26.66 | 23.79 | 2.87
[5 empty] | 2023-09-18 09:32 | 6498.625 | 194.4783 | 38.76953125 | 0.2858268 | 25.5 | 1530 | 0 | 26.66 | 23.79 | 2.87
[5 empty] | 2023-09-18 09:33 | 6494.249 | 195.4983 | 38.78038 | 0.2875195 | 25.58333 | 1535 | 0 | 26.66 | 23.7 | 2.96
[5 empty] | 2023-09-18 09:33 | 6502.207 | 195.2577 | 38.79485 | 0.2868142 | 25.66667 | 1540 | 0 | 26.66 | 23.79 | 2.87
[5 empty] | 2023-09-18 09:33 | 6501.013 | 195.7019 | 38.78762 | 0.2875195 | 25.75 | 1545 | 0 | 26.66 | 23.7 | 2.96
[5 empty] | 2023-09-18 09:33 | 6497.432 | 193.7708 | 38.79123 | 0.2848394 | 25.83333 | 1550 | 0 | 26.66 | 23.79 | 2.87
[5 empty] | 2023-09-18 09:33 | 6500.217 | 198.462 | 38.81293 | 0.2916102 | 25.91667 | 1555 | 0 | 26.66 | 23.7 | 2.96
[5 empty] | 2023-09-18 09:33 | 6502.604 | 195.4617 | 38.8057 | 0.2870964 | 26 | 1560 | 0 | 26.66 | 23.7 | 2.96
[5 empty] | 2023-09-18 09:33 | 6496.238 | 193.1596 | 38.80932 | 0.283993 | 26.08333 | 1565 | 0 | 26.66 | 23.7 | 2.96
[5 empty] | 2023-09-18 09:33 | 6499.023 | 193.1464 | 38.79485 | 0.283852 | 26.16667 | 1570 | 0 | 26.66 | 23.7 | 2.96
[5 empty] | 2023-09-18 09:33 | 6500.615 | 194.921875 | 38.80209 | 0.2863911 | 26.25 | 1575 | 0 | 26.66 | 23.79 | 2.87
[5 empty] | 2023-09-18 09:33 | 6495.841 | 193.3397 | 38.80932 | 0.2842751 | 26.33333 | 1580 | 0 | 26.66 | 23.79 | 2.87
[5 empty] | 2023-09-18 09:33 | 6497.83 | 191.5755 | 38.83463 | 0.2815951 | 26.41667 | 1585 | 0 | 26.66 | 23.79 | 2.87
[5 empty] | 2023-09-18 09:34 | 6503.798 | 189.062 | 38.85995 | 0.2776454 | 26.5 | 1590 | 0 | 26.66 | 23.79 | 2.87
[5 empty] | 2023-09-18 09:34 | 6502.207 | 191.9926 | 38.88889 | 0.2820182 | 26.58333 | 1595 | 0 | 26.66 | 23.7 | 2.96
[5 empty] | 2023-09-18 09:34 | 6495.443 | 195.7261 | 38.88889 | 0.2878016 | 26.66667 | 1600 | 0 | 26.66 | 23.7 | 2.96
[5 empty] | 2023-09-18 09:34 | 6496.636 | 195.6661 | 38.91421 | 0.2876606 | 26.75 | 1605 | 0 | 26.66 | 23.7 | 2.96
[5 empty] | 2023-09-18 09:34 | 6500.217 | 195.102 | 38.96484375 | 0.2866732 | 26.83333 | 1610 | 0 | 26.66 | 23.79 | 2.87
[5 empty] | 2023-09-18 09:34 | 6496.636 | 196.3377 | 38.97208 | 0.2886479 | 26.91667 | 1615 | 0 | 26.66 | 23.7 | 2.96
[5 empty] | 2023-09-18 09:34 | 6498.625 | 194.0944 | 38.97208 | 0.2852626 | 27 | 1620 | 0 | 26.66 | 23.7 | 2.96
[5 empty] | 2023-09-18 09:34 | 6508.572 | 193.238 | 38.97931 | 0.2835699 | 27.08333 | 1625 | 0 | 26.66 | 23.7 | 2.96
[5 empty] | 2023-09-18 09:34 | 6504.196 | 193.012 | 39.00463 | 0.2834288 | 27.16667 | 1630 | 0 | 26.66 | 23.79 | 2.87
[5 empty] | 2023-09-18 09:34 | 6497.034 | 191.9359 | 39.01548 | 0.2821593 | 27.25 | 1635 | 0 | 26.66 | 23.7 | 2.96
[5 empty] | 2023-09-18 09:34 | 6504.593 | 195.0412 | 39.00463 | 0.2863911 | 27.33333 | 1640 | 0 | 26.66 | 23.7 | 2.96
[5 empty] | 2023-09-18 09:34 | 6503.4 | 191.3555 | 38.96123 | 0.2810308 | 27.41667 | 1645 | 0 | 26.66 | 23.7 | 2.96
[5 empty] | 2023-09-18 09:35 | 6496.238 | 192.2002 | 38.94676 | 0.2825825 | 27.5 | 1650 | 0 | 26.66 | 23.7 | 2.96
[5 empty] | 2023-09-18 09:35 | 6498.228 | 192.9308 | 38.95038 | 0.2835699 | 27.58333 | 1655 | 0 | 26.66 | 23.7 | 2.96
[5 empty] | 2023-09-18 09:35 | 6504.196 | 192.9159 | 38.95038 | 0.2832878 | 27.66667 | 1660 | 0 | 26.57 | 23.7 | 2.87
[5 empty] | 2023-09-18 09:35 | 6502.604 | 196.4221 | 38.96484375 | 0.288507 | 27.75 | 1665 | 0 | 26.57 | 23.7 | 2.87
[5 empty] | 2023-09-18 09:35 | 6499.421 | 189.9906 | 38.98293 | 0.279197 | 27.83333 | 1670 | 0 | 26.57 | 23.7 | 2.87
[5 empty] | 2023-09-18 09:35 | 6498.228 | 191.5873 | 39.01186 | 0.2815951 | 27.91667 | 1675 | 0 | 26.57 | 23.7 | 2.87
[5 empty] | 2023-09-18 09:35 | 6504.593 | 191.4867 | 39.01186 | 0.2811719 | 28 | 1680 | 0 | 26.57 | 23.7 | 2.87
[5 empty] | 2023-09-18 09:35 | 6497.034 | 188.8653 | 39.02271 | 0.2776454 | 28.08333 | 1685 | 0 | 26.57 | 23.7 | 2.87
[5 empty] | 2023-09-18 09:35 | 6497.034 | 186.8503 | 39.01186 | 0.2746831 | 28.16667 | 1690 | 0 | 26.57 | 23.7 | 2.87
[5 empty] | 2023-09-18 09:35 | 6506.98 | 189.4428 | 39.03357 | 0.2780685 | 28.25 | 1695 | 0 | 26.57 | 23.7 | 2.87
[5 empty] | 2023-09-18 09:35 | 6502.207 | 187.1911 | 39.05888 | 0.2749653 | 28.33333 | 1700 | 0 | 26.57 | 23.7 | 2.87
[5 empty] | 2023-09-18 09:35 | 6496.636 | 188.47 | 39.05165 | 0.2770812 | 28.41667 | 1705 | 0 | 26.48 | 23.7 | 2.78
[5 empty] | 2023-09-18 09:36 | 6506.185 | 191.0531 | 39.04441 | 0.2804666 | 28.5 | 1710 | 0 | 26.57 | 23.7 | 2.87
[5 empty] | 2023-09-18 09:36 | 6503.798 | 191.3672 | 39.04803 | 0.2810308 | 28.58333 | 1715 | 0 | 26.48 | 23.7 | 2.78
[5 empty] | 2023-09-18 09:36 | 6501.809 | 188.2359 | 39.06973 | 0.2765169 | 28.66667 | 1720 | 0 | 26.48 | 23.7 | 2.78
[5 empty] | 2023-09-18 09:36 | 6501.411 | 189.4727 | 39.06612 | 0.2783507 | 28.75 | 1725 | 0 | 26.48 | 23.7 | 2.78
[5 empty] | 2023-09-18 09:36 | 6502.207 | 190.5522 | 39.05165 | 0.2799023 | 28.83333 | 1730 | 0 | 26.48 | 23.7 | 2.78
[5 empty] | 2023-09-18 09:36 | 6504.196 | 191.5711 | 39.04803 | 0.2813129 | 28.91667 | 1735 | 0 | 26.48 | 23.7 | 2.78
[5 empty] | 2023-09-18 09:36 | 6496.636 | 188.7578 | 39.0625 | 0.2775043 | 29 | 1740 | 0 | 26.48 | 23.61 | 2.87
[5 empty] | 2023-09-18 09:36 | 6498.228 | 187.6524 | 39.07335 | 0.2758116 | 29.08333 | 1745 | 0 | 26.48 | 23.7 | 2.78
[5 empty] | 2023-09-18 09:36 | 6504.593 | 189.7575 | 39.0842 | 0.2786328 | 29.16667 | 1750 | 0 | 26.48 | 23.61 | 2.87
[5 empty] | 2023-09-18 09:36 | 6492.26 | 190.9319 | 39.1059 | 0.2808897 | 29.25 | 1755 | 0 | 26.48 | 23.7 | 2.78
[5 empty] | 2023-09-18 09:36 | 6491.862 | 184.8799 | 39.09867 | 0.272003 | 29.33333 | 1760 | 0 | 26.48 | 23.7 | 2.78
[5 empty] | 2023-09-18 09:36 | 6502.604 | 187.2986 | 39.11314 | 0.2751063 | 29.41667 | 1765 | 0 | 26.48 | 23.61 | 2.87
[5 empty] | 2023-09-18 09:37 | 6496.238 | 185.2923 | 39.14569 | 0.2724262 | 29.5 | 1770 | 0 | 26.48 | 23.61 | 2.87
[5 empty] | 2023-09-18 09:37 | 6496.238 | 185.6761 | 39.1276 | 0.2729905 | 29.58333 | 1775 | 0 | 26.48 | 23.7 | 2.78
[5 empty] | 2023-09-18 09:37 | 6499.421 | 182.9834 | 39.13845 | 0.2688997 | 29.66667 | 1780 | 0 | 26.48 | 23.61 | 2.87
[5 empty] | 2023-09-18 09:37 | 6503.798 | 187.9093 | 39.1276 | 0.2759527 | 29.75 | 1785 | 0 | 26.48 | 23.61 | 2.87
[5 empty] | 2023-09-18 09:37 | 6494.249 | 183.1255 | 39.16015625 | 0.2693229 | 29.83333 | 1790 | 0 | 26.48 | 23.61 | 2.87
[5 empty] | 2023-09-18 09:37 | 6495.841 | 180.9639 | 39.17824 | 0.2660785 | 29.91667 | 1795 | 0 | 26.48 | 23.61 | 2.87
[5 empty] | 2023-09-18 09:37 | 6499.421 | 184.6152 | 39.16739 | 0.2712977 | 30 | 1800 | 0 | 26.48 | 23.61 | 2.87
[5 empty] | 2023-09-18 09:37 | 6501.013 | 186.2926 | 39.17101 | 0.2736957 | 30.08333 | 1805 | 0 | 26.48 | 23.61 | 2.87
[5 empty] | 2023-09-18 09:37 | 6498.625 | 187.472 | 39.17824 | 0.2755295 | 30.16667 | 1810 | 0 | 26.48 | 23.61 | 2.87
[5 empty] | 2023-09-18 09:37 | 6503.4 | 185.8808 | 39.16739 | 0.2729905 | 30.25 | 1815 | 0 | 26.48 | 23.61 | 2.87
[5 empty] | 2023-09-18 09:37 | 6504.593 | 188.7008 | 39.15292 | 0.2770812 | 30.33333 | 1820 | 0 | 26.48 | 23.61 | 2.87
[5 empty] | 2023-09-18 09:37 | 6498.228 | 190.4356 | 39.13122 | 0.2799023 | 30.41667 | 1825 | 0 | 26.48 | 23.61 | 2.87
[5 empty] | 2023-09-18 09:38 | 6503.002 | 186.3497 | 39.1276 | 0.2736957 | 30.5 | 1830 | 0 | 26.48 | 23.61 | 2.87
[5 empty] | 2023-09-18 09:38 | 6506.185 | 189.1314 | 39.15292 | 0.2776454 | 30.58333 | 1835 | 0 | 26.48 | 23.61 | 2.87
[5 empty] | 2023-09-18 09:38 | 6493.454 | 187.8981 | 39.15654 | 0.2763758 | 30.66667 | 1840 | 0 | 26.48 | 23.61 | 2.87
[5 empty] | 2023-09-18 09:38 | 6501.013 | 186.7727 | 39.17101 | 0.274401 | 30.75 | 1845 | 0 | 26.48 | 23.61 | 2.87
[5 empty] | 2023-09-18 09:38 | 6503.4 | 188.186 | 39.15654 | 0.2763758 | 30.83333 | 1850 | 0 | 26.48 | 23.61 | 2.87
[5 empty] | 2023-09-18 09:38 | 6501.411 | 185.5359 | 39.13122 | 0.2725672 | 30.91667 | 1855 | 0 | 26.48 | 23.61 | 2.87
[5 empty] | 2023-09-18 09:38 | 6498.228 | 186.1169 | 39.13484 | 0.2735547 | 31 | 1860 | 0 | 26.48 | 23.61 | 2.87
[5 empty] | 2023-09-18 09:38 | 6499.023 | 185.1798 | 39.11676 | 0.2721441 | 31.08333 | 1865 | 0 | 26.48 | 23.61 | 2.87
[5 empty] | 2023-09-18 09:38 | 6504.593 | 185.8188 | 39.09143 | 0.2728494 | 31.16667 | 1870 | 0 | 26.39 | 23.61 | 2.78
[5 empty] | 2023-09-18 09:38 | 6498.228 | 186.1169 | 39.0625 | 0.2735547 | 31.25 | 1875 | 0 | 26.39 | 23.52 | 2.87
[5 empty] | 2023-09-18 09:38 | 6499.421 | 186.2471 | 39.06973 | 0.2736957 | 31.33333 | 1880 | 0 | 26.39 | 23.52 | 2.87
[5 empty] | 2023-09-18 09:38 | 6498.228 | 184.1974 | 39.08782 | 0.2707335 | 31.41667 | 1885 | 0 | 26.39 | 23.52 | 2.87
[5 empty] | 2023-09-18 09:39 | 6504.991 | 184.9656 | 39.1059 | 0.2715799 | 31.5 | 1890 | 0 | 26.39 | 23.52 | 2.87
[5 empty] | 2023-09-18 09:39 | 6499.023 | 184.8919 | 39.12399 | 0.2717209 | 31.58333 | 1895 | 0 | 26.39 | 23.52 | 2.87
[5 empty] | 2023-09-18 09:39 | 6496.636 | 181.1779 | 39.12037 | 0.2663607 | 31.66667 | 1900 | 0 | 26.39 | 23.52 | 2.87
[5 empty] | 2023-09-18 09:39 | 6503.798 | 185.3159 | 39.11314 | 0.2721441 | 31.75 | 1905 | 0 | 26.39 | 23.52 | 2.87
[5 empty] | 2023-09-18 09:39 | 6500.217 | 180.0298 | 39.09505 | 0.2645269 | 31.83333 | 1910 | 0 | 26.39 | 23.52 | 2.87
[5 empty] | 2023-09-18 09:39 | 6499.819 | 181.1707 | 39.09867 | 0.2662196 | 31.91667 | 1915 | 0 | 26.39 | 23.52 | 2.87
[5 empty] | 2023-09-18 09:39 | 6503.4 | 181.8468 | 39.09867 | 0.267066 | 32 | 1920 | 0 | 26.39 | 23.52 | 2.87
[5 empty] | 2023-09-18 09:39 | 6497.432 | 181.0082 | 39.09143 | 0.2660785 | 32.08333 | 1925 | 0 | 26.39 | 23.52 | 2.87
[5 empty] | 2023-09-18 09:39 | 6499.023 | 178.653 | 39.07697 | 0.2625521 | 32.16667 | 1930 | 0 | 26.39 | 23.52 | 2.87
[5 empty] | 2023-09-18 09:39 | 6500.615 | 184.1691 | 39.05888 | 0.2705924 | 32.25 | 1935 | 0 | 26.39 | 23.52 | 2.87
[5 empty] | 2023-09-18 09:39 | 6501.809 | 183.8188 | 39.04803 | 0.2700282 | 32.33333 | 1940 | 0 | 26.39 | 23.52 | 2.87
[5 empty] | 2023-09-18 09:39 | 6495.841 | 183.3623 | 39.05888 | 0.269605 | 32.41667 | 1945 | 0 | 26.39 | 23.52 | 2.87
[5 empty] | 2023-09-18 09:40 | 6499.819 | 187.6984 | 39.07335 | 0.2758116 | 32.5 | 1950 | 0 | 26.39 | 23.52 | 2.87
[5 empty] | 2023-09-18 09:40 | 6504.593 | 184.6661 | 39.05888 | 0.2711567 | 32.58333 | 1955 | 0 | 26.3 | 23.52 | 2.78
[5 empty] | 2023-09-18 09:40 | 6501.013 | 185.5245 | 39.0408 | 0.2725672 | 32.66667 | 1960 | 0 | 26.3 | 23.52 | 2.78
[5 empty] | 2023-09-18 09:40 | 6497.034 | 183.8757 | 39.00101 | 0.2703103 | 32.75 | 1965 | 0 | 26.3 | 23.52 | 2.78
[5 empty] | 2023-09-18 09:40 | 6501.013 | 186.2926 | 39.00463 | 0.2736957 | 32.83333 | 1970 | 0 | 26.3 | 23.52 | 2.78
[5 empty] | 2023-09-18 09:40 | 6501.809 | 185.3552 | 39.02995 | 0.2722851 | 32.91667 | 1975 | 0 | 26.39 | 23.52 | 2.87
[5 empty] | 2023-09-18 09:40 | 6498.625 | 188.5277 | 39.04803 | 0.2770812 | 33 | 1980 | 0 | 26.39 | 23.52 | 2.87
[5 empty] | 2023-09-18 09:40 | 6498.228 | 185.4451 | 39.05888 | 0.2725672 | 33.08333 | 1985 | 0 | 26.3 | 23.52 | 2.78
[5 empty] | 2023-09-18 09:40 | 6497.83 | 186.2014 | 39.0408 | 0.2736957 | 33.16667 | 1990 | 0 | 26.3 | 23.43 | 2.87
[5 empty] | 2023-09-18 09:40 | 6501.411 | 184.5757 | 39.0408 | 0.2711567 | 33.25 | 1995 | 0 | 26.3 | 23.52 | 2.78
[5 empty] | 2023-09-18 09:40 | 6497.034 | 186.0827 | 39.02633 | 0.2735547 | 33.33333 | 2000 | 0 | 26.3 | 23.43 | 2.87
[5 empty] | 2023-09-18 09:40 | 6501.809 | 186.5075 | 39.02271 | 0.2739778 | 33.41667 | 2005 | 0 | 26.3 | 23.43 | 2.87
[5 empty] | 2023-09-18 09:41 | 6502.604 | 187.2026 | 39.0191 | 0.2749653 | 33.5 | 2010 | 0 | 26.3 | 23.43 | 2.87
[5 empty] | 2023-09-18 09:41 | 6497.83 | 184.3781 | 39.02633 | 0.2710156 | 33.58333 | 2015 | 0 | 26.3 | 23.43 | 2.87
[5 empty] | 2023-09-18 09:41 | 6501.411 | 182.2713 | 39.01548 | 0.2677713 | 33.66667 | 2020 | 0 | 26.21 | 23.43 | 2.78
[5 empty] | 2023-09-18 09:41 | 6499.421 | 183.5594 | 38.97208 | 0.2697461 | 33.75 | 2025 | 0 | 26.21 | 23.43 | 2.78
[5 empty] | 2023-09-18 09:41 | 6505.389 | 185.8416 | 38.96484375 | 0.2728494 | 33.83333 | 2030 | 0 | 26.21 | 23.43 | 2.78
[5 empty] | 2023-09-18 09:41 | 6497.83 | 184.762 | 38.95399 | 0.2715799 | 33.91667 | 2035 | 0 | 26.21 | 23.43 | 2.78
[5 empty] | 2023-09-18 09:41 | 6499.421 | 183.1754 | 38.92506 | 0.2691818 | 34 | 2040 | 0 | 26.21 | 23.43 | 2.78
[5 empty] | 2023-09-18 09:41 | 6502.207 | 184.9824 | 38.92506 | 0.2717209 | 34.08333 | 2045 | 0 | 26.21 | 23.43 | 2.78
[5 empty] | 2023-09-18 09:41 | 6495.841 | 185.6648 | 38.89251 | 0.2729905 | 34.16667 | 2050 | 0 | 26.21 | 23.43 | 2.78
[5 empty] | 2023-09-18 09:41 | 6501.411 | 185.1518 | 38.8671875 | 0.272003 | 34.25 | 2055 | 0 | 26.21 | 23.43 | 2.78
[5 empty] | 2023-09-18 09:41 | 6502.604 | 183.169 | 38.87804 | 0.2690408 | 34.33333 | 2060 | 0 | 26.21 | 23.43 | 2.78
[5 empty] | 2023-09-18 09:42 | 6499.023 | 183.4521 | 38.87442 | 0.269605 | 34.41667 | 2065 | 0 | 26.21 | 23.34 | 2.87
[5 empty] | 2023-09-18 09:42 | 6495.841 | 183.6501 | 38.88889 | 0.2700282 | 34.5 | 2070 | 0 | 26.21 | 23.43 | 2.78
[5 empty] | 2023-09-18 09:42 | 6503.002 | 183.2763 | 38.87442 | 0.2691818 | 34.58333 | 2075 | 0 | 26.21 | 23.34 | 2.87
[5 empty] | 2023-09-18 09:42 | 6501.411 | 179.8708 | 38.8708 | 0.2642448 | 34.66667 | 2080 | 0 | 26.21 | 23.43 | 2.78
[5 empty] | 2023-09-18 09:42 | 6497.432 | 179.8567 | 38.88166 | 0.2643858 | 34.75 | 2085 | 0 | 26.21 | 23.43 | 2.78