## 046
Versuch | Bezeichnung
picobond_046 | 180923_046
Datum | 2023-09-18
Modultyp | AMS
Partikelsystem
| Art | Bezeichnung | Einwaage in g
Hostparticle | Alumina | DAW-45 | 79.96
Guestparticle | Polysterol | SX250-H | 8.03
Summe |  |  | 87.99
Kommentar: | SensDiff und SensOb nicht gespeichert
Parameter |  |  | Auswaage |  |  | TempExtern
Spaltweite | 2 | mm | Tara | 484.87 | g | Uhrzeit | Temperatur | Luftfeuchte
Drehzahl | 6500 | rpm | voll | 572.02 | g | 13:14 | 26 | 48%
Prozesszeit | 18 | min | Gesamtauswaage | 87.15 | g | 13:34 | 26 | 47%
|  |  | Verlust | 0.9546539 | %
picobond
Leerlauf |  |  |  |  | Versuch
Date Time | Picobond.Drz_Mühle | Picobond.Leistung | Picobond.Temperatur | Picobond.Moment | Date Time | Picobond.Drz_Mühle | Picobond.Leistung | Picobond.Temperatur | Picobond.Moment |  | SensOb.Temperatur |  | SensDiff.Temperatur
| pbDrehzahl | pbLeistung | pbTemp | pbDrehmoment |  | pbDrehzahl | pbLeistung | pbTemp | pbDrehmoment | picobondTime | time | SensOb | SensDiff
| min-1 | W | °C | Nm |  | min-1 | W | °C | Nm | min | s | °C | °C | °C | °C
ts | rpm | power | pbTemp | DMom | ts | rpm | power | pbTemp | DMom | SensTime | obTime | obTemp | T1 | T2 | dT
2023-09-18 12:57 | 0 | 0 | 31.26447 | -0.12 | 2023-09-18 13:13 | 0 | 0 | 28.45414 | -0.12 | 0 | 0 | 0 | 24.95 | 24.86 | 0.09
2023-09-18 12:58 | 0 | 0 | 31.32234 | -0.12 | 2023-09-18 13:13 | 0 | 0 | 28.43605 | -0.12 | 0.08333333 | 5 | 0 | 24.95 | 24.86 | 0.09
2023-09-18 12:58 | 0 | 0 | 31.37297 | 0.9091666 | 2023-09-18 13:13 | 805.6640625 | 88.54211 | 28.42159 | 1.049661 | 0.1666667 | 10 | 0 | 24.95 | 24.86 | 0.09
2023-09-18 12:58 | 1019.314 | 3.90342 | 31.40915 | 0.03657552 | 2023-09-18 13:13 | 1002.206 | -3.163187 | 28.41074 | -0.0301454 | 0.25 | 15 | 0 | 24.95 | 24.86 | 0.09
2023-09-18 12:58 | 1001.808 | -7.201126 | 31.44893 | -0.06865451 | 2023-09-18 13:13 | 1001.013 | -3.292474 | 28.39989 | -0.03141493 | 0.3333333 | 20 | 0 | 24.95 | 24.86 | 0.09
2023-09-18 12:58 | 1001.808 | -7.275105 | 31.48148 | -0.06935981 | 2023-09-18 13:13 | 1003.798 | -3.286809 | 28.39989 | -0.03127387 | 0.4166667 | 25 | 0 | 24.95 | 24.86 | 0.09
2023-09-18 12:58 | 1002.206 | -7.189185 | 31.51765 | -0.06851345 | 2023-09-18 13:13 | 1002.206 | -3.192791 | 28.4035 | -0.03042752 | 0.5 | 30 | 0 | 24.95 | 24.86 | 0.09
2023-09-18 12:58 | 1001.808 | -7.171536 | 31.53574 | -0.0683724 | 2023-09-18 13:13 | 1000.615 | -3.350277 | 28.4035 | -0.03197917 | 0.5833333 | 35 | 0 | 24.95 | 24.86 | 0.09
2023-09-18 12:58 | 1002.206 | -7.3372 | 31.56467 | -0.06992404 | 2023-09-18 13:13 | 1002.206 | -3.326004 | 28.4035 | -0.03169706 | 0.6666667 | 40 | 0 | 24.95 | 24.86 | 0.09
2023-09-18 12:58 | 1002.206 | -7.263194 | 31.58999 | -0.06921875 | 2023-09-18 13:13 | 1004.991 | -3.24619 | 28.40712 | -0.03085069 | 0.75 | 45 | 0 | 24.95 | 24.86 | 0.09
2023-09-18 12:58 | 1002.604 | -7.162426 | 31.60807 | -0.06823134 | 2023-09-18 13:13 | 1002.604 | -3.297708 | 28.41074 | -0.03141493 | 0.8333333 | 50 | 0 | 24.95 | 24.86 | 0.09
2023-09-18 12:58 | 1001.808 | -7.275105 | 31.62977 | -0.06935981 | 2023-09-18 13:13 | 1002.206 | -3.459216 | 28.41435 | -0.03296658 | 0.9166667 | 55 | 0 | 24.95 | 24.86 | 0.09
2023-09-18 12:58 | 1002.604 | -7.206846 | 31.640625 | -0.06865451 | 2023-09-18 13:14 | 1002.604 | -3.356938 | 28.41435 | -0.03197917 | 1 | 60 | 0 | 24.95 | 24.86 | 0.09
2023-09-18 12:59 | 1002.206 | -7.085575 | 31.65871 | -0.06752604 | 2023-09-18 13:14 | 1001.808 | -3.354274 | 28.43244 | -0.03197917 | 1.083333 | 65 | 0 | 24.95 | 24.86 | 0.09
2023-09-18 12:59 | 1003.002 | -7.150454 | 31.66956 | -0.06809027493 | 2023-09-18 13:14 | 1000.217 | -3.614843 | 28.43605 | -0.03451823 | 1.166667 | 70 | 0 | 24.95 | 24.86 | 0.09
2023-09-18 12:59 | 1001.808 | -7.275105 | 31.60446 | -0.06935981 | 2023-09-18 13:14 | 1368.236 | 2.956175 | 28.4469 | 0.02063585 | 1.25 | 75 | 0 | 24.95 | 24.86 | 0.09
2023-09-18 12:59 | 1003.002 | -7.209706 | 30.91725 | -0.06865451 | 2023-09-18 13:14 | 1997.649 | 0.7462004 | 28.4469 | 0.003567711 | 1.333333 | 80 | 0 | 24.95 | 24.86 | 0.09
2023-09-18 12:59 | 1002.206 | -7.12998 | 30.46152 | -0.06794922 | 2023-09-18 13:14 | 1996.455 | 0.686781 | 28.45775 | 0.003285579 | 1.416667 | 85 | 0 | 24.95 | 24.86 | 0.09
2023-09-18 12:59 | 1002.604 | -7.266076 | 30.12153 | -0.06921875 | 2023-09-18 13:14 | 1993.67 | 0.8624907 | 28.45414 | 0.004131943 | 1.5 | 90 | 0 | 24.95 | 24.86 | 0.09
2023-09-18 12:59 | 1996.455 | -13.02393 | 29.82856 | -0.06230685 | 2023-09-18 13:14 | 1998.843 | 1.661786 | 28.4469 | 0.007940538 | 1.583333 | 95 | 0 | 24.95 | 24.86 | 0.09
2023-09-18 12:59 | 1998.843 | -13.24615 | 29.6441 | -0.06329428 | 2023-09-18 13:14 | 1997.251 | 1.571972 | 28.45775 | 0.00751736 | 1.666667 | 100 | 0 | 24.95 | 24.86 | 0.09
2023-09-18 12:59 | 1997.251 | -13.11762 | 29.55368 | -0.06273004 | 2023-09-18 13:14 | 2197.374 | 9.161162 | 28.46137 | 0.03981987 | 1.75 | 105 | 0 | 24.95 | 24.86 | 0.09
2023-09-18 12:59 | 1996.058 | -13.46353 | 29.48857 | -0.06442274 | 2023-09-18 13:14 | 2998.264 | 10.19757 | 28.46499 | 0.03248481 | 1.833333 | 110 | 0 | 24.95 | 24.86 | 0.09
2023-09-18 12:59 | 2000.036 | -12.48606 | 29.45602 | -0.05962673 | 2023-09-18 13:14 | 2997.468 | 9.663634 | 28.46861 | 0.03079209 | 1.916667 | 115 | 0 | 24.95 | 24.86 | 0.09
2023-09-18 12:59 | 1998.445 | -13.00739 | 29.42347 | -0.0621658 | 2023-09-18 13:15 | 2999.855 | 9.937158 | 28.46499 | 0.03163845 | 2 | 120 | 0 | 24.95 | 24.86 | 0.09
2023-09-18 13:00 | 3001.447 | -17.98421 | 29.39453125 | -0.05722873 | 2023-09-18 13:15 | 3002.242 | 10.07808 | 28.46499 | 0.03206163 | 2.083333 | 125 | 0 | 24.95 | 24.86 | 0.09
2023-09-18 13:00 | 3001.845 | -17.89793 | 29.36198 | -0.05694661 | 2023-09-18 13:15 | 2997.07 | 9.795142 | 28.47584 | 0.03121527 | 2.166667 | 130 | 0 | 24.95 | 24.86 | 0.09
2023-09-18 13:00 | 2998.264 | -17.96514 | 29.33666 | -0.05722873 | 2023-09-18 13:15 | 3866.392 | 30.3951 | 28.47584 | 0.07508463 | 2.25 | 135 | 0 | 24.95 | 24.86 | 0.09
2023-09-18 13:00 | 2999.458 | -18.01659 | 29.31496 | -0.05736979 | 2023-09-18 13:15 | 3998.879 | 24.05426 | 28.47946 | 0.05745225 | 2.333333 | 140 | 0 | 24.95 | 24.86 | 0.09
2023-09-18 13:00 | 3001.447 | -17.89556 | 29.28241 | -0.05694661 | 2023-09-18 13:15 | 4000.47 | 23.47301 | 28.48669 | 0.05604167 | 2.416667 | 145 | 0 | 24.95 | 24.86 | 0.09
2023-09-18 13:00 | 2999.458 | -17.52931 | 29.25347 | -0.05581814 | 2023-09-18 13:15 | 4000.47 | 24.95006 | 28.50116 | 0.05956813 | 2.5 | 150 | 0 | 24.95 | 24.86 | 0.09
2023-09-18 13:00 | 4002.459 | -21.08565 | 29.23177 | -0.05031684 | 2023-09-18 13:15 | 3998.879 | 25.05826 | 28.49754 | 0.05985025 | 2.583333 | 155 | 0 | 24.95 | 24.86 | 0.09
2023-09-18 13:00 | 3997.685 | -21.0605 | 29.21369 | -0.05031684 | 2023-09-18 13:15 | 3997.287 | 26.52418 | 28.51924 | 0.06337673 | 2.666667 | 160 | 0 | 24.95 | 24.86 | 0.09
2023-09-18 13:00 | 3998.879 | -20.94867 | 29.19921875 | -0.05003472 | 2023-09-18 13:15 | 4296.477 | 47.60916 | 28.53371 | 0.1058355 | 2.75 | 165 | 0 | 24.95 | 24.86 | 0.09
2023-09-18 13:00 | 4003.653 | -21.86062 | 29.17752 | -0.0521506 | 2023-09-18 13:15 | 5000.289 | 72.76251 | 28.55179 | 0.1389844 | 2.833333 | 170 | 0 | 24.95 | 24.86 | 0.09
2023-09-18 13:00 | 3999.675 | -21.54354 | 29.16667 | -0.05144531 | 2023-09-18 13:15 | 5003.075 | 72.4336 | 28.56988 | 0.1382791 | 2.916667 | 175 | 0 | 24.95 | 24.86 | 0.09
2023-09-18 13:01 | 3996.889 | -20.82019 | 29.14858 | -0.04975261 | 2023-09-18 13:16 | 4996.311 | 74.84454 | 28.59158 | 0.1430751 | 3 | 180 | 0 | 24.95 | 24.86 | 0.09
2023-09-18 13:01 | 5002.677 | -23.39961 | 29.14135 | -0.04467448 | 2023-09-18 13:16 | 4997.902 | 74.20405 | 28.62413 | 0.1418055 | 3.083333 | 185 | 0 | 24.95 | 24.86 | 0.09
2023-09-18 13:01 | 4996.311 | -23.88637 | 29.13773 | -0.0456619 | 2023-09-18 13:16 | 5002.278 | 77.00253 | 28.65307 | 0.1470248 | 3.166667 | 190 | 0 | 24.95 | 24.86 | 0.09
2023-09-18 13:01 | 5003.472 | -23.32943 | 29.11965 | -0.04453342 | 2023-09-18 13:16 | 5001.085 | 77.6489 | 28.69285 | 0.1482943 | 3.25 | 195 | 0 | 24.95 | 24.86 | 0.09
2023-09-18 13:01 | 5002.677 | -24.13845 | 29.11603 | -0.04608507 | 2023-09-18 13:16 | 6005.679 | 122.1619 | 28.76157 | 0.1942795 | 3.333333 | 200 | 0 | 24.95 | 24.86 | 0.09
2023-09-18 13:01 | 4995.515 | -24.399 | 29.1015625 | -0.0466493 | 2023-09-18 13:16 | 6005.679 | 126.9515 | 28.84838 | 0.2018967 | 3.416667 | 205 | 0 | 24.95 | 24.86 | 0.09
2023-09-18 13:01 | 4999.892 | -27.00488 | 29.0871 | -0.05158637 | 2023-09-18 13:16 | 6000.904 | 126.8506 | 28.90987 | 0.2018967 | 3.5 | 210 | 0 | 24.95 | 24.86 | 0.09
2023-09-18 13:01 | 5848.126 | -15.43504 | 29.07625 | -0.02520834 | 2023-09-18 13:16 | 6002.098 | 119.8729 | 28.96412 | 0.190753 | 3.583333 | 215 | 0 | 24.95 | 24.86 | 0.09
2023-09-18 13:01 | 6002.894 | -25.68433 | 29.05816 | -0.04086588 | 2023-09-18 13:16 | 6003.689 | 128.4168 | 29.01114 | 0.2042947 | 3.666667 | 220 | 0 | 24.95 | 24.86 | 0.09
2023-09-18 13:01 | 6004.087 | -25.33474 | 29.05093 | -0.04030165 | 2023-09-18 13:16 | 6497.034 | 136.4745 | 29.14497 | 0.2006271 | 3.75 | 225 | 0 | 24.95 | 24.86 | 0.09
2023-09-18 13:01 | 5998.119 | -26.284 | 29.04007 | -0.0418533 | 2023-09-18 13:16 | 6499.421 | 131.3412 | 29.22453 | 0.19301 | 3.833333 | 230 | 0 | 24.95 | 24.86 | 0.09
2023-09-18 13:01 | 6000.904 | -26.47346 | 29.03284 | -0.04213542 | 2023-09-18 13:16 | 6504.593 | 135.2883 | 29.30773 | 0.1986523 | 3.916667 | 235 | 0 | 24.95 | 24.86 | 0.09
2023-09-18 13:02 | 6004.087 | -26.13281 | 29.00390625 | -0.04157118 | 2023-09-18 13:17 | 6499.421 | 137.5805 | 29.41623 | 0.2021788 | 4 | 240 | 0 | 24.95 | 24.86 | 0.09
2023-09-18 13:02 | 6500.217 | -29.82822 | 28.98582 | -0.04382812 | 2023-09-18 13:17 | 6499.421 | 135.3728 | 29.52835 | 0.1989344 | 4.083333 | 245 | 0 | 24.95 | 24.86 | 0.09
2023-09-18 13:02 | 6497.83 | -30.96886 | 28.98582 | -0.04552083 | 2023-09-18 13:17 | 6500.217 | 135.1014 | 29.66942 | 0.1985113 | 4.166667 | 250 | 0 | 24.95 | 24.86 | 0.09
2023-09-18 13:02 | 6501.013 | -26.18339 | 28.97859 | -0.03846788 | 2023-09-18 13:17 | 6500.615 | 138.6619 | 29.81409 | 0.2037305 | 4.25 | 255 | 0 | 24.95 | 24.86 | 0.09
2023-09-18 13:02 | 6501.013 | -25.41529 | 28.96774 | -0.03733941 | 2023-09-18 13:17 | 6497.432 | 135.9071 | 29.96962 | 0.1997808 | 4.333333 | 260 | 0 | 24.95 | 24.86 | 0.09
2023-09-18 13:02 | 6498.228 | -25.98023 | 28.95689 | -0.03818576 | 2023-09-18 13:17 | 6503.798 | 141.5153 | 30.13238 | 0.2078212 | 4.416667 | 265 | 0 | 24.95 | 24.86 | 0.09
2023-09-18 13:02 | 6402.34375 | -39.68565 | 28.94604 | -0.05920355 | 2023-09-18 13:17 | 6503.798 | 140.939 | 30.13238 | 0.2069748 | 4.5 | 270 | 0 | 26.3 | 24.86 | 1.44 | 1.74
2023-09-18 13:02 | 6004.087 | -25.68943 | 28.94242 | -0.04086588 | 2023-09-18 13:17 | 6498.228 | 142.3539 | 30.29152 | 0.2092318 | 4.583333 | 275 | 0 | 26.3 | 24.86 | 1.44
2023-09-18 13:02 | 6000.108 | -25.93826 | 28.92795 | -0.04128907 | 2023-09-18 13:17 | 6497.034 | 143.9589 | 30.4579 | 0.2116297 | 4.666667 | 280 | 0 | 26.3 | 24.86 | 1.44
2023-09-18 13:02 | 5998.915 | -26.37608 | 28.91348 | -0.04199436 | 2023-09-18 13:17 | 6505.787 | 144.7294 | 30.77619 | 0.2124761 | 4.75 | 285 | 0 | 26.3 | 24.86 | 1.44
2023-09-18 13:02 | 6003.292 | -25.24272 | 28.89902 | -0.04016059 | 2023-09-18 13:17 | 6503.798 | 144.2048 | 30.77619 | 0.2117708 | 4.833333 | 290 | 0 | 26.3 | 24.86 | 1.44
2023-09-18 13:02 | 6002.894 | -25.32971 | 28.88817 | -0.04030165 | 2023-09-18 13:17 | 6499.023 | 144.6749 | 31.10894 | 0.2126172 | 4.916667 | 295 | 0 | 26.3 | 24.86 | 1.44
2023-09-18 13:03 | 5153.863 | -36.43769 | 28.8737 | -0.06752604 | 2023-09-18 13:18 | 6499.421 | 147.7554 | 31.10894 | 0.217131 | 5 | 300 | 0 | 26.3 | 24.86 | 1.44
2023-09-18 13:03 | 4999.892 | -24.56807 | 28.86285 | -0.04693143 | 2023-09-18 13:18 | 6500.615 | 149.7986 | 31.42361 | 0.2200933 | 5.083333 | 305 | 0 | 26.3 | 24.86 | 1.44
2023-09-18 13:03 | 4993.923 | -26.82514 | 28.85561 | -0.05130426 | 2023-09-18 13:18 | 6498.625 | 149.1769 | 31.56105 | 0.2192469 | 5.166667 | 310 | 0 | 26.3 | 24.86 | 1.44
2023-09-18 13:03 | 5002.677 | -25.54224 | 28.84115 | -0.04876519 | 2023-09-18 13:18 | 6496.636 | 151.0503 | 31.70573 | 0.2220681 | 5.25 | 315 | 0 | 26.3 | 24.86 | 1.44
2023-09-18 13:03 | 5003.87 | -24.21811 | 28.83391 | -0.04622613 | 2023-09-18 13:18 | 6502.207 | 150.8917 | 31.85041 | 0.2216449 | 5.333333 | 320 | 0 | 26.3 | 24.86 | 1.44
2023-09-18 13:03 | 4996.311 | -22.70572 | 28.82668 | -0.04340494 | 2023-09-18 13:18 | 6502.207 | 153.8686 | 31.99508 | 0.2260178 | 5.416667 | 325 | 0 | 26.3 | 24.86 | 1.44
2023-09-18 13:03 | 4002.062 | -19.96054 | 28.81583 | -0.04763672 | 2023-09-18 13:18 | 6497.432 | 148.9576 | 31.99508 | 0.2189648 | 5.5 | 330 | 0 | 26.3 | 24.86 | 1.44
2023-09-18 13:03 | 3997.685 | -19.58447 | 28.80136 | -0.04679036 | 2023-09-18 13:18 | 6501.013 | 150.7679 | 32.13614 | 0.2215039 | 5.583333 | 335 | 0 | 26.3 | 24.86 | 1.44
2023-09-18 13:03 | 4000.072 | -20.12785 | 28.78328 | -0.0480599 | 2023-09-18 13:18 | 6501.809 | 152.899 | 32.27358 | 0.2246072 | 5.666667 | 340 | 0 | 26.3 | 24.86 | 1.44
2023-09-18 13:03 | 4001.266 | -19.77929 | 28.77604 | -0.04721354 | 2023-09-18 13:18 | 6500.217 | 147.7735 | 32.41464 | 0.217131 | 5.75 | 345 | 0 | 26.3 | 24.86 | 1.44
2023-09-18 13:03 | 3997.685 | -19.87967 | 28.76519 | -0.04749566 | 2023-09-18 13:18 | 6491.862 | 143.5567 | 32.55209 | 0.2112066 | 5.833333 | 350 | 0 | 26.3 | 24.86 | 1.44
2023-09-18 13:03 | 3998.481 | -22.24575 | 28.76157 | -0.05313802 | 2023-09-18 13:18 | 6501.013 | 146.5434 | 32.67506 | 0.2152973 | 5.916667 | 355 | 0 | 26.3 | 24.86 | 1.44
2023-09-18 13:04 | 2998.264 | -19.38213 | 28.75072 | -0.06174261868 | 2023-09-18 13:19 | 6501.809 | 148.1937 | 32.94632 | 0.2176953 | 6 | 360 | 0 | 26.3 | 24.86 | 1.44
2023-09-18 13:04 | 2998.662 | -18.98612 | 28.73625 | -0.06047309 | 2023-09-18 13:19 | 6497.432 | 147.8061 | 33.09462 | 0.2172721 | 6.083333 | 365 | 0 | 26.3 | 24.86 | 1.44
2023-09-18 13:04 | 3002.64 | -17.90267 | 28.71817 | -0.05694661 | 2023-09-18 13:19 | 6494.647 | 147.0713 | 33.09462 | 0.2162847 | 6.166667 | 370 | 0 | 26.3 | 24.86 | 1.44
2023-09-18 13:04 | 3000.253 | -17.13517 | 28.71456 | -0.05454861 | 2023-09-18 13:19 | 6504.991 | 150.0917 | 33.36588 | 0.2203754 | 6.25 | 375 | 0 | 26.3 | 24.86 | 1.44
2023-09-18 13:04 | 2997.07 | -17.29404 | 28.69647 | -0.05511285 | 2023-09-18 13:19 | 6498.625 | 149.2729 | 33.48886 | 0.219388 | 6.333333 | 380 | 0 | 26.3 | 24.86 | 1.44
2023-09-18 13:04 | 3001.845 | -16.92258 | 28.7037 | -0.05384331 | 2023-09-18 13:19 | 6498.625 | 148.793 | 33.61545 | 0.2186827 | 6.416667 | 385 | 0 | 26.3 | 24.86 | 1.44
2023-09-18 13:04 | 1996.853 | -13.26246 | 28.68562 | -0.06343533 | 2023-09-18 13:19 | 6502.604 | 148.6921 | 33.74204 | 0.2184006 | 6.5 | 390 | 0 | 26.3 | 24.86 | 1.44
2023-09-18 13:04 | 1998.445 | -13.33206 | 28.68562 | -0.06371745 | 2023-09-18 13:19 | 6502.604 | 150.9009 | 33.87225 | 0.2216449 | 6.583333 | 395 | 0 | 26.3 | 24.86 | 1.44
2023-09-18 13:04 | 1997.649 | -12.8547 | 28.67115 | -0.0614605 | 2023-09-18 13:19 | 6497.83 | 149.9264 | 33.99523 | 0.2203754 | 6.666667 | 400 | 0 | 26.3 | 24.86 | 1.44
2023-09-18 13:04 | 1995.262 | -12.75094 | 28.65668 | -0.06103732 | 2023-09-18 13:19 | 6499.023 | 151.7776 | 34.11459 | 0.2230555 | 6.75 | 405 | 0 | 26.3 | 24.86 | 1.44
2023-09-18 13:04 | 1998.046875 | -12.6507 | 28.6386 | -0.06047309 | 2023-09-18 13:19 | 6499.421 | 152.3629 | 34.22309 | 0.2239019 | 6.833333 | 410 | 0 | 26.3 | 24.86 | 1.44
2023-09-18 13:04 | 1998.046875 | -11.88347 | 28.62413 | -0.05680556 | 2023-09-18 13:20 | 6497.432 | 153.5637 | 34.33521 | 0.2257357 | 6.916667 | 415 | 0 | 26.3 | 24.86 | 1.44
2023-09-18 13:05 | 1001.808 | -7.186331 | 28.61328125 | -0.06851345 | 2023-09-18 13:20 | 6499.421 | 149.2912 | 34.43287 | 0.219388 | 7 | 420 | 0 | 26.3 | 24.86 | 1.44
2023-09-18 13:05 | 1002.206 | -7.189185 | 28.60605 | -0.06851345 | 2023-09-18 13:20 | 6502.207 | 150.0274 | 34.54138 | 0.2203754 | 7.083333 | 425 | 0 | 26.3 | 24.86 | 1.44
2023-09-18 13:05 | 1003.002 | -7.031948 | 28.59158 | -0.0669618 | 2023-09-18 13:20 | 6500.615 | 148.2625 | 34.66074 | 0.2178364 | 7.166667 | 430 | 0 | 26.3 | 24.86 | 1.44
2023-09-18 13:05 | 1001.808 | -7.05317 | 28.59158 | -0.06724392 | 2023-09-18 13:20 | 6496.238 | 151.9045 | 34.765625 | 0.2233377 | 7.25 | 435 | 0 | 26.3 | 24.86 | 1.44
2023-09-18 13:05 | 1002.604 | -7.103195 | 28.58073 | -0.0676671 | 2023-09-18 13:20 | 6503.798 | 153.6181 | 34.88498 | 0.2255946 | 7.333333 | 440 | 0 | 26.3 | 24.86 | 1.44
2023-09-18 13:05 | 1002.604 | -7.01435 | 28.56626 | -0.06682074 | 2023-09-18 13:20 | 6503.002 | 153.8875 | 34.99349 | 0.2260178 | 7.416667 | 445 | 0 | 26.3 | 24.86 | 1.44
[5 empty] | 2023-09-18 13:20 | 6497.432 | 152.7001 | 35.09115 | 0.2244661 | 7.5 | 450 | 0 | 26.3 | 24.86 | 1.44
[5 empty] | 2023-09-18 13:20 | 6501.809 | 152.4188 | 35.19965 | 0.2239019 | 7.583333 | 455 | 0 | 26.3 | 24.86 | 1.44
[5 empty] | 2023-09-18 13:20 | 6503.4 | 158.8913 | 35.30093 | 0.2333528 | 7.666667 | 460 | 0 | 26.3 | 24.86 | 1.44
[5 empty] | 2023-09-18 13:20 | 6501.809 | 157.22 | 35.40582 | 0.2309548 | 7.75 | 465 | 0 | 26.3 | 24.86 | 1.44
[5 empty] | 2023-09-18 13:20 | 6499.819 | 156.5 | 35.50709 | 0.2299674 | 7.833333 | 470 | 0 | 26.3 | 24.86 | 1.44
[5 empty] | 2023-09-18 13:20 | 6501.809 | 156.836 | 35.60474 | 0.2303906 | 7.916667 | 475 | 0 | 26.3 | 24.86 | 1.44
[5 empty] | 2023-09-18 13:21 | 6503.798 | 157.9405 | 35.69155 | 0.2319423 | 8 | 480 | 0 | 26.3 | 24.86 | 1.44
[5 empty] | 2023-09-18 13:21 | 6496.636 | 155.6558 | 35.76751 | 0.228839 | 8.083333 | 485 | 0 | 26.3 | 24.86 | 1.44
[5 empty] | 2023-09-18 13:21 | 6502.207 | 159.1503 | 35.85431 | 0.233776 | 8.166667 | 490 | 0 | 26.3 | 24.86 | 1.44
[5 empty] | 2023-09-18 13:21 | 6501.411 | 161.53125 | 35.95559 | 0.2373025 | 8.25 | 495 | 0 | 26.3 | 24.86 | 1.44
[5 empty] | 2023-09-18 13:21 | 6496.238 | 159.5799 | 36.04601 | 0.2346224 | 8.333333 | 500 | 0 | 26.3 | 24.86 | 1.44
[5 empty] | 2023-09-18 13:21 | 6497.432 | 156.3466 | 36.1292 | 0.2298264 | 8.416667 | 505 | 0 | 27.02 | 24.95 | 2.07 | 1.82
[5 empty] | 2023-09-18 13:21 | 6498.228 | 160.0126 | 36.20877 | 0.2351866 | 8.5 | 510 | 0 | 27.02 | 24.95 | 2.07
[5 empty] | 2023-09-18 13:21 | 6502.604 | 161.9451 | 36.29919 | 0.2378667 | 8.583333 | 515 | 0 | 27.02 | 24.95 | 2.07
[5 empty] | 2023-09-18 13:21 | 6497.83 | 161.1544 | 36.38961 | 0.2368793 | 8.666667 | 520 | 0 | 27.02 | 24.95 | 2.07
[5 empty] | 2023-09-18 13:21 | 6501.013 | 161.8094 | 36.46195 | 0.2377257 | 8.75 | 525 | 0 | 27.02 | 24.95 | 2.07
[5 empty] | 2023-09-18 13:21 | 6502.207 | 162.6074 | 36.54876 | 0.2388541 | 8.833333 | 530 | 0 | 27.02 | 24.95 | 2.07
[5 empty] | 2023-09-18 13:22 | 6501.013 | 161.7134 | 36.62833 | 0.2375846 | 8.916667 | 535 | 0 | 27.02 | 24.95 | 2.07
[5 empty] | 2023-09-18 13:22 | 6497.432 | 161.3365 | 36.71875 | 0.2371614 | 9 | 540 | 0 | 27.02 | 24.95 | 2.07
[5 empty] | 2023-09-18 13:22 | 6504.196 | 158.9108 | 36.80194 | 0.2333528 | 9.083333 | 545 | 0 | 27.02 | 24.95 | 2.07
[5 empty] | 2023-09-18 13:22 | 6500.217 | 163.4216 | 36.88151 | 0.2401237 | 9.166667 | 550 | 0 | 27.02 | 24.95 | 2.07
[5 empty] | 2023-09-18 13:22 | 6496.636 | 163.4276 | 36.96108 | 0.2402647 | 9.25 | 555 | 0 | 27.02 | 24.95 | 2.07
[5 empty] | 2023-09-18 13:22 | 6498.228 | 163.1797 | 37.02619 | 0.2398416 | 9.333333 | 560 | 0 | 27.02 | 24.95 | 2.07
[5 empty] | 2023-09-18 13:22 | 6502.207 | 167.0248 | 37.07682 | 0.2453429 | 9.416667 | 565 | 0 | 27.02 | 24.95 | 2.07
[5 empty] | 2023-09-18 13:22 | 6503.4 | 166.191 | 37.12384 | 0.2440733 | 9.5 | 570 | 0 | 27.02 | 24.95 | 2.07
[5 empty] | 2023-09-18 13:22 | 6496.636 | 163.8113 | 37.19257 | 0.240829 | 9.583333 | 575 | 0 | 27.02 | 24.95 | 2.07
[5 empty] | 2023-09-18 13:22 | 6504.196 | 163.3295 | 37.23597 | 0.2398416 | 9.666667 | 580 | 0 | 27.02 | 24.95 | 2.07
[5 empty] | 2023-09-18 13:22 | 6499.819 | 164.9475 | 37.31192 | 0.2423806 | 9.75 | 585 | 0 | 27.02 | 24.95 | 2.07
[5 empty] | 2023-09-18 13:22 | 6501.809 | 164.998 | 37.38426 | 0.2423806 | 9.833333 | 590 | 0 | 27.02 | 24.95 | 2.07
[5 empty] | 2023-09-18 13:23 | 6502.207 | 165.6804 | 37.40958 | 0.2433681 | 9.916667 | 595 | 0 | 27.02 | 24.95 | 2.07
[5 empty] | 2023-09-18 13:23 | 6502.604 | 167.035 | 37.48915 | 0.2453429 | 10 | 600 | 0 | 27.02 | 24.95 | 2.07
[5 empty] | 2023-09-18 13:23 | 6501.013 | 169.0104 | 37.55787 | 0.2483051 | 10.08333 | 605 | 0 | 27.02 | 24.95 | 2.07
[5 empty] | 2023-09-18 13:23 | 6497.034 | 168.9069 | 37.63744 | 0.2483051 | 10.16667 | 610 | 0 | 27.02 | 24.95 | 2.07
[5 empty] | 2023-09-18 13:23 | 6502.207 | 170.0017 | 37.69893 | 0.2497157 | 10.25 | 615 | 0 | 27.02 | 24.95 | 2.07
[5 empty] | 2023-09-18 13:23 | 6500.615 | 170.6322 | 37.76765 | 0.2507031 | 10.33333 | 620 | 0 | 27.02 | 24.95 | 2.07
[5 empty] | 2023-09-18 13:23 | 6499.421 | 168.585 | 37.83276 | 0.2477409 | 10.41667 | 625 | 0 | 27.02 | 24.95 | 2.07
[5 empty] | 2023-09-18 13:23 | 6501.013 | 172.4668 | 37.90509 | 0.2533832 | 10.5 | 630 | 0 | 27.02 | 24.95 | 2.07
[5 empty] | 2023-09-18 13:23 | 6497.83 | 170.3671 | 37.96296 | 0.250421 | 10.58333 | 635 | 0 | 27.02 | 24.95 | 2.07
[5 empty] | 2023-09-18 13:23 | 6501.013 | 168.9143 | 38.00998 | 0.248164 | 10.66667 | 640 | 0 | 27.02 | 24.95 | 2.07
[5 empty] | 2023-09-18 13:23 | 6492.26 | 167.6322 | 38.057 | 0.2466124 | 10.75 | 645 | 0 | 27.02 | 24.95 | 2.07
[5 empty] | 2023-09-18 13:23 | 6499.421 | 173.0005 | 0 | 0.2542296 | 10.83333 | 650 | 0 | 27.02 | 24.95 | 2.07
[5 empty] | 2023-09-18 13:24 | 6501.411 | 169.1167 | 38.15828 | 0.2484461 | 10.91667 | 655 | 0 | 27.02 | 24.95 | 2.07
[5 empty] | 2023-09-18 13:24 | 6496.636 | 169.7601 | 38.21253 | 0.2495747 | 11 | 660 | 0 | 27.02 | 24.95 | 2.07
[5 empty] | 2023-09-18 13:24 | 6499.819 | 168.7874 | 38.24146 | 0.248023 | 11.08333 | 665 | 0 | 27.02 | 24.95 | 2.07
[5 empty] | 2023-09-18 13:24 | 6506.583 | 169.0591 | 38.27763 | 0.248164 | 11.16667 | 670 | 0 | 27.02 | 24.95 | 2.07
[5 empty] | 2023-09-18 13:24 | 6492.26 | 165.6187 | 38.32827 | 0.2436502 | 11.25 | 675 | 0 | 27.02 | 24.95 | 2.07
[5 empty] | 2023-09-18 13:24 | 6500.217 | 164.8616 | 38.37890625 | 0.2422396 | 11.33333 | 680 | 0 | 27.02 | 24.95 | 2.07
[5 empty] | 2023-09-18 13:24 | 6498.625 | 166.069 | 38.42954 | 0.2440733 | 11.41667 | 685 | 0 | 27.02 | 24.95 | 2.07
[5 empty] | 2023-09-18 13:24 | 6501.013 | 166.514 | 38.45486 | 0.2446375 | 11.5 | 690 | 0 | 27.02 | 24.95 | 2.07
[5 empty] | 2023-09-18 13:24 | 6498.228 | 168.842 | 38.49826 | 0.248164 | 11.58333 | 695 | 0 | 27.02 | 24.95 | 2.07
[5 empty] | 2023-09-18 13:24 | 6501.013 | 170.3545 | 38.55252 | 0.2502799 | 11.66667 | 700 | 0 | 27.02 | 24.95 | 2.07
[5 empty] | 2023-09-18 13:24 | 6504.593 | 171.6972 | 38.5923 | 0.2521137 | 11.75 | 705 | 0 | 27.02 | 24.95 | 2.07
[5 empty] | 2023-09-18 13:24 | 6496.238 | 171.1888 | 38.62486 | 0.2516905 | 11.83333 | 710 | 0 | 27.02 | 24.95 | 2.07
[5 empty] | 2023-09-18 13:25 | 6496.636 | 172.4467 | 38.69358 | 0.2535243 | 11.91667 | 715 | 0 | 27.02 | 24.95 | 2.07
[5 empty] | 2023-09-18 13:25 | 6498.228 | 174.4083 | 38.74421 | 0.2563455 | 12 | 720 | 0 | 27.02 | 24.95 | 2.07
[5 empty] | 2023-09-18 13:25 | 6500.217 | 175.2298 | 38.81293 | 0.2574739 | 12.08333 | 725 | 0 | 27.02 | 24.95 | 2.07
[5 empty] | 2023-09-18 13:25 | 6500.615 | 174.9524 | 38.8671875 | 0.2570508 | 12.16667 | 730 | 0 | 27.02 | 24.95 | 2.07
[5 empty] | 2023-09-18 13:25 | 6499.819 | 174.1631 | 38.92868 | 0.2559223 | 12.25 | 735 | 0 | 27.02 | 24.95 | 2.07
[5 empty] | 2023-09-18 13:25 | 6504.593 | 177.9415 | 39.00101 | 0.2612825 | 12.33333 | 740 | 0 | 27.02 | 24.95 | 2.07
[5 empty] | 2023-09-18 13:25 | 6493.851 | 178.6067 | 39.02995 | 0.2626931 | 12.41667 | 745 | 0 | 27.39 | 24.95 | 2.44 | 1.92
[5 empty] | 2023-09-18 13:25 | 6499.421 | 176.4561 | 39.05888 | 0.2593077 | 12.5 | 750 | 0 | 27.39 | 24.95 | 2.44
[5 empty] | 2023-09-18 13:25 | 6502.604 | 176.4465 | 39.09143 | 0.2591666 | 12.58333 | 755 | 0 | 27.39 | 24.95 | 2.44
[5 empty] | 2023-09-18 13:25 | 6501.013 | 173.715 | 39.13122 | 0.255217 | 12.66667 | 760 | 0 | 27.39 | 24.95 | 2.44
[5 empty] | 2023-09-18 13:25 | 6499.819 | 173.7791 | 39.18548 | 0.255358 | 12.75 | 765 | 0 | 27.39 | 24.95 | 2.44
[5 empty] | 2023-09-18 13:25 | 6497.034 | 177.4468 | 39.21441 | 0.2608594 | 12.83333 | 770 | 0 | 27.39 | 24.95 | 2.44
[5 empty] | 2023-09-18 13:26 | 6500.217 | 177.0538 | 39.23973 | 0.2601541 | 12.91667 | 775 | 0 | 27.39 | 24.95 | 2.44
[5 empty] | 2023-09-18 13:26 | 6495.443 | 175.4848 | 39.27228 | 0.2580382 | 13 | 780 | 0 | 27.39 | 24.95 | 2.44
[5 empty] | 2023-09-18 13:26 | 6497.83 | 172.2864 | 39.32653 | 0.2532422 | 13.08333 | 785 | 0 | 27.39 | 24.95 | 2.44
[5 empty] | 2023-09-18 13:26 | 6503.798 | 172.3486 | 39.37717 | 0.2531011 | 13.16667 | 790 | 0 | 27.39 | 24.95 | 2.44
[5 empty] | 2023-09-18 13:26 | 6501.809 | 175.7527 | 39.42057 | 0.2581792 | 13.25 | 795 | 0 | 27.39 | 24.95 | 2.44
[5 empty] | 2023-09-18 13:26 | 6494.249 | 173.2465 | 39.46036 | 0.2547938 | 13.33333 | 800 | 0 | 27.39 | 24.95 | 2.44
[5 empty] | 2023-09-18 13:26 | 6499.023 | 177.2132 | 39.49653 | 0.2604362 | 13.41667 | 805 | 0 | 27.39 | 24.95 | 2.44
[5 empty] | 2023-09-18 13:26 | 6503.002 | 178.1861 | 39.51461 | 0.2617057 | 13.5 | 810 | 0 | 27.39 | 24.95 | 2.44
[5 empty] | 2023-09-18 13:26 | 6499.819 | 175.411 | 39.56525 | 0.2577561 | 13.58333 | 815 | 0 | 27.39 | 24.95 | 2.44
[5 empty] | 2023-09-18 13:26 | 6508.97 | 174.7928 | 39.59057 | 0.2564865 | 13.66667 | 820 | 0 | 27.39 | 24.95 | 2.44
[5 empty] | 2023-09-18 13:26 | 6501.809 | 177.9613 | 39.63397 | 0.2614236 | 13.75 | 825 | 0 | 27.39 | 24.95 | 2.44
[5 empty] | 2023-09-18 13:26 | 6501.411 | 181.0231 | 39.68099 | 0.2659375 | 13.83333 | 830 | 0 | 27.39 | 24.95 | 2.44
[5 empty] | 2023-09-18 13:27 | 6495.841 | 178.4696 | 39.72078 | 0.262411 | 13.91667 | 835 | 0 | 27.39 | 24.95 | 2.44
[5 empty] | 2023-09-18 13:27 | 6490.271 | 177.358 | 39.73886 | 0.2610004 | 14 | 840 | 0 | 27.39 | 24.95 | 2.44
[5 empty] | 2023-09-18 13:27 | 6501.809 | 179.7858 | 39.77142 | 0.2641037 | 14.08333 | 845 | 0 | 27.39 | 24.95 | 2.44
[5 empty] | 2023-09-18 13:27 | 6501.411 | 178.5266 | 39.80396 | 0.2622699 | 14.16667 | 850 | 0 | 27.39 | 24.95 | 2.44
[5 empty] | 2023-09-18 13:27 | 6498.228 | 177.8633 | 39.80396 | 0.2614236 | 14.25 | 855 | 0 | 27.39 | 24.95 | 2.44
[5 empty] | 2023-09-18 13:27 | 6500.615 | 181.6729 | 39.80035 | 0.2669249 | 14.33333 | 860 | 0 | 27.39 | 24.95 | 2.44
[5 empty] | 2023-09-18 13:27 | 6500.217 | 178.6858 | 39.84375 | 0.2625521 | 14.41667 | 865 | 0 | 27.39 | 24.95 | 2.44
[5 empty] | 2023-09-18 13:27 | 6495.045 | 179.2151 | 39.90162 | 0.2635395 | 14.5 | 870 | 0 | 27.39 | 24.95 | 2.44
[5 empty] | 2023-09-18 13:27 | 6503.4 | 180.5022 | 39.93417 | 0.2650912 | 14.58333 | 875 | 0 | 27.39 | 24.95 | 2.44
[5 empty] | 2023-09-18 13:27 | 6503.798 | 179.2645 | 39.97034 | 0.2632574 | 14.66667 | 880 | 0 | 27.39 | 24.95 | 2.44
[5 empty] | 2023-09-18 13:27 | 6499.421 | 180.4877 | 39.96311 | 0.2652322 | 14.75 | 885 | 0 | 27.39 | 24.95 | 2.44
[5 empty] | 2023-09-18 13:27 | 6502.207 | 177.8762 | 40.00651 | 0.2612825 | 14.83333 | 890 | 0 | 27.39 | 24.95 | 2.44
[5 empty] | 2023-09-18 13:28 | 6506.98 | 183.2923 | 40.04268 | 0.2690408 | 14.91667 | 895 | 0 | 27.39 | 24.95 | 2.44
[5 empty] | 2023-09-18 13:28 | 6499.421 | 174.0564 | 40.0897 | 0.2557812 | 15 | 900 | 0 | 27.39 | 24.95 | 2.44
[5 empty] | 2023-09-18 13:28 | 6493.851 | 171.9891 | 40.11502 | 0.2529601 | 15.08333 | 905 | 0 | 27.39 | 24.95 | 2.44
[5 empty] | 2023-09-18 13:28 | 6506.185 | 175.775 | 40.14034 | 0.2580382 | 15.16667 | 910 | 0 | 27.39 | 24.95 | 2.44
[5 empty] | 2023-09-18 13:28 | 6500.217 | 178.3018 | 40.13671875 | 0.2619878 | 15.25 | 915 | 0 | 27.39 | 24.95 | 2.44
[5 empty] | 2023-09-18 13:28 | 6497.034 | 174.8561 | 40.16927 | 0.2570508 | 15.33333 | 920 | 0 | 27.39 | 24.95 | 2.44
[5 empty] | 2023-09-18 13:28 | 6499.421 | 174.3444 | 40.15842 | 0.2562044 | 15.41667 | 925 | 0 | 27.39 | 24.95 | 2.44
[5 empty] | 2023-09-18 13:28 | 6502.207 | 175.8596 | 40.18736 | 0.2583203 | 15.5 | 930 | 0 | 27.39 | 24.95 | 2.44
[5 empty] | 2023-09-18 13:28 | 6503.002 | 178.5703 | 40.23076 | 0.2622699 | 15.58333 | 935 | 0 | 27.39 | 24.95 | 2.44
[5 empty] | 2023-09-18 13:28 | 6500.615 | 178.9847 | 40.22352 | 0.2629752 | 15.66667 | 940 | 0 | 27.39 | 24.95 | 2.44
[5 empty] | 2023-09-18 13:28 | 6506.98 | 181.1781 | 40.28139 | 0.2659375 | 15.75 | 945 | 0 | 27.39 | 24.95 | 2.44
[5 empty] | 2023-09-18 13:28 | 6504.196 | 183.31 | 40.31395 | 0.2691818 | 15.83333 | 950 | 0 | 27.39 | 24.95 | 2.44
[5 empty] | 2023-09-18 13:29 | 6497.034 | 189.8249 | 40.32841 | 0.279056 | 15.91667 | 955 | 0 | 27.39 | 24.95 | 2.44
[5 empty] | 2023-09-18 13:29 | 6501.411 | 180.831 | 40.31757 | 0.2656554 | 16 | 960 | 0 | 27.39 | 24.95 | 2.44
[5 empty] | 2023-09-18 13:29 | 6497.034 | 185.2191 | 40.3248 | 0.2722851 | 16.08333 | 965 | 0 | 27.39 | 24.95 | 2.44
[5 empty] | 2023-09-18 13:29 | 6498.228 | 184.6773 | 40.35735 | 0.2714388 | 16.16667 | 970 | 0 | 27.39 | 24.95 | 2.44
[5 empty] | 2023-09-18 13:29 | 6495.443 | 185.8453 | 40.3899 | 0.2732726 | 16.25 | 975 | 0 | 27.39 | 24.95 | 2.44
[5 empty] | 2023-09-18 13:29 | 6507.378 | 185.7062 | 40.44416 | 0.2725672 | 16.33333 | 980 | 0 | 27.39 | 24.95 | 2.44
[5 empty] | 2023-09-18 13:29 | 6498.625 | 186.992 | 40.47671 | 0.2748242 | 16.41667 | 985 | 0 | 27.39 | 24.95 | 2.44
[5 empty] | 2023-09-18 13:29 | 6495.443 | 188.1476 | 40.50203 | 0.2766579 | 16.5 | 990 | 0 | 27.39 | 24.95 | 2.44
[5 empty] | 2023-09-18 13:29 | 6499.023 | 185.1798 | 40.54181 | 0.2721441 | 16.58333 | 995 | 0 | 27.39 | 24.95 | 2.44
[5 empty] | 2023-09-18 13:29 | 6503.798 | 187.9093 | 40.56351 | 0.2759527 | 16.66667 | 1000 | 0 | 27.39 | 24.95 | 2.44
[5 empty] | 2023-09-18 13:29 | 6499.819 | 187.5064 | 40.59607 | 0.2755295 | 16.75 | 1005 | 0 | 27.39 | 24.95 | 2.44
[5 empty] | 2023-09-18 13:30 | 6498.228 | 189.1879 | 40.63223 | 0.2780685 | 16.83333 | 1010 | 0 | 27.39 | 24.95 | 2.44
[5 empty] | 2023-09-18 13:30 | 6504.991 | 185.1577 | 40.65755 | 0.271862 | 16.91667 | 1015 | 0 | 27.39 | 24.95 | 2.44
[5 empty] | 2023-09-18 13:30 | 6498.228 | 187.7484 | 40.68287 | 0.2759527 | 17 | 1020 | 0 | 27.39 | 24.95 | 2.44
[5 empty] | 2023-09-18 13:30 | 6500.217 | 187.7099 | 40.70819 | 0.2758116 | 17.08333 | 1025 | 0 | 27.39 | 24.95 | 2.44
[5 empty] | 2023-09-18 13:30 | 6499.421 | 185.2872 | 40.74436 | 0.2722851 | 17.16667 | 1030 | 0 | 27.39 | 24.95 | 2.44
[5 empty] | 2023-09-18 13:30 | 6506.185 | 186.2487 | 40.76606 | 0.2734136 | 17.25 | 1035 | 0 | 27.39 | 24.95 | 2.44
[5 empty] | 2023-09-18 13:30 | 6494.647 | 188.6041 | 40.78415 | 0.2773633 | 17.33333 | 1040 | 0 | 27.39 | 24.86 | 2.53 | 2.01
[5 empty] | 2023-09-18 13:30 | 6494.647 | 184.7674 | 40.79138 | 0.2717209 | 17.41667 | 1045 | 0 | 27.39 | 24.86 | 2.53
[5 empty] | 2023-09-18 13:30 | 6504.196 | 190.1302 | 40.8167 | 0.279197 | 17.5 | 1050 | 0 | 27.39 | 24.86 | 2.53
[5 empty] | 2023-09-18 13:30 | 6498.625 | 186.1283 | 40.83117 | 0.2735547 | 17.58333 | 1055 | 0 | 27.39 | 24.86 | 2.53
[5 empty] | 2023-09-18 13:30 | 6499.421 | 186.439 | 40.8601 | 0.2739778 | 17.66667 | 1060 | 0 | 27.39 | 24.86 | 2.53
[5 empty] | 2023-09-18 13:30 | 6499.819 | 188.1783 | 40.88903 | 0.2765169 | 17.75 | 1065 | 0 | 27.39 | 24.86 | 2.53
[5 empty] | 2023-09-18 13:31 | 6502.604 | 192.1004 | 40.8818 | 0.2821593 | 17.83333 | 1070 | 0 | 27.39 | 24.86 | 2.53
[5 empty] | 2023-09-18 13:31 | 6497.034 | 187.3301 | 40.91435 | 0.2753884 | 17.91667 | 1075 | 0 | 27.39 | 24.86 | 2.53
[5 empty] | 2023-09-18 13:31 | 6499.819 | 185.5865 | 40.93967 | 0.2727083 | 18 | 1080 | 0 | 27.39 | 24.86 | 2.53
[5 empty] | 2023-09-18 13:31 | 6504.196 | 190.7065 | 40.96499 | 0.2800434 | 18.08333 | 1085 | 0 | 27.39 | 24.86 | 2.53
[5 empty] | 2023-09-18 13:31 | 6493.851 | 187.1424 | 40.98669 | 0.2752474 | 18.16667 | 1090 | 0 | 27.39 | 24.86 | 2.53
[5 empty] | 2023-09-18 13:31 | 6494.647 | 187.9327 | 40.98307 | 0.2763758 | 18.25 | 1095 | 0 | 27.39 | 24.86 | 2.53
[5 empty] | 2023-09-18 13:31 | 6499.421 | 184.2313 | 40.99392 | 0.2707335 | 18.33333 | 1100 | 0 | 27.39 | 24.86 | 2.53
[5 empty] | 2023-09-18 13:31 | 6502.604 | 187.7788 | 41.02286 | 0.2758116 | 18.41667 | 1105 | 0 | 27.39 | 24.86 | 2.53
[5 empty] | 2023-09-18 13:31 | 6499.421 | 186.343 | 41.04095 | 0.2738368 | 18.5 | 1110 | 0 | 27.39 | 24.86 | 2.53
[5 empty] | 2023-09-18 13:31 | 6502.604 | 188.355 | 41.04456 | 0.2766579 | 18.58333 | 1115 | 0 | 27.39 | 24.86 | 2.53
[5 empty] | 2023-09-18 13:31 | 6501.013 | 184.4684 | 41.05903 | 0.2710156 | 18.66667 | 1120 | 0 | 27.39 | 24.86 | 2.53
[5 empty] | 2023-09-18 13:31 | 6501.013 | 186.9647 | 41.09882 | 0.2746831 | 18.75 | 1125 | 0 | 27.39 | 24.86 | 2.53
[5 empty] | 2023-09-18 13:32 | 6498.228 | 184.0055 | 41.12051 | 0.2704514 | 18.83333 | 1130 | 0 | 27.39 | 24.86 | 2.53
[5 empty] | 2023-09-18 13:32 | 6499.421 | 186.919 | 41.12051 | 0.2746831 | 18.91667 | 1135 | 0 | 27.39 | 24.86 | 2.53
[5 empty] | 2023-09-18 13:32 | 6503.4 | 185.8808 | 41.16392 | 0.2729905 | 19 | 1140 | 0 | 27.39 | 24.86 | 2.53
[5 empty] | 2023-09-18 13:32 | 6494.249 | 186.6743 | 41.18924 | 0.2745421 | 19.08333 | 1145 | 0 | 27.39 | 24.86 | 2.53
[5 empty] | 2023-09-18 13:32 | 6500.217 | 192.0299 | 41.22541 | 0.2821593 | 19.16667 | 1150 | 0 | 27.39 | 24.86 | 2.53
[5 empty] | 2023-09-18 13:32 | 6504.593 | 193.8884 | 41.24349 | 0.2846984 | 19.25 | 1155 | 0 | 27.39 | 24.86 | 2.53
[5 empty] | 2023-09-18 13:32 | 6499.421 | 190.7585 | 41.26881 | 0.2803255 | 19.33333 | 1160 | 0 | 27.48 | 24.86 | 2.62 | 2.1
[5 empty] | 2023-09-18 13:32 | 6500.615 | 189.3535 | 41.26519 | 0.2782096 | 19.41667 | 1165 | 0 | 27.48 | 24.86 | 2.62
[5 empty] | 2023-09-18 13:32 | 6504.991 | 188.6163 | 41.25434 | 0.2769401 | 19.5 | 1170 | 0 | 27.48 | 24.86 | 2.62
[5 empty] | 2023-09-18 13:32 | 6497.034 | 194.8145 | 41.29051 | 0.2863911 | 19.58333 | 1175 | 0 | 27.48 | 24.86 | 2.62
[5 empty] | 2023-09-18 13:32 | 6497.432 | 190.8921 | 41.29413 | 0.2806076 | 19.66667 | 1180 | 0 | 27.48 | 24.86 | 2.62
[5 empty] | 2023-09-18 13:32 | 6500.615 | 194.0578 | 41.30859375 | 0.2851215 | 19.75 | 1185 | 0 | 27.48 | 24.86 | 2.62
[5 empty] | 2023-09-18 13:33 | 6503.4 | 196.9263 | 41.33392 | 0.2892122 | 19.83333 | 1190 | 0 | 27.48 | 24.86 | 2.62
[5 empty] | 2023-09-18 13:33 | 6495.045 | 192.4527 | 41.34838 | 0.2830057 | 19.91667 | 1195 | 0 | 27.48 | 24.86 | 2.62
[5 empty] | 2023-09-18 13:33 | 6495.841 | 192.0925 | 41.38093 | 0.2824414 | 20 | 1200 | 0 | 27.48 | 24.86 | 2.62
[5 empty] | 2023-09-18 13:33 | 6501.013 | 195.8939 | 41.40987 | 0.2878016 | 20.08333 | 1205 | 0 | 27.48 | 24.86 | 2.62
[5 empty] | 2023-09-18 13:33 | 6499.819 | 191.8262 | 41.43157 | 0.2818772 | 20.16667 | 1210 | 0 | 27.48 | 24.86 | 2.62
[5 empty] | 2023-09-18 13:33 | 6500.615 | 198.4741 | 41.4388 | 0.2916102 | 20.25 | 1215 | 0 | 27.48 | 24.86 | 2.62
[5 empty] | 2023-09-18 13:33 | 6498.228 | 196.9616 | 41.44965 | 0.2894943 | 20.33333 | 1220 | 0 | 27.48 | 24.86 | 2.62
[5 empty] | 2023-09-18 13:33 | 6501.411 | 196.9621 | 41.47135 | 0.2893533 | 20.41667 | 1225 | 0 | 27.48 | 24.86 | 2.62
[5 empty] | 2023-09-18 13:33 | 6498.228 | 195.714 | 41.48944 | 0.2876606 | 20.5 | 1230 | 0 | 27.48 | 24.86 | 2.62
[5 empty] | 2023-09-18 13:33 | 6499.023 | 193.9143 | 41.47859 | 0.2849805 | 20.58333 | 1235 | 0 | 27.48 | 24.86 | 2.62
[5 empty] | 2023-09-18 13:33 | 6505.389 | 195.6415 | 41.46774 | 0.2872374 | 20.66667 | 1240 | 0 | 27.48 | 24.86 | 2.62
[5 empty] | 2023-09-18 13:33 | 6505.389 | 195.1611 | 41.50029 | 0.2865321 | 20.75 | 1245 | 0 | 27.48 | 24.86 | 2.62
[5 empty] | 2023-09-18 13:34 | 6496.238 | 195.6541 | 41.50390625 | 0.2876606 | 20.83333 | 1250 | 0 | 27.48 | 24.86 | 2.62
[5 empty] | 2023-09-18 13:34 | 6497.432 | 196.2658 | 41.55454 | 0.288507 | 20.91667 | 1255 | 0 | 27.48 | 24.86 | 2.62
[5 empty] | 2023-09-18 13:34 | 6501.013 | 199.3504 | 41.57624 | 0.2928798 | 21 | 1260 | 0 | 27.48 | 24.86 | 2.62
[5 empty] | 2023-09-18 13:34 | 6497.034 | 196.6376 | 41.6088 | 0.2890712 | 21.08333 | 1265 | 0 | 27.48 | 24.86 | 2.62
[5 empty] | 2023-09-18 13:34 | 6501.411 | 197.6342 | 41.61603 | 0.2903407 | 21.16667 | 1270 | 0 | 27.48 | 24.86 | 2.62
[5 empty] | 2023-09-18 13:34 | 6506.98 | 201.8398 | 41.63773 | 0.2962652 | 21.25 | 1275 | 0 | 27.36 | 24.86 | 2.5 | 2.15