## 048
Versuch | Bezeichnung
picobond_048 | 190923_048
Datum | 2023-09-19
Modultyp | AMS
Partikelsystem
| Art | Bezeichnung | Einwaage in g
Hostparticle | Alumina | DAW-45 | 79.94
Guestparticle | Polysterol | SX250-H | 8.03
Summe |  |  | 87.97
Kommentar: | Sound und Leistungsabfall in den letzten 5 min beobachtet --> Bruch???
Parameter |  |  | Auswaage |  |  | TempExtern
Spaltweite | 2 | mm | Tara | 484.87 | g | Uhrzeit | Temperatur | Luftfeuchte
Drehzahl | 6000 | rpm | voll | 572.12 | g | 13:09 | 25 | 43%
Prozesszeit | 45 | min | Gesamtauswaage | 87.25 | g | 13:55 | 26 | 40%
|  |  | Verlust | 0.8184608 | %
picobond
Leerlauf |  |  |  |  | Versuch
Date Time | Picobond.Drz_Mühle | Picobond.Leistung | Picobond.Temperatur | Picobond.Moment | Date Time | Picobond.Drz_Mühle | Picobond.Leistung | Picobond.Temperatur | Picobond.Moment |  | SensOb.Temperatur |  | SensDiff.Temperatur
| pbDrehzahl | pbLeistung | pbTemp | pbDrehmoment |  | pbDrehzahl | pbLeistung | pbTemp | pbDrehmoment | picobondTime | time | SensOb | SensDiff
| min-1 | W | °C | Nm |  | min-1 | W | °C | Nm | min | s | °C | °C | °C | °C
ts | rpm | power | pbTemp | DMom | ts | rpm | power | pbTemp | DMom | SensTime | obTime | obTemp | T1 | T2 | dT
2023-09-19 12:40 | 0 | 0 | 27.17375 | -0.12 | 2023-09-19 13:11 | 0 | 0 | 27.53183 | -0.12 | 0 | 0 | 26.12 | 22.46 | 24.59 | -2.13
2023-09-19 12:40 | 0 | 0 | 27.17737 | -0.12 | 2023-09-19 13:11 | 0 | 0 | 27.53544 | -0.12 | 0.08333333 | 5 | 26.12 | 22.19 | 24.59 | -2.4
2023-09-19 12:40 | 40.97945 | 4.262745 | 27.1846 | 0.9935199 | 2023-09-19 13:11 | 318.6849 | 34.38322 | 27.5390625 | 1.030477 | 0.1666667 | 10 | 26.39 | 22.19 | 24.59 | -2.4
2023-09-19 12:40 | 1008.572 | -0.204183 | 27.18099 | -0.001933597 | 2023-09-19 13:11 | 1004.196 | -3.124973 | 27.53544 | -0.02972222 | 0.25 | 15 | 26.12 | 24.41 | 24.68 | -0.27
2023-09-19 12:40 | 1001.808 | -7.038376 | 27.1846 | -0.06710286 | 2023-09-19 13:11 | 1000.217 | -3.334174 | 27.53544 | -0.03183811 | 0.3333333 | 20 | 26.12 | 24.5 | 24.68 | -0.18
2023-09-19 12:40 | 1002.206 | -7.174384 | 27.18099 | -0.0683724 | 2023-09-19 13:11 | 1001.411 | -3.471258 | 27.53183 | -0.03310763 | 0.4166667 | 25 | 26.39 | 24.68 | 24.95 | -0.27
2023-09-19 12:40 | 1003.002 | -6.957882 | 27.18099 | -0.06625651 | 2023-09-19 13:11 | 1003.798 | -3.464709 | 27.53183 | -0.03296658 | 0.5 | 30 | 26.12 | 24.86 | 25.4 | -0.54
2023-09-19 12:40 | 1002.206 | -6.967163 | 27.1846 | -0.06639757 | 2023-09-19 13:11 | 1002.604 | -3.519819 | 27.52821 | -0.03353082 | 0.5833333 | 35 | 26.12 | 24.95 | 25.13 | -0.18
2023-09-19 12:41 | 1001.411 | -6.991211 | 27.19184 | -0.06667969 | 2023-09-19 13:11 | 1001.411 | -3.633946 | 27.54268 | -0.03465929 | 0.6666667 | 40 | 26.12 | 24.86 | 25.22 | -0.36
2023-09-19 12:41 | 1002.604 | -6.895893 | 27.19546 | -0.06569228 | 2023-09-19 13:12 | 1003.002 | -3.565655 | 27.54991 | -0.03395399 | 0.75 | 45 | 26.12 | 24.95 | 25.31 | -0.36
2023-09-19 12:41 | 1001.808 | -6.816441 | 27.19184 | -0.06498697 | 2023-09-19 13:12 | 1003.4 | -3.433698 | 27.56076 | -0.03268446 | 0.8333333 | 50 | 26.12 | 24.95 | 25.22 | -0.27
2023-09-19 12:41 | 1003.002 | -6.943068 | 27.19546 | -0.06611545 | 2023-09-19 13:12 | 1000.615 | -3.601503 | 27.55353 | -0.03437717 | 0.9166667 | 55 | 26.12 | 24.95 | 25.13 | -0.18
2023-09-19 12:41 | 1002.604 | -6.940314 | 27.20631 | -0.06611545 | 2023-09-19 13:12 | 1001.411 | -3.574787 | 27.56438 | -0.03409505 | 1 | 60 | 26.12 | 24.86 | 24.95 | -0.09
2023-09-19 12:41 | 1001.808 | -6.816441 | 27.19907 | -0.06498697 | 2023-09-19 13:12 | 1001.808 | -3.443048 | 27.58247 | -0.03282552 | 1.083333 | 65 | 26.57 | 24.77 | 24.86 | -0.09
2023-09-19 12:41 | 1002.206 | -6.819148 | 27.20631 | -0.06498697 | 2023-09-19 13:12 | 1002.604 | -3.505011 | 27.58247 | -0.03338975 | 1.166667 | 70 | 26.12 | 24.59 | 24.68 | -0.09
2023-09-19 12:41 | 1000.615 | -6.926543 | 27.21716 | -0.06611545 | 2023-09-19 13:12 | 1001.411 | -3.574787 | 27.5897 | -0.03409505 | 1.25 | 75 | 26.48 | 24.59 | 24.59 | 0
2023-09-19 12:41 | 1002.604 | -6.9107 | 27.22078 | -0.06583333 | 2023-09-19 13:12 | 1996.058 | 0.3623721 | 27.59332 | 0.001733944 | 1.333333 | 80 | 26.12 | 24.5 | 24.59 | -0.09
2023-09-19 12:41 | 1996.853 | -12.52518 | 27.23163 | -0.05990886 | 2023-09-19 13:12 | 1998.046875 | 0.5692951 | 27.59332 | 0.002721354 | 1.416667 | 85 | 26.21 | 24.41 | 24.5 | -0.09
2023-09-19 12:41 | 1996.853 | -12.90856 | 27.22439 | -0.06174261868 | 2023-09-19 13:12 | 1995.66 | 0.3622999 | 27.60417 | 0.001733944 | 1.5 | 90 | 26.21 | 24.32 | 24.41 | -0.09
2023-09-19 12:42 | 1996.058 | -12.99186 | 27.23163 | -0.0621658 | 2023-09-19 13:12 | 1997.251 | 0.5690684 | 27.60417 | 0.002721354 | 1.583333 | 95 | 26.48 | 24.32 | 24.41 | -0.09
2023-09-19 12:42 | 1999.638 | -12.8675 | 27.23886 | -0.0614605 | 2023-09-19 13:12 | 1998.046875 | 1.159474 | 27.60417 | 0.005542539 | 1.666667 | 100 | 26.21 | 24.23 | 24.32 | -0.09
2023-09-19 12:42 | 1998.046875 | -12.73923 | 27.23886 | -0.06089627 | 2023-09-19 13:13 | 1996.455 | 0.8047265 | 27.60417 | 0.003849834 | 1.75 | 105 | 26.21 | 24.23 | 24.32 | -0.09
2023-09-19 12:42 | 1999.638 | -12.71984 | 27.24248 | -0.06075521 | 2023-09-19 13:13 | 2999.855 | 8.69663 | 27.6114 | 0.02768879 | 1.833333 | 110 | 26.21 | 24.15 | 24.32 | -0.17
2023-09-19 12:42 | 1997.251 | -13.14711 | 27.24609375 | -0.0628711 | 2023-09-19 13:13 | 2997.468 | 8.247019 | 27.61502 | 0.02627821 | 1.916667 | 115 | 26.21 | 24.15 | 24.23 | -0.08
2023-09-19 12:42 | 2996.672 | -18.53095 | 27.24971 | -0.0590625 | 2023-09-19 13:13 | 2996.672 | 7.492453 | 27.62587 | 0.02388021 | 2 | 120 | 26.21 | 24.15 | 24.23 | -0.08
2023-09-19 12:42 | 3000.651 | -18.02376 | 27.24609375 | -0.05736979 | 2023-09-19 13:13 | 3001.447 | 8.568265 | 27.62225 | 0.02726563 | 2.083333 | 125 | 26.21 | 24.06 | 24.23 | -0.17
2023-09-19 12:42 | 3001.447 | -17.8069 | 27.24971 | -0.0566645 | 2023-09-19 13:13 | 2999.458 | 8.075298 | 27.6331 | 0.02571397 | 2.166667 | 130 | 26.21 | 24.15 | 24.15 | 0
2023-09-19 12:42 | 2997.468 | -17.96037 | 27.24609375 | -0.05722873 | 2023-09-19 13:13 | 4002.062 | 20.82258 | 27.63671875 | 0.04969401 | 2.25 | 135 | 26.57 | 24.06 | 24.15 | -0.09
2023-09-19 12:42 | 2998.662 | -17.21465 | 27.24609375 | -0.05483073 | 2023-09-19 13:13 | 3998.481 | 22.57554 | 27.64757 | 0.05392579 | 2.333333 | 140 | 26.21 | 24.06 | 24.15 | -0.09
2023-09-19 12:42 | 3997.287 | -22.65236 | 27.24248 | -0.05412544 | 2023-09-19 13:13 | 3996.09375 | 21.49974 | 27.65119 | 0.05138672 | 2.416667 | 145 | 26.21 | 24.06 | 24.15 | -0.09
2023-09-19 12:42 | 4000.47 | -22.43407 | 27.23886 | -0.0535612 | 2023-09-19 13:13 | 4001.266 | 21.82304 | 27.66203 | 0.05209201 | 2.5 | 150 | 26.21 | 24.06 | 24.15 | -0.09
2023-09-19 12:42 | 4002.459 | -22.38611 | 27.23524 | -0.05342013 | 2023-09-19 13:13 | 4001.664 | 22.17981 | 27.6765 | 0.05293836 | 2.583333 | 155 | 26.39 | 24.06 | 24.06 | 0
2023-09-19 12:43 | 3998.481 | -22.95439 | 27.23524 | -0.05483073 | 2023-09-19 13:13 | 3997.685 | 21.2131 | 27.69821 | 0.05068142 | 2.666667 | 160 | 26.3 | 24.15 | 24.06 | 0.09
2023-09-19 12:43 | 3998.879 | -23.07479 | 27.22439 | -0.05511285 | 2023-09-19 13:14 | 4004.449 | 22.37267 | 27.72352 | 0.05336156 | 2.75 | 165 | 26.3 | 24.15 | 24.06 | 0.09
2023-09-19 12:43 | 4001.664 | -22.67716 | 27.22439 | -0.05412544 | 2023-09-19 13:14 | 4994.322 | 45.23677 | 27.74523 | 0.08651041 | 2.833333 | 170 | 26.3 | 24.15 | 24.06 | 0.09
2023-09-19 12:43 | 5000.6875 | -26.71376 | 27.22801 | -0.05102213 | 2023-09-19 13:14 | 5004.268 | 51.83071 | 27.77054 | 0.0989236 | 2.916667 | 175 | 26.3 | 24.15 | 24.06 | 0.09
2023-09-19 12:43 | 5001.881 | -25.98141 | 27.21716 | -0.04961155 | 2023-09-19 13:14 | 5000.289 | 53.26648 | 27.79948 | 0.1017448 | 3 | 180 | 26.39 | 24.15 | 24.06 | 0.09
2023-09-19 12:43 | 4998.3 | -26.33191 | 27.22078 | -0.05031684 | 2023-09-19 13:14 | 4994.322 | 63.45562 | 27.83926 | 0.121352 | 3.083333 | 185 | 26.39 | 24.23 | 24.06 | 0.17
2023-09-19 12:43 | 4993.923 | -26.82514 | 27.21716 | -0.05130426 | 2023-09-19 13:14 | 5000.289 | 53.56186 | 27.87543 | 0.102309 | 3.166667 | 190 | 26.39 | 24.23 | 24.06 | 0.17
2023-09-19 12:43 | 5001.881 | -26.42464 | 27.21716 | -0.05045789 | 2023-09-19 13:14 | 5901.042 | 89.35604 | 27.92607 | 0.1446267 | 3.25 | 195 | 26.39 | 24.32 | 24.06 | 0.26
2023-09-19 12:43 | 5004.268 | -26.36335 | 27.20631 | -0.05031684 | 2023-09-19 13:14 | 6003.689 | 93.65909 | 27.96947 | 0.1489996 | 3.333333 | 200 | 26.48 | 24.32 | 24.06 | 0.26
2023-09-19 12:43 | 5892.687 | -18.94675 | 27.19907 | -0.03070964 | 2023-09-19 13:14 | 6006.474 | 94.94443 | 28.03458 | 0.1509744 | 3.416667 | 205 | 26.57 | 24.32 | 24.06 | 0.26
2023-09-19 12:43 | 6001.302 | -28.6024 | 27.19907 | -0.04552083 | 2023-09-19 13:14 | 5994.937 | 93.43398 | 28.10692 | 0.1488585 | 3.5 | 210 | 26.57 | 24.41 | 24.06 | 0.35
2023-09-19 12:44 | 5998.517 | -30.89249 | 27.19184 | -0.04918837 | 2023-09-19 13:14 | 6002.098 | 93.90016 | 28.19734 | 0.1494227 | 3.583333 | 215 | 26.75 | 24.5 | 24.06 | 0.44
2023-09-19 12:44 | 6003.292 | -29.32117 | 27.18822 | -0.0466493 | 2023-09-19 13:14 | 6006.077 | 97.59927 | 28.31669 | 0.1552062 | 3.666667 | 220 | 27.02 | 24.59 | 24.06 | 0.53
2023-09-19 12:44 | 6002.894 | -30.29444 | 27.1846 | -0.04820095 | 2023-09-19 13:15 | 6000.506 | 96.00219 | 28.43244 | 0.1528082 | 3.75 | 225 | 27.02 | 24.59 | 24.06 | 0.53
2023-09-19 12:44 | 5999.71 | -30.45559 | 27.17375 | -0.04848307 | 2023-09-19 13:15 | 6000.108 | 96.70473 | 28.56264 | 0.1539366 | 3.833333 | 230 | 27.02 | 24.68 | 24.06 | 0.62
2023-09-19 12:44 | 6000.108 | -29.92593 | 27.16652 | -0.04763672 | 2023-09-19 13:15 | 6006.474 | 104.0815 | 28.68924 | 0.1655035 | 3.916667 | 235 | 27.57 | 24.68 | 23.97 | 0.71
2023-09-19 12:44 | 6004.087 | -29.23638 | 27.17014 | -0.04650825 | 2023-09-19 13:15 | 6006.474 | 102.4847 | 28.82668 | 0.1629644 | 4 | 240 | 27.3 | 24.77 | 24.06 | 0.71
2023-09-19 12:44 | 6000.108 | -30.28038 | 27.16652 | -0.04820095 | 2023-09-19 13:15 | 5997.324 | 99.49422 | 28.95689 | 0.1584505 | 4.083333 | 245 | 27.39 | 24.77 | 24.06 | 0.71
2023-09-19 12:44 | 6000.108 | -28.95116 | 27.16652 | -0.04608507 | 2023-09-19 13:15 | 6000.904 | 102.8328 | 29.07986 | 0.1636697 | 4.166667 | 250 | 27.57 | 24.77 | 24.06 | 0.71
2023-09-19 12:44 | 6004.087 | -30.38914 | 27.18099 | -0.04834201 | 2023-09-19 13:15 | 6003.292 | 104.2036 | 29.20645 | 0.1657856 | 4.25 | 255 | 27.66 | 24.86 | 24.06 | 0.8
2023-09-19 12:44 | 6002.894 | -28.1667 | 27.18822 | -0.04481554 | 2023-09-19 13:15 | 6005.281 | 101.6661 | 29.32581 | 0.1616949 | 4.333333 | 260 | 27.84 | 24.86 | 24.06 | 0.8
2023-09-19 12:44 | 5999.313 | -28.06129 | 27.17375 | -0.04467448 | 2023-09-19 13:15 | 6000.506 | 102.9146 | 29.44155 | 0.1638108 | 4.416667 | 265 | 27.94 | 24.86 | 24.06 | 0.8
2023-09-19 12:44 | 6000.108 | -31.16654 | 27.16291 | -0.04961155 | 2023-09-19 13:15 | 6002.496 | 105.5196 | 29.56091 | 0.1679015 | 4.5 | 270 | 28.12 | 24.95 | 24.06 | 0.89
2023-09-19 12:45 | 6002.496 | -27.45563 | 27.15929 | -0.04368707 | 2023-09-19 13:15 | 6008.066 | 104.1978 | 29.67665 | 0.1656445 | 4.583333 | 275 | 28.67 | 24.95 | 24.06 | 0.89
[5 empty] | 2023-09-19 13:15 | 6000.108 | 104.5915 | 29.80324 | 0.1664909 | 4.666667 | 280 | 28.49 | 24.95 | 24.06 | 0.89
[5 empty] | 2023-09-19 13:16 | 5999.71 | 107.1542 | 29.9226 | 0.1705816 | 4.75 | 285 | 28.58 | 24.95 | 24.06 | 0.89
[5 empty] | 2023-09-19 13:16 | 6002.496 | 105.2536 | 30.04196 | 0.1674783 | 4.833333 | 290 | 28.67 | 25.04 | 24.06 | 0.98
[5 empty] | 2023-09-19 13:16 | 5998.915 | 105.8996 | 30.1577 | 0.1686068 | 4.916667 | 295 | 28.85 | 25.04 | 24.06 | 0.98
[5 empty] | 2023-09-19 13:16 | 5997.721 | 105.1699 | 30.28067 | 0.1674783 | 5 | 300 | 29.04 | 25.04 | 24.06 | 0.98
[5 empty] | 2023-09-19 13:16 | 6000.108 | 109.3767 | 30.38918 | 0.1741081 | 5.083333 | 305 | 29.41 | 25.13 | 24.06 | 1.07
[5 empty] | 2023-09-19 13:16 | 6006.474 | 110.7346 | 30.51215 | 0.1760828 | 5.166667 | 310 | 29.22 | 25.13 | 24.06 | 1.07
[5 empty] | 2023-09-19 13:16 | 5998.517 | 106.9557 | 30.61704 | 0.1702995 | 5.25 | 315 | 29.41 | 25.13 | 24.06 | 1.07
[5 empty] | 2023-09-19 13:16 | 6002.098 | 108.3492 | 30.74002 | 0.1724153 | 5.333333 | 320 | 29.5 | 25.13 | 24.06 | 1.07
[5 empty] | 2023-09-19 13:16 | 6004.883 | 109.1089 | 30.84129 | 0.1735438 | 5.416667 | 325 | 29.59 | 25.22 | 24.06 | 1.16
[5 empty] | 2023-09-19 13:16 | 6001.302 | 109.5757 | 30.95341 | 0.1743902 | 5.5 | 330 | 29.78 | 25.22 | 24.06 | 1.16
[5 empty] | 2023-09-19 13:16 | 5998.119 | 108.1002 | 31.05107 | 0.1721332 | 5.583333 | 335 | 29.87 | 25.22 | 24.06 | 1.16
[5 empty] | 2023-09-19 13:16 | 6003.689 | 110.5946 | 31.15596 | 0.1759418 | 5.666667 | 340 | 30.06 | 25.22 | 24.06 | 1.16
[5 empty] | 2023-09-19 13:17 | 6001.302 | 111.0824 | 31.25723 | 0.1767882 | 5.75 | 345 | 30.43 | 25.22 | 24.06 | 1.16
[5 empty] | 2023-09-19 13:17 | 5999.71 | 107.7744 | 31.38382 | 0.171569 | 5.833333 | 350 | 30.25 | 25.22 | 24.06 | 1.16
[5 empty] | 2023-09-19 13:17 | 5998.517 | 109.6134 | 31.4851 | 0.1745313 | 5.916667 | 355 | 30.43 | 25.31 | 24.15 | 1.16
[5 empty] | 2023-09-19 13:17 | 6004.883 | 111.4148 | 31.58275 | 0.1772114 | 6 | 360 | 31 | 25.31 | 24.06 | 1.25
[5 empty] | 2023-09-19 13:17 | 6002.496 | 112.4343 | 31.69126 | 0.1789041 | 6.083333 | 365 | 30.62 | 25.31 | 24.06 | 1.25
[5 empty] | 2023-09-19 13:17 | 6000.506 | 112.2198 | 31.78892 | 0.1786219 | 6.166667 | 370 | 30.71 | 25.31 | 24.15 | 1.16
[5 empty] | 2023-09-19 13:17 | 6001.302 | 111.1711 | 31.89019 | 0.1769292 | 6.25 | 375 | 30.81 | 25.31 | 24.15 | 1.16
[5 empty] | 2023-09-19 13:17 | 6003.689 | 111.7473 | 31.98785 | 0.1777756 | 6.333333 | 380 | 30.9 | 25.31 | 24.15 | 1.16
[5 empty] | 2023-09-19 13:17 | 6001.7 | 111.2671 | 32.08551 | 0.1770703 | 6.416667 | 385 | 31 | 25.4 | 24.15 | 1.25
[5 empty] | 2023-09-19 13:17 | 5998.915 | 112.633 | 32.16869 | 0.1793272 | 6.5 | 390 | 31.09 | 25.4 | 24.15 | 1.25
[5 empty] | 2023-09-19 13:17 | 6004.087 | 114.1489 | 32.25188 | 0.1815842 | 6.583333 | 395 | 31.19 | 25.4 | 24.15 | 1.25
[5 empty] | 2023-09-19 13:17 | 6000.904 | 111.8727 | 32.3423 | 0.1780577 | 6.666667 | 400 | 31.37 | 25.4 | 24.15 | 1.25
[5 empty] | 2023-09-19 13:18 | 5998.517 | 112.9799 | 32.44358 | 0.1798915 | 6.75 | 405 | 31.37 | 25.4 | 24.15 | 1.25
[5 empty] | 2023-09-19 13:18 | 6001.302 | 113.4755 | 32.52315 | 0.1805968 | 6.833333 | 410 | 31.56 | 25.49 | 24.15 | 1.34
[5 empty] | 2023-09-19 13:18 | 6012.044 | 114.6553 | 32.60633 | 0.1821484 | 6.916667 | 415 | 31.56 | 25.49 | 24.15 | 1.34
[5 empty] | 2023-09-19 13:18 | 5999.71 | 111.8505 | 32.67868 | 0.1780577 | 7 | 420 | 31.66 | 25.49 | 24.15 | 1.34
[5 empty] | 2023-09-19 13:18 | 6003.689 | 113.3433 | 32.72931 | 0.1803147 | 7.083333 | 425 | 31.75 | 25.49 | 24.15 | 1.34
[5 empty] | 2023-09-19 13:18 | 6007.27 | 113.9432 | 32.7908 | 0.181161 | 7.166667 | 430 | 31.85 | 25.49 | 24.15 | 1.34
[5 empty] | 2023-09-19 13:18 | 5998.517 | 112.1826 | 32.88122 | 0.1786219 | 7.25 | 435 | 31.94 | 25.49 | 24.15 | 1.34
[5 empty] | 2023-09-19 13:18 | 5999.313 | 113.5265 | 32.98249 | 0.1807378 | 7.333333 | 440 | 32.04 | 25.49 | 24.15 | 1.34
[5 empty] | 2023-09-19 13:18 | 6006.077 | 115.4286 | 33.05122 | 0.183559 | 7.416667 | 445 | 32.14 | 25.49 | 24.15 | 1.34
[5 empty] | 2023-09-19 13:18 | 6004.883 | 117.6228 | 33.1127 | 0.1870855 | 7.5 | 450 | 32.23 | 25.58 | 24.15 | 1.43
[5 empty] | 2023-09-19 13:18 | 6001.302 | 116.3118 | 33.18142 | 0.1851107 | 7.583333 | 455 | 32.23 | 25.58 | 24.15 | 1.43
[5 empty] | 2023-09-19 13:18 | 6002.098 | 117.6568 | 33.26099 | 0.1872265 | 7.666667 | 460 | 32.61 | 25.58 | 24.15 | 1.43
[5 empty] | 2023-09-19 13:19 | 6003.292 | 115.109 | 33.35142 | 0.1831358 | 7.75 | 465 | 32.42 | 25.58 | 24.15 | 1.43
[5 empty] | 2023-09-19 13:19 | 6000.108 | 115.8456 | 33.43822 | 0.1844054 | 7.833333 | 470 | 32.52 | 25.58 | 24.15 | 1.43
[5 empty] | 2023-09-19 13:19 | 5999.313 | 117.6909 | 33.52865 | 0.1873676 | 7.916667 | 475 | 32.52 | 25.58 | 24.15 | 1.43
[5 empty] | 2023-09-19 13:19 | 6006.077 | 117.4687 | 33.6046 | 0.1868034 | 8 | 480 | 32.61 | 25.58 | 24.15 | 1.43
[5 empty] | 2023-09-19 13:19 | 6004.087 | 117.5185 | 33.68417 | 0.1869444 | 8.083333 | 485 | 32.71 | 25.58 | 24.15 | 1.43
[5 empty] | 2023-09-19 13:19 | 5998.517 | 118.5611 | 33.72757 | 0.1887782 | 8.166667 | 490 | 33 | 25.58 | 24.15 | 1.43
[5 empty] | 2023-09-19 13:19 | 6002.098 | 118.0114 | 33.77098 | 0.1877908 | 8.25 | 495 | 32.81 | 25.67 | 24.15 | 1.52
[5 empty] | 2023-09-19 13:19 | 6008.861 | 116.9907 | 33.85055 | 0.185957 | 8.333333 | 500 | 33.1 | 25.67 | 24.15 | 1.52
[5 empty] | 2023-09-19 13:19 | 6000.904 | 120.5581 | 33.91565 | 0.1918815 | 8.416667 | 505 | 33 | 25.58 | 24.15 | 1.43
[5 empty] | 2023-09-19 13:19 | 6005.281 | 121.7104 | 33.95906 | 0.1935742 | 8.5 | 510 | 33 | 25.67 | 24.15 | 1.52
[5 empty] | 2023-09-19 13:19 | 6002.894 | 119.6229 | 33.99884 | 0.1903298 | 8.583333 | 515 | 33.29 | 25.67 | 24.15 | 1.52
[5 empty] | 2023-09-19 13:19 | 6001.7 | 120.7514 | 34.05671 | 0.1921636 | 8.666667 | 520 | 33.1 | 25.67 | 24.15 | 1.52
[5 empty] | 2023-09-19 13:20 | 5993.345 | 118.4589 | 34.13267 | 0.1887782 | 8.75 | 525 | 33.19 | 25.67 | 24.15 | 1.52
[5 empty] | 2023-09-19 13:20 | 6002.496 | 121.4766 | 34.19416 | 0.1932921 | 8.833333 | 530 | 33.29 | 25.67 | 24.15 | 1.52
[5 empty] | 2023-09-19 13:20 | 6002.894 | 119.1796 | 34.25203 | 0.1896245 | 8.916667 | 535 | 33.29 | 25.67 | 24.15 | 1.52
[5 empty] | 2023-09-19 13:20 | 6000.506 | 119.7525 | 34.30628 | 0.190612 | 9 | 540 | 33.39 | 25.67 | 24.15 | 1.52
[5 empty] | 2023-09-19 13:20 | 6001.302 | 119.148 | 34.34968 | 0.1896245 | 9.083333 | 545 | 33.48 | 25.67 | 24.15 | 1.52
[5 empty] | 2023-09-19 13:20 | 6000.904 | 119.4946 | 34.4184 | 0.1901888 | 9.166667 | 550 | 33.48 | 25.67 | 24.15 | 1.52
[5 empty] | 2023-09-19 13:20 | 5998.915 | 119.7208 | 34.48713 | 0.190612 | 9.25 | 555 | 33.58 | 25.76 | 24.15 | 1.61
[5 empty] | 2023-09-19 13:20 | 6000.506 | 119.5753 | 34.52691 | 0.1903298 | 9.333333 | 560 | 33.58 | 25.76 | 24.15 | 1.61
[5 empty] | 2023-09-19 13:20 | 6000.904 | 121.0899 | 34.57755 | 0.1927279 | 9.416667 | 565 | 33.68 | 25.76 | 24.23 | 1.53
[5 empty] | 2023-09-19 13:20 | 6002.496 | 119.9695 | 34.62095 | 0.1908941 | 9.5 | 570 | 33.68 | 25.76 | 24.15 | 1.61
[5 empty] | 2023-09-19 13:20 | 5997.324 | 121.1062 | 34.6969 | 0.1928689 | 9.583333 | 575 | 33.77 | 25.76 | 24.15 | 1.61
[5 empty] | 2023-09-19 13:20 | 6001.302 | 119.148 | 34.76201 | 0.1896245 | 9.666667 | 580 | 34.07 | 25.76 | 24.15 | 1.61
[5 empty] | 2023-09-19 13:21 | 6002.894 | 120.9527 | 34.80179 | 0.1924458 | 9.75 | 585 | 33.87 | 25.76 | 24.23 | 1.53
[5 empty] | 2023-09-19 13:21 | 5996.528 | 120.3816 | 34.84882 | 0.1917405 | 9.833333 | 590 | 34.07 | 25.76 | 24.23 | 1.53
[5 empty] | 2023-09-19 13:21 | 6000.108 | 120.3649 | 34.8886 | 0.1915994 | 9.916667 | 595 | 34.07 | 25.76 | 24.23 | 1.53
[5 empty] | 2023-09-19 13:21 | 6008.463 | 122.396 | 34.89945 | 0.1945616 | 10 | 600 | 33.97 | 25.76 | 24.23 | 1.53
[5 empty] | 2023-09-19 13:21 | 6007.27 | 124.6784 | 34.93562 | 0.1982291 | 10.08333 | 605 | 34.46 | 25.76 | 24.23 | 1.53
[5 empty] | 2023-09-19 13:21 | 6002.894 | 121.2187 | 34.97902 | 0.1928689 | 10.16667 | 610 | 34.07 | 25.76 | 24.23 | 1.53
[5 empty] | 2023-09-19 13:21 | 6000.904 | 119.8491 | 35.06945 | 0.190753 | 10.25 | 615 | 34.17 | 25.76 | 24.15 | 1.61
[5 empty] | 2023-09-19 13:21 | 6004.883 | 122.6778 | 35.15987 | 0.1951258 | 10.33333 | 620 | 34.17 | 25.76 | 24.23 | 1.53
[5 empty] | 2023-09-19 13:21 | 6003.292 | 122.468 | 35.24667 | 0.1948437 | 10.41667 | 625 | 34.17 | 25.85 | 24.23 | 1.62
[5 empty] | 2023-09-19 13:21 | 5996.926 | 121.9838 | 35.31178 | 0.1942795 | 10.5 | 630 | 34.26 | 25.85 | 24.15 | 1.7
[5 empty] | 2023-09-19 13:21 | 6010.851 | 122.8885 | 35.29731 | 0.1952669 | 10.58333 | 635 | 34.56 | 25.85 | 24.15 | 1.7
[5 empty] | 2023-09-19 13:22 | 5999.313 | 123.4501 | 35.34071 | 0.1965365 | 10.66667 | 640 | 34.36 | 25.85 | 24.23 | 1.62
[5 empty] | 2023-09-19 13:22 | 6005.281 | 121.0895 | 35.3805 | 0.1925868 | 10.75 | 645 | 34.46 | 25.85 | 24.23 | 1.62
[5 empty] | 2023-09-19 13:22 | 6002.894 | 122.9032 | 35.38412 | 0.195549 | 10.83333 | 650 | 34.46 | 25.85 | 24.15 | 1.7
[5 empty] | 2023-09-19 13:22 | 6004.087 | 119.824 | 35.39135 | 0.190612 | 10.91667 | 655 | 34.46 | 25.85 | 24.23 | 1.62
[5 empty] | 2023-09-19 13:22 | 5998.119 | 119.8821 | 35.42752 | 0.1908941 | 11 | 660 | 34.46 | 25.85 | 24.23 | 1.62
[5 empty] | 2023-09-19 13:22 | 6003.292 | 119.0988 | 35.4673 | 0.1894835 | 11.08333 | 665 | 34.76 | 25.85 | 24.23 | 1.62
[5 empty] | 2023-09-19 13:22 | 6003.292 | 123.0886 | 35.49986 | 0.1958311 | 11.16667 | 670 | 34.76 | 25.85 | 24.23 | 1.62
[5 empty] | 2023-09-19 13:22 | 6005.281 | 118.3401 | 35.49624 | 0.188214 | 11.25 | 675 | 34.66 | 25.85 | 24.23 | 1.62
[5 empty] | 2023-09-19 13:22 | 5999.313 | 122.2982 | 35.53602 | 0.1947027 | 11.33333 | 680 | 34.56 | 25.85 | 24.23 | 1.62
[5 empty] | 2023-09-19 13:22 | 6000.904 | 123.0397 | 35.57943 | 0.1958311 | 11.41667 | 685 | 34.66 | 25.85 | 24.23 | 1.62
[5 empty] | 2023-09-19 13:22 | 6005.281 | 124.0163 | 35.60113 | 0.1972417 | 11.5 | 690 | 34.85 | 25.85 | 24.23 | 1.62
[5 empty] | 2023-09-19 13:22 | 5995.732 | 125.3245 | 35.64091 | 0.1996397 | 11.58333 | 695 | 34.76 | 25.85 | 24.23 | 1.62
[5 empty] | 2023-09-19 13:23 | 6000.506 | 122.677 | 35.68432 | 0.1952669 | 11.66667 | 700 | 34.76 | 25.94 | 24.23 | 1.71
[5 empty] | 2023-09-19 13:23 | 6006.474 | 124.6619 | 35.7421875 | 0.1982291 | 11.75 | 705 | 34.85 | 25.85 | 24.23 | 1.62
[5 empty] | 2023-09-19 13:23 | 6003.689 | 124.7815 | 35.78921 | 0.1985113 | 11.83333 | 710 | 34.85 | 25.85 | 24.23 | 1.62
[5 empty] | 2023-09-19 13:23 | 6000.904 | 125.8757 | 35.82538 | 0.200345 | 11.91667 | 715 | 34.85 | 25.85 | 24.23 | 1.62
[5 empty] | 2023-09-19 13:23 | 6002.098 | 125.9894 | 35.91941 | 0.2004861 | 12 | 720 | 35.25 | 25.94 | 24.23 | 1.71
[5 empty] | 2023-09-19 13:23 | 6007.27 | 124.6784 | 35.98452 | 0.1982291 | 12.08333 | 725 | 34.95 | 25.85 | 24.23 | 1.62
[5 empty] | 2023-09-19 13:23 | 6000.506 | 124.5381 | 36.02069 | 0.1982291 | 12.16667 | 730 | 35.25 | 25.85 | 24.23 | 1.62
[5 empty] | 2023-09-19 13:23 | 6001.302 | 126.7704 | 36.02069 | 0.2017556 | 12.25 | 735 | 34.95 | 25.85 | 24.23 | 1.62
[5 empty] | 2023-09-19 13:23 | 6005.679 | 126.5081 | 36.03154 | 0.2011914 | 12.33333 | 740 | 35.35 | 25.85 | 24.23 | 1.62
[5 empty] | 2023-09-19 13:23 | 6000.108 | 126.2135 | 36.02792 | 0.2009093 | 12.41667 | 745 | 35.05 | 25.85 | 24.23 | 1.62
[5 empty] | 2023-09-19 13:23 | 5998.517 | 123.9652 | 36.08579 | 0.1973828 | 12.5 | 750 | 35.15 | 25.85 | 24.23 | 1.62
[5 empty] | 2023-09-19 13:23 | 6007.27 | 126.8964 | 36.13643 | 0.2017556 | 12.58333 | 755 | 35.15 | 25.94 | 24.23 | 1.71
[5 empty] | 2023-09-19 13:24 | 6004.087 | 128.248 | 36.17622 | 0.2040126 | 12.66667 | 760 | 35.15 | 25.85 | 24.15 | 1.7
[5 empty] | 2023-09-19 13:24 | 6002.496 | 125.9091 | 36.15813 | 0.200345 | 12.75 | 765 | 35.15 | 25.94 | 24.23 | 1.71
[5 empty] | 2023-09-19 13:24 | 6002.098 | 126.4326 | 36.16537 | 0.2011914 | 12.83333 | 770 | 35.15 | 25.94 | 24.23 | 1.71
[5 empty] | 2023-09-19 13:24 | 6005.679 | 124.3793 | 36.16537 | 0.197806 | 12.91667 | 775 | 35.25 | 25.94 | 24.15 | 1.79
[5 empty] | 2023-09-19 13:24 | 6000.108 | 123.7323 | 36.20877 | 0.1969596 | 13 | 780 | 35.25 | 25.94 | 24.15 | 1.79
[5 empty] | 2023-09-19 13:24 | 5998.517 | 124.0538 | 36.2377 | 0.1975238 | 13.08333 | 785 | 35.25 | 25.94 | 24.15 | 1.79
[5 empty] | 2023-09-19 13:24 | 6005.679 | 125.5324 | 36.28834 | 0.1996397 | 13.16667 | 790 | 35.35 | 25.94 | 24.15 | 1.79
[5 empty] | 2023-09-19 13:24 | 6001.302 | 121.5411 | 36.26664 | 0.1934331 | 13.25 | 795 | 35.55 | 25.94 | 24.15 | 1.79
[5 empty] | 2023-09-19 13:24 | 6003.292 | 122.2906 | 36.27026 | 0.1945616 | 13.33333 | 800 | 35.35 | 25.94 | 24.23 | 1.71
[5 empty] | 2023-09-19 13:24 | 6000.108 | 121.8714 | 36.31366 | 0.1939974 | 13.41667 | 805 | 35.45 | 25.94 | 24.23 | 1.71
[5 empty] | 2023-09-19 13:24 | 6004.485 | 125.7735 | 36.33536 | 0.2000629 | 13.5 | 810 | 35.35 | 25.94 | 24.15 | 1.79
[5 empty] | 2023-09-19 13:24 | 6001.302 | 123.9341 | 36.34621 | 0.1972417 | 13.58333 | 815 | 35.45 | 25.94 | 24.23 | 1.71
[5 empty] | 2023-09-19 13:25 | 5996.13 | 122.3219 | 36.34621 | 0.1948437 | 13.66667 | 820 | 35.45 | 25.94 | 24.23 | 1.71
[5 empty] | 2023-09-19 13:25 | 6005.281 | 123.4842 | 36.35344 | 0.1963954 | 13.75 | 825 | 35.45 | 25.94 | 24.15 | 1.79
[5 empty] | 2023-09-19 13:25 | 6001.302 | 124.8205 | 36.38238 | 0.1986523 | 13.83333 | 830 | 35.55 | 25.94 | 24.15 | 1.79
[5 empty] | 2023-09-19 13:25 | 5996.13 | 123.4731 | 36.36791 | 0.1966775 | 13.91667 | 835 | 35.45 | 25.94 | 24.15 | 1.79
[5 empty] | 2023-09-19 13:25 | 6004.485 | 126.3942 | 36.41493 | 0.2010503 | 14 | 840 | 35.55 | 25.94 | 24.23 | 1.71
[5 empty] | 2023-09-19 13:25 | 6002.894 | 128.3998 | 36.48365 | 0.2042947 | 14.08333 | 845 | 35.55 | 25.94 | 24.15 | 1.79
[5 empty] | 2023-09-19 13:25 | 6000.506 | 129.4122 | 36.53429 | 0.2059874 | 14.16667 | 850 | 35.85 | 25.94 | 24.15 | 1.79
[5 empty] | 2023-09-19 13:25 | 6000.506 | 126.7536 | 36.58493 | 0.2017556 | 14.25 | 855 | 35.55 | 25.94 | 24.15 | 1.79
[5 empty] | 2023-09-19 13:25 | 6000.904 | 127.3824 | 36.60663 | 0.202743 | 14.33333 | 860 | 35.75 | 25.94 | 24.23 | 1.71
[5 empty] | 2023-09-19 13:25 | 6006.872 | 127.8639 | 36.6428 | 0.2033073 | 14.41667 | 865 | 35.65 | 25.94 | 24.15 | 1.79
[5 empty] | 2023-09-19 13:25 | 6000.108 | 127.4541 | 36.68258 | 0.2028841 | 14.5 | 870 | 36.15 | 25.94 | 24.15 | 1.79
[5 empty] | 2023-09-19 13:25 | 6000.506 | 124.0949 | 36.66811 | 0.1975238 | 14.58333 | 875 | 35.75 | 25.94 | 24.15 | 1.79
[5 empty] | 2023-09-19 13:26 | 6000.506 | 127.2853 | 36.6428 | 0.202602 | 14.66667 | 880 | 35.75 | 25.94 | 24.15 | 1.79
[5 empty] | 2023-09-19 13:26 | 6000.108 | 125.6818 | 36.6645 | 0.2000629 | 14.75 | 885 | 35.75 | 25.94 | 24.15 | 1.79
[5 empty] | 2023-09-19 13:26 | 5996.528 | 126.1382 | 36.73322 | 0.2009093 | 14.83333 | 890 | 35.75 | 25.94 | 24.15 | 1.79
[5 empty] | 2023-09-19 13:26 | 6005.281 | 128.2735 | 36.79109 | 0.2040126 | 14.91667 | 895 | 35.75 | 25.94 | 24.15 | 1.79
[5 empty] | 2023-09-19 13:26 | 6006.077 | 126.0729 | 36.82364 | 0.2004861 | 15 | 900 | 35.75 | 25.94 | 24.15 | 1.79
[5 empty] | 2023-09-19 13:26 | 6001.7 | 126.6015 | 36.84534 | 0.2014735 | 15.08333 | 905 | 35.75 | 25.94 | 24.15 | 1.79
[5 empty] | 2023-09-19 13:26 | 5999.71 | 125.7621 | 36.86704 | 0.200204 | 15.16667 | 910 | 35.85 | 25.94 | 24.23 | 1.71
[5 empty] | 2023-09-19 13:26 | 6002.496 | 128.3913 | 36.86704 | 0.2042947 | 15.25 | 915 | 36.05 | 26.03 | 24.23 | 1.8
[5 empty] | 2023-09-19 13:26 | 6000.506 | 128.3488 | 36.86343 | 0.2042947 | 15.33333 | 920 | 36.15 | 25.94 | 24.15 | 1.79
[5 empty] | 2023-09-19 13:26 | 5998.915 | 130.884 | 36.85257 | 0.2083854 | 15.41667 | 925 | 36.05 | 25.94 | 24.15 | 1.79
[5 empty] | 2023-09-19 13:26 | 6003.292 | 129.4723 | 36.85257 | 0.2059874 | 15.5 | 930 | 35.85 | 25.94 | 24.15 | 1.79
[5 empty] | 2023-09-19 13:26 | 6002.098 | 129.1806 | 36.85619 | 0.2055642 | 15.58333 | 935 | 36.05 | 25.94 | 24.15 | 1.79
[5 empty] | 2023-09-19 13:27 | 6002.098 | 130.4216 | 36.84896 | 0.2075391 | 15.66667 | 940 | 35.95 | 25.94 | 24.15 | 1.79
[5 empty] | 2023-09-19 13:27 | 6003.689 | 128.0622 | 36.84534 | 0.2037305 | 15.75 | 945 | 35.95 | 26.03 | 24.15 | 1.88
[5 empty] | 2023-09-19 13:27 | 6003.689 | 128.7715 | 36.82002 | 0.2048589 | 15.83333 | 950 | 35.95 | 25.94 | 24.15 | 1.79
[5 empty] | 2023-09-19 13:27 | 6002.496 | 128.3913 | 36.83088 | 0.2042947 | 15.91667 | 955 | 35.95 | 26.03 | 24.15 | 1.88
[5 empty] | 2023-09-19 13:27 | 6001.302 | 129.7839 | 36.86343 | 0.2065516 | 16 | 960 | 35.95 | 25.94 | 24.15 | 1.79
[5 empty] | 2023-09-19 13:27 | 6005.281 | 131.1116 | 36.89598 | 0.2085265 | 16.08333 | 965 | 35.95 | 26.03 | 24.15 | 1.88
[5 empty] | 2023-09-19 13:27 | 6000.108 | 129.4922 | 36.96832 | 0.2061285 | 16.16667 | 970 | 36.05 | 26.03 | 24.15 | 1.88
[5 empty] | 2023-09-19 13:27 | 5996.13 | 127.9009 | 36.97555 | 0.2037305 | 16.25 | 975 | 36.05 | 26.03 | 24.15 | 1.88
[5 empty] | 2023-09-19 13:27 | 6005.679 | 130.9429 | 36.97193 | 0.2082444 | 16.33333 | 980 | 36.25 | 26.03 | 24.15 | 1.88
[5 empty] | 2023-09-19 13:27 | 6006.474 | 132.557 | 37.01171875 | 0.2107834 | 16.41667 | 985 | 36.05 | 26.03 | 24.15 | 1.88
[5 empty] | 2023-09-19 13:27 | 5998.915 | 129.0235 | 37.02257 | 0.2054232 | 16.5 | 990 | 36.05 | 26.03 | 24.15 | 1.88
[5 empty] | 2023-09-19 13:28 | 6003.292 | 131.6002 | 37.05151 | 0.2093728 | 16.58333 | 995 | 36.05 | 25.94 | 24.15 | 1.79
[5 empty] | 2023-09-19 13:28 | 6003.689 | 131.7862 | 37.08767 | 0.2096549 | 16.66667 | 1000 | 36.25 | 26.03 | 24.15 | 1.88
[5 empty] | 2023-09-19 13:28 | 5998.915 | 130.7068 | 37.10576 | 0.2081033 | 16.75 | 1005 | 36.15 | 25.94 | 24.15 | 1.79
[5 empty] | 2023-09-19 13:28 | 6000.506 | 132.1594 | 37.10576 | 0.2103602 | 16.83333 | 1010 | 36.35 | 26.03 | 24.15 | 1.88
[5 empty] | 2023-09-19 13:28 | 6000.904 | 131.9023 | 37.11299 | 0.2099371 | 16.91667 | 1015 | 36.15 | 26.03 | 24.15 | 1.88
[5 empty] | 2023-09-19 13:28 | 6002.894 | 131.3255 | 37.12023 | 0.2089496 | 17 | 1020 | 36.56 | 26.03 | 24.15 | 1.88
[5 empty] | 2023-09-19 13:28 | 5998.517 | 130.078 | 37.12384 | 0.2071159 | 17.08333 | 1025 | 36.15 | 26.03 | 24.15 | 1.88
[5 empty] | 2023-09-19 13:28 | 6002.894 | 134.6944 | 37.11661 | 0.2143099 | 17.16667 | 1030 | 36.35 | 26.03 | 24.15 | 1.88 | 1.7
[5 empty] | 2023-09-19 13:28 | 6006.474 | 130.8715 | 37.12746 | 0.2081033 | 17.25 | 1035 | 36.25 | 26.03 | 24.15 | 1.88 | 1.7
[5 empty] | 2023-09-19 13:28 | 5998.119 | 131.1324 | 37.16724 | 0.2088086 | 17.33333 | 1040 | 36.15 | 26.03 | 24.15 | 1.88 | 1.7
[5 empty] | 2023-09-19 13:28 | 6000.506 | 131.3619 | 37.22512 | 0.2090907 | 17.41667 | 1045 | 36.25 | 26.03 | 24.15 | 1.88 | 1.7
[5 empty] | 2023-09-19 13:28 | 6003.292 | 130.9795 | 37.22512 | 0.2083854 | 17.5 | 1050 | 36.25 | 26.03 | 24.15 | 1.88 | 1.7
[5 empty] | 2023-09-19 13:28 | 6002.894 | 130.7935 | 37.17086 | 0.2081033 | 17.58333 | 1055 | 36.25 | 26.03 | 24.15 | 1.88 | 1.7
[5 empty] | 2023-09-19 13:29 | 6001.302 | 128.6317 | 37.16363 | 0.2047179 | 17.66667 | 1060 | 36.66 | 26.03 | 24.15 | 1.88 | 1.7
[5 empty] | 2023-09-19 13:29 | 6002.098 | 130.6876 | 37.15639 | 0.2079622 | 17.75 | 1065 | 36.25 | 26.03 | 24.15 | 1.88 | 1.7
[5 empty] | 2023-09-19 13:29 | 6004.883 | 130.3048 | 37.15639 | 0.2072569 | 17.83333 | 1070 | 36.25 | 26.03 | 24.15 | 1.88 | 1.7
[5 empty] | 2023-09-19 13:29 | 6001.302 | 128.7203 | 37.21426 | 0.2048589 | 17.91667 | 1075 | 36.25 | 26.03 | 24.15 | 1.88 | 1.7
[5 empty] | 2023-09-19 13:29 | 5997.324 | 130.9379 | 37.31554 | 0.2085265 | 18 | 1080 | 36.56 | 26.03 | 24.15 | 1.88 | 1.7
[5 empty] | 2023-09-19 13:29 | 6002.098 | 129.8897 | 37.37703 | 0.2066927 | 18.08333 | 1085 | 36.35 | 26.03 | 24.15 | 1.88 | 1.68
[5 empty] | 2023-09-19 13:29 | 6004.485 | 130.3848 | 37.38788 | 0.207398 | 18.16667 | 1090 | 36.86 | 26.03 | 24.15 | 1.88 | 1.68
[5 empty] | 2023-09-19 13:29 | 5999.71 | 128.8634 | 37.39511 | 0.205141 | 18.25 | 1095 | 36.35 | 26.03 | 24.15 | 1.88 | 1.68
[5 empty] | 2023-09-19 13:29 | 5998.517 | 128.129 | 37.41681 | 0.2040126 | 18.33333 | 1100 | 36.76 | 26.03 | 24.15 | 1.88 | 1.68
[5 empty] | 2023-09-19 13:29 | 6006.077 | 132.3708 | 37.44213 | 0.2105013 | 18.41667 | 1105 | 36.35 | 26.03 | 24.15 | 1.88 | 1.68
[5 empty] | 2023-09-19 13:29 | 6000.904 | 130.9274 | 37.40596 | 0.2083854 | 18.5 | 1110 | 36.35 | 26.03 | 24.15 | 1.88 | 1.68
[5 empty] | 2023-09-19 13:30 | 6000.108 | 133.0368 | 37.38788 | 0.2117708 | 18.58333 | 1115 | 36.66 | 26.03 | 24.15 | 1.88 | 1.68
[5 empty] | 2023-09-19 13:30 | 6000.506 | 130.387 | 37.34809 | 0.2075391 | 18.66667 | 1120 | 36.46 | 26.03 | 24.15 | 1.88 | 1.68
[5 empty] | 2023-09-19 13:30 | 6002.496 | 132.3806 | 37.35894 | 0.2106423 | 18.75 | 1125 | 36.46 | 26.03 | 24.15 | 1.88 | 1.68
[5 empty] | 2023-09-19 13:30 | 5999.71 | 133.6483 | 37.42405 | 0.2127582 | 18.83333 | 1130 | 36.46 | 26.03 | 24.15 | 1.88 | 1.68
[5 empty] | 2023-09-19 13:30 | 5997.324 | 132.3551 | 37.45298 | 0.2107834 | 18.91667 | 1135 | 36.56 | 26.03 | 24.15 | 1.88 | 1.68
[5 empty] | 2023-09-19 13:30 | 6005.281 | 132.8854 | 37.45298 | 0.2113476 | 19 | 1140 | 36.46 | 26.03 | 24.15 | 1.88 | 1.68
[5 empty] | 2023-09-19 13:30 | 5998.119 | 135.7389 | 37.4132 | 0.2161437 | 19.08333 | 1145 | 36.46 | 26.03 | 24.15 | 1.88 | 1.71
[5 empty] | 2023-09-19 13:30 | 5998.119 | 131.8411 | 37.40234375 | 0.2099371 | 19.16667 | 1150 | 36.46 | 26.03 | 24.15 | 1.88 | 1.71
[5 empty] | 2023-09-19 13:30 | 6004.883 | 132.6993 | 37.37703 | 0.2110655 | 19.25 | 1155 | 36.56 | 26.03 | 24.15 | 1.88 | 1.71
[5 empty] | 2023-09-19 13:30 | 6004.485 | 134.1093 | 37.43128 | 0.2133225 | 19.33333 | 1160 | 36.56 | 26.03 | 24.15 | 1.88 | 1.71
[5 empty] | 2023-09-19 13:30 | 5997.721 | 132.8953 | 37.46021 | 0.2116297 | 19.41667 | 1165 | 36.56 | 26.03 | 24.15 | 1.88 | 1.71
[5 empty] | 2023-09-19 13:30 | 6004.883 | 133.8522 | 37.4349 | 0.2128993 | 19.5 | 1170 | 36.56 | 26.03 | 24.15 | 1.88 | 1.71
[5 empty] | 2023-09-19 13:30 | 6003.689 | 136.8403 | 37.40596 | 0.2176953 | 19.58333 | 1175 | 36.56 | 26.03 | 24.15 | 1.88 | 1.71
[5 empty] | 2023-09-19 13:31 | 5996.926 | 136.2433 | 37.38788 | 0.21699 | 19.66667 | 1180 | 36.56 | 26.03 | 24.15 | 1.88 | 1.71
[5 empty] | 2023-09-19 13:31 | 6001.302 | 134.3928 | 37.38064 | 0.2138867 | 19.75 | 1185 | 36.56 | 26.12 | 24.15 | 1.97 | 1.71
[5 empty] | 2023-09-19 13:31 | 6003.292 | 137.0085 | 37.37341 | 0.2179774 | 19.83333 | 1190 | 37.07 | 26.12 | 24.15 | 1.97 | 1.71
[5 empty] | 2023-09-19 13:31 | 5998.517 | 137.6083 | 37.35894 | 0.2191059 | 19.91667 | 1195 | 36.66 | 26.12 | 24.15 | 1.97 | 1.71
[5 empty] | 2023-09-19 13:31 | 6000.506 | 137.9198 | 37.35894 | 0.2195291 | 20 | 1200 | 36.66 | 26.12 | 24.15 | 1.97 | 1.71
[5 empty] | 2023-09-19 13:31 | 6001.7 | 136.1745 | 37.34809 | 0.2167079 | 20.08333 | 1205 | 36.66 | 26.21 | 24.15 | 2.06 | 1.72
[5 empty] | 2023-09-19 13:31 | 6003.292 | 136.6539 | 37.33724 | 0.2174132 | 20.16667 | 1210 | 36.66 | 26.12 | 24.15 | 1.97 | 1.72
[5 empty] | 2023-09-19 13:31 | 6001.302 | 134.6587 | 37.36979 | 0.2143099 | 20.25 | 1215 | 36.66 | 26.12 | 24.15 | 1.97 | 1.72
[5 empty] | 2023-09-19 13:31 | 5998.517 | 134.419 | 37.40596 | 0.2140278 | 20.33333 | 1220 | 36.66 | 26.12 | 24.15 | 1.97 | 1.72
[5 empty] | 2023-09-19 13:31 | 6004.883 | 135.7146 | 37.47468 | 0.2158615 | 20.41667 | 1225 | 36.86 | 26.12 | 24.15 | 1.97 | 1.72
[5 empty] | 2023-09-19 13:31 | 6002.098 | 135.563 | 37.48915 | 0.2157204 | 20.5 | 1230 | 36.66 | 26.12 | 24.15 | 1.97 | 1.72
[5 empty] | 2023-09-19 13:32 | 6003.689 | 135.2443 | 37.48915 | 0.2151562 | 20.58333 | 1235 | 36.66 | 26.12 | 24.15 | 1.97 | 1.72
[5 empty] | 2023-09-19 13:32 | 6002.496 | 137.4336 | 37.4566 | 0.2186827 | 20.66667 | 1240 | 36.66 | 26.12 | 24.15 | 1.97 | 1.72
[5 empty] | 2023-09-19 13:32 | 6007.27 | 137.8978 | 37.42043 | 0.2192469 | 20.75 | 1245 | 36.66 | 26.12 | 24.15 | 1.97 | 1.72
[5 empty] | 2023-09-19 13:32 | 5998.517 | 136.5452 | 37.44575 | 0.2174132 | 20.83333 | 1250 | 36.66 | 26.21 | 24.15 | 2.06 | 1.72
[5 empty] | 2023-09-19 13:32 | 6002.496 | 136.0152 | 37.4566 | 0.2164258 | 20.91667 | 1255 | 36.76 | 26.12 | 24.15 | 1.97 | 1.72
[5 empty] | 2023-09-19 13:32 | 6002.894 | 137.3541 | 37.44936 | 0.2185417 | 21 | 1260 | 36.96 | 26.12 | 24.06 | 2.06 | 1.72
[5 empty] | 2023-09-19 13:32 | 6000.904 | 138.6379 | 37.41681 | 0.2206575 | 21.08333 | 1265 | 36.76 | 26.21 | 24.15 | 2.06 | 1.74
[5 empty] | 2023-09-19 13:32 | 6000.108 | 138.531 | 37.42767 | 0.2205165 | 21.16667 | 1270 | 36.76 | 26.21 | 24.15 | 2.06 | 1.74
[5 empty] | 2023-09-19 13:32 | 6003.292 | 137.4518 | 37.46383 | 0.2186827 | 21.25 | 1275 | 36.76 | 26.21 | 24.06 | 2.15 | 1.74
[5 empty] | 2023-09-19 13:32 | 6007.27 | 138.6963 | 37.47107 | 0.2205165 | 21.33333 | 1280 | 36.76 | 26.21 | 24.06 | 2.15 | 1.74
[5 empty] | 2023-09-19 13:32 | 6000.108 | 135.9611 | 37.49638 | 0.2164258 | 21.41667 | 1285 | 36.76 | 26.21 | 24.15 | 2.06 | 1.74
[5 empty] | 2023-09-19 13:32 | 5999.71 | 135.9521 | 37.51809 | 0.2164258 | 21.5 | 1290 | 37.07 | 26.21 | 24.15 | 2.06 | 1.74
[5 empty] | 2023-09-19 13:33 | 6002.496 | 135.5719 | 37.52893 | 0.2157204 | 21.58333 | 1295 | 36.76 | 26.21 | 24.15 | 2.06 | 1.74
[5 empty] | 2023-09-19 13:33 | 6005.281 | 134.3045 | 37.47468 | 0.2136046 | 21.66667 | 1300 | 36.76 | 26.21 | 24.06 | 2.15 | 1.74
[5 empty] | 2023-09-19 13:33 | 5999.71 | 132.8508 | 37.48553 | 0.2114887 | 21.75 | 1305 | 36.76 | 26.21 | 24.06 | 2.15 | 1.74
[5 empty] | 2023-09-19 13:33 | 6002.496 | 136.9904 | 37.52532 | 0.2179774 | 21.83333 | 1310 | 36.76 | 26.21 | 24.06 | 2.15 | 1.74
[5 empty] | 2023-09-19 13:33 | 6002.496 | 135.306 | 37.57595 | 0.2152973 | 21.91667 | 1315 | 36.76 | 26.21 | 24.15 | 2.06 | 1.74
[5 empty] | 2023-09-19 13:33 | 6002.098 | 133.2582 | 37.63382 | 0.2120529 | 22 | 1320 | 36.86 | 26.21 | 24.06 | 2.15 | 1.74
[5 empty] | 2023-09-19 13:33 | 5999.313 | 133.9938 | 37.65915 | 0.2133225 | 22.08333 | 1325 | 36.86 | 26.21 | 24.06 | 2.15 | 1.72
[5 empty] | 2023-09-19 13:33 | 6006.077 | 135.919 | 37.67723 | 0.2161437 | 22.16667 | 1330 | 37.07 | 26.21 | 24.06 | 2.15 | 1.72
[5 empty] | 2023-09-19 13:33 | 5998.517 | 133.4445 | 37.68085 | 0.2124761 | 22.25 | 1335 | 36.86 | 26.21 | 24.06 | 2.15 | 1.72
[5 empty] | 2023-09-19 13:33 | 5999.313 | 134.2596 | 37.67723 | 0.2137457 | 22.33333 | 1340 | 36.86 | 26.21 | 24.06 | 2.15 | 1.72
[5 empty] | 2023-09-19 13:33 | 6002.496 | 134.5082 | 37.70978 | 0.2140278 | 22.41667 | 1345 | 36.86 | 26.21 | 24.06 | 2.15 | 1.72
[5 empty] | 2023-09-19 13:33 | 6003.292 | 134.8807 | 37.68085 | 0.214592 | 22.5 | 1350 | 36.86 | 26.21 | 24.06 | 2.15 | 1.72
[5 empty] | 2023-09-19 13:34 | 6000.108 | 134.1888 | 37.65915 | 0.2136046 | 22.58333 | 1355 | 37.07 | 26.21 | 24.15 | 2.06 | 1.72
[5 empty] | 2023-09-19 13:34 | 6000.108 | 137.0245 | 37.66638 | 0.2181185 | 22.66667 | 1360 | 36.86 | 26.21 | 24.06 | 2.15 | 1.72
[5 empty] | 2023-09-19 13:34 | 6007.668 | 137.2859 | 37.68085 | 0.2182595 | 22.75 | 1365 | 36.96 | 26.21 | 24.06 | 2.15 | 1.72
[5 empty] | 2023-09-19 13:34 | 5999.71 | 136.5724 | 37.64829 | 0.2174132 | 22.83333 | 1370 | 36.86 | 26.21 | 24.06 | 2.15 | 1.72
[5 empty] | 2023-09-19 13:34 | 5999.313 | 137.0949 | 37.62659 | 0.2182595 | 22.91667 | 1375 | 36.86 | 26.21 | 24.06 | 2.15 | 1.72
[5 empty] | 2023-09-19 13:34 | 6000.904 | 133.7635 | 37.6953125 | 0.2128993 | 23 | 1380 | 37.17 | 26.21 | 24.06 | 2.15 | 1.72
[5 empty] | 2023-09-19 13:34 | 6004.087 | 141.1944 | 37.74957 | 0.2246072 | 23.08333 | 1385 | 36.96 | 26.21 | 24.06 | 2.15 | 1.76
[5 empty] | 2023-09-19 13:34 | 5994.539 | 141.0583 | 37.78935 | 0.2247483 | 23.16667 | 1390 | 36.96 | 26.21 | 24.06 | 2.15 | 1.76
[5 empty] | 2023-09-19 13:34 | 6004.485 | 138.8093 | 37.81829 | 0.2207986 | 23.25 | 1395 | 36.86 | 26.21 | 24.06 | 2.15 | 1.76
[5 empty] | 2023-09-19 13:34 | 6001.302 | 136.1654 | 37.85807 | 0.2167079 | 23.33333 | 1400 | 36.96 | 26.21 | 24.06 | 2.15 | 1.76
[5 empty] | 2023-09-19 13:34 | 6004.485 | 136.2377 | 37.85446 | 0.2167079 | 23.41667 | 1405 | 37.27 | 26.21 | 24.06 | 2.15 | 1.76
[5 empty] | 2023-09-19 13:34 | 5997.721 | 137.6786 | 37.81105 | 0.2192469 | 23.5 | 1410 | 37.17 | 26.21 | 24.06 | 2.15 | 1.76
[5 empty] | 2023-09-19 13:35 | 6007.27 | 137.5429 | 37.8002 | 0.2186827 | 23.58333 | 1415 | 37.17 | 26.12 | 24.06 | 2.06 | 1.76
[5 empty] | 2023-09-19 13:35 | 6001.7 | 137.6813 | 37.82914 | 0.2191059 | 23.66667 | 1420 | 36.96 | 26.21 | 24.06 | 2.15 | 1.76
[5 empty] | 2023-09-19 13:35 | 5999.313 | 137.2721 | 37.89424 | 0.2185417 | 23.75 | 1425 | 36.96 | 26.21 | 24.06 | 2.15 | 1.76
[5 empty] | 2023-09-19 13:35 | 6005.281 | 138.8277 | 37.98828125 | 0.2207986 | 23.83333 | 1430 | 36.96 | 26.21 | 24.06 | 2.15 | 1.76
[5 empty] | 2023-09-19 13:35 | 6006.077 | 139.6445 | 38.0136 | 0.2220681 | 23.91667 | 1435 | 37.48 | 26.21 | 24.06 | 2.15 | 1.76
[5 empty] | 2023-09-19 13:35 | 5999.313 | 138.3354 | 37.99551 | 0.2202344 | 24 | 1440 | 37.17 | 26.21 | 24.06 | 2.15 | 1.76
[5 empty] | 2023-09-19 13:35 | 5998.915 | 137.1744 | 37.98828125 | 0.2184006 | 24.08333 | 1445 | 37.07 | 26.21 | 24.06 | 2.15 | 1.74
[5 empty] | 2023-09-19 13:35 | 6006.872 | 141.4373 | 37.94849 | 0.2248893 | 24.16667 | 1450 | 37.27 | 26.21 | 24.06 | 2.15 | 1.74
[5 empty] | 2023-09-19 13:35 | 6003.292 | 141.7963 | 37.91233 | 0.2255946 | 24.25 | 1455 | 37.27 | 26.21 | 24.06 | 2.15 | 1.74
[5 empty] | 2023-09-19 13:35 | 5996.13 | 139.6789 | 37.88339 | 0.2224913 | 24.33333 | 1460 | 37.07 | 26.21 | 24.06 | 2.15 | 1.74
[5 empty] | 2023-09-19 13:35 | 5999.71 | 138.1673 | 37.85807 | 0.2199523 | 24.41667 | 1465 | 37.27 | 26.21 | 24.06 | 2.15 | 1.74
[5 empty] | 2023-09-19 13:35 | 6003.689 | 138.3476 | 37.84723 | 0.2200933 | 24.5 | 1470 | 37.27 | 26.21 | 24.06 | 2.15 | 1.74
[5 empty] | 2023-09-19 13:36 | 6000.506 | 138.7174 | 37.85807 | 0.2207986 | 24.58333 | 1475 | 37.07 | 26.21 | 24.06 | 2.15 | 1.74
[5 empty] | 2023-09-19 13:36 | 6000.108 | 139.9488 | 37.85446 | 0.2227734 | 24.66667 | 1480 | 37.07 | 26.21 | 24.06 | 2.15 | 1.74
[5 empty] | 2023-09-19 13:36 | 6009.259 | 142.026 | 37.85807 | 0.2257357 | 24.75 | 1485 | 37.07 | 26.21 | 24.06 | 2.15 | 1.74
[5 empty] | 2023-09-19 13:36 | 5997.721 | 141.8419 | 37.85084 | 0.2258767 | 24.83333 | 1490 | 37.48 | 26.21 | 24.06 | 2.15 | 1.74
[5 empty] | 2023-09-19 13:36 | 5996.13 | 143.044 | 37.86169 | 0.2278516 | 24.91667 | 1495 | 37.17 | 26.21 | 24.06 | 2.15 | 1.74
[5 empty] | 2023-09-19 13:36 | 6002.894 | 142.4075 | 37.87977 | 0.226582 | 25 | 1500 | 37.07 | 26.12 | 24.06 | 2.06 | 1.74
[5 empty] | 2023-09-19 13:36 | 6003.292 | 142.9489 | 37.86892 | 0.2274284 | 25.08333 | 1505 | 37.17 | 26.12 | 24.06 | 2.06 | 1.76
[5 empty] | 2023-09-19 13:36 | 6000.108 | 140.4805 | 37.82552 | 0.2236198 | 25.16667 | 1510 | 37.17 | 26.21 | 24.06 | 2.15 | 1.76
[5 empty] | 2023-09-19 13:36 | 6000.506 | 141.1102 | 37.82914 | 0.2246072 | 25.25 | 1515 | 37.17 | 26.21 | 24.06 | 2.15 | 1.76
[5 empty] | 2023-09-19 13:36 | 6005.281 | 143.4397 | 37.85084 | 0.2281337 | 25.33333 | 1520 | 37.07 | 26.12 | 24.06 | 2.06 | 1.76
[5 empty] | 2023-09-19 13:36 | 6001.7 | 141.5814 | 37.84361 | 0.2253125 | 25.41667 | 1525 | 37.17 | 26.12 | 23.97 | 2.15 | 1.76
[5 empty] | 2023-09-19 13:36 | 6001.7 | 141.7587 | 37.86169 | 0.2255946 | 25.5 | 1530 | 37.37 | 26.12 | 24.06 | 2.06 | 1.76
[5 empty] | 2023-09-19 13:37 | 5999.71 | 143.1295 | 37.86169 | 0.2278516 | 25.58333 | 1535 | 37.27 | 26.12 | 23.97 | 2.15 | 1.76
[5 empty] | 2023-09-19 13:37 | 6008.861 | 142.4603 | 37.87616 | 0.226441 | 25.66667 | 1540 | 37.37 | 26.12 | 23.97 | 2.15 | 1.76
[5 empty] | 2023-09-19 13:37 | 5998.119 | 137.9535 | 37.90509 | 0.2196701 | 25.75 | 1545 | 37.17 | 26.12 | 23.97 | 2.15 | 1.76
[5 empty] | 2023-09-19 13:37 | 5998.915 | 141.0727 | 37.92318 | 0.2246072 | 25.83333 | 1550 | 37.17 | 26.12 | 23.97 | 2.15 | 1.76
[5 empty] | 2023-09-19 13:37 | 6004.883 | 141.3904 | 37.93041 | 0.2248893 | 25.91667 | 1555 | 37.17 | 26.12 | 23.97 | 2.15 | 1.76
[5 empty] | 2023-09-19 13:37 | 6004.087 | 141.283 | 37.92679 | 0.2247483 | 26 | 1560 | 37.48 | 26.12 | 23.97 | 2.15 | 1.76
[5 empty] | 2023-09-19 13:37 | 5997.324 | 139.5295 | 37.89786 | 0.2222092 | 26.08333 | 1565 | 37.17 | 26.12 | 23.97 | 2.15 | 1.74
[5 empty] | 2023-09-19 13:37 | 5999.71 | 138.7876 | 37.93764 | 0.2209397 | 26.16667 | 1570 | 37.17 | 26.12 | 23.97 | 2.15 | 1.74
[5 empty] | 2023-09-19 13:37 | 6002.496 | 141.4229 | 37.98466 | 0.2250304 | 26.25 | 1575 | 37.17 | 26.12 | 23.97 | 2.15 | 1.74
[5 empty] | 2023-09-19 13:37 | 5997.721 | 143.1705 | 38.0353 | 0.2279926 | 26.33333 | 1580 | 37.17 | 26.12 | 23.97 | 2.15 | 1.74
[5 empty] | 2023-09-19 13:37 | 5996.926 | 142.6201 | 38.04254 | 0.2271462 | 26.41667 | 1585 | 37.17 | 26.12 | 23.97 | 2.15 | 1.74
[5 empty] | 2023-09-19 13:38 | 6005.281 | 145.5683 | 38.057 | 0.2315191 | 26.5 | 1590 | 37.17 | 26.12 | 23.97 | 2.15 | 1.74
[5 empty] | 2023-09-19 13:38 | 6001.7 | 142.9996 | 38.03168 | 0.2275695 | 26.58333 | 1595 | 37.37 | 26.12 | 23.97 | 2.15 | 1.74
[5 empty] | 2023-09-19 13:38 | 6002.098 | 143.1864 | 38.00275 | 0.2278516 | 26.66667 | 1600 | 37.17 | 26.12 | 23.97 | 2.15 | 1.74
[5 empty] | 2023-09-19 13:38 | 6002.894 | 144.5352 | 38.0136 | 0.2299674 | 26.75 | 1605 | 37.17 | 26.12 | 23.97 | 2.15 | 1.74
[5 empty] | 2023-09-19 13:38 | 6003.292 | 144.6335 | 37.99551 | 0.2301085 | 26.83333 | 1610 | 37.17 | 26.12 | 23.97 | 2.15 | 1.74
[5 empty] | 2023-09-19 13:38 | 5998.517 | 144.7842 | 37.9702 | 0.2305317 | 26.91667 | 1615 | 37.17 | 26.12 | 23.97 | 2.15 | 1.74
[5 empty] | 2023-09-19 13:38 | 6004.087 | 144.9187 | 37.93041 | 0.2305317 | 27 | 1620 | 37.17 | 26.12 | 23.97 | 2.15 | 1.79
[5 empty] | 2023-09-19 13:38 | 6004.087 | 144.1206 | 37.94849 | 0.2292621 | 27.08333 | 1625 | 37.17 | 26.21 | 23.97 | 2.24 | 1.79
[5 empty] | 2023-09-19 13:38 | 6002.894 | 145.6877 | 37.98828125 | 0.2318012 | 27.16667 | 1630 | 37.37 | 26.12 | 23.97 | 2.15 | 1.79
[5 empty] | 2023-09-19 13:38 | 5998.119 | 142.9143 | 37.99913 | 0.2275695 | 27.25 | 1635 | 37.27 | 26.21 | 23.97 | 2.24 | 1.79
[5 empty] | 2023-09-19 13:38 | 6004.485 | 144.4849 | 37.98828125 | 0.2298264 | 27.33333 | 1640 | 37.27 | 26.21 | 23.97 | 2.24 | 1.79
[5 empty] | 2023-09-19 13:38 | 6000.108 | 144.6454 | 37.99551 | 0.2302496 | 27.41667 | 1645 | 37.27 | 26.21 | 23.97 | 2.24 | 1.79
[5 empty] | 2023-09-19 13:38 | 5993.345 | 146.6067 | 38.00275 | 0.233635 | 27.5 | 1650 | 37.27 | 26.12 | 23.97 | 2.15 | 1.79
[5 empty] | 2023-09-19 13:39 | 6002.098 | 147.4413 | 37.99913 | 0.2346224 | 27.58333 | 1655 | 37.27 | 26.21 | 23.97 | 2.24 | 1.79
[5 empty] | 2023-09-19 13:39 | 6005.679 | 144.4249 | 38.06424 | 0.2296853 | 27.66667 | 1660 | 37.27 | 26.21 | 23.97 | 2.24 | 1.79
[5 empty] | 2023-09-19 13:39 | 6002.098 | 144.3387 | 38.15828 | 0.2296853 | 27.75 | 1665 | 37.79 | 26.21 | 23.97 | 2.24 | 1.79
[5 empty] | 2023-09-19 13:39 | 5999.71 | 143.6611 | 38.21253 | 0.2286979 | 27.83333 | 1670 | 37.48 | 26.21 | 23.97 | 2.24 | 1.79
[5 empty] | 2023-09-19 13:39 | 6000.506 | 147.8453 | 38.21253 | 0.2353277 | 27.91667 | 1675 | 37.27 | 26.21 | 23.97 | 2.24 | 1.79
[5 empty] | 2023-09-19 13:39 | 6004.485 | 147.8547 | 38.20168 | 0.2351866 | 28 | 1680 | 37.37 | 26.21 | 23.97 | 2.24 | 1.79
[5 empty] | 2023-09-19 13:39 | 6001.7 | 146.2793 | 38.2053 | 0.2327886 | 28.08333 | 1685 | 37.37 | 26.21 | 23.97 | 2.24 | 1.79
[5 empty] | 2023-09-19 13:39 | 6002.496 | 146.2986 | 38.23423 | 0.2327886 | 28.16667 | 1690 | 37.27 | 26.21 | 23.97 | 2.24 | 1.79
[5 empty] | 2023-09-19 13:39 | 6005.281 | 145.657 | 38.23423 | 0.2316602 | 28.25 | 1695 | 37.27 | 26.21 | 23.97 | 2.24 | 1.79
[5 empty] | 2023-09-19 13:39 | 6001.7 | 147.8747 | 38.227 | 0.2353277 | 28.33333 | 1700 | 37.27 | 26.21 | 23.97 | 2.24 | 1.79
[5 empty] | 2023-09-19 13:39 | 6000.904 | 146.0826 | 38.22338 | 0.2325065 | 28.41667 | 1705 | 37.37 | 26.21 | 23.97 | 2.24 | 1.79
[5 empty] | 2023-09-19 13:40 | 6004.087 | 147.4015 | 38.21615 | 0.2344813 | 28.5 | 1710 | 37.37 | 26.21 | 23.97 | 2.24 | 1.79
[5 empty] | 2023-09-19 13:40 | 6002.496 | 145.5894 | 38.17998 | 0.2316602 | 28.58333 | 1715 | 37.37 | 26.21 | 23.97 | 2.24 | 1.79
[5 empty] | 2023-09-19 13:40 | 6000.108 | 149.2534 | 38.14019 | 0.2375846 | 28.66667 | 1720 | 37.48 | 26.21 | 23.97 | 2.24 | 1.79
[5 empty] | 2023-09-19 13:40 | 5998.119 | 146.3691 | 38.12572 | 0.2330707 | 28.75 | 1725 | 37.37 | 26.21 | 23.97 | 2.24 | 1.79
[5 empty] | 2023-09-19 13:40 | 6008.066 | 148.564 | 38.10764 | 0.236174 | 28.83333 | 1730 | 37.37 | 26.21 | 23.88 | 2.33 | 1.79
[5 empty] | 2023-09-19 13:40 | 5998.517 | 147.4419 | 38.10402 | 0.2347634 | 28.91667 | 1735 | 37.37 | 26.21 | 23.97 | 2.24 | 1.79
[5 empty] | 2023-09-19 13:40 | 6001.7 | 148.4066 | 38.02445 | 0.236174 | 29 | 1740 | 37.37 | 26.21 | 23.88 | 2.33 | 1.83
[5 empty] | 2023-09-19 13:40 | 6003.292 | 149.3325 | 38.03892 | 0.2375846 | 29.08333 | 1745 | 37.48 | 26.21 | 23.88 | 2.33 | 1.83
[5 empty] | 2023-09-19 13:40 | 5999.71 | 148.3574 | 38.04977 | 0.236174 | 29.16667 | 1750 | 37.37 | 26.21 | 23.88 | 2.33 | 1.83
[5 empty] | 2023-09-19 13:40 | 5997.721 | 147.2452 | 38.08232 | 0.2344813 | 29.25 | 1755 | 37.58 | 26.21 | 23.88 | 2.33 | 1.83
[5 empty] | 2023-09-19 13:40 | 6004.485 | 145.9924 | 38.15828 | 0.2322244 | 29.33333 | 1760 | 37.37 | 26.21 | 23.97 | 2.24 | 1.83
[5 empty] | 2023-09-19 13:40 | 6004.883 | 148.5739 | 38.16189 | 0.2363151 | 29.41667 | 1765 | 37.89 | 26.21 | 23.88 | 2.33 | 1.83
[5 empty] | 2023-09-19 13:41 | 5998.915 | 149.9324 | 38.16913 | 0.2387131 | 29.5 | 1770 | 37.48 | 26.21 | 23.88 | 2.33 | 1.83
[5 empty] | 2023-09-19 13:41 | 5999.71 | 148.3574 | 38.17998 | 0.236174 | 29.58333 | 1775 | 37.48 | 26.21 | 23.88 | 2.33 | 1.83
[5 empty] | 2023-09-19 13:41 | 6006.872 | 150.4862 | 38.13296 | 0.2392773 | 29.66667 | 1780 | 37.48 | 26.21 | 23.88 | 2.33 | 1.83
[5 empty] | 2023-09-19 13:41 | 6003.689 | 150.1404 | 38.14019 | 0.2388541 | 29.75 | 1785 | 37.48 | 26.21 | 23.88 | 2.33 | 1.83
[5 empty] | 2023-09-19 13:41 | 6002.894 | 145.3331 | 38.20168 | 0.231237 | 29.83333 | 1790 | 37.48 | 26.21 | 23.88 | 2.33 | 1.83
[5 empty] | 2023-09-19 13:41 | 6001.302 | 147.3331 | 38.2487 | 0.2344813 | 29.91667 | 1795 | 37.58 | 26.12 | 23.88 | 2.24 | 1.83
[5 empty] | 2023-09-19 13:41 | 6006.474 | 150.6536 | 38.28848 | 0.2395594 | 30 | 1800 | 37.48 | 26.12 | 23.88 | 2.24 | 1.84
[5 empty] | 2023-09-19 13:41 | 6000.108 | 151.646 | 38.33189 | 0.2413932 | 30.08333 | 1805 | 37.58 | 26.12 | 23.88 | 2.24 | 1.84
[5 empty] | 2023-09-19 13:41 | 5998.119 | 150.2669 | 38.34274 | 0.2392773 | 30.16667 | 1810 | 37.58 | 26.12 | 23.88 | 2.24 | 1.84
[5 empty] | 2023-09-19 13:41 | 6002.894 | 152.6916 | 38.3138 | 0.2429449 | 30.25 | 1815 | 37.89 | 26.12 | 23.88 | 2.24 | 1.84
[5 empty] | 2023-09-19 13:41 | 6002.098 | 153.9124 | 38.31742 | 0.2449197 | 30.33333 | 1820 | 38.1 | 26.12 | 23.88 | 2.24 | 1.84
[5 empty] | 2023-09-19 13:41 | 6000.506 | 152.8967 | 38.32104 | 0.2433681 | 30.41667 | 1825 | 37.58 | 26.12 | 23.88 | 2.24 | 1.84
[5 empty] | 2023-09-19 13:42 | 5998.119 | 152.3044 | 38.32827 | 0.2425217 | 30.5 | 1830 | 37.89 | 26.12 | 23.79 | 2.33 | 1.84
[5 empty] | 2023-09-19 13:42 | 6003.689 | 153.0665 | 38.31742 | 0.2435091 | 30.58333 | 1835 | 37.58 | 26.12 | 23.79 | 2.33 | 1.84
[5 empty] | 2023-09-19 13:42 | 5999.313 | 154.9928 | 38.34274 | 0.2467535 | 30.66667 | 1840 | 37.58 | 26.03 | 23.79 | 2.24 | 1.84
[5 empty] | 2023-09-19 13:42 | 5996.13 | 153.5822 | 38.39338 | 0.2446375 | 30.75 | 1845 | 37.79 | 26.03 | 23.79 | 2.24 | 1.84
[5 empty] | 2023-09-19 13:42 | 6008.463 | 153.8981 | 38.40784 | 0.2446375 | 30.83333 | 1850 | 37.58 | 26.03 | 23.79 | 2.24 | 1.84
[5 empty] | 2023-09-19 13:42 | 6002.496 | 154.1885 | 38.40423 | 0.2453429 | 30.91667 | 1855 | 37.68 | 26.12 | 23.79 | 2.33 | 1.84
[5 empty] | 2023-09-19 13:42 | 5995.732 | 150.2071 | 38.40784 | 0.2392773 | 31 | 1860 | 37.68 | 26.03 | 23.79 | 2.24 | 1.84
[5 empty] | 2023-09-19 13:42 | 6004.087 | 149.707 | 38.40423 | 0.2381489 | 31.08333 | 1865 | 37.68 | 26.03 | 23.79 | 2.24 | 1.84
[5 empty] | 2023-09-19 13:42 | 6006.872 | 151.462 | 38.42593 | 0.240829 | 31.16667 | 1870 | 37.68 | 26.03 | 23.79 | 2.24 | 1.84
[5 empty] | 2023-09-19 13:42 | 5998.517 | 152.3145 | 38.47295 | 0.2425217 | 31.25 | 1875 | 37.68 | 26.03 | 23.7 | 2.33 | 1.84
[5 empty] | 2023-09-19 13:42 | 5998.517 | 153.2004 | 38.48742 | 0.2439323 | 31.33333 | 1880 | 38.1 | 26.03 | 23.7 | 2.33 | 1.84
[5 empty] | 2023-09-19 13:42 | 6003.292 | 154.209 | 38.48018 | 0.2453429 | 31.41667 | 1885 | 37.89 | 26.03 | 23.7 | 2.33 | 1.84
[5 empty] | 2023-09-19 13:43 | 6002.098 | 154.0896 | 38.4838 | 0.2452018 | 31.5 | 1890 | 37.79 | 26.03 | 23.7 | 2.33 | 1.84
[5 empty] | 2023-09-19 13:43 | 5996.528 | 153.681 | 38.51997 | 0.2447786 | 31.58333 | 1895 | 37.79 | 26.03 | 23.7 | 2.33 | 1.84
[5 empty] | 2023-09-19 13:43 | 6004.485 | 153.5302 | 38.54166 | 0.2442144 | 31.66667 | 1900 | 37.99 | 26.03 | 23.7 | 2.33 | 1.84
[5 empty] | 2023-09-19 13:43 | 6009.259 | 155.516 | 38.56337 | 0.2471766 | 31.75 | 1905 | 37.79 | 26.03 | 23.7 | 2.33 | 1.84
[5 empty] | 2023-09-19 13:43 | 6000.108 | 151.8232 | 38.55613 | 0.2416753 | 31.83333 | 1910 | 37.68 | 26.03 | 23.7 | 2.33 | 1.84
[5 empty] | 2023-09-19 13:43 | 6002.496 | 149.9333 | 38.5489 | 0.238572 | 31.91667 | 1915 | 37.68 | 26.03 | 23.7 | 2.33 | 1.84
[5 empty] | 2023-09-19 13:43 | 6006.872 | 152.8815 | 38.56337 | 0.2430859 | 32 | 1920 | 37.79 | 25.94 | 23.7 | 2.24 | 1.86
[5 empty] | 2023-09-19 13:43 | 6002.098 | 150.6325 | 38.58507 | 0.2397005 | 32.08333 | 1925 | 37.68 | 26.03 | 23.7 | 2.33 | 1.86
[5 empty] | 2023-09-19 13:43 | 5997.721 | 154.8631 | 38.55252 | 0.2466124 | 32.16667 | 1930 | 37.79 | 25.94 | 23.61 | 2.33 | 1.86
[5 empty] | 2023-09-19 13:43 | 6005.281 | 153.2844 | 38.5272 | 0.2437912 | 32.25 | 1935 | 38.1 | 25.94 | 23.61 | 2.33 | 1.86
[5 empty] | 2023-09-19 13:43 | 6008.066 | 152.8231 | 38.49826 | 0.2429449 | 32.33333 | 1940 | 37.79 | 25.94 | 23.61 | 2.33 | 1.86
[5 empty] | 2023-09-19 13:43 | 6000.506 | 152.365 | 38.4765625 | 0.2425217 | 32.41667 | 1945 | 37.89 | 25.94 | 23.61 | 2.33 | 1.86
[5 empty] | 2023-09-19 13:44 | 6002.098 | 155.3307 | 38.4838 | 0.2471766 | 32.5 | 1950 | 37.79 | 26.03 | 23.61 | 2.42 | 1.86
[5 empty] | 2023-09-19 13:44 | 6002.098 | 151.9622 | 38.46571 | 0.2418164 | 32.58333 | 1955 | 37.79 | 25.94 | 23.61 | 2.33 | 1.86
[5 empty] | 2023-09-19 13:44 | 6001.302 | 152.1193 | 38.49103 | 0.2420985 | 32.66667 | 1960 | 37.79 | 26.03 | 23.61 | 2.42 | 1.86
[5 empty] | 2023-09-19 13:44 | 5996.926 | 154.6654 | 38.5272 | 0.2463303 | 32.75 | 1965 | 37.79 | 26.03 | 23.61 | 2.42 | 1.86
[5 empty] | 2023-09-19 13:44 | 6000.904 | 154.3249 | 38.54528 | 0.245625 | 32.83333 | 1970 | 38.2 | 25.94 | 23.61 | 2.33 | 1.86
[5 empty] | 2023-09-19 13:44 | 6007.668 | 152.5468 | 38.56337 | 0.2425217 | 32.91667 | 1975 | 37.79 | 25.94 | 23.61 | 2.33 | 1.86
[5 empty] | 2023-09-19 13:44 | 5997.721 | 151.7628 | 38.56699 | 0.2416753 | 33 | 1980 | 37.99 | 26.03 | 23.61 | 2.42 | 1.84
[5 empty] | 2023-09-19 13:44 | 6000.506 | 152.4536 | 38.57784 | 0.2426628 | 33.08333 | 1985 | 37.89 | 26.03 | 23.61 | 2.42 | 1.84
[5 empty] | 2023-09-19 13:44 | 6004.087 | 153.52 | 38.5706 | 0.2442144 | 33.16667 | 1990 | 37.79 | 25.94 | 23.52 | 2.42 | 1.84
[5 empty] | 2023-09-19 13:44 | 5998.517 | 156.9212 | 38.58507 | 0.2498568 | 33.25 | 1995 | 37.89 | 25.94 | 23.52 | 2.42 | 1.84
[5 empty] | 2023-09-19 13:44 | 5997.721 | 154.8631 | 38.56699 | 0.2466124 | 33.33333 | 2000 | 37.89 | 25.94 | 23.52 | 2.42 | 1.84
[5 empty] | 2023-09-19 13:44 | 6003.292 | 156.2482 | 38.51997 | 0.2485872 | 33.41667 | 2005 | 37.89 | 25.94 | 23.52 | 2.42 | 1.84
[5 empty] | 2023-09-19 13:45 | 6002.894 | 153.578125 | 38.5272 | 0.2443554 | 33.5 | 2010 | 37.89 | 25.94 | 23.52 | 2.42 | 1.84
[5 empty] | 2023-09-19 13:45 | 5998.915 | 154.9825 | 38.51273 | 0.2467535 | 33.58333 | 2015 | 37.89 | 25.94 | 23.52 | 2.42 | 1.84
[5 empty] | 2023-09-19 13:45 | 6000.506 | 152.365 | 38.49103 | 0.2425217 | 33.66667 | 2020 | 37.89 | 25.94 | 23.52 | 2.42 | 1.84
[5 empty] | 2023-09-19 13:45 | 6006.474 | 155.1778 | 38.4621 | 0.2467535 | 33.75 | 2025 | 37.89 | 25.94 | 23.52 | 2.42 | 1.84
[5 empty] | 2023-09-19 13:45 | 6000.108 | 154.2158 | 38.4404 | 0.2454839 | 33.83333 | 2030 | 38.1 | 25.85 | 23.52 | 2.33 | 1.84
[5 empty] | 2023-09-19 13:45 | 5998.119 | 156.7336 | 38.51635 | 0.2495747 | 33.91667 | 2035 | 37.89 | 25.94 | 23.52 | 2.42
[5 empty] | 2023-09-19 13:45 | 6006.872 | 154.3009 | 38.55252 | 0.2453429 | 34 | 2040 | 37.89 | 25.85 | 23.43 | 2.42 | 1.87
[5 empty] | 2023-09-19 13:45 | 6000.506 | 154.4919 | 38.58869 | 0.2459071 | 34.08333 | 2045 | 37.89 | 25.94 | 23.43 | 2.51 | 1.87
[5 empty] | 2023-09-19 13:45 | 5999.313 | 152.0689 | 38.58145 | 0.2420985 | 34.16667 | 2050 | 37.89 | 25.85 | 23.43 | 2.42 | 1.87
[5 empty] | 2023-09-19 13:45 | 6004.087 | 153.1653 | 38.60677 | 0.2436502 | 34.25 | 2055 | 37.89 | 25.85 | 23.43 | 2.42 | 1.87
[5 empty] | 2023-09-19 13:45 | 6004.087 | 154.6727 | 38.5923 | 0.2460482 | 34.33333 | 2060 | 37.99 | 25.85 | 23.43 | 2.42 | 1.87
[5 empty] | 2023-09-19 13:45 | 5997.324 | 153.2585 | 38.5272 | 0.2440733 | 34.41667 | 2065 | 38.1 | 25.85 | 23.43 | 2.42 | 1.87
[5 empty] | 2023-09-19 13:46 | 5998.119 | 156.9108 | 38.53082 | 0.2498568 | 34.5 | 2070 | 37.89 | 25.85 | 23.43 | 2.42 | 1.87
[5 empty] | 2023-09-19 13:46 | 6004.883 | 155.7575 | 38.53082 | 0.2477409 | 34.58333 | 2075 | 37.89 | 25.85 | 23.43 | 2.42 | 1.87
[5 empty] | 2023-09-19 13:46 | 5998.517 | 155.6809 | 38.54528 | 0.2478819 | 34.66667 | 2080 | 37.89 | 25.85 | 23.43 | 2.42 | 1.87
[5 empty] | 2023-09-19 13:46 | 5998.915 | 153.8307 | 38.49465 | 0.2449197 | 34.75 | 2085 | 37.89 | 25.85 | 23.43 | 2.42 | 1.87
[5 empty] | 2023-09-19 13:46 | 6006.077 | 153.3934 | 38.49103 | 0.2439323 | 34.83333 | 2090 | 37.99 | 25.85 | 23.43 | 2.42 | 1.87
[5 empty] | 2023-09-19 13:46 | 6008.861 | 152.9321 | 38.49826 | 0.2430859 | 34.91667 | 2095 | 37.99 | 25.76 | 23.34 | 2.42 | 1.87
[5 empty] | 2023-09-19 13:46 | 5998.119 | 150.6212 | 38.51273 | 0.2398416 | 35 | 2100 | 37.99 | 25.76 | 23.34 | 2.42 | 1.85
[5 empty] | 2023-09-19 13:46 | 5999.71 | 154.7372 | 38.50188 | 0.2463303 | 35.08333 | 2105 | 37.89 | 25.76 | 23.34 | 2.42 | 1.85
[5 empty] | 2023-09-19 13:46 | 6004.485 | 155.7471 | 38.48742 | 0.2477409 | 35.16667 | 2110 | 38.1 | 25.76 | 23.34 | 2.42 | 1.85
[5 empty] | 2023-09-19 13:46 | 6007.668 | 156.8944 | 38.50188 | 0.2494336 | 35.25 | 2115 | 37.89 | 25.76 | 23.34 | 2.42 | 1.85
[5 empty] | 2023-09-19 13:46 | 6000.904 | 155.3884 | 38.48742 | 0.2473177 | 35.33333 | 2120 | 37.89 | 25.76 | 23.34 | 2.42 | 1.85
[5 empty] | 2023-09-19 13:46 | 6005.281 | 155.413 | 38.54166 | 0.2471766 | 35.41667 | 2125 | 37.89 | 25.76 | 23.34 | 2.42 | 1.85
[5 empty] | 2023-09-19 13:47 | 6005.281 | 157.8077 | 38.54528 | 0.2509852 | 35.5 | 2130 | 37.99 | 25.76 | 23.34 | 2.42 | 1.85
[5 empty] | 2023-09-19 13:47 | 6000.108 | 155.2792 | 38.52358 | 0.2471766 | 35.58333 | 2135 | 38.1 | 25.76 | 23.34 | 2.42 | 1.85
[5 empty] | 2023-09-19 13:47 | 6000.108 | 155.0133 | 38.50188 | 0.2467535 | 35.66667 | 2140 | 37.89 | 25.76 | 23.34 | 2.42 | 1.85
[5 empty] | 2023-09-19 13:47 | 6004.087 | 155.5595 | 38.49826 | 0.2474588 | 35.75 | 2145 | 37.89 | 25.76 | 23.26 | 2.5 | 1.85
[5 empty] | 2023-09-19 13:47 | 6002.496 | 156.7594 | 38.50912 | 0.2494336 | 35.83333 | 2150 | 37.89 | 25.76 | 23.26 | 2.5 | 1.85
[5 empty] | 2023-09-19 13:47 | 5999.71 | 154.9144 | 38.52358 | 0.2466124 | 35.91667 | 2155 | 38.3 | 25.67 | 23.26 | 2.41 | 1.88
[5 empty] | 2023-09-19 13:47 | 6000.506 | 155.2008 | 38.58507 | 0.2470356 | 36 | 2160 | 37.89 | 25.67 | 23.26 | 2.41 | 1.88
[5 empty] | 2023-09-19 13:47 | 6000.506 | 155.2008 | 38.56699 | 0.2470356 | 36.08333 | 2165 | 37.89 | 25.67 | 23.26 | 2.41 | 1.88
[5 empty] | 2023-09-19 13:47 | 5999.313 | 155.613 | 38.57421875 | 0.2477409 | 36.16667 | 2170 | 38.1 | 25.67 | 23.26 | 2.41 | 1.88
[5 empty] | 2023-09-19 13:47 | 6000.904 | 153.4386 | 38.56337 | 0.2442144 | 36.25 | 2175 | 37.99 | 25.67 | 23.26 | 2.41 | 1.88
[5 empty] | 2023-09-19 13:47 | 6005.679 | 157.8181 | 38.52358 | 0.2509852 | 36.33333 | 2180 | 37.89 | 25.67 | 23.26 | 2.41 | 1.88
[5 empty] | 2023-09-19 13:48 | 6009.259 | 155.2497 | 38.51273 | 0.2467535 | 36.41667 | 2185 | 37.89 | 25.67 | 23.26 | 2.41 | 1.88
[5 empty] | 2023-09-19 13:48 | 6000.904 | 158.3131 | 38.5272 | 0.2519726 | 36.5 | 2190 | 37.89 | 25.67 | 23.26 | 2.41 | 1.88
[5 empty] | 2023-09-19 13:48 | 6002.098 | 158.2559 | 38.5272 | 0.2518316 | 36.58333 | 2195 | 38.2 | 25.67 | 23.26 | 2.41 | 1.88
[5 empty] | 2023-09-19 13:48 | 6002.098 | 157.4581 | 38.54528 | 0.250562 | 36.66667 | 2200 | 37.89 | 25.58 | 23.17 | 2.41 | 1.88
[5 empty] | 2023-09-19 13:48 | 5999.71 | 154.3828 | 38.56337 | 0.2457661 | 36.75 | 2205 | 37.89 | 25.58 | 23.17 | 2.41 | 1.88
[5 empty] | 2023-09-19 13:48 | 6004.087 | 154.6727 | 38.57421875 | 0.2460482 | 36.83333 | 2210 | 37.89 | 25.58 | 23.17 | 2.41 | 1.88
[5 empty] | 2023-09-19 13:48 | 6011.249 | 153.1704 | 38.53443 | 0.2433681 | 36.91667 | 2215 | 37.89 | 25.58 | 23.17 | 2.41 | 1.87
[5 empty] | 2023-09-19 13:48 | 5998.119 | 151.2413 | 38.5272 | 0.240829 | 37 | 2220 | 37.89 | 25.58 | 23.17 | 2.41 | 1.87
[5 empty] | 2023-09-19 13:48 | 6000.108 | 153.3296 | 38.5489 | 0.2440733 | 37.08333 | 2225 | 37.99 | 25.49 | 23.17 | 2.32 | 1.87
[5 empty] | 2023-09-19 13:48 | 6008.463 | 155.6729 | 38.55975 | 0.2474588 | 37.16667 | 2230 | 37.89 | 25.49 | 23.08 | 2.41 | 1.87
[5 empty] | 2023-09-19 13:48 | 6002.496 | 154.8977 | 38.55975 | 0.2464713 | 37.25 | 2235 | 37.89 | 25.49 | 23.17 | 2.32 | 1.87
[5 empty] | 2023-09-19 13:48 | 5998.915 | 154.1851 | 38.50912 | 0.2454839 | 37.33333 | 2240 | 37.89 | 25.58 | 23.08 | 2.5 | 1.87
[5 empty] | 2023-09-19 13:49 | 6001.302 | 156.1077 | 38.49465 | 0.2484461 | 37.41667 | 2245 | 37.89 | 25.49 | 23.08 | 2.41 | 1.87
[5 empty] | 2023-09-19 13:49 | 6007.668 | 155.1199 | 38.5055 | 0.2466124 | 37.5 | 2250 | 37.79 | 25.49 | 23.08 | 2.41 | 1.87
[5 empty] | 2023-09-19 13:49 | 6002.098 | 155.6852 | 38.46933 | 0.2477409 | 37.58333 | 2255 | 37.89 | 25.49 | 23.08 | 2.41 | 1.87
[5 empty] | 2023-09-19 13:49 | 6000.108 | 152.5321 | 38.51273 | 0.2428038 | 37.66667 | 2260 | 37.79 | 25.49 | 23.08 | 2.41 | 1.87
[5 empty] | 2023-09-19 13:49 | 6003.292 | 153.8543 | 38.5272 | 0.2447786 | 37.75 | 2265 | 37.79 | 25.49 | 23.08 | 2.41 | 1.87
[5 empty] | 2023-09-19 13:49 | 6005.281 | 155.5017 | 38.5272 | 0.2473177 | 37.83333 | 2270 | 37.99 | 25.49 | 23.08 | 2.41 | 1.87
[5 empty] | 2023-09-19 13:49 | 5996.528 | 153.1496 | 38.49103 | 0.2439323 | 37.91667 | 2275 | 37.79 | 25.49 | 23.08 | 2.41 | 1.84
[5 empty] | 2023-09-19 13:49 | 6001.7 | 154.2567 | 38.4838 | 0.2454839 | 38 | 2280 | 37.89 | 25.49 | 23.08 | 2.41 | 1.84
[5 empty] | 2023-09-19 13:49 | 6005.281 | 155.6791 | 38.51273 | 0.2475998 | 38.08333 | 2285 | 37.79 | 25.49 | 23.08 | 2.41 | 1.84
[5 empty] | 2023-09-19 13:49 | 6002.894 | 151.805 | 38.53805 | 0.2415343 | 38.16667 | 2290 | 38.1 | 25.49 | 23.08 | 2.41 | 1.84
[5 empty] | 2023-09-19 13:49 | 5996.926 | 152.7169 | 38.5489 | 0.243227 | 38.25 | 2295 | 37.79 | 25.49 | 22.99 | 2.5 | 1.84
[5 empty] | 2023-09-19 13:49 | 6006.474 | 153.3149 | 38.50912 | 0.2437912 | 38.33333 | 2300 | 37.99 | 25.49 | 22.99 | 2.5 | 1.84
[5 empty] | 2023-09-19 13:50 | 6004.485 | 152.6434 | 38.52358 | 0.2428038 | 38.41667 | 2305 | 37.89 | 25.4 | 22.99 | 2.41 | 1.84
[5 empty] | 2023-09-19 13:50 | 5997.721 | 153.8887 | 38.4765625 | 0.2450608 | 38.5 | 2310 | 37.89 | 25.4 | 22.99 | 2.41 | 1.84
[5 empty] | 2023-09-19 13:50 | 6000.506 | 152.6308 | 38.47295 | 0.2429449 | 38.58333 | 2315 | 37.79 | 25.4 | 22.99 | 2.41 | 1.84
[5 empty] | 2023-09-19 13:50 | 6004.087 | 153.52 | 38.5055 | 0.2442144 | 38.66667 | 2320 | 38.1 | 25.4 | 22.99 | 2.41 | 1.84
[5 empty] | 2023-09-19 13:50 | 6001.302 | 151.7648 | 38.49103 | 0.2415343 | 38.75 | 2325 | 37.99 | 25.4 | 22.99 | 2.41 | 1.84
[5 empty] | 2023-09-19 13:50 | 5998.915 | 152.0588 | 38.48742 | 0.2420985 | 38.83333 | 2330 | 37.79 | 25.4 | 22.99 | 2.41 | 1.84
[5 empty] | 2023-09-19 13:50 | 6004.087 | 154.9388 | 38.51997 | 0.2464713 | 38.91667 | 2335 | 37.89 | 25.4 | 22.99 | 2.41 | 1.86
[5 empty] | 2023-09-19 13:50 | 6007.27 | 153.0691 | 38.50188 | 0.2433681 | 39 | 2340 | 37.79 | 25.4 | 22.99 | 2.41 | 1.86
[5 empty] | 2023-09-19 13:50 | 5996.13 | 153.4051 | 38.49103 | 0.2443554 | 39.08333 | 2345 | 37.79 | 25.4 | 22.99 | 2.41 | 1.86
[5 empty] | 2023-09-19 13:50 | 6001.302 | 153.5374 | 38.49103 | 0.2443554 | 39.16667 | 2350 | 37.79 | 25.4 | 22.9 | 2.5 | 1.86
[5 empty] | 2023-09-19 13:50 | 6005.281 | 153.5505 | 38.50912 | 0.2442144 | 39.25 | 2355 | 37.79 | 25.4 | 22.9 | 2.5 | 1.86
[5 empty] | 2023-09-19 13:50 | 5999.71 | 155.003 | 38.4621 | 0.2467535 | 39.33333 | 2360 | 37.79 | 25.4 | 22.9 | 2.5 | 1.86
[5 empty] | 2023-09-19 13:51 | 5996.926 | 155.6396 | 38.41869 | 0.2478819 | 39.41667 | 2365 | 37.79 | 25.4 | 22.99 | 2.41 | 1.86
[5 empty] | 2023-09-19 13:51 | 6002.098 | 152.2281 | 38.38976 | 0.2422396 | 39.5 | 2370 | 37.79 | 25.4 | 22.9 | 2.5 | 1.86
[5 empty] | 2023-09-19 13:51 | 6002.894 | 154.7307 | 38.36444 | 0.2461892 | 39.58333 | 2375 | 37.79 | 25.4 | 22.9 | 2.5 | 1.86
[5 empty] | 2023-09-19 13:51 | 6000.904 | 150.7798 | 38.31742 | 0.2399826 | 39.66667 | 2380 | 37.68 | 25.4 | 22.9 | 2.5 | 1.86
[5 empty] | 2023-09-19 13:51 | 6004.485 | 151.1358 | 38.30657 | 0.2404058 | 39.75 | 2385 | 37.68 | 25.31 | 22.9 | 2.41 | 1.86
[5 empty] | 2023-09-19 13:51 | 6002.894 | 153.8441 | 38.32827 | 0.2447786 | 39.83333 | 2390 | 37.68 | 25.31 | 22.9 | 2.41 | 1.86
[5 empty] | 2023-09-19 13:51 | 6000.108 | 153.3296 | 38.33912 | 0.2440733 | 39.91667 | 2395 | 37.68 | 25.31 | 22.9 | 2.41 | 1.87
[5 empty] | 2023-09-19 13:51 | 5999.313 | 153.2207 | 38.31742 | 0.2439323 | 40 | 2400 | 37.89 | 25.31 | 22.9 | 2.41 | 1.87
[5 empty] | 2023-09-19 13:51 | 6000.904 | 151.8433 | 38.34274 | 0.2416753 | 40.08333 | 2405 | 37.79 | 25.31 | 22.9 | 2.41 | 1.87
[5 empty] | 2023-09-19 13:51 | 6000.108 | 152.7979 | 38.34997 | 0.243227 | 40.16667 | 2410 | 37.68 | 25.31 | 22.81 | 2.5 | 1.87
[5 empty] | 2023-09-19 13:51 | 5993.743 | 151.0424 | 38.3572 | 0.2406879 | 40.25 | 2415 | 37.68 | 25.31 | 22.81 | 2.5 | 1.87
[5 empty] | 2023-09-19 13:51 | 6005.679 | 153.2946 | 38.35359 | 0.2437912 | 40.33333 | 2420 | 37.58 | 25.31 | 22.81 | 2.5 | 1.87
[5 empty] | 2023-09-19 13:52 | 6008.066 | 152.3795 | 38.34997 | 0.2422396 | 40.41667 | 2425 | 37.58 | 25.31 | 22.81 | 2.5 | 1.87
[5 empty] | 2023-09-19 13:52 | 6003.292 | 152.1697 | 38.32104 | 0.2420985 | 40.5 | 2430 | 37.99 | 25.22 | 22.81 | 2.41 | 1.87
[5 empty] | 2023-09-19 13:52 | 5999.313 | 151.5372 | 38.3138 | 0.2412522 | 40.58333 | 2435 | 37.68 | 25.22 | 22.81 | 2.41 | 1.87
[5 empty] | 2023-09-19 13:52 | 6006.474 | 153.6697 | 38.32104 | 0.2443554 | 40.66667 | 2440 | 37.68 | 25.31 | 22.81 | 2.5 | 1.87
[5 empty] | 2023-09-19 13:52 | 5995.334 | 150.2857 | 38.30657 | 0.2394184 | 40.75 | 2445 | 37.58 | 25.22 | 22.81 | 2.41 | 1.87
[5 empty] | 2023-09-19 13:52 | 5999.71 | 149.5093 | 38.27402 | 0.2380078 | 40.83333 | 2450 | 37.58 | 25.22 | 22.81 | 2.41 | 1.87
[5 empty] | 2023-09-19 13:52 | 6001.7 | 146.7224 | 38.26678 | 0.2334939 | 40.91667 | 2455 | 37.58 | 25.22 | 22.72 | 2.5 | 1.82
[5 empty] | 2023-09-19 13:52 | 6003.689 | 148.8104 | 38.25593 | 0.2367382 | 41 | 2460 | 37.58 | 25.22 | 22.81 | 2.41 | 1.82
[5 empty] | 2023-09-19 13:52 | 6000.904 | 151.0457 | 38.2053 | 0.2404058 | 41.08333 | 2465 | 37.58 | 25.22 | 22.72 | 2.5 | 1.82
[5 empty] | 2023-09-19 13:52 | 5997.721 | 151.7628 | 38.16189 | 0.2416753 | 41.16667 | 2470 | 37.79 | 25.22 | 22.72 | 2.5 | 1.82
[5 empty] | 2023-09-19 13:52 | 6001.302 | 150.4353 | 38.17274 | 0.2394184 | 41.25 | 2475 | 37.58 | 25.13 | 22.72 | 2.41 | 1.82
[5 empty] | 2023-09-19 13:52 | 6002.098 | 146.9981 | 38.18721 | 0.2339171 | 41.33333 | 2480 | 37.48 | 25.13 | 22.72 | 2.41 | 1.82
[5 empty] | 2023-09-19 13:53 | 6000.506 | 148.8201 | 38.18359375 | 0.2368793 | 41.41667 | 2485 | 37.58 | 25.13 | 22.72 | 2.41 | 1.82
[5 empty] | 2023-09-19 13:53 | 6004.485 | 147.766 | 38.20892 | 0.2350456 | 41.5 | 2490 | 37.48 | 25.13 | 22.72 | 2.41 | 1.82
[5 empty] | 2023-09-19 13:53 | 6002.894 | 150.7411 | 38.25593 | 0.2398416 | 41.58333 | 2495 | 37.48 | 25.13 | 22.72 | 2.41 | 1.82
[5 empty] | 2023-09-19 13:53 | 6000.506 | 148.4657 | 38.227 | 0.2363151 | 41.66667 | 2500 | 37.48 | 25.13 | 22.63 | 2.5 | 1.82
[5 empty] | 2023-09-19 13:53 | 5998.915 | 150.2868 | 38.23785 | 0.2392773 | 41.75 | 2505 | 37.48 | 25.13 | 22.72 | 2.41 | 1.82
[5 empty] | 2023-09-19 13:53 | 6004.883 | 150.7911 | 38.23423 | 0.2398416 | 41.83333 | 2510 | 37.58 | 25.13 | 22.72 | 2.41 | 1.82
[5 empty] | 2023-09-19 13:53 | 5998.915 | 150.6412 | 38.21976 | 0.2398416 | 41.91667 | 2515 | 37.58 | 25.13 | 22.63 | 2.5 | 1.84
[5 empty] | 2023-09-19 13:53 | 5999.71 | 149.2435 | 38.21615 | 0.2375846 | 42 | 2520 | 37.48 | 25.04 | 22.63 | 2.41 | 1.84
[5 empty] | 2023-09-19 13:53 | 5998.915 | 151.6158 | 38.23785 | 0.2413932 | 42.08333 | 2525 | 37.79 | 25.04 | 22.63 | 2.41 | 1.84
[5 empty] | 2023-09-19 13:53 | 6001.302 | 145.5605 | 38.27763 | 0.2316602 | 42.16667 | 2530 | 37.37 | 25.04 | 22.63 | 2.41 | 1.84
[5 empty] | 2023-09-19 13:53 | 5998.119 | 149.381 | 38.27402 | 0.2378667 | 42.25 | 2535 | 37.68 | 25.04 | 22.63 | 2.41 | 1.84
[5 empty] | 2023-09-19 13:53 | 5997.324 | 149.8927 | 38.23785 | 0.2387131 | 42.33333 | 2540 | 37.37 | 25.04 | 22.63 | 2.41 | 1.84
[5 empty] | 2023-09-19 13:54 | 6007.668 | 151.2159 | 38.17636 | 0.2404058 | 42.41667 | 2545 | 37.37 | 25.04 | 22.63 | 2.41 | 1.84
[5 empty] | 2023-09-19 13:54 | 6002.894 | 149.1453 | 38.17274 | 0.2373025 | 42.5 | 2550 | 37.37 | 25.04 | 22.55 | 2.49 | 1.84
[5 empty] | 2023-09-19 13:54 | 5997.324 | 145.8183 | 38.20168 | 0.2322244 | 42.58333 | 2555 | 37.37 | 24.95 | 22.55 | 2.4 | 1.84
[5 empty] | 2023-09-19 13:54 | 6002.098 | 145.4911 | 38.17274 | 0.2315191 | 42.66667 | 2560 | 37.37 | 24.95 | 22.55 | 2.4 | 1.84
[5 empty] | 2023-09-19 13:54 | 6007.668 | 148.8203125 | 38.2053 | 0.2365972 | 42.75 | 2565 | 37.37 | 24.95 | 22.55 | 2.4 | 1.84
[5 empty] | 2023-09-19 13:54 | 5999.71 | 149.5093 | 38.227 | 0.2380078 | 42.83333 | 2570 | 37.37 | 24.95 | 22.55 | 2.4 | 1.84
[5 empty] | 2023-09-19 13:54 | 6001.7 | 146.9884 | 38.20892 | 0.2339171 | 42.91667 | 2575 | 37.48 | 24.86 | 22.55 | 2.31 | 1.82
[5 empty] | 2023-09-19 13:54 | 6003.292 | 149.7758 | 38.12934 | 0.2382899 | 43 | 2580 | 37.27 | 24.86 | 22.55 | 2.31 | 1.82
[5 empty] | 2023-09-19 13:54 | 6004.485 | 147.3226 | 38.14019 | 0.2343403 | 43.08333 | 2585 | 37.48 | 24.86 | 22.55 | 2.31 | 1.82
[5 empty] | 2023-09-19 13:54 | 5992.947 | 149.4293 | 38.13657 | 0.2381489 | 43.16667 | 2590 | 37.37 | 24.86 | 22.46 | 2.4 | 1.82
[5 empty] | 2023-09-19 13:54 | 6006.077 | 149.8453 | 38.12934 | 0.2382899 | 43.25 | 2595 | 37.37 | 24.86 | 22.46 | 2.4 | 1.82
[5 empty] | 2023-09-19 13:54 | 6006.474 | 150.0327 | 38.11487 | 0.238572 | 43.33333 | 2600 | 37.27 | 24.86 | 22.46 | 2.4 | 1.82
[5 empty] | 2023-09-19 13:55 | 5996.926 | 150.4141 | 38.12572 | 0.2395594 | 43.41667 | 2605 | 37.27 | 24.86 | 22.46 | 2.4 | 1.82
[5 empty] | 2023-09-19 13:55 | 6006.474 | 150.9197 | 38.14743 | 0.2399826 | 43.5 | 2610 | 37.27 | 24.86 | 22.46 | 2.4 | 1.82
[5 empty] | 2023-09-19 13:55 | 6004.485 | 148.2094 | 38.12572 | 0.2357509 | 43.58333 | 2615 | 37.27 | 24.86 | 22.46 | 2.4 | 1.82
[5 empty] | 2023-09-19 13:55 | 6002.098 | 145.7571 | 38.06785 | 0.2319423 | 43.66667 | 2620 | 37.17 | 24.86 | 22.46 | 2.4 | 1.82
[5 empty] | 2023-09-19 13:55 | 5997.324 | 149.3612 | 38.03892 | 0.2378667 | 43.75 | 2625 | 37.37 | 24.77 | 22.46 | 2.31 | 1.82
[5 empty] | 2023-09-19 13:55 | 6000.904 | 146.2599 | 38.02445 | 0.2327886 | 43.83333 | 2630 | 37.17 | 24.77 | 22.37 | 2.4 | 1.82
[5 empty] | 2023-09-19 13:55 | 6002.098 | 147.0867 | 37.98105 | 0.2340581 | 43.91667 | 2635 | 37.27 | 24.77 | 22.37 | 2.4 | 1.81
[5 empty] | 2023-09-19 13:55 | 5998.517 | 145.6701 | 37.98828125 | 0.2319423 | 44 | 2640 | 37.27 | 24.77 | 22.37 | 2.4 | 1.81
[5 empty] | 2023-09-19 13:55 | 5999.313 | 146.6641 | 37.99551 | 0.2334939 | 44.08333 | 2645 | 37.17 | 24.77 | 22.37 | 2.4 | 1.81
[5 empty] | 2023-09-19 13:55 | 6005.281 | 146.4552 | 37.97743 | 0.2329296 | 44.16667 | 2650 | 37.17 | 24.77 | 22.37 | 2.4 | 1.81
[5 empty] | 2023-09-19 13:55 | 6001.302 | 145.915 | 37.94126 | 0.2322244 | 44.25 | 2655 | 37.17 | 24.77 | 22.37 | 2.4 | 1.81
[5 empty] | 2023-09-19 13:55 | 5999.313 | 144.892 | 37.92318 | 0.2306727 | 44.33333 | 2660 | 37.17 | 24.77 | 22.37 | 2.4 | 1.81
[5 empty] | 2023-09-19 13:56 | 6006.077 | 148.2487 | 37.94488 | 0.2357509 | 44.41667 | 2665 | 37.07 | 24.77 | 22.37 | 2.4 | 1.81
[5 empty] | 2023-09-19 13:56 | 5998.915 | 147.0973 | 37.98105 | 0.2341992 | 44.5 | 2670 | 37.07 | 24.77 | 22.37 | 2.4 | 1.81
[5 empty] | 2023-09-19 13:56 | 5998.517 | 142.4808 | 37.97382 | 0.2268641 | 44.58333 | 2675 | 37.07 | 24.77 | 22.37 | 2.4 | 1.81
[5 empty] | 2023-09-19 13:56 | 6003.292 | 147.0273 | 37.9702 | 0.2339171 | 44.66667 | 2680 | 37.07 | 24.68 | 22.37 | 2.31 | 1.81
[5 empty] | 2023-09-19 13:56 | 6005.679 | 144.9571 | 37.94488 | 0.2305317 | 44.75 | 2685 | 37.07 | 24.77 | 22.37 | 2.4 | 1.81
[5 empty] | 2023-09-19 13:56 | 6000.904 | 141.9171 | 37.91595 | 0.2258767 | 44.83333 | 2690 | 37.07 | 24.68 | 22.37 | 2.31 | 1.81
[5 empty] | 2023-09-19 13:56 | 6000.904 | 141.0309 | 37.91595 | 0.2244661 | 44.91667 | 2695 | 36.96 | 24.68 | 22.28 | 2.4 | 1.81
[5 empty] | 2023-09-19 13:56 | 6008.066 | 144.1273 | 37.94849 | 0.2291211 | 45 | 2700 | 37.27 | 24.68 | 22.28 | 2.4 | 1.81
[5 empty] | 2023-09-19 13:56 | 6001.302 | 145.2946 | 37.97382 | 0.231237 | 45.08333 | 2705 | 37.17 | 24.68 | 22.28 | 2.4 | 1.81
[5 empty] | 2023-09-19 13:56 | 5999.313 | 147.9045 | 37.98466 | 0.2354687 | 45.16667 | 2710 | 37.27 | 24.68 | 22.28 | 2.4 | 1.81
[5 empty] | 2023-09-19 13:56 | 6005.281 | 146.8987 | 37.96296 | 0.233635 | 45.25 | 2715 | 36.96 | 24.68 | 22.28 | 2.4 | 1.81
[5 empty] | 2023-09-19 13:56 | 6007.27 | 146.9473 | 37.90871 | 0.233635 | 45.33333 | 2720 | 36.96 | 24.68 | 22.28 | 2.4 | 1.81
[5 empty] | 2023-09-19 13:57 | 5997.721 | 142.4619 | 37.86531 | 0.2268641 | 45.41667 | 2725 | 36.96 | 24.59 | 22.28 | 2.31 | 1.81
[5 empty] | 2023-09-19 13:57 | 5999.71 | 144.2813 | 37.88339 | 0.2296853 | 45.5 | 2730 | 36.96 | 24.59 | 22.28 | 2.31 | 1.81
[5 empty] | 2023-09-19 13:57 | 6007.27 | 145.2616 | 37.89424 | 0.2309548 | 45.58333 | 2735 | 36.96 | 24.59 | 22.28 | 2.31 | 1.81
[5 empty] | 2023-09-19 13:57 | 5999.71 | 145.3447 | 37.86892 | 0.231378 | 45.66667 | 2740 | 36.86 | 24.59 | 22.28 | 2.31 | 1.81
[5 empty] | 2023-09-19 13:57 | 5996.926 | 143.7716 | 37.84723 | 0.22898 | 45.75 | 2745 | 36.96 | 24.59 | 22.28 | 2.31 | 1.81
[5 empty] | 2023-09-19 13:57 | 6003.292 | 144.1015 | 37.84361 | 0.2292621 | 45.83333 | 2750 | 36.86 | 24.59 | 22.19 | 2.4 | 1.8
[5 empty] | 2023-09-19 13:57 | 6003.292 | 145.6087 | 37.78574 | 0.2316602 | 45.91667 | 2755 | 36.86 | 24.59 | 22.19 | 2.4 | 1.8
[5 empty] | 2023-09-19 13:57 | 5999.71 | 145.6105 | 37.76403 | 0.2318012 | 46 | 2760 | 36.86 | 24.59 | 22.19 | 2.4 | 1.8
[5 empty] | 2023-09-19 13:57 | 6004.087 | 144.4753 | 37.76765 | 0.2298264 | 46.08333 | 2765 | 36.86 | 24.5 | 22.19 | 2.31 | 1.8
[5 empty] | 2023-09-19 13:57 | 6004.485 | 143.8641 | 37.73872 | 0.228839 | 46.16667 | 2770 | 36.86 | 24.5 | 22.19 | 2.31 | 1.8
[5 empty] | 2023-09-19 13:57 | 6000.506 | 142.7053 | 37.68446 | 0.2271462 | 46.25 | 2775 | 36.86 | 24.5 | 22.19 | 2.31 | 1.8
[5 empty] | 2023-09-19 13:57 | 5998.119 | 141.1426 | 37.68085 | 0.2247483 | 46.33333 | 2780 | 36.96 | 24.5 | 22.19 | 2.31 | 1.8
[5 empty] | 2023-09-19 13:58 | 6001.7 | 145.2156 | 37.65915 | 0.2310959 | 46.41667 | 2785 | 36.76 | 24.5 | 22.19 | 2.31 | 1.8
[5 empty] | 2023-09-19 13:58 | 6002.894 | 141.9642 | 37.63744 | 0.2258767 | 46.5 | 2790 | 36.76 | 24.5 | 22.19 | 2.31 | 1.8
[5 empty] | 2023-09-19 13:58 | 5996.528 | 142.6993 | 37.62659 | 0.2272873 | 46.58333 | 2795 | 36.86 | 24.5 | 22.19 | 2.31 | 1.8
[5 empty] | 2023-09-19 13:58 | 5999.71 | 140.737 | 37.61213 | 0.224043 | 46.66667 | 2800 | 36.76 | 24.5 | 22.19 | 2.31 | 1.8
[5 empty] | 2023-09-19 13:58 | 6008.066 | 142.6189 | 37.62298 | 0.2267231 | 46.75 | 2805 | 36.66 | 24.5 | 22.19 | 2.31 | 1.8
[5 empty] | 2023-09-19 13:58 | 6005.281 | 142.0206 | 37.60851 | 0.2258767 | 46.83333 | 2810 | 36.76 | 24.5 | 22.19 | 2.31 | 1.79
[5 empty] | 2023-09-19 13:58 | 5994.937 | 140.8021 | 37.62659 | 0.2243251 | 46.91667 | 2815 | 36.76 | 24.5 | 22.19 | 2.31 | 1.79
[5 empty] | 2023-09-19 13:58 | 6001.7 | 141.2269 | 37.62298 | 0.2247483 | 47 | 2820 | 36.66 | 24.5 | 22.1 | 2.4 | 1.79
[5 empty] | 2023-09-19 13:58 | 6004.087 | 139.8642 | 37.60127 | 0.2224913 | 47.08333 | 2825 | 36.86 | 24.5 | 22.19 | 2.31 | 1.79
[5 empty] | 2023-09-19 13:58 | 6001.7 | 139.8086 | 37.56872 | 0.2224913 | 47.16667 | 2830 | 36.66 | 24.41 | 22.1 | 2.31 | 1.79
[5 empty] | 2023-09-19 13:58 | 6003.689 | 141.8056 | 37.57595 | 0.2255946 | 47.25 | 2835 | 36.76 | 24.5 | 22.1 | 2.4 | 1.79
[5 empty] | 2023-09-19 13:59 | 6010.055 | 141.7785 | 37.57595 | 0.2253125 | 47.33333 | 2840 | 36.86 | 24.5 | 22.19 | 2.31 | 1.79
[5 empty] | 2023-09-19 13:59 | 5999.71 | 140.2939 | 37.55426 | 0.2233377 | 47.41667 | 2845 | 36.66 | 24.41 | 22.1 | 2.31 | 1.79
[5 empty] | 2023-09-19 13:59 | 5998.119 | 142.4714 | 37.52893 | 0.2268641 | 47.5 | 2850 | 36.66 | 24.5 | 22.19 | 2.31 | 1.79
[5 empty] | 2023-09-19 13:59 | 6005.679 | 140.9657 | 37.51447 | 0.224184 | 47.58333 | 2855 | 36.56 | 24.5 | 22.1 | 2.4 | 1.79
[5 empty] | 2023-09-19 13:59 | 6002.098 | 142.4772 | 37.51809 | 0.2267231 | 47.66667 | 2860 | 36.76 | 24.5 | 22.1 | 2.4 | 1.79
[5 empty] | 2023-09-19 13:59 | 5998.119 | 140.7882 | 37.47468 | 0.224184 | 47.75 | 2865 | 36.76 | 24.41 | 22.1 | 2.31 | 1.79