## 068
Versuch | Bezeichnung
picobond_068 | 191023_068
Datum | 2023-10-19
Modultyp | AMS
Partikelsystem
| Art | Bezeichnung | Einwaage in g
Hostparticle | Alumina | DAW-45 | 79.95
Guestparticle | Polysterol | SX250-H | 8.03
Summe |  |  | 87.98
Kommentar: | etwas lauter zu Beginn
Temperaturabnahme nach ca. 20 min --> eigenartiger Versuch
Parameter |  |  | Auswaage |  |  | TempExtern
Spaltweite | 2 | mm | Tara | 484.87 | g | Uhrzeit | Temperatur | Luftfeuchte
Drehzahl | 5000 | rpm | voll | 572.22 | g | 11:44 | 21 | 42%
Prozesszeit | 30 | min | Gesamtauswaage | 87.35 | g | 12:18 | 21 | 44%
|  |  | Verlust | 0.7160718 | %
picobond
Leerlauf |  |  |  |  | Versuch
Date Time | Picobond.Drz_Mühle | Picobond.Leistung | Picobond.Temperatur | Picobond.Moment | Date Time | Picobond.Drz_Mühle | Picobond.Leistung | Picobond.Temperatur | Picobond.Moment |  | SensOb.Temperatur |  | SensDiff.Temperatur
| pbDrehzahl | pbLeistung | pbTemp | pbDrehmoment |  | pbDrehzahl | pbLeistung | pbTemp | pbDrehmoment | picobondTime | time | SensOb | SensDiff
| min-1 | W | °C | Nm |  | min-1 | W | °C | Nm | min | s | °C | °C | °C | °C
ts | rpm | power | pbTemp | DMom | ts | rpm | power | pbTemp | DMom | SensTime | obTime | obTemp | T1 | T2 | dT
2023-10-19 11:27 | 0 | 0 | 22.21499 | -0.12 | 2023-10-19 11:45 | 0 | 0 | 22.55498 | -0.12 | 0 | 0 | 20.6 | 19.98 | 20.16 | -0.18
2023-10-19 11:27 | 0 | 0 | 22.21861 | -0.12 | 2023-10-19 11:45 | 0 | 0 | 22.55136 | -0.12 | 0.08333333 | 5 | 20.6 | 19.98 | 20.16 | -0.18
2023-10-19 11:27 | 9.548612 | 0.9644927 | 22.21861 | 0.9647439 | 2023-10-19 11:45 | 62.86169 | 6.652234 | 22.55498 | 1.010729 | 0.1666667 | 10 | 20.78 | 19.98 | 20.16 | -0.18
2023-10-19 11:27 | 1010.959 | -0.5928653 | 22.21499 | -0.00560113 | 2023-10-19 11:45 | 1005.389 | -1.124143 | 22.55498 | -0.01067925 | 0.25 | 15 | 20.6 | 19.98 | 20.25 | -0.27
2023-10-19 11:27 | 1002.604 | -7.79914 | 22.21861 | -0.07429688 | 2023-10-19 11:45 | 1001.411 | -4.092427 | 22.55136 | -0.03903212 | 0.3333333 | 20 | 20.6 | 19.98 | 20.25 | -0.27
2023-10-19 11:27 | 1002.604 | -7.828754 | 22.21861 | -0.07457899 | 2023-10-19 11:45 | 1003.798 | -4.146658 | 22.55498 | -0.03945529 | 0.4166667 | 25 | 20.78 | 19.98 | 20.25 | -0.27
2023-10-19 11:28 | 1002.206 | -7.722037 | 22.21137 | -0.07359158 | 2023-10-19 11:45 | 1001.808 | -4.00528 | 22.55859375 | -0.03818576 | 0.5 | 30 | 20.6 | 19.98 | 20.25 | -0.27
2023-10-19 11:28 | 1002.604 | -7.606645 | 22.21137 | -0.07246311 | 2023-10-19 11:45 | 1001.808 | -3.975688 | 22.56221 | -0.03790364 | 0.5833333 | 35 | 20.69 | 19.98 | 20.25 | -0.27
2023-10-19 11:28 | 1001.411 | -7.671538 | 22.21499 | -0.0731684 | 2023-10-19 11:45 | 1002.604 | -3.993654 | 22.56944 | -0.03804471 | 0.6666667 | 40 | 20.69 | 19.98 | 20.34 | -0.36
2023-10-19 11:28 | 1002.604 | -7.606645 | 22.21861 | -0.07246311 | 2023-10-19 11:45 | 1002.206 | -3.918062 | 22.56583 | -0.03733941 | 0.75 | 45 | 20.6 | 20.07 | 20.34 | -0.27
2023-10-19 11:28 | 1001.808 | -7.452652 | 22.22584 | -0.07105251 | 2023-10-19 11:45 | 1003.002 | -3.81748 | 22.57668 | -0.03635199368 | 0.8333333 | 50 | 20.78 | 20.07 | 20.42 | -0.35
2023-10-19 11:28 | 1001.808 | -7.452652 | 22.21861 | -0.07105251 | 2023-10-19 11:46 | 1001.411 | -3.94453 | 22.5803 | -0.03762153 | 0.9166667 | 55 | 20.69 | 20.16 | 20.42 | -0.26
2023-10-19 11:28 | 1001.808 | -7.452652 | 22.21499 | -0.07105251 | 2023-10-19 11:46 | 1003.002 | -3.876732 | 22.58753 | -0.03691623 | 1 | 60 | 20.6 | 20.16 | 20.51 | -0.35
2023-10-19 11:28 | 1003.002 | -7.387465 | 22.20775 | -0.07034722 | 2023-10-19 11:46 | 1003.002 | -3.713787 | 22.58391 | -0.03536458 | 1.083333 | 65 | 20.69 | 20.25 | 20.69 | -0.44
2023-10-19 11:28 | 1002.206 | -7.307597 | 22.21499 | -0.06964193 | 2023-10-19 11:46 | 1994.864 | 0.5683882 | 22.58753 | 0.002721354 | 1.166667 | 70 | 20.78 | 20.34 | 20.78 | -0.44
2023-10-19 11:28 | 1763.708 | -8.301697 | 22.20775 | -0.0449566 | 2023-10-19 11:46 | 1995.262 | 0.1854205 | 22.59476 | 0.0008875877 | 1.25 | 75 | 20.69 | 20.42 | 20.87 | -0.45
2023-10-19 11:28 | 1997.251 | -13.88454 | 22.21861 | -0.06639757 | 2023-10-19 11:46 | 1999.24 | 0.894429 | 22.60561 | 0.004273012 | 1.333333 | 80 | 20.69 | 20.51 | 20.78 | -0.27
2023-10-19 11:28 | 1996.853 | -13.40991 | 22.22222 | -0.06414062 | 2023-10-19 11:46 | 1999.638 | 1.219461 | 22.602 | 0.005824648 | 1.416667 | 85 | 20.69 | 20.51 | 20.78 | -0.27
2023-10-19 11:29 | 1997.251 | -13.94354 | 22.21861 | -0.06667969 | 2023-10-19 11:46 | 1995.66 | 0.5391392 | 22.61646 | 0.002580285 | 1.5 | 90 | 20.69 | 20.51 | 20.69 | -0.18
2023-10-19 11:29 | 1996.853 | -13.91127 | 22.21861 | -0.06653863 | 2023-10-19 11:46 | 1998.445 | 0.894073 | 22.64178 | 0.004273012 | 1.583333 | 95 | 20.69 | 20.51 | 20.69 | -0.18
2023-10-19 11:29 | 1998.046875 | -13.89007 | 22.21861 | -0.06639757 | 2023-10-19 11:46 | 2997.07 | 9.883671 | 22.66348 | 0.0314974 | 1.666667 | 100 | 20.78 | 20.42 | 20.6 | -0.18
2023-10-19 11:29 | 1998.843 | -13.48232 | 22.22584 | -0.06442274 | 2023-10-19 11:46 | 3001.049 | 9.630857 | 22.67795 | 0.03065104 | 1.75 | 105 | 20.69 | 20.42 | 20.51 | -0.09
2023-10-19 11:29 | 1998.046875 | -13.44744 | 22.23307 | -0.06428169 | 2023-10-19 11:46 | 2999.855 | 9.715638 | 22.70689 | 0.03093316 | 1.833333 | 110 | 20.78 | 20.42 | 20.6 | -0.18
2023-10-19 11:29 | 1998.046875 | -13.27039 | 22.24754 | -0.06343533 | 2023-10-19 11:47 | 2997.866 | 9.266439 | 22.73582 | 0.02952256 | 1.916667 | 115 | 20.78 | 20.51 | 20.51 | 0
2023-10-19 11:29 | 2984.737 | -18.36898 | 22.25116 | -0.05878038 | 2023-10-19 11:47 | 2998.264 | 9.400513 | 22.76114 | 0.02994574 | 2 | 120 | 20.78 | 20.42 | 20.42 | 0
2023-10-19 11:29 | 2999.855 | -19.43673 | 22.25116 | -0.06188368 | 2023-10-19 11:47 | 3000.253 | 10.869 | 22.79369 | 0.0346007 | 2.083333 | 125 | 20.87 | 20.42 | 20.42 | 0
2023-10-19 11:29 | 3001.845 | -19.13928 | 22.25116 | -0.06089627 | 2023-10-19 11:47 | 3995.696 | 27.51682 | 22.82986 | 0.06577473 | 2.166667 | 130 | 20.87 | 20.42 | 20.42 | 0
2023-10-19 11:29 | 2998.264 | -19.24929 | 22.25477 | -0.06131944 | 2023-10-19 11:47 | 4005.245 | 26.93189 | 22.86241 | 0.06422307 | 2.25 | 135 | 20.87 | 20.42 | 20.34 | 0.08
2023-10-19 11:29 | 2999.06 | -20.4503 | 22.265625 | -0.06512804 | 2023-10-19 11:47 | 3999.277 | 26.41924 | 22.89496 | 0.06309461 | 2.333333 | 140 | 20.95 | 20.42 | 20.34 | 0.08
2023-10-19 11:29 | 3002.242 | -20.20597 | 22.30903 | -0.06428169 | 2023-10-19 11:47 | 3998.083 | 26.7066 | 22.93114 | 0.06379991 | 2.416667 | 145 | 20.95 | 20.42 | 20.34 | 0.08
2023-10-19 11:30 | 2999.06 | -20.18455 | 22.73582 | -0.06428169 | 2023-10-19 11:47 | 4000.47 | 26.95888 | 22.97815 | 0.06436416 | 2.5 | 150 | 20.95 | 20.51 | 20.34 | 0.17
2023-10-19 11:30 | 2997.468 | -19.99676 | 22.64902 | -0.06371745 | 2023-10-19 11:47 | 4002.857 | 26.73849 | 23.07219 | 0.06379991 | 2.583333 | 155 | 21.13 | 20.51 | 20.34 | 0.17
2023-10-19 11:30 | 3000.651 | -19.04304 | 22.55859375 | -0.06061415 | 2023-10-19 11:47 | 5004.666 | 51.90875 | 23.13006 | 0.09906467 | 2.666667 | 160 | 21.04 | 20.51 | 20.34 | 0.17
2023-10-19 11:30 | 3995.696 | -24.47271 | 22.48987 | -0.05849827 | 2023-10-19 11:47 | 5002.677 | 53.14413 | 23.18432 | 0.1014627 | 2.75 | 165 | 21.04 | 20.51 | 20.34 | 0.17
2023-10-19 11:30 | 4002.062 | -24.98455 | 22.45009 | -0.05962673 | 2023-10-19 11:47 | 4995.515 | 52.40406 | 23.2458 | 0.1001931 | 2.833333 | 170 | 21.13 | 20.51 | 20.34 | 0.17
2023-10-19 11:30 | 4001.266 | -24.86139 | 22.41392 | -0.05934462 | 2023-10-19 11:48 | 5003.472 | 52.48753 | 23.31814 | 0.1001931 | 2.916667 | 175 | 21.22 | 20.6 | 20.34 | 0.26
2023-10-19 11:30 | 3997.287 | -25.36799 | 22.38498 | -0.06061415 | 2023-10-19 11:48 | 5007.053 | 54.89145 | 0 | 0.104707 | 3 | 180 | 21.22 | 20.69 | 20.34 | 0.35
2023-10-19 11:30 | 4001.266 | -25.27505 | 22.35966 | -0.06033203 | 2023-10-19 11:48 | 4995.515 | 53.65829 | 23.49899 | 0.1025911 | 3.083333 | 185 | 21.31 | 20.69 | 20.34 | 0.35
2023-10-19 11:30 | 4002.459 | -25.22348 | 22.34881 | -0.06019097 | 2023-10-19 11:48 | 4999.494 | 56.50683 | 23.59665 | 0.1079514 | 3.166667 | 190 | 21.4 | 20.78 | 20.25 | 0.53
2023-10-19 11:30 | 3998.481 | -25.37556 | 22.32711 | -0.06061415 | 2023-10-19 11:48 | 5006.257 | 54.58699 | 23.70515 | 0.1041428 | 3.25 | 195 | 21.31 | 20.78 | 20.34 | 0.44
2023-10-19 11:30 | 5001.085 | -29.67031 | 22.31988 | -0.0566645 | 2023-10-19 11:48 | 4999.494 | 53.99638 | 23.70515 | 0.1031554 | 3.333333 | 200 | 21.48 | 20.87 | 20.34 | 0.53
2023-10-19 11:30 | 4998.3 | -30.31815 | 22.30541 | -0.05793403 | 2023-10-19 11:48 | 4998.3 | 54.27876 | 23.81727 | 0.1037196 | 3.416667 | 205 | 21.57 | 20.87 | 20.34 | 0.53
2023-10-19 11:31 | 4999.892 | -30.40165 | 22.30903 | -0.05807508 | 2023-10-19 11:48 | 4999.096 | 55.76402 | 23.94386 | 0.1065408 | 3.5 | 210 | 21.66 | 20.87 | 20.34 | 0.53
2023-10-19 11:31 | 5001.881 | -30.04438 | 22.29818 | -0.05736979 | 2023-10-19 11:48 | 5001.483 | 56.15998 | 24.17896 | 0.1072461 | 3.583333 | 215 | 21.93 | 20.95 | 20.34 | 0.61
2023-10-19 11:31 | 4998.3 | -30.9087 | 22.29094 | -0.0590625 | 2023-10-19 11:48 | 4999.892 | 55.47752 | 24.29832 | 0.1059765 | 3.666667 | 220 | 21.84 | 20.95 | 20.34 | 0.61
[5 empty] | 2023-10-19 11:48 | 5000.6875 | 56.07719 | 24.40683 | 0.107105 | 3.75 | 225 | 21.84 | 20.95 | 20.34 | 0.61
[5 empty] | 2023-10-19 11:48 | 5003.87 | 57.66481 | 24.51895 | 0.1100673 | 3.833333 | 230 | 22.01 | 20.95 | 20.34 | 0.61
[5 empty] | 2023-10-19 11:49 | 5003.472 | 56.77348 | 24.64193 | 0.1083746 | 3.916667 | 235 | 22.1 | 20.95 | 20.34 | 0.61
[5 empty] | 2023-10-19 11:49 | 5000.289 | 57.99279 | 24.75043 | 0.1107726 | 4 | 240 | 22.19 | 21.04 | 20.34 | 0.7
[5 empty] | 2023-10-19 11:49 | 5002.677 | 57.9466 | 24.86256 | 0.1106315 | 4.083333 | 245 | 22.28 | 21.04 | 20.34 | 0.7
[5 empty] | 2023-10-19 11:49 | 5002.677 | 55.95173 | 24.96021 | 0.1068229 | 4.166667 | 250 | 22.55 | 21.04 | 20.42 | 0.62
[5 empty] | 2023-10-19 11:49 | 4995.515 | 56.90453 | 25.06872 | 0.1087977 | 4.25 | 255 | 22.81 | 21.04 | 20.34 | 0.7
[5 empty] | 2023-10-19 11:49 | 4996.709 | 57.4347 | 25.17 | 0.1097851 | 4.333333 | 260 | 22.63 | 21.13 | 20.42 | 0.71
[5 empty] | 2023-10-19 11:49 | 5004.268 | 59.36927 | 25.27489 | 0.1133116 | 4.416667 | 265 | 22.63 | 21.13 | 20.42 | 0.71
[5 empty] | 2023-10-19 11:49 | 5000.6875 | 58.88367 | 25.37254 | 0.1124653 | 4.5 | 270 | 22.81 | 21.13 | 20.42 | 0.71
[5 empty] | 2023-10-19 11:49 | 5005.064 | 60.04399 | 25.46297 | 0.1145812 | 4.583333 | 275 | 22.9 | 21.13 | 20.42 | 0.71
[5 empty] | 2023-10-19 11:49 | 5001.881 | 59.11932 | 25.56785 | 0.1128884 | 4.666667 | 280 | 22.99 | 21.22 | 20.42 | 0.8
[5 empty] | 2023-10-19 11:49 | 5001.085 | 59.40537 | 25.65466 | 0.1134527 | 4.75 | 285 | 23.08 | 21.22 | 20.42 | 0.8
[5 empty] | 2023-10-19 11:50 | 5000.6875 | 60.2869 | 25.73423 | 0.1151454 | 4.833333 | 290 | 23.08 | 21.22 | 20.42 | 0.8
[5 empty] | 2023-10-19 11:50 | 4999.096 | 60.85836 | 25.82465 | 0.1162739 | 4.916667 | 295 | 23.17 | 21.22 | 20.42 | 0.8
[5 empty] | 2023-10-19 11:50 | 5002.278 | 61.11873 | 25.91869 | 0.116697 | 5 | 300 | 23.26 | 21.31 | 20.51 | 0.8
[5 empty] | 2023-10-19 11:50 | 4996.311 | 58.46319 | 26.0055 | 0.11176 | 5.083333 | 305 | 23.34 | 21.31 | 20.51 | 0.8
[5 empty] | 2023-10-19 11:50 | 4997.106 | 60.46515 | 26.0923 | 0.1155686 | 5.166667 | 310 | 23.43 | 21.31 | 20.51 | 0.8
[5 empty] | 2023-10-19 11:50 | 5004.268 | 61.88212 | 26.18273 | 0.1181076 | 5.25 | 315 | 23.52 | 21.31 | 20.51 | 0.8
[5 empty] | 2023-10-19 11:50 | 5004.268 | 60.92132 | 26.25868 | 0.1162739 | 5.333333 | 320 | 23.61 | 21.31 | 20.51 | 0.8
[5 empty] | 2023-10-19 11:50 | 4999.096 | 59.01258 | 26.3491 | 0.1127474 | 5.416667 | 325 | 23.7 | 21.31 | 20.51 | 0.8
[5 empty] | 2023-10-19 11:50 | 5001.483 | 59.1885 | 26.41782 | 0.1130295 | 5.5 | 330 | 23.79 | 21.4 | 20.51 | 0.89
[5 empty] | 2023-10-19 11:50 | 5002.278 | 61.34037 | 26.4974 | 0.1171202 | 5.583333 | 335 | 23.79 | 21.4 | 20.51 | 0.89
[5 empty] | 2023-10-19 11:50 | 4996.311 | 59.86518 | 26.56973 | 0.1144401 | 5.666667 | 340 | 23.88 | 21.4 | 20.51 | 0.89
[5 empty] | 2023-10-19 11:50 | 4996.311 | 59.49623 | 26.64931 | 0.1137348 | 5.75 | 345 | 23.97 | 21.4 | 20.6 | 0.8
[5 empty] | 2023-10-19 11:50 | 5002.278 | 60.15833 | 26.72888 | 0.1148633 | 5.833333 | 350 | 24.06 | 21.4 | 20.6 | 0.8
[5 empty] | 2023-10-19 11:51 | 5003.472 | 59.8032 | 26.80122 | 0.114158 | 5.916667 | 355 | 24.23 | 21.48 | 20.6 | 0.88
[5 empty] | 2023-10-19 11:51 | 4994.322 | 58.95622 | 26.86994 | 0.1127474 | 6 | 360 | 24.15 | 21.48 | 20.6 | 0.88
[5 empty] | 2023-10-19 11:51 | 5001.085 | 59.84854 | 26.93866 | 0.114299 | 6.083333 | 365 | 24.32 | 21.48 | 20.6 | 0.88
[5 empty] | 2023-10-19 11:51 | 5006.655 | 61.54192 | 27.00376 | 0.1174023 | 6.166667 | 370 | 24.32 | 21.48 | 20.6 | 0.88
[5 empty] | 2023-10-19 11:51 | 5000.289 | 61.02058 | 27.06525 | 0.116556 | 6.25 | 375 | 24.41 | 21.48 | 20.6 | 0.88
[5 empty] | 2023-10-19 11:51 | 4995.515 | 61.10988 | 27.13397 | 0.1168381 | 6.333333 | 380 | 24.5 | 21.48 | 20.6 | 0.88
[5 empty] | 2023-10-19 11:51 | 5007.849 | 61.70452 | 27.20631 | 0.1176845 | 6.416667 | 385 | 24.5 | 21.48 | 20.6 | 0.88
[5 empty] | 2023-10-19 11:51 | 5001.483 | 61.33061 | 27.26418 | 0.1171202 | 6.5 | 390 | 24.59 | 21.57 | 20.6 | 0.97
[5 empty] | 2023-10-19 11:51 | 5001.085 | 61.7689 | 27.32928 | 0.1179666 | 6.583333 | 395 | 24.59 | 21.57 | 20.69 | 0.88
[5 empty] | 2023-10-19 11:51 | 4999.494 | 62.48762 | 27.398 | 0.1193772 | 6.666667 | 400 | 24.68 | 21.57 | 20.69 | 0.88
[5 empty] | 2023-10-19 11:51 | 4999.892 | 62.8618 | 27.45949 | 0.1200825 | 6.75 | 405 | 24.68 | 21.57 | 20.69 | 0.88
[5 empty] | 2023-10-19 11:52 | 4997.902 | 61.87722 | 27.51736 | 0.1182487 | 6.833333 | 410 | 24.77 | 21.57 | 20.69 | 0.88
[5 empty] | 2023-10-19 11:52 | 4996.709 | 60.68171 | 27.57523 | 0.1159917 | 6.916667 | 415 | 24.86 | 21.57 | 20.69 | 0.88
[5 empty] | 2023-10-19 11:52 | 5008.247 | 62.07926 | 27.64395 | 0.1183898 | 7 | 420 | 24.86 | 21.66 | 20.69 | 0.97
[5 empty] | 2023-10-19 11:52 | 5001.881 | 60.89227 | 27.69821 | 0.1162739 | 7.083333 | 425 | 24.95 | 21.66 | 20.78 | 0.88
[5 empty] | 2023-10-19 11:52 | 4996.311 | 62.0051 | 27.75608 | 0.1185308 | 7.166667 | 430 | 25.04 | 21.66 | 20.69 | 0.97
[5 empty] | 2023-10-19 11:52 | 4999.892 | 62.12338 | 27.81395 | 0.1186719 | 7.25 | 435 | 25.13 | 21.66 | 20.78 | 0.88
[5 empty] | 2023-10-19 11:52 | 5005.064 | 61.44844 | 27.8682 | 0.1172613 | 7.333333 | 440 | 25.13 | 21.66 | 20.69 | 0.97
[5 empty] | 2023-10-19 11:52 | 4995.913 | 62.07394 | 27.92245 | 0.1186719 | 7.416667 | 445 | 25.22 | 21.66 | 20.78 | 0.88
[5 empty] | 2023-10-19 11:52 | 4998.698 | 61.07499 | 27.97671 | 0.116697 | 7.5 | 450 | 25.31 | 21.75 | 20.78 | 0.97
[5 empty] | 2023-10-19 11:52 | 5001.881 | 62.59133 | 28.02373 | 0.1195182 | 7.583333 | 455 | 25.31 | 21.75 | 20.78 | 0.97
[5 empty] | 2023-10-19 11:52 | 5003.075 | 63.34517 | 28.07798 | 0.1209288 | 7.666667 | 460 | 25.31 | 21.75 | 20.78 | 0.97
[5 empty] | 2023-10-19 11:52 | 4997.504 | 60.98659 | 28.125 | 0.116556 | 7.75 | 465 | 25.4 | 21.75 | 20.78 | 0.97
[5 empty] | 2023-10-19 11:53 | 4999.494 | 63.81668 | 28.18287 | 0.1219162 | 7.833333 | 470 | 25.4 | 21.75 | 20.78 | 0.97
[5 empty] | 2023-10-19 11:53 | 5005.461 | 62.11866 | 28.23351 | 0.1185308 | 7.916667 | 475 | 25.58 | 21.75 | 20.78 | 0.97
[5 empty] | 2023-10-19 11:53 | 4996.311 | 61.93132 | 28.27329 | 0.1183898 | 8 | 480 | 25.49 | 21.84 | 20.87 | 0.97
[5 empty] | 2023-10-19 11:53 | 5000.6875 | 61.76399 | 28.32755 | 0.1179666 | 8.083333 | 485 | 25.58 | 21.84 | 20.87 | 0.97
[5 empty] | 2023-10-19 11:53 | 5001.881 | 63.84715 | 28.35648 | 0.1219162 | 8.166667 | 490 | 25.67 | 21.84 | 20.87 | 0.97
[5 empty] | 2023-10-19 11:53 | 5002.677 | 63.41401 | 28.40712 | 0.1210699 | 8.25 | 495 | 25.67 | 21.84 | 20.87 | 0.97
[5 empty] | 2023-10-19 11:53 | 4998.698 | 62.99445 | 28.45775 | 0.1203646 | 8.333333 | 500 | 25.85 | 21.84 | 20.87 | 0.97
[5 empty] | 2023-10-19 11:53 | 5001.085 | 62.7291 | 28.51201 | 0.1198004 | 8.416667 | 505 | 25.76 | 21.84 | 20.87 | 0.97
[5 empty] | 2023-10-19 11:53 | 5003.472 | 63.64578 | 28.55541 | 0.1214931 | 8.5 | 510 | 25.85 | 21.93 | 20.87 | 1.06
[5 empty] | 2023-10-19 11:53 | 5001.881 | 63.03456 | 28.60243 | 0.1203646 | 8.583333 | 515 | 25.85 | 21.93 | 20.95 | 0.98
[5 empty] | 2023-10-19 11:53 | 5000.289 | 63.30989 | 28.6386 | 0.1209288 | 8.666667 | 520 | 25.85 | 21.93 | 20.95 | 0.98
[5 empty] | 2023-10-19 11:53 | 5003.87 | 62.91182 | 28.67477 | 0.1200825 | 8.75 | 525 | 26.21 | 21.93 | 20.95 | 0.98
[5 empty] | 2023-10-19 11:54 | 5001.085 | 64.28017 | 28.71456 | 0.1227626 | 8.833333 | 530 | 25.94 | 21.93 | 20.95 | 0.98
[5 empty] | 2023-10-19 11:54 | 4996.311 | 62.52163 | 28.75434 | 0.1195182 | 8.916667 | 535 | 26.03 | 21.93 | 20.95 | 0.98
[5 empty] | 2023-10-19 11:54 | 5001.881 | 64.29039 | 28.78689 | 0.1227626 | 9 | 540 | 26.03 | 22.01 | 20.95 | 1.06
[5 empty] | 2023-10-19 11:54 | 5002.677 | 64.8178 | 28.8303 | 0.12375 | 9.083333 | 545 | 26.12 | 21.93 | 20.95 | 0.98
[5 empty] | 2023-10-19 11:54 | 4992.73 | 63.87783 | 28.87008 | 0.1221984 | 9.166667 | 550 | 26.12 | 22.01 | 20.95 | 1.06
[5 empty] | 2023-10-19 11:54 | 5000.289 | 64.41762 | 28.90987 | 0.1230447 | 9.25 | 555 | 26.21 | 22.01 | 20.95 | 1.06
[5 empty] | 2023-10-19 11:54 | 5005.461 | 65.66707 | 28.94604 | 0.1253017 | 9.333333 | 560 | 26.12 | 22.01 | 21.04 | 0.97
[5 empty] | 2023-10-19 11:54 | 4998.3 | 63.80144 | 28.9822 | 0.1219162 | 9.416667 | 565 | 26.21 | 22.01 | 21.04 | 0.97
[5 empty] | 2023-10-19 11:54 | 4995.515 | 65.09391 | 29.01476 | 0.1244553 | 9.5 | 570 | 26.21 | 22.01 | 21.04 | 0.97
[5 empty] | 2023-10-19 11:54 | 5004.268 | 65.06015 | 29.05093 | 0.1241732 | 9.583333 | 575 | 26.3 | 22.01 | 21.04 | 0.97
[5 empty] | 2023-10-19 11:54 | 5004.268 | 63.95153 | 29.08348 | 0.1220573 | 9.666667 | 580 | 26.3 | 22.1 | 21.04 | 1.06
[5 empty] | 2023-10-19 11:54 | 5001.483 | 62.58635 | 29.11603 | 0.1195182 | 9.75 | 585 | 26.3 | 22.1 | 21.04 | 1.06
[5 empty] | 2023-10-19 11:55 | 5005.461 | 64.63211 | 29.1522 | 0.1233268 | 9.833333 | 590 | 26.48 | 22.1 | 21.04 | 1.06
[5 empty] | 2023-10-19 11:55 | 5005.064 | 63.59211 | 29.18475 | 0.121352 | 9.916667 | 595 | 26.39 | 22.1 | 21.13 | 0.97
[5 empty] | 2023-10-19 11:55 | 5000.289 | 65.52534 | 29.22092 | 0.1251606 | 10 | 600 | 26.48 | 22.1 | 21.04 | 1.06
[5 empty] | 2023-10-19 11:55 | 4998.698 | 64.17565 | 29.25347 | 0.1226215 | 10.08333 | 605 | 26.48 | 22.1 | 21.13 | 0.97
[5 empty] | 2023-10-19 11:55 | 5004.666 | 66.10011 | 29.28602 | 0.126148 | 10.16667 | 610 | 26.48 | 22.1 | 21.13 | 0.97
[5 empty] | 2023-10-19 11:55 | 5003.075 | 64.97073 | 29.31134 | 0.1240321 | 10.25 | 615 | 26.48 | 22.19 | 21.13 | 1.06
[5 empty] | 2023-10-19 11:55 | 4998.3 | 64.83492 | 29.35113 | 0.1238911 | 10.33333 | 620 | 26.57 | 22.19 | 21.13 | 1.06
[5 empty] | 2023-10-19 11:55 | 5001.483 | 64.21141 | 29.38368 | 0.1226215 | 10.41667 | 625 | 26.66 | 22.19 | 21.13 | 1.06
[5 empty] | 2023-10-19 11:55 | 5002.278 | 64.44324 | 29.41623 | 0.1230447 | 10.5 | 630 | 26.57 | 22.19 | 21.13 | 1.06
[5 empty] | 2023-10-19 11:55 | 4999.892 | 65.29863 | 29.44517 | 0.1247374 | 10.58333 | 635 | 26.66 | 22.19 | 21.22 | 0.97
[5 empty] | 2023-10-19 11:55 | 4999.096 | 64.84525 | 29.4741 | 0.1238911 | 10.66667 | 640 | 26.66 | 22.19 | 21.13 | 1.06
[5 empty] | 2023-10-19 11:55 | 5006.655 | 66.79185 | 29.48857 | 0.1274175 | 10.75 | 645 | 26.66 | 22.19 | 21.22 | 0.97
[5 empty] | 2023-10-19 11:56 | 5001.881 | 65.76783 | 29.51389 | 0.1255838 | 10.83333 | 650 | 26.75 | 22.28 | 21.22 | 1.06
[5 empty] | 2023-10-19 11:56 | 4991.935 | 65.19471 | 29.55729 | 0.1247374 | 10.91667 | 655 | 26.75 | 22.28 | 21.22 | 1.06
[5 empty] | 2023-10-19 11:56 | 5001.483 | 65.17167 | 29.58623 | 0.1244553 | 11 | 660 | 26.75 | 22.28 | 21.22 | 1.06
[5 empty] | 2023-10-19 11:56 | 5006.655 | 67.97494 | 29.60431 | 0.1296745 | 11.08333 | 665 | 26.84 | 22.28 | 21.22 | 1.06
[5 empty] | 2023-10-19 11:56 | 4995.515 | 65.7579 | 29.62963 | 0.1257248 | 11.16667 | 670 | 26.84 | 22.28 | 21.22 | 1.06
[5 empty] | 2023-10-19 11:56 | 5000.289 | 65.59921 | 29.65857 | 0.1253017 | 11.25 | 675 | 26.84 | 22.28 | 21.31 | 0.97
[5 empty] | 2023-10-19 11:56 | 5004.268 | 65.57749 | 29.6875 | 0.1251606 | 11.33333 | 680 | 26.93 | 22.37 | 21.22 | 1.15
[5 empty] | 2023-10-19 11:56 | 5003.075 | 67.483 | 29.72367 | 0.1288281 | 11.41667 | 685 | 26.93 | 22.37 | 21.31 | 1.06
[5 empty] | 2023-10-19 11:56 | 4999.096 | 65.65739 | 29.74537 | 0.1254427 | 11.5 | 690 | 26.93 | 22.37 | 21.31 | 1.06
[5 empty] | 2023-10-19 11:56 | 4999.096 | 65.50971 | 29.77069 | 0.1251606 | 11.58333 | 695 | 26.93 | 22.37 | 21.31 | 1.06
[5 empty] | 2023-10-19 11:56 | 5000.6875 | 66.6384 | 29.80324 | 0.1272765 | 11.66667 | 700 | 26.93 | 22.37 | 21.31 | 1.06
[5 empty] | 2023-10-19 11:56 | 5001.085 | 67.08685 | 29.82494 | 0.1281228 | 11.75 | 705 | 27.11 | 22.37 | 21.31 | 1.06
[5 empty] | 2023-10-19 11:57 | 4999.494 | 67.06549 | 29.85388 | 0.1281228 | 11.83333 | 710 | 27.02 | 22.37 | 21.31 | 1.06
[5 empty] | 2023-10-19 11:57 | 5004.268 | 68.09035 | 29.87558 | 0.1299566 | 11.91667 | 715 | 27.11 | 22.37 | 21.31 | 1.06
[5 empty] | 2023-10-19 11:57 | 5003.472 | 65.78875 | 29.89005 | 0.1255838 | 12 | 720 | 27.3 | 22.46 | 21.31 | 1.15
[5 empty] | 2023-10-19 11:57 | 4997.106 | 66.95969 | 29.91175 | 0.1279818 | 12.08333 | 725 | 27.11 | 22.46 | 21.4 | 1.06
[5 empty] | 2023-10-19 11:57 | 5003.87 | 68.30662 | 29.94068 | 0.1303797 | 12.16667 | 730 | 27.11 | 22.46 | 21.4 | 1.06
[5 empty] | 2023-10-19 11:57 | 5009.042 | 67.71144 | 29.98046875 | 0.1291102 | 12.25 | 735 | 27.11 | 22.46 | 21.4 | 1.06
[5 empty] | 2023-10-19 11:57 | 4994.719 | 66.78017 | 30.0094 | 0.1276997 | 12.33333 | 740 | 27.21 | 22.46 | 21.4 | 1.06
[5 empty] | 2023-10-19 11:57 | 5000.289 | 67.44543 | 30.01664 | 0.1288281 | 12.41667 | 745 | 27.21 | 22.46 | 21.4 | 1.06
[5 empty] | 2023-10-19 11:57 | 5005.859375 | 68.11201 | 30.04557 | 0.1299566 | 12.5 | 750 | 27.21 | 22.46 | 21.4 | 1.06
[5 empty] | 2023-10-19 11:57 | 5001.085 | 66.71756 | 30.06727 | 0.1274175 | 12.58333 | 755 | 27.21 | 22.46 | 21.48 | 0.98
[5 empty] | 2023-10-19 11:57 | 4993.128 | 66.90638 | 30.08536 | 0.1279818 | 12.66667 | 760 | 27.21 | 22.46 | 21.4 | 1.06
[5 empty] | 2023-10-19 11:57 | 5001.483 | 66.79673 | 30.10706 | 0.1275586 | 12.75 | 765 | 27.3 | 22.55 | 21.4 | 1.15
[5 empty] | 2023-10-19 11:58 | 5002.278 | 69.76247 | 30.13238 | 0.1332009 | 12.83333 | 770 | 27.57 | 22.55 | 21.4 | 1.15
[5 empty] | 2023-10-19 11:58 | 4999.892 | 67.88311 | 30.16132 | 0.1296745 | 12.91667 | 775 | 27.3 | 22.55 | 21.4 | 1.15
[5 empty] | 2023-10-19 11:58 | 5003.075 | 68.29576 | 30.1794 | 0.1303797 | 13 | 780 | 27.3 | 22.55 | 21.48 | 1.07
[5 empty] | 2023-10-19 11:58 | 5003.87 | 68.60225 | 30.21195 | 0.130944 | 13.08333 | 785 | 27.39 | 22.55 | 21.4 | 1.15
[5 empty] | 2023-10-19 11:58 | 4996.709 | 68.72546 | 30.23004 | 0.1313672 | 13.16667 | 790 | 27.48 | 22.55 | 21.4 | 1.15
[5 empty] | 2023-10-19 11:58 | 4996.311 | 68.49861 | 30.25535 | 0.130944 | 13.25 | 795 | 27.57 | 22.55 | 21.48 | 1.07
[5 empty] | 2023-10-19 11:58 | 5004.666 | 69.72185 | 30.27706 | 0.1330599 | 13.33333 | 800 | 27.48 | 22.55 | 21.48 | 1.07
[5 empty] | 2023-10-19 11:58 | 5003.075 | 68.88691 | 30.29514 | 0.1315083 | 13.41667 | 805 | 27.48 | 22.55 | 21.48 | 1.07
[5 empty] | 2023-10-19 11:58 | 4995.913 | 68.198 | 30.3096 | 0.1303797 | 13.5 | 810 | 27.48 | 22.55 | 21.48 | 1.07
[5 empty] | 2023-10-19 11:58 | 5002.278 | 67.25062 | 30.33131 | 0.1284049 | 13.58333 | 815 | 27.48 | 22.55 | 21.48 | 1.07
[5 empty] | 2023-10-19 11:58 | 5003.472 | 68.22731 | 30.35663 | 0.1302387 | 13.66667 | 820 | 27.57 | 22.63 | 21.48 | 1.15
[5 empty] | 2023-10-19 11:58 | 5001.483 | 68.64339 | 30.37471 | 0.1310851 | 13.75 | 825 | 27.57 | 22.55 | 21.48 | 1.07
[5 empty] | 2023-10-19 11:59 | 4994.719 | 67.14899 | 30.38556 | 0.1284049 | 13.83333 | 830 | 27.57 | 22.63 | 21.48 | 1.15
[5 empty] | 2023-10-19 11:59 | 5003.87 | 67.86323 | 30.41088 | 0.1295334 | 13.91667 | 835 | 27.57 | 22.63 | 21.48 | 1.15
[5 empty] | 2023-10-19 11:59 | 4999.892 | 70.46762 | 30.42535 | 0.1346115 | 14 | 840 | 27.57 | 22.63 | 21.48 | 1.15
[5 empty] | 2023-10-19 11:59 | 4995.117 | 68.62979 | 30.44343 | 0.1312261 | 14.08333 | 845 | 27.57 | 22.63 | 21.48 | 1.15
[5 empty] | 2023-10-19 11:59 | 5001.085 | 68.34248 | 30.4579 | 0.1305208 | 14.16667 | 850 | 27.75 | 22.63 | 21.48 | 1.15
[5 empty] | 2023-10-19 11:59 | 5009.042 | 68.89508 | 30.4796 | 0.1313672 | 14.25 | 855 | 27.66 | 22.63 | 21.48 | 1.15
[5 empty] | 2023-10-19 11:59 | 5002.278 | 68.06328 | 30.50492 | 0.1299566 | 14.33333 | 860 | 27.66 | 22.63 | 21.48 | 1.15
[5 empty] | 2023-10-19 11:59 | 4998.698 | 68.90046 | 30.53385 | 0.1316493 | 14.41667 | 865 | 27.66 | 22.63 | 21.57 | 1.06
[5 empty] | 2023-10-19 11:59 | 5006.257 | 69.74402 | 30.55556 | 0.1330599 | 14.5 | 870 | 27.84 | 22.63 | 21.57 | 1.06
[5 empty] | 2023-10-19 11:59 | 5003.87 | 67.93713 | 30.58088 | 0.1296745 | 14.58333 | 875 | 27.75 | 22.72 | 21.48 | 1.24
[5 empty] | 2023-10-19 11:59 | 4997.106 | 67.99291 | 30.59896 | 0.1299566 | 14.66667 | 880 | 27.75 | 22.72 | 21.48 | 1.24
[5 empty] | 2023-10-19 12:00 | 5001.881 | 68.42722 | 30.60257 | 0.1306619 | 14.75 | 885 | 27.75 | 22.72 | 21.57 | 1.15
[5 empty] | 2023-10-19 12:00 | 5007.451 | 68.57739 | 30.62066 | 0.130803 | 14.83333 | 890 | 27.75 | 22.63 | 21.57 | 1.06
[5 empty] | 2023-10-19 12:00 | 5001.085 | 68.34248 | 30.64598 | 0.1305208 | 14.91667 | 895 | 27.75 | 22.72 | 21.57 | 1.15
[5 empty] | 2023-10-19 12:00 | 4995.515 | 68.56149 | 30.6713 | 0.1310851 | 15 | 900 | 27.84 | 22.72 | 21.57 | 1.15
[5 empty] | 2023-10-19 12:00 | 5004.666 | 68.76098 | 30.68576 | 0.1312261 | 15.08333 | 905 | 27.84 | 22.72 | 21.57 | 1.15
[5 empty] | 2023-10-19 12:00 | 5000.289 | 67.66697 | 30.693 | 0.1292513 | 15.16667 | 910 | 27.84 | 22.72 | 21.57 | 1.15
[5 empty] | 2023-10-19 12:00 | 4997.106 | 68.21429 | 30.70385 | 0.1303797 | 15.25 | 915 | 27.84 | 22.72 | 21.57 | 1.15
[5 empty] | 2023-10-19 12:00 | 5002.278 | 69.0237 | 30.71832 | 0.1317904 | 15.33333 | 920 | 27.84 | 22.72 | 21.57 | 1.15
[5 empty] | 2023-10-19 12:00 | 5007.451 | 68.8732 | 30.74364 | 0.1313672 | 15.41667 | 925 | 27.94 | 22.72 | 21.57 | 1.15
[5 empty] | 2023-10-19 12:00 | 4997.504 | 68.58878 | 30.75087 | 0.1310851 | 15.5 | 930 | 27.94 | 22.72 | 21.57 | 1.15
[5 empty] | 2023-10-19 12:00 | 4997.902 | 68.66805 | 30.76171875 | 0.1312261 | 15.58333 | 935 | 28.12 | 22.72 | 21.57 | 1.15
[5 empty] | 2023-10-19 12:00 | 5007.451 | 69.09507 | 30.78342 | 0.1317904 | 15.66667 | 940 | 27.94 | 22.72 | 21.57 | 1.15
[5 empty] | 2023-10-19 12:01 | 5004.666 | 69.05663 | 30.80874 | 0.1317904 | 15.75 | 945 | 27.94 | 22.72 | 21.57 | 1.15
[5 empty] | 2023-10-19 12:01 | 4993.128 | 68.74995 | 30.82321 | 0.1315083 | 15.83333 | 950 | 27.94 | 22.72 | 21.57 | 1.15
[5 empty] | 2023-10-19 12:01 | 5001.085 | 68.56407 | 30.83406 | 0.130944 | 15.91667 | 955 | 27.94 | 22.72 | 21.57 | 1.15
[5 empty] | 2023-10-19 12:01 | 5002.278 | 68.43266 | 30.84852 | 0.1306619 | 16 | 960 | 28.03 | 22.72 | 21.57 | 1.15
[5 empty] | 2023-10-19 12:01 | 5000.6875 | 70.18341 | 30.86661 | 0.1340473 | 16.08333 | 965 | 28.03 | 22.72 | 21.57 | 1.15
[5 empty] | 2023-10-19 12:01 | 4999.892 | 69.13844 | 30.90278 | 0.1320725 | 16.16667 | 970 | 28.03 | 22.72 | 21.57 | 1.15
[5 empty] | 2023-10-19 12:01 | 5009.44 | 69.41846 | 30.91363 | 0.1323546 | 16.25 | 975 | 28.03 | 22.72 | 21.57 | 1.15
[5 empty] | 2023-10-19 12:01 | 5003.075 | 69.18246 | 30.9281 | 0.1320725 | 16.33333 | 980 | 28.03 | 22.72 | 21.57 | 1.15
[5 empty] | 2023-10-19 12:01 | 5000.289 | 69.95627 | 30.93895 | 0.1336241 | 16.41667 | 985 | 28.21 | 22.72 | 21.57 | 1.15
[5 empty] | 2023-10-19 12:01 | 5000.6875 | 69.2233 | 30.96426 | 0.1322135 | 16.5 | 990 | 28.03 | 22.72 | 21.57 | 1.15
[5 empty] | 2023-10-19 12:01 | 5002.278 | 68.6543 | 30.96788 | 0.1310851 | 16.58333 | 995 | 28.12 | 22.72 | 21.57 | 1.15
[5 empty] | 2023-10-19 12:01 | 4999.494 | 68.8376 | 30.9715 | 0.1315083 | 16.66667 | 1000 | 28.12 | 22.72 | 21.57 | 1.15
[5 empty] | 2023-10-19 12:02 | 4996.709 | 69.38963 | 30.98597 | 0.1326367 | 16.75 | 1005 | 28.12 | 22.72 | 21.57 | 1.15
[5 empty] | 2023-10-19 12:02 | 5001.483 | 69.8991 | 31.00767 | 0.1334831 | 16.83333 | 1010 | 28.12 | 22.72 | 21.57 | 1.15
[5 empty] | 2023-10-19 12:02 | 4998.698 | 69.93401 | 31.0149 | 0.1336241 | 16.91667 | 1015 | 28.12 | 22.72 | 21.57 | 1.15
[5 empty] | 2023-10-19 12:02 | 5001.881 | 69.31371 | 31.03299 | 0.1323546 | 17 | 1020 | 28.3 | 22.72 | 21.57 | 1.15
[5 empty] | 2023-10-19 12:02 | 5001.483 | 70.1207 | 31.04745 | 0.1339062 | 17.08333 | 1025 | 28.12 | 22.72 | 21.57 | 1.15
[5 empty] | 2023-10-19 12:02 | 5002.278 | 69.68859 | 31.05831 | 0.1330599 | 17.16667 | 1030 | 28.3 | 22.72 | 21.57 | 1.15
[5 empty] | 2023-10-19 12:02 | 5001.881 | 71.75147 | 31.06192 | 0.1370095 | 17.25 | 1035 | 28.21 | 22.72 | 21.57 | 1.15
[5 empty] | 2023-10-19 12:02 | 4999.096 | 68.68445 | 31.08362 | 0.1312261 | 17.33333 | 1040 | 28.21 | 22.81 | 21.48 | 1.33
[5 empty] | 2023-10-19 12:02 | 5007.451 | 70.72206 | 31.09447 | 0.1348937 | 17.41667 | 1045 | 28.21 | 22.72 | 21.48 | 1.24
[5 empty] | 2023-10-19 12:02 | 5000.289 | 69.95627 | 31.10894 | 0.1336241 | 17.5 | 1050 | 28.21 | 22.72 | 21.57 | 1.15
[5 empty] | 2023-10-19 12:02 | 4998.3 | 68.82116 | 31.11256 | 0.1315083 | 17.58333 | 1055 | 28.39 | 22.72 | 21.57 | 1.15
[5 empty] | 2023-10-19 12:02 | 5001.483 | 69.60365 | 31.11618 | 0.1329188 | 17.66667 | 1060 | 28.21 | 22.72 | 21.57 | 1.15
[5 empty] | 2023-10-19 12:03 | 4998.3 | 70.29753 | 31.12703 | 0.1343294 | 17.75 | 1065 | 28.21 | 22.72 | 21.48 | 1.24
[5 empty] | 2023-10-19 12:03 | 4996.311 | 69.23653 | 31.13426 | 0.1323546 | 17.83333 | 1070 | 28.3 | 22.72 | 21.57 | 1.15
[5 empty] | 2023-10-19 12:03 | 4999.494 | 69.50211 | 31.14511 | 0.1327778 | 17.91667 | 1075 | 28.3 | 22.72 | 21.57 | 1.15
[5 empty] | 2023-10-19 12:03 | 5007.849 | 70.136 | 31.15234375 | 0.1337652 | 18 | 1080 | 28.3 | 22.81 | 21.57 | 1.24
[5 empty] | 2023-10-19 12:03 | 5002.278 | 70.2796 | 31.15958 | 0.1341883 | 18.08333 | 1085 | 28.3 | 22.72 | 21.48 | 1.24
[5 empty] | 2023-10-19 12:03 | 4993.526 | 69.49291 | 31.17043 | 0.1329188 | 18.16667 | 1090 | 28.3 | 22.72 | 21.48 | 1.24
[5 empty] | 2023-10-19 12:03 | 5001.483 | 69.97296 | 31.17405 | 0.1336241 | 18.25 | 1095 | 28.3 | 22.72 | 21.48 | 1.24
[5 empty] | 2023-10-19 12:03 | 5005.064 | 70.83618 | 31.18851 | 0.1351758 | 18.33333 | 1100 | 28.3 | 22.72 | 21.48 | 1.24
[5 empty] | 2023-10-19 12:03 | 5001.085 | 71.14918 | 31.19575 | 0.1358811 | 18.41667 | 1105 | 28.49 | 22.72 | 21.48 | 1.24
[5 empty] | 2023-10-19 12:03 | 5000.6875 | 69.81413 | 31.21021 | 0.133342 | 18.5 | 1110 | 28.3 | 22.72 | 21.48 | 1.24
[5 empty] | 2023-10-19 12:03 | 5006.257 | 70.92702 | 31.21383 | 0.1353168 | 18.58333 | 1115 | 28.3 | 22.72 | 21.48 | 1.24
[5 empty] | 2023-10-19 12:03 | 5001.085 | 70.70602 | 31.22468 | 0.1350347 | 18.66667 | 1120 | 28.39 | 22.72 | 21.57 | 1.15
[5 empty] | 2023-10-19 12:04 | 4995.913 | 70.19016 | 31.2283 | 0.1341883 | 18.75 | 1125 | 28.3 | 22.72 | 21.48 | 1.24
[5 empty] | 2023-10-19 12:04 | 5005.859375 | 71.29102 | 31.23915 | 0.1360221 | 18.83333 | 1130 | 28.39 | 22.72 | 21.48 | 1.24
[5 empty] | 2023-10-19 12:04 | 5003.472 | 70.73976 | 31.24638 | 0.1350347 | 18.91667 | 1135 | 28.39 | 22.72 | 21.48 | 1.24
[5 empty] | 2023-10-19 12:04 | 4997.106 | 71.01875 | 31.25362 | 0.13574 | 19 | 1140 | 28.39 | 22.72 | 21.48 | 1.24
[5 empty] | 2023-10-19 12:04 | 5000.289 | 71.87633 | 31.24638 | 0.1372916 | 19.08333 | 1145 | 28.49 | 22.72 | 21.48 | 1.24
[5 empty] | 2023-10-19 12:04 | 5007.053 | 72.93491 | 31.25362 | 0.1391254 | 19.16667 | 1150 | 28.39 | 22.72 | 21.48 | 1.24
[5 empty] | 2023-10-19 12:04 | 4997.504 | 71.7625 | 31.25723 | 0.1371506 | 19.25 | 1155 | 28.39 | 22.72 | 21.48 | 1.24
[5 empty] | 2023-10-19 12:04 | 4992.333 | 70.58227 | 31.26808 | 0.1350347 | 19.33333 | 1160 | 28.58 | 22.72 | 21.48 | 1.24
[5 empty] | 2023-10-19 12:04 | 5004.666 | 72.45663 | 31.26808 | 0.1382791 | 19.41667 | 1165 | 28.39 | 22.72 | 21.4 | 1.32
[5 empty] | 2023-10-19 12:04 | 5004.268 | 73.41167 | 31.27532 | 0.1401128 | 19.5 | 1170 | 28.49 | 22.63 | 21.48 | 1.15
[5 empty] | 2023-10-19 12:04 | 5001.483 | 70.71163 | 31.28617 | 0.1350347 | 19.58333 | 1175 | 28.49 | 22.63 | 21.48 | 1.15
[5 empty] | 2023-10-19 12:04 | 5001.483 | 70.49004 | 31.28617 | 0.1346115 | 19.66667 | 1180 | 28.49 | 22.63 | 21.48 | 1.15
[5 empty] | 2023-10-19 12:05 | 5008.247 | 71.02915 | 31.2934 | 0.1354579 | 19.75 | 1185 | 28.39 | 22.72 | 21.48 | 1.24
[5 empty] | 2023-10-19 12:05 | 5001.085 | 72.03551 | 31.30064 | 0.1375738 | 19.83333 | 1190 | 28.39 | 22.63 | 21.48 | 1.15
[5 empty] | 2023-10-19 12:05 | 4994.719 | 70.39471 | 31.30787 | 0.1346115 | 19.91667 | 1195 | 28.39 | 22.72 | 21.4 | 1.32
[5 empty] | 2023-10-19 12:05 | 5005.461 | 71.28535 | 31.3151 | 0.1360221 | 20 | 1200 | 28.39 | 22.63 | 21.4 | 1.23
[5 empty] | 2023-10-19 12:05 | 5001.881 | 72.04696 | 31.30787 | 0.1375738 | 20.08333 | 1205 | 28.39 | 22.63 | 21.4 | 1.23
[5 empty] | 2023-10-19 12:05 | 4998.3 | 71.2572 | 31.31872 | 0.1361632 | 20.16667 | 1210 | 28.49 | 22.63 | 21.4 | 1.23
[5 empty] | 2023-10-19 12:05 | 5000.6875 | 70.77424 | 31.33319 | 0.1351758 | 20.25 | 1215 | 28.39 | 22.63 | 21.4 | 1.23
[5 empty] | 2023-10-19 12:05 | 5004.666 | 72.38272 | 31.33319 | 0.138138 | 20.33333 | 1220 | 28.39 | 22.63 | 21.4 | 1.23
[5 empty] | 2023-10-19 12:05 | 4994.719 | 72.09134 | 31.34404 | 0.1378559 | 20.41667 | 1225 | 28.39 | 22.63 | 21.4 | 1.23
[5 empty] | 2023-10-19 12:05 | 4993.526 | 71.04163 | 31.34765625 | 0.1358811 | 20.5 | 1230 | 28.39 | 22.63 | 21.4 | 1.23
[5 empty] | 2023-10-19 12:05 | 5005.859375 | 71.36497 | 31.35489 | 0.1361632 | 20.58333 | 1235 | 28.49 | 22.63 | 21.4 | 1.23
[5 empty] | 2023-10-19 12:05 | 5001.881 | 73.08115 | 31.35489 | 0.1395486 | 20.66667 | 1240 | 28.39 | 22.63 | 21.4 | 1.23
[5 empty] | 2023-10-19 12:06 | 4995.515 | 71.4388 | 31.36574 | 0.1365863 | 20.75 | 1245 | 28.39 | 22.63 | 21.31 | 1.32
[5 empty] | 2023-10-19 12:06 | 5000.6875 | 72.25131 | 31.36574 | 0.1379969 | 20.83333 | 1250 | 28.39 | 22.63 | 21.31 | 1.32
[5 empty] | 2023-10-19 12:06 | 5008.247 | 73.61796 | 31.37659 | 0.1403949 | 20.91667 | 1255 | 28.49 | 22.63 | 21.31 | 1.32
[5 empty] | 2023-10-19 12:06 | 4995.117 | 72.02329 | 31.38021 | 0.1377148 | 21 | 1260 | 28.49 | 22.55 | 21.31 | 1.24
[5 empty] | 2023-10-19 12:06 | 4998.3 | 73.47176 | 31.38382 | 0.1403949 | 21.08333 | 1265 | 28.49 | 22.55 | 21.31 | 1.24
[5 empty] | 2023-10-19 12:06 | 5005.461 | 73.57703 | 31.38382 | 0.1403949 | 21.16667 | 1270 | 28.49 | 22.55 | 21.31 | 1.24
[5 empty] | 2023-10-19 12:06 | 5002.278 | 72.93921 | 31.38744 | 0.1392665 | 21.25 | 1275 | 28.49 | 22.55 | 21.31 | 1.24
[5 empty] | 2023-10-19 12:06 | 5000.289 | 72.24556 | 31.39106 | 0.1379969 | 21.33333 | 1280 | 28.49 | 22.55 | 21.31 | 1.24
[5 empty] | 2023-10-19 12:06 | 5002.278 | 72.71759 | 31.38382 | 0.1388433 | 21.41667 | 1285 | 28.49 | 22.55 | 21.31 | 1.24
[5 empty] | 2023-10-19 12:06 | 5001.881 | 72.41631 | 31.38021 | 0.1382791 | 21.5 | 1290 | 28.49 | 22.55 | 21.22 | 1.33
[5 empty] | 2023-10-19 12:06 | 4999.892 | 72.68288 | 31.38744 | 0.1388433 | 21.58333 | 1295 | 28.49 | 22.55 | 21.31 | 1.24
[5 empty] | 2023-10-19 12:06 | 4999.892 | 71.57526 | 31.38744 | 0.1367274 | 21.66667 | 1300 | 28.49 | 22.55 | 21.31 | 1.24
[5 empty] | 2023-10-19 12:07 | 5000.6875 | 71.6605 | 31.39106 | 0.1368685 | 21.75 | 1305 | 28.49 | 22.55 | 21.31 | 1.24
[5 empty] | 2023-10-19 12:07 | 5003.472 | 71.25703 | 31.40553 | 0.1360221 | 21.83333 | 1310 | 28.49 | 22.55 | 21.22 | 1.33
[5 empty] | 2023-10-19 12:07 | 4998.3 | 71.331 | 31.40553 | 0.1363042 | 21.91667 | 1315 | 28.49 | 22.55 | 21.31 | 1.24
[5 empty] | 2023-10-19 12:07 | 4999.494 | 72.6771 | 31.41276 | 0.1388433 | 22 | 1320 | 28.49 | 22.55 | 21.22 | 1.33
[5 empty] | 2023-10-19 12:07 | 5000.6875 | 72.39903 | 31.40191 | 0.1382791 | 22.08333 | 1325 | 28.49 | 22.46 | 21.22 | 1.24
[5 empty] | 2023-10-19 12:07 | 5000.289 | 71.06399 | 31.40553 | 0.13574 | 22.16667 | 1330 | 28.58 | 22.55 | 21.22 | 1.33
[5 empty] | 2023-10-19 12:07 | 4998.698 | 71.92728 | 31.41276 | 0.1374327 | 22.25 | 1335 | 28.49 | 22.46 | 21.22 | 1.24
[5 empty] | 2023-10-19 12:07 | 5003.075 | 73.1725 | 31.40553 | 0.1396897 | 22.33333 | 1340 | 28.58 | 22.46 | 21.22 | 1.24
[5 empty] | 2023-10-19 12:07 | 5002.278 | 72.2743 | 31.40553 | 0.1379969 | 22.41667 | 1345 | 28.49 | 22.46 | 21.22 | 1.24
[5 empty] | 2023-10-19 12:07 | 4995.515 | 72.39794 | 31.40191 | 0.1384201 | 22.5 | 1350 | 28.49 | 22.46 | 21.22 | 1.24
[5 empty] | 2023-10-19 12:07 | 5002.677 | 71.76289 | 31.40915 | 0.1370095 | 22.58333 | 1355 | 28.49 | 22.46 | 21.22 | 1.24
[5 empty] | 2023-10-19 12:08 | 5005.461 | 72.98563 | 31.41276 | 0.1392665 | 22.66667 | 1360 | 28.58 | 22.46 | 21.13 | 1.33
[5 empty] | 2023-10-19 12:08 | 4993.128 | 71.03597 | 31.42361 | 0.1358811 | 22.75 | 1365 | 28.49 | 22.46 | 21.13 | 1.33
[5 empty] | 2023-10-19 12:08 | 5000.289 | 71.87633 | 31.42361 | 0.1372916 | 22.83333 | 1370 | 28.49 | 22.46 | 21.13 | 1.33
[5 empty] | 2023-10-19 12:08 | 5000.289 | 73.13176 | 31.42361 | 0.1396897 | 22.91667 | 1375 | 28.49 | 22.46 | 21.13 | 1.33
[5 empty] | 2023-10-19 12:08 | 5001.085 | 72.47867 | 31.43446 | 0.1384201 | 23 | 1380 | 28.49 | 22.37 | 21.13 | 1.24
[5 empty] | 2023-10-19 12:08 | 5001.483 | 71.59803 | 31.4453125 | 0.1367274 | 23.08333 | 1385 | 28.58 | 22.46 | 21.13 | 1.33
[5 empty] | 2023-10-19 12:08 | 5003.472 | 72.66105 | 31.4453125 | 0.1387022 | 23.16667 | 1390 | 28.49 | 22.46 | 21.13 | 1.33
[5 empty] | 2023-10-19 12:08 | 5000.289 | 71.50708 | 31.43808 | 0.1365863 | 23.25 | 1395 | 28.49 | 22.46 | 21.13 | 1.33
[5 empty] | 2023-10-19 12:08 | 4999.494 | 71.4957 | 31.4453125 | 0.1365863 | 23.33333 | 1400 | 28.49 | 22.37 | 21.13 | 1.24
[5 empty] | 2023-10-19 12:08 | 4999.494 | 71.93873 | 31.44169 | 0.1374327 | 23.41667 | 1405 | 28.49 | 22.37 | 21.13 | 1.24
[5 empty] | 2023-10-19 12:08 | 5000.289 | 71.87633 | 31.44169 | 0.1372916 | 23.5 | 1410 | 28.49 | 22.37 | 21.04 | 1.33
[5 empty] | 2023-10-19 12:08 | 5003.075 | 73.1725 | 31.43446 | 0.1396897 | 23.58333 | 1415 | 28.67 | 22.37 | 21.13 | 1.24
[5 empty] | 2023-10-19 12:08 | 5000.6875 | 71.88206 | 31.44169 | 0.1372916 | 23.66667 | 1420 | 28.49 | 22.37 | 21.04 | 1.33
[5 empty] | 2023-10-19 12:09 | 5002.677 | 71.54123 | 31.44169 | 0.1365863 | 23.75 | 1425 | 28.49 | 22.37 | 21.04 | 1.33
[5 empty] | 2023-10-19 12:09 | 5001.085 | 72.47867 | 31.43085 | 0.1384201 | 23.83333 | 1430 | 28.49 | 22.37 | 21.04 | 1.33
[5 empty] | 2023-10-19 12:09 | 5001.085 | 72.70024 | 31.42723 | 0.1388433 | 23.91667 | 1435 | 28.49 | 22.37 | 21.04 | 1.33
[5 empty] | 2023-10-19 12:09 | 4998.698 | 72.29641 | 31.42361 | 0.138138 | 24 | 1440 | 28.49 | 22.37 | 21.04 | 1.33
[5 empty] | 2023-10-19 12:09 | 5003.87 | 73.18414 | 31.43446 | 0.1396897 | 24.08333 | 1445 | 28.58 | 22.28 | 21.04 | 1.24
[5 empty] | 2023-10-19 12:09 | 5000.6875 | 73.87612 | 31.42 | 0.1411002 | 24.16667 | 1450 | 28.49 | 22.37 | 21.04 | 1.33
[5 empty] | 2023-10-19 12:09 | 4997.902 | 71.6944 | 31.42 | 0.1370095 | 24.25 | 1455 | 28.49 | 22.28 | 20.95 | 1.33
[5 empty] | 2023-10-19 12:09 | 5001.881 | 72.12082 | 31.43085 | 0.1377148 | 24.33333 | 1460 | 28.49 | 22.28 | 20.95 | 1.33
[5 empty] | 2023-10-19 12:09 | 5003.87 | 73.47975 | 31.42361 | 0.1402539 | 24.41667 | 1465 | 28.49 | 22.28 | 21.04 | 1.24
[5 empty] | 2023-10-19 12:09 | 4993.526 | 71.92662 | 31.42 | 0.1375738 | 24.5 | 1470 | 28.49 | 22.28 | 20.95 | 1.33
[5 empty] | 2023-10-19 12:09 | 4999.892 | 72.83059 | 31.42361 | 0.1391254 | 24.58333 | 1475 | 28.58 | 22.28 | 20.95 | 1.33
[5 empty] | 2023-10-19 12:10 | 5007.849 | 72.87251 | 31.42723 | 0.1389844 | 24.66667 | 1480 | 28.49 | 22.28 | 20.95 | 1.33
[5 empty] | 2023-10-19 12:10 | 4993.923 | 71.56357 | 31.42361 | 0.1368685 | 24.75 | 1485 | 28.49 | 22.28 | 20.95 | 1.33
[5 empty] | 2023-10-19 12:10 | 4996.311 | 73.81147 | 31.42361 | 0.1411002 | 24.83333 | 1490 | 28.49 | 22.28 | 20.95 | 1.33
[5 empty] | 2023-10-19 12:10 | 5007.849 | 73.02043 | 31.43446 | 0.1392665 | 24.91667 | 1495 | 28.58 | 22.28 | 20.95 | 1.33
[5 empty] | 2023-10-19 12:10 | 5005.461 | 73.05956 | 31.43446 | 0.1394075 | 25 | 1500 | 28.49 | 22.19 | 20.95 | 1.24
[5 empty] | 2023-10-19 12:10 | 4993.128 | 73.17452 | 31.43808 | 0.1399718 | 25.08333 | 1505 | 28.49 | 22.19 | 20.95 | 1.24
[5 empty] | 2023-10-19 12:10 | 5001.085 | 72.4048 | 31.43085 | 0.1382791 | 25.16667 | 1510 | 28.49 | 22.28 | 20.87 | 1.41
[5 empty] | 2023-10-19 12:10 | 5006.655 | 75.07343 | 31.42361 | 0.1432161 | 25.25 | 1515 | 28.49 | 22.19 | 20.87 | 1.32
[5 empty] | 2023-10-19 12:10 | 4998.698 | 72.51789 | 31.41638 | 0.1385612 | 25.33333 | 1520 | 28.49 | 22.19 | 20.87 | 1.32
[5 empty] | 2023-10-19 12:10 | 4995.913 | 71.4445 | 31.40553 | 0.1365863 | 25.41667 | 1525 | 28.49 | 22.19 | 20.87 | 1.32
[5 empty] | 2023-10-19 12:10 | 5001.483 | 72.11508 | 31.40553 | 0.1377148 | 25.5 | 1530 | 28.49 | 22.19 | 20.87 | 1.32
[5 empty] | 2023-10-19 12:10 | 5000.289 | 71.21169 | 31.40915 | 0.1360221 | 25.58333 | 1535 | 28.49 | 22.19 | 20.87 | 1.32
[5 empty] | 2023-10-19 12:11 | 5001.085 | 71.96163 | 31.41276 | 0.1374327 | 25.66667 | 1540 | 28.58 | 22.19 | 20.87 | 1.32
[5 empty] | 2023-10-19 12:11 | 5000.6875 | 71.73435 | 31.42 | 0.1370095 | 25.75 | 1545 | 28.49 | 22.19 | 20.78 | 1.41
[5 empty] | 2023-10-19 12:11 | 5004.268 | 73.04214 | 31.41276 | 0.1394075 | 25.83333 | 1550 | 28.39 | 22.1 | 20.78 | 1.32
[5 empty] | 2023-10-19 12:11 | 4995.117 | 72.53972 | 31.41638 | 0.1387022 | 25.91667 | 1555 | 28.39 | 22.1 | 20.78 | 1.32
[5 empty] | 2023-10-19 12:11 | 4995.515 | 71.36505 | 31.42 | 0.1364453 | 26 | 1560 | 28.39 | 22.1 | 20.78 | 1.32
[5 empty] | 2023-10-19 12:11 | 5005.461 | 71.80283 | 31.40553 | 0.1370095 | 26.08333 | 1565 | 28.39 | 22.1 | 20.78 | 1.32
[5 empty] | 2023-10-19 12:11 | 5000.6875 | 71.21737 | 31.39106 | 0.1360221 | 26.16667 | 1570 | 28.39 | 22.1 | 20.78 | 1.32
[5 empty] | 2023-10-19 12:11 | 4996.311 | 71.96674 | 31.39106 | 0.1375738 | 26.25 | 1575 | 28.39 | 22.1 | 20.78 | 1.32
[5 empty] | 2023-10-19 12:11 | 4997.106 | 72.6424 | 31.37297 | 0.1388433 | 26.33333 | 1580 | 28.39 | 22.1 | 20.78 | 1.32
[5 empty] | 2023-10-19 12:11 | 5005.064 | 73.57118 | 31.37297 | 0.1403949 | 26.41667 | 1585 | 28.49 | 22.1 | 20.78 | 1.32
[5 empty] | 2023-10-19 12:11 | 5000.6875 | 72.47291 | 31.37297 | 0.1384201 | 26.5 | 1590 | 28.39 | 22.1 | 20.78 | 1.32
[5 empty] | 2023-10-19 12:11 | 4997.106 | 72.8638 | 31.36574 | 0.1392665 | 26.58333 | 1595 | 28.39 | 22.1 | 20.69 | 1.41
[5 empty] | 2023-10-19 12:12 | 5006.257 | 72.99723 | 31.36213 | 0.1392665 | 26.66667 | 1600 | 28.39 | 22.1 | 20.78 | 1.32
[5 empty] | 2023-10-19 12:12 | 5000.6875 | 73.21144 | 31.36936 | 0.1398307 | 26.75 | 1605 | 28.49 | 22.1 | 20.78 | 1.32
[5 empty] | 2023-10-19 12:12 | 4994.719 | 73.12406 | 31.36213 | 0.1398307 | 26.83333 | 1610 | 28.39 | 22.1 | 20.69 | 1.41
[5 empty] | 2023-10-19 12:12 | 5000.6875 | 74.61468 | 31.35851 | 0.1425108 | 26.91667 | 1615 | 28.39 | 22.01 | 20.69 | 1.32
[5 empty] | 2023-10-19 12:12 | 5005.461 | 75.42516 | 31.35489 | 0.1439214 | 27 | 1620 | 28.39 | 22.1 | 20.69 | 1.41
[5 empty] | 2023-10-19 12:12 | 4995.913 | 73.2891 | 31.34765625 | 0.1401128 | 27.08333 | 1625 | 28.49 | 22.01 | 20.69 | 1.32
[5 empty] | 2023-10-19 12:12 | 4998.698 | 72.96085 | 31.33681 | 0.1394075 | 27.16667 | 1630 | 28.39 | 22.01 | 20.78 | 1.23
[5 empty] | 2023-10-19 12:12 | 4999.096 | 73.70496 | 31.32957 | 0.1408181 | 27.25 | 1635 | 28.39 | 22.01 | 20.69 | 1.32
[5 empty] | 2023-10-19 12:12 | 4999.494 | 73.41548 | 31.32957 | 0.1402539 | 27.33333 | 1640 | 28.58 | 22.01 | 20.69 | 1.32
[5 empty] | 2023-10-19 12:12 | 4998.3 | 73.91467 | 31.32595 | 0.1412413 | 27.41667 | 1645 | 28.39 | 22.01 | 20.69 | 1.32
[5 empty] | 2023-10-19 12:12 | 5001.085 | 73.21726 | 31.32234 | 0.1398307 | 27.5 | 1650 | 28.39 | 22.01 | 20.6 | 1.41
[5 empty] | 2023-10-19 12:12 | 5008.247 | 74.72746 | 31.31872 | 0.1425108 | 27.58333 | 1655 | 28.39 | 22.01 | 20.69 | 1.32
[5 empty] | 2023-10-19 12:13 | 4995.117 | 73.12989 | 31.32234 | 0.1398307 | 27.66667 | 1660 | 28.39 | 21.93 | 20.69 | 1.24
[5 empty] | 2023-10-19 12:13 | 5000.289 | 74.31333 | 31.32234 | 0.1419466 | 27.75 | 1665 | 28.3 | 21.93 | 20.6 | 1.33
[5 empty] | 2023-10-19 12:13 | 5005.461 | 72.32029 | 31.31872 | 0.1379969 | 27.83333 | 1670 | 28.49 | 21.93 | 20.6 | 1.33
[5 empty] | 2023-10-19 12:13 | 5001.881 | 72.71181 | 31.32234 | 0.1388433 | 27.91667 | 1675 | 28.39 | 21.93 | 20.6 | 1.33
[5 empty] | 2023-10-19 12:13 | 4995.117 | 72.83479 | 31.31872 | 0.1392665 | 28 | 1680 | 28.3 | 21.93 | 20.6 | 1.33
[5 empty] | 2023-10-19 12:13 | 5002.677 | 72.87115 | 31.31872 | 0.1391254 | 28.08333 | 1685 | 28.3 | 21.93 | 20.6 | 1.33
[5 empty] | 2023-10-19 12:13 | 4999.892 | 73.86436 | 31.30787 | 0.1411002 | 28.16667 | 1690 | 28.3 | 21.93 | 20.6 | 1.33
[5 empty] | 2023-10-19 12:13 | 4995.913 | 72.32991 | 31.30425 | 0.1382791 | 28.25 | 1695 | 28.39 | 21.93 | 20.6 | 1.33
[5 empty] | 2023-10-19 12:13 | 4996.311 | 72.8522 | 31.28979 | 0.1392665 | 28.33333 | 1700 | 28.39 | 21.93 | 20.6 | 1.33
[5 empty] | 2023-10-19 12:13 | 5007.451 | 73.82814 | 31.2717 | 0.1408181 | 28.41667 | 1705 | 28.3 | 21.93 | 20.6 | 1.33
[5 empty] | 2023-10-19 12:13 | 5000.6875 | 74.02384 | 31.2717 | 0.1413824 | 28.5 | 1710 | 28.3 | 21.93 | 20.6 | 1.33
[5 empty] | 2023-10-19 12:13 | 4993.526 | 73.77032 | 31.2717 | 0.1411002 | 28.58333 | 1715 | 28.39 | 21.93 | 20.6 | 1.33
[5 empty] | 2023-10-19 12:14 | 5001.881 | 72.26856 | 31.27893 | 0.1379969 | 28.66667 | 1720 | 28.3 | 21.84 | 20.51 | 1.33
[5 empty] | 2023-10-19 12:14 | 5007.053 | 72.787 | 31.26808 | 0.1388433 | 28.75 | 1725 | 28.39 | 21.84 | 20.51 | 1.33
[5 empty] | 2023-10-19 12:14 | 4997.902 | 70.51339 | 31.27532 | 0.1347526 | 28.83333 | 1730 | 28.3 | 21.84 | 20.51 | 1.33
[5 empty] | 2023-10-19 12:14 | 5003.87 | 72.81463 | 31.26447 | 0.1389844 | 28.91667 | 1735 | 28.3 | 21.84 | 20.6 | 1.24
[5 empty] | 2023-10-19 12:14 | 5006.655 | 73.22486 | 31.26808 | 0.1396897 | 29 | 1740 | 28.3 | 21.84 | 20.51 | 1.33
[5 empty] | 2023-10-19 12:14 | 4999.494 | 72.52943 | 31.26085 | 0.1385612 | 29.08333 | 1745 | 28.39 | 21.84 | 20.51 | 1.33
[5 empty] | 2023-10-19 12:14 | 4995.117 | 71.94954 | 31.25723 | 0.1375738 | 29.16667 | 1750 | 28.3 | 21.84 | 20.51 | 1.33
[5 empty] | 2023-10-19 12:14 | 5002.677 | 73.38833 | 31.24638 | 0.1401128 | 29.25 | 1755 | 28.3 | 21.84 | 20.51 | 1.33
[5 empty] | 2023-10-19 12:14 | 5003.472 | 74.06506 | 31.24277 | 0.1413824 | 29.33333 | 1760 | 28.3 | 21.84 | 20.51 | 1.33
[5 empty] | 2023-10-19 12:14 | 4995.913 | 73.06776 | 31.23553 | 0.1396897 | 29.41667 | 1765 | 28.3 | 21.84 | 20.42 | 1.42
[5 empty] | 2023-10-19 12:14 | 4999.096 | 73.70496 | 31.23192 | 0.1408181 | 29.5 | 1770 | 28.21 | 21.75 | 20.51 | 1.24
[5 empty] | 2023-10-19 12:14 | 5008.645 | 74.7334 | 31.22468 | 0.1425108 | 29.58333 | 1775 | 28.21 | 21.84 | 20.51 | 1.33
[5 empty] | 2023-10-19 12:15 | 4999.494 | 74.22768 | 31.21021 | 0.1418055 | 29.66667 | 1780 | 28.21 | 21.75 | 20.42 | 1.33
[5 empty] | 2023-10-19 12:15 | 4998.3 | 71.77392 | 31.2066 | 0.1371506 | 29.75 | 1785 | 28.49 | 21.75 | 20.42 | 1.33
[5 empty] | 2023-10-19 12:15 | 5002.278 | 73.75188 | 31.20298 | 0.1408181 | 29.83333 | 1790 | 28.21 | 21.75 | 20.42 | 1.33
[5 empty] | 2023-10-19 12:15 | 5003.87 | 73.84924 | 31.20298 | 0.1409592 | 29.91667 | 1795 | 28.21 | 21.75 | 20.42 | 1.33
[5 empty] | 2023-10-19 12:15 | 4995.913 | 74.17451 | 31.20298 | 0.1418055 | 30 | 1800 | 28.3 | 21.75 | 20.42 | 1.33
[5 empty] | 2023-10-19 12:15 | 4999.892 | 74.45512 | 31.19936 | 0.1422287 | 30.08333 | 1805 | 28.21 | 21.75 | 20.42 | 1.33
[5 empty] | 2023-10-19 12:15 | 5006.655 | 74.11218 | 31.20298 | 0.1413824 | 30.16667 | 1810 | 28.21 | 21.75 | 20.42 | 1.33
[5 empty] | 2023-10-19 12:15 | 4998.698 | 73.84673 | 31.20298 | 0.1411002 | 30.25 | 1815 | 28.21 | 21.75 | 20.42 | 1.33
[5 empty] | 2023-10-19 12:15 | 4998.3 | 74.28377 | 31.20298 | 0.1419466 | 30.33333 | 1820 | 28.3 | 21.75 | 20.42 | 1.33
[5 empty] | 2023-10-19 12:15 | 5003.472 | 73.76948 | 31.19213 | 0.1408181 | 30.41667 | 1825 | 28.12 | 21.75 | 20.42 | 1.33
[5 empty] | 2023-10-19 12:15 | 5002.677 | 74.57048 | 31.18851 | 0.1423698 | 30.5 | 1830 | 28.3 | 21.75 | 20.42 | 1.33
[5 empty] | 2023-10-19 12:15 | 4991.536 | 73.81465 | 31.19575 | 0.1412413 | 30.58333 | 1835 | 28.3 | 21.66 | 20.42 | 1.24
[5 empty] | 2023-10-19 12:16 | 4999.494 | 73.63699 | 31.19936 | 0.1406771 | 30.66667 | 1840 | 28.21 | 21.66 | 20.42 | 1.24
[5 empty] | 2023-10-19 12:16 | 5005.859375 | 74.47005 | 31.18128 | 0.1420876 | 30.75 | 1845 | 28.21 | 21.66 | 20.34 | 1.32
[5 empty] | 2023-10-19 12:16 | 4995.117 | 73.35121 | 31.17043 | 0.1402539 | 30.83333 | 1850 | 28.21 | 21.66 | 20.34 | 1.32
[5 empty] | 2023-10-19 12:16 | 4995.515 | 73.35706 | 31.15596 | 0.1402539 | 30.91667 | 1855 | 28.3 | 21.66 | 20.42 | 1.24
[5 empty] | 2023-10-19 12:16 | 5001.483 | 73.0015 | 31.14149 | 0.1394075 | 31 | 1860 | 28.21 | 21.66 | 20.34 | 1.32
[5 empty] | 2023-10-19 12:16 | 4999.096 | 73.04046 | 31.14873 | 0.1395486 | 31.08333 | 1865 | 28.3 | 21.66 | 20.34 | 1.32
[5 empty] | 2023-10-19 12:16 | 4991.139 | 73.07164 | 31.15234375 | 0.1398307 | 31.16667 | 1870 | 28.21 | 21.66 | 20.34 | 1.32
[5 empty] | 2023-10-19 12:16 | 5000.6875 | 72.84218 | 31.14873 | 0.1391254 | 31.25 | 1875 | 28.21 | 21.66 | 20.34 | 1.32
[5 empty] | 2023-10-19 12:16 | 5007.451 | 75.23328 | 31.15596 | 0.1434982 | 31.33333 | 1880 | 28.21 | 21.66 | 20.34 | 1.32
[5 empty] | 2023-10-19 12:16 | 4997.106 | 72.79002 | 31.15234375 | 0.1391254 | 31.41667 | 1885 | 28.12 | 21.66 | 20.34 | 1.32
[5 empty] | 2023-10-19 12:16 | 4998.3 | 72.8074 | 31.14511 | 0.1391254 | 31.5 | 1890 | 28.21 | 21.66 | 20.25 | 1.41
[5 empty] | 2023-10-19 12:16 | 5003.472 | 73.17831 | 31.14511 | 0.1396897 | 31.58333 | 1895 | 28.3 | 21.66 | 20.25 | 1.41
[5 empty] | 2023-10-19 12:17 | 5001.881 | 74.26312 | 31.12341 | 0.1418055 | 31.66667 | 1900 | 28.12 | 21.66 | 20.34 | 1.32
[5 empty] | 2023-10-19 12:17 | 4999.494 | 73.63699 | 31.11979 | 0.1406771 | 31.75 | 1905 | 28.12 | 21.66 | 20.25 | 1.41
[5 empty] | 2023-10-19 12:17 | 5002.278 | 73.45638 | 31.11256 | 0.1402539 | 31.83333 | 1910 | 28.12 | 21.66 | 20.25 | 1.41
[5 empty] | 2023-10-19 12:17 | 5005.859375 | 73.80467 | 31.10894 | 0.1408181 | 31.91667 | 1915 | 28.12 | 21.57 | 20.34 | 1.23
[5 empty] | 2023-10-19 12:17 | 4995.515 | 73.57838 | 31.09447 | 0.1406771 | 32 | 1920 | 28.21 | 21.57 | 20.34 | 1.23
[5 empty] | 2023-10-19 12:17 | 4998.3 | 72.8812 | 31.08724 | 0.1392665 | 32.08333 | 1925 | 28.12 | 21.57 | 20.25 | 1.32
[5 empty] | 2023-10-19 12:17 | 5004.666 | 74.30447 | 31.07639 | 0.1418055 | 32.16667 | 1930 | 28.12 | 21.57 | 20.25 | 1.32
[5 empty] | 2023-10-19 12:17 | 5002.278 | 74.56454 | 31.06916 | 0.1423698 | 32.25 | 1935 | 28.21 | 21.57 | 20.25 | 1.32
[5 empty] | 2023-10-19 12:17 | 4994.322 | 71.27423 | 31.05831 | 0.1363042 | 32.33333 | 1940 | 28.21 | 21.57 | 20.25 | 1.32