## 049
Versuch | Bezeichnung
picobond_049 | 250923_049
Datum | 2023-09-25
Modultyp | AMS
Partikelsystem
| Art | Bezeichnung | Einwaage in g
Hostparticle | Alumina | DAW-45 | 79.97
Guestparticle | Polysterol | SX250-H | 8.03
Summe |  |  | 88
Kommentar:
Parameter |  |  | Auswaage |  |  | TempExtern
Spaltweite | 2 | mm | Tara | 484.87 | g | Uhrzeit | Temperatur | Luftfeuchte
Drehzahl | 5000 | rpm | voll | 572.34 | g | 9:56 | 22 | 46%
Prozesszeit | 45 | min | Gesamtauswaage | 87.47 | g | 10:46 | 23 | 44%
|  |  | Verlust | 0.6022727 | %
picobond
Leerlauf |  |  |  |  | Versuch
Date Time | Picobond.Drz_Mühle | Picobond.Leistung | Picobond.Temperatur | Picobond.Moment | Date Time | Picobond.Drz_Mühle | Picobond.Leistung | Picobond.Temperatur | Picobond.Moment |  | SensOb.Temperatur |  | SensDiff.Temperatur
| pbDrehzahl | pbLeistung | pbTemp | pbDrehmoment |  | pbDrehzahl | pbLeistung | pbTemp | pbDrehmoment | picobondTime | time | SensOb | SensDiff
| min-1 | W | °C | Nm |  | min-1 | W | °C | Nm | min | s | °C | °C | °C | °C
ts | rpm | power | pbTemp | DMom | ts | rpm | power | pbTemp | DMom | SensTime | obTime | obTemp | T1 | T2 | dT
2023-09-25 09:39 | 0 | 0 | 23.37601 | -0.12 | 2023-09-25 09:58 | 0 | 0 | 23.62196 | -0.12 | 0 | 0 | 22 | 21.13 | 21.48 | -0.35
2023-09-25 09:39 | 0 | 0 | 23.37601 | -0.12 | 2023-09-25 09:58 | 0 | 0 | 23.61835 | -0.12 | 0.08333333 | 5 | 22 | 21.13 | 21.48 | -0.35
2023-09-25 09:39 | 103.4433 | 11.06588 | 23.37601 | 1.021732 | 2023-09-25 09:58 | 398.2567 | 43.56824 | 23.61835 | 1.044865 | 0.1666667 | 10 | 22 | 21.13 | 21.48 | -0.35
2023-09-25 09:39 | 1004.196 | -5.631386 | 23.37601 | -0.0535612 | 2023-09-25 09:58 | 1003.002 | -2.736116 | 23.61835 | -0.0260547 | 0.25 | 15 | 22 | 21.22 | 21.57 | -0.35
2023-09-25 09:39 | 1001.808 | -6.106253 | 23.37239 | -0.05821614 | 2023-09-25 09:58 | 1001.013 | -2.878527 | 23.62196 | -0.02746528 | 0.3333333 | 20 | 22 | 21.13 | 21.57 | -0.44
2023-09-25 09:39 | 1002.206 | -6.167884 | 23.37601 | -0.05878038 | 2023-09-25 09:58 | 1001.013 | -2.878527 | 23.62558 | -0.02746528 | 0.4166667 | 25 | 22 | 21.13 | 21.66 | -0.53
2023-09-25 09:39 | 1001.411 | -6.089038 | 23.37963 | -0.05807508 | 2023-09-25 09:58 | 1002.206 | -2.733945 | 23.6292 | -0.0260547 | 0.5 | 30 | 22 | 21.13 | 21.48 | -0.35
2023-09-25 09:39 | 1003.002 | -6.083902 | 23.37601 | -0.05793403 | 2023-09-25 09:59 | 1000.217 | -2.802378 | 23.64366 | -0.02675998 | 0.5833333 | 35 | 22 | 21.13 | 21.57 | -0.44
2023-09-25 09:39 | 1002.206 | -6.271494 | 23.36878 | -0.05976779 | 2023-09-25 09:59 | 1000.615 | -2.921717 | 23.6509 | -0.02788846 | 0.6666667 | 40 | 22 | 21.22 | 21.57 | -0.35
2023-09-25 09:39 | 1001.808 | -6.165436 | 23.37239 | -0.05878038 | 2023-09-25 09:59 | 1005.787 | -2.714004 | 23.66175 | -0.02577257 | 0.75 | 45 | 22 | 21.22 | 21.57 | -0.35
2023-09-25 09:39 | 1002.206 | -6.034671 | 23.36878 | -0.05751085 | 2023-09-25 09:59 | 1001.411 | -2.716984 | 23.66536 | -0.02591363 | 0.8333333 | 50 | 22 | 21.31 | 21.57 | -0.26
2023-09-25 09:40 | 1002.206 | -6.138281 | 23.36878 | -0.05849827 | 2023-09-25 09:59 | 999.8192 | -2.653601 | 23.6726 | -0.02534939 | 0.9166667 | 55 | 22 | 21.31 | 21.48 | -0.17
2023-09-25 09:40 | 1001.808 | -6.239414 | 23.36878 | -0.05948568 | 2023-09-25 09:59 | 1001.411 | -2.495137 | 23.67983 | -0.02379774 | 1 | 60 | 22 | 21.22 | 21.48 | -0.26
2023-09-25 09:40 | 1003.4 | -6.17523 | 23.36516 | -0.05878038 | 2023-09-25 09:59 | 1003.798 | -2.397312 | 23.6943 | -0.02281033 | 1.083333 | 65 | 22 | 21.22 | 21.4 | -0.18
2023-09-25 09:40 | 1001.411 | -6.162987 | 23.36878 | -0.05878038 | 2023-09-25 09:59 | 1995.262 | 2.395505 | 23.70515 | 0.01146702 | 1.166667 | 70 | 22 | 21.13 | 21.31 | -0.18
2023-09-25 09:40 | 1001.808 | -6.239414 | 23.36878 | -0.05948568 | 2023-09-25 09:59 | 1997.251 | 2.456886 | 23.716 | 0.01174913 | 1.25 | 75 | 22 | 21.13 | 21.31 | -0.18
2023-09-25 09:40 | 1001.013 | -6.190106 | 23.37239 | -0.0590625 | 2023-09-25 09:59 | 1997.251 | 3.194319 | 23.73046875 | 0.01527562 | 1.333333 | 80 | 22 | 21.13 | 21.31 | -0.18
2023-09-25 09:40 | 1002.604 | -6.096295 | 23.36878 | -0.05807508 | 2023-09-25 09:59 | 1996.853 | 3.016731 | 23.74494 | 0.01442925 | 1.416667 | 85 | 22 | 21.13 | 21.31 | -0.18
2023-09-25 09:40 | 1997.649 | -11.37955 | 23.36878 | -0.05440755 | 2023-09-25 09:59 | 1996.455 | 2.927673 | 23.7594 | 0.01400607 | 1.5 | 90 | 22 | 21.13 | 21.22 | -0.09
2023-09-25 09:40 | 1997.649 | -11.73359 | 23.36878 | -0.05610026 | 2023-09-25 10:00 | 2997.866 | 12.7199 | 23.77387 | 0.04052518 | 1.583333 | 95 | 22 | 21.04 | 21.22 | -0.18
2023-09-25 09:40 | 1998.843 | -10.73689 | 23.36155 | -0.05130426 | 2023-09-25 10:00 | 2997.468 | 12.5854 | 23.79557 | 0.04010198 | 1.666667 | 100 | 22 | 21.04 | 21.22 | -0.18
2023-09-25 09:40 | 1998.445 | -10.35106 | 23.36516 | -0.04947048 | 2023-09-25 10:00 | 3002.64 | 11.98629 | 23.81004 | 0.03812718 | 1.75 | 105 | 22 | 21.04 | 21.22 | -0.18
2023-09-25 09:40 | 1995.66 | -10.42506 | 23.36878 | -0.04989366 | 2023-09-25 10:00 | 2999.458 | 12.10648 | 23.83536 | 0.03855035 | 1.833333 | 110 | 22 | 21.13 | 21.22 | -0.09
2023-09-25 09:41 | 1998.046875 | -9.994895 | 23.37601 | -0.04777777 | 2023-09-25 10:00 | 2997.07 | 11.74273 | 23.85344 | 0.03742186 | 1.916667 | 115 | 22 | 21.13 | 21.22 | -0.09
2023-09-25 09:41 | 2997.468 | -14.72872 | 23.36878 | -0.04693143 | 2023-09-25 10:00 | 2998.662 | 12.36898 | 23.88238 | 0.0393967 | 2 | 120 | 22 | 21.13 | 21.22 | -0.09
2023-09-25 09:41 | 2999.855 | -15.00627 | 23.37239 | -0.04777777 | 2023-09-25 10:00 | 3995.696 | 28.28397 | 23.91131 | 0.0676085 | 2.083333 | 125 | 22 | 21.13 | 21.22 | -0.09
2023-09-25 09:41 | 3000.253 | -14.96395 | 23.37239 | -0.04763672 | 2023-09-25 10:00 | 4002.459 | 28.39096 | 23.94025 | 0.06774955 | 2.166667 | 130 | 22 | 21.13 | 21.22 | -0.09
2023-09-25 09:41 | 2998.264 | -15.66253 | 23.37239 | -0.04989366 | 2023-09-25 10:00 | 4005.245 | 29.53463 | 23.97642 | 0.07042969 | 2.25 | 135 | 22 | 21.22 | 21.22 | 0
2023-09-25 09:41 | 2998.662 | -15.88604 | 23.37239 | -0.05059896 | 2023-09-25 10:00 | 3999.675 | 29.02098 | 24.00897 | 0.06930121 | 2.333333 | 140 | 22 | 21.22 | 21.22 | 0
2023-09-25 09:41 | 3413.231 | -4.925406 | 23.37601 | -0.01378255 | 2023-09-25 10:00 | 3999.277 | 28.95904 | 24.05961 | 0.06916016 | 2.416667 | 145 | 22 | 21.31 | 21.22 | 0.09
2023-09-25 09:41 | 4001.266 | -18.77469 | 23.37239 | -0.04481554 | 2023-09-25 10:00 | 4004.449 | 30.53416 | 24.10663 | 0.0728277 | 2.5 | 150 | 22 | 21.31 | 21.22 | 0.09
2023-09-25 09:41 | 4002.459 | -19.01674 | 23.37963 | -0.04537978 | 2023-09-25 10:01 | 3998.083 | 28.95039 | 24.1645 | 0.06916016 | 2.583333 | 155 | 22 | 21.31 | 21.22 | 0.09
2023-09-25 09:41 | 3997.287 | -21.47165 | 23.37601 | -0.05130426 | 2023-09-25 10:01 | 5003.472 | 55.96062 | 24.2296 | 0.1068229 | 2.666667 | 160 | 22 | 21.31 | 21.22 | 0.09
2023-09-25 09:41 | 3998.481 | -20.94658 | 23.37601 | -0.05003472 | 2023-09-25 10:01 | 5000.6875 | 55.63407 | 24.29832 | 0.1062587 | 2.75 | 165 | 22 | 21.31 | 21.22 | 0.09
2023-09-25 09:41 | 4003.255 | -20.20298 | 23.38325 | -0.04820095 | 2023-09-25 10:01 | 4995.913 | 56.02365 | 24.3779 | 0.107105 | 2.833333 | 170 | 22 | 21.4 | 21.31 | 0.09
2023-09-25 09:42 | 4000.47 | -21.25242 | 23.37601 | -0.05074003 | 2023-09-25 10:01 | 5006.655 | 56.51381 | 24.46832 | 0.1078103 | 2.916667 | 175 | 22 | 21.48 | 21.31 | 0.17
2023-09-25 09:42 | 4984.773 | -21.549 | 23.39048 | -0.04128907 | 2023-09-25 10:01 | 5007.849 | 55.26997 | 24.58044 | 0.1054123 | 3 | 180 | 22.19 | 21.48 | 21.31 | 0.17
2023-09-25 09:42 | 5001.881 | -25.09495 | 23.3941 | -0.04791883 | 2023-09-25 10:01 | 4993.526 | 56.43938 | 24.68895 | 0.1079514 | 3.083333 | 185 | 22.19 | 21.57 | 21.31 | 0.26
2023-09-25 09:42 | 4995.117 | -24.91347 | 23.40495 | -0.04763672 | 2023-09-25 10:01 | 5001.483 | 54.83038 | 24.81554 | 0.104707 | 3.166667 | 190 | 22.19 | 21.57 | 21.31 | 0.26
2023-09-25 09:42 | 5001.881 | -24.72558 | 23.40857 | -0.04721354 | 2023-09-25 10:01 | 5003.87 | 57.36921 | 24.93128 | 0.109503 | 3.25 | 195 | 22.19 | 21.66 | 21.31 | 0.35
2023-09-25 09:42 | 5001.881 | -25.68592 | 23.4158 | -0.04904730618 | 2023-09-25 10:01 | 4999.096 | 57.83129 | 25.05064 | 0.1104904 | 3.333333 | 200 | 22.19 | 21.66 | 21.31 | 0.35
2023-09-25 09:42 | 4997.902 | -25.1488 | 23.41942 | -0.0480599 | 2023-09-25 10:01 | 4994.322 | 56.07957 | 25.17 | 0.1072461 | 3.416667 | 205 | 22.19 | 21.75 | 21.31 | 0.44
2023-09-25 09:42 | 4999.494 | -24.78762 | 23.4158 | -0.0473546 | 2023-09-25 10:02 | 5000.6875 | 59.40065 | 25.28935 | 0.1134527 | 3.5 | 210 | 22.19 | 21.75 | 21.4 | 0.35
2023-09-25 09:42 | 5003.075 | -24.50982 | 23.42303 | -0.04679036 | 2023-09-25 10:02 | 4999.892 | 57.02822 | 25.40871 | 0.1089388 | 3.583333 | 215 | 22.19 | 21.75 | 21.4 | 0.35
2023-09-25 09:42 | 4998.3 | -26.62719 | 23.42665 | -0.05088108 | 2023-09-25 10:02 | 4997.902 | 59.51518 | 25.52445 | 0.1137348 | 3.666667 | 220 | 22.19 | 21.84 | 21.4 | 0.44
2023-09-25 09:42 | 4996.709 | -26.47112 | 23.42665 | -0.05059896 | 2023-09-25 10:02 | 5001.085 | 58.74063 | 25.64381 | 0.1121832 | 3.75 | 225 | 22.19 | 21.84 | 21.4 | 0.44
2023-09-25 09:42 | 4999.494 | -25.82134 | 23.42303 | -0.04932943 | 2023-09-25 10:02 | 5003.075 | 59.79845 | 25.7487 | 0.114158 | 3.833333 | 230 | 22.19 | 21.84 | 21.4 | 0.44
2023-09-25 09:43 | 1004.991 | -7.639598 | 23.42665 | -0.07260416 | 2023-09-25 10:02 | 5003.472 | 59.87709 | 25.85359 | 0.114299 | 3.916667 | 235 | 22.19 | 21.84 | 21.4 | 0.44
[5 empty] | 2023-09-25 10:02 | 4998.698 | 59.45084 | 25.96571 | 0.1135937 | 4 | 240 | 23.43 | 22.01 | 21.4 | 0.61
[5 empty] | 2023-09-25 10:02 | 5003.075 | 60.9068 | 26.07421875 | 0.1162739 | 4.083333 | 245 | 23.43 | 21.93 | 21.48 | 0.45
[5 empty] | 2023-09-25 10:02 | 5004.268 | 59.81272 | 26.171875 | 0.114158 | 4.166667 | 250 | 23.43 | 22.01 | 21.48 | 0.53
[5 empty] | 2023-09-25 10:02 | 4995.117 | 61.10502 | 26.27676 | 0.1168381 | 4.25 | 255 | 23.43 | 22.01 | 21.48 | 0.53
[5 empty] | 2023-09-25 10:02 | 4999.494 | 60.27251 | 26.37804 | 0.1151454 | 4.333333 | 260 | 23.43 | 22.01 | 21.48 | 0.53
[5 empty] | 2023-09-25 10:02 | 5001.881 | 60.96613 | 26.47569 | 0.1164149 | 4.416667 | 265 | 23.43 | 22.1 | 21.48 | 0.62
[5 empty] | 2023-09-25 10:03 | 5001.483 | 61.62608 | 26.58058 | 0.1176845 | 4.5 | 270 | 23.43 | 22.1 | 21.48 | 0.62
[5 empty] | 2023-09-25 10:03 | 5000.289 | 60.5775 | 26.66739 | 0.1157096 | 4.583333 | 275 | 23.43 | 22.1 | 21.48 | 0.62
[5 empty] | 2023-09-25 10:03 | 5002.278 | 61.70976 | 26.77228 | 0.1178255 | 4.666667 | 280 | 23.43 | 22.1 | 21.48 | 0.62
[5 empty] | 2023-09-25 10:03 | 5001.881 | 59.85805 | 26.86994 | 0.114299 | 4.75 | 285 | 23.43 | 22.1 | 21.48 | 0.62
[5 empty] | 2023-09-25 10:03 | 4997.504 | 61.79848 | 26.95674 | 0.1181076 | 4.833333 | 290 | 23.43 | 22.1 | 21.57 | 0.53
[5 empty] | 2023-09-25 10:03 | 5005.461 | 61.89688 | 27.04716 | 0.1181076 | 4.916667 | 295 | 23.43 | 22.19 | 21.48 | 0.71
[5 empty] | 2023-09-25 10:03 | 5008.247 | 64.29824 | 27.13035 | 0.1226215 | 5 | 300 | 24.86 | 22.19 | 21.57 | 0.62
[5 empty] | 2023-09-25 10:03 | 4997.106 | 60.24373 | 27.22078 | 0.1151454 | 5.083333 | 305 | 24.86 | 22.19 | 21.57 | 0.62
[5 empty] | 2023-09-25 10:03 | 4997.106 | 61.35075 | 27.31482 | 0.1172613 | 5.166667 | 310 | 24.86 | 22.19 | 21.57 | 0.62
[5 empty] | 2023-09-25 10:03 | 5002.677 | 63.04458 | 27.40524 | 0.1203646 | 5.25 | 315 | 24.86 | 22.28 | 21.57 | 0.71
[5 empty] | 2023-09-25 10:03 | 5003.87 | 62.32061 | 27.48119 | 0.118954 | 5.333333 | 320 | 24.86 | 22.28 | 21.57 | 0.71
[5 empty] | 2023-09-25 10:03 | 5000.6875 | 61.17316 | 27.568 | 0.1168381 | 5.416667 | 325 | 24.86 | 22.28 | 21.57 | 0.71
[5 empty] | 2023-09-25 10:04 | 4998.3 | 62.17741 | 27.65119 | 0.1188129 | 5.5 | 330 | 24.86 | 22.28 | 21.57 | 0.71
[5 empty] | 2023-09-25 10:04 | 5001.881 | 62.88682 | 27.74161 | 0.1200825 | 5.583333 | 335 | 24.86 | 22.28 | 21.57 | 0.71
[5 empty] | 2023-09-25 10:04 | 4992.333 | 62.91423 | 27.82841 | 0.1203646 | 5.666667 | 340 | 24.86 | 22.37 | 21.57 | 0.8
[5 empty] | 2023-09-25 10:04 | 5000.6875 | 62.65025 | 27.90437 | 0.1196593 | 5.75 | 345 | 24.86 | 22.37 | 21.66 | 0.71
[5 empty] | 2023-09-25 10:04 | 5005.064 | 63.37035 | 27.98032 | 0.1209288 | 5.833333 | 350 | 24.86 | 22.37 | 21.66 | 0.71
[5 empty] | 2023-09-25 10:04 | 4997.902 | 63.35349 | 28.06351 | 0.1210699 | 5.916667 | 355 | 24.86 | 22.37 | 21.66 | 0.71
[5 empty] | 2023-09-25 10:04 | 4997.504 | 61.65087 | 28.14308 | 0.1178255 | 6 | 360 | 24.86 | 22.37 | 21.66 | 0.71
[5 empty] | 2023-09-25 10:04 | 4997.504 | 63.12703 | 28.21542 | 0.1206467 | 6.083333 | 365 | 24.86 | 22.46 | 21.66 | 0.8
[5 empty] | 2023-09-25 10:04 | 5000.289 | 62.34986 | 28.29138 | 0.119095 | 6.166667 | 370 | 24.86 | 22.37 | 21.66 | 0.71
[5 empty] | 2023-09-25 10:04 | 4999.494 | 63.59518 | 28.3601 | 0.1214931 | 6.25 | 375 | 24.86 | 22.46 | 21.66 | 0.8
[5 empty] | 2023-09-25 10:04 | 4998.3 | 64.392 | 28.43605 | 0.1230447 | 6.333333 | 380 | 24.86 | 22.46 | 21.66 | 0.8
[5 empty] | 2023-09-25 10:04 | 5006.257 | 63.97695 | 28.50116 | 0.1220573 | 6.416667 | 385 | 24.86 | 22.46 | 21.66 | 0.8
[5 empty] | 2023-09-25 10:05 | 4998.698 | 63.14211 | 28.56264 | 0.1206467 | 6.5 | 390 | 24.86 | 22.46 | 21.66 | 0.8
[5 empty] | 2023-09-25 10:05 | 4999.494 | 64.40737 | 28.64583 | 0.1230447 | 6.583333 | 395 | 24.86 | 22.46 | 21.75 | 0.71
[5 empty] | 2023-09-25 10:05 | 5001.881 | 65.5462 | 28.71817 | 0.1251606 | 6.666667 | 400 | 24.86 | 22.46 | 21.66 | 0.8
[5 empty] | 2023-09-25 10:05 | 5000.289 | 63.97454 | 28.77966 | 0.1221984 | 6.75 | 405 | 24.86 | 22.55 | 21.66 | 0.89
[5 empty] | 2023-09-25 10:05 | 4996.709 | 64.5929 | 28.84838 | 0.1234679 | 6.833333 | 410 | 24.86 | 22.55 | 21.75 | 0.8
[5 empty] | 2023-09-25 10:05 | 4997.902 | 66.37984 | 28.90987 | 0.1268533 | 6.916667 | 415 | 24.86 | 22.55 | 21.75 | 0.8
[5 empty] | 2023-09-25 10:05 | 5007.053 | 65.09636 | 28.97135 | 0.1241732 | 7 | 420 | 26.48 | 22.55 | 21.75 | 0.8
[5 empty] | 2023-09-25 10:05 | 4999.096 | 65.28823 | 29.04369 | 0.1247374 | 7.083333 | 425 | 26.48 | 22.55 | 21.75 | 0.8
[5 empty] | 2023-09-25 10:05 | 4993.923 | 64.77816 | 29.11241 | 0.1238911 | 7.166667 | 430 | 26.48 | 22.55 | 21.75 | 0.8
[5 empty] | 2023-09-25 10:05 | 5008.645 | 67.18826 | 29.17028 | 0.1281228 | 7.25 | 435 | 26.48 | 22.55 | 21.75 | 0.8
[5 empty] | 2023-09-25 10:05 | 5006.655 | 66.05243 | 29.24624 | 0.1260069 | 7.333333 | 440 | 26.48 | 22.55 | 21.75 | 0.8
[5 empty] | 2023-09-25 10:05 | 5000.6875 | 66.71225 | 29.30049 | 0.1274175 | 7.416667 | 445 | 26.48 | 22.55 | 21.75 | 0.8
[5 empty] | 2023-09-25 10:06 | 5002.677 | 66.59103 | 29.34028 | 0.1271354 | 7.5 | 450 | 26.48 | 22.63 | 21.75 | 0.88
[5 empty] | 2023-09-25 10:06 | 5001.085 | 66.05283 | 29.40176 | 0.126148 | 7.583333 | 455 | 26.48 | 22.63 | 21.84 | 0.79
[5 empty] | 2023-09-25 10:06 | 5000.6875 | 66.12141 | 29.45963 | 0.126289 | 7.666667 | 460 | 26.48 | 22.63 | 21.84 | 0.79
[5 empty] | 2023-09-25 10:06 | 4999.096 | 66.46953 | 29.51389 | 0.1269944 | 7.75 | 465 | 26.48 | 22.63 | 21.75 | 0.88
[5 empty] | 2023-09-25 10:06 | 5003.87 | 66.9764 | 29.57538 | 0.1278407 | 7.833333 | 470 | 26.48 | 22.63 | 21.75 | 0.88
[5 empty] | 2023-09-25 10:06 | 4999.494 | 66.47482 | 29.62963 | 0.1269944 | 7.916667 | 475 | 26.48 | 22.63 | 21.75 | 0.88
[5 empty] | 2023-09-25 10:06 | 4996.709 | 66.65917 | 29.69112 | 0.1274175 | 8 | 480 | 27.48 | 22.63 | 21.75 | 0.88
[5 empty] | 2023-09-25 10:06 | 5000.6875 | 66.04756 | 29.74537 | 0.126148 | 8.083333 | 485 | 27.48 | 22.63 | 21.75 | 0.88
[5 empty] | 2023-09-25 10:06 | 5002.677 | 65.85218 | 29.81047 | 0.1257248 | 8.166667 | 490 | 27.48 | 22.72 | 21.75 | 0.97
[5 empty] | 2023-09-25 10:06 | 5003.075 | 64.67519 | 29.84665 | 0.1234679 | 8.25 | 495 | 27.48 | 22.72 | 21.84 | 0.88
[5 empty] | 2023-09-25 10:06 | 5000.6875 | 66.56454 | 29.89728 | 0.1271354 | 8.333333 | 500 | 27.48 | 22.72 | 21.84 | 0.88
[5 empty] | 2023-09-25 10:06 | 5004.268 | 66.61221 | 29.9443 | 0.1271354 | 8.416667 | 505 | 27.48 | 22.72 | 21.84 | 0.88
[5 empty] | 2023-09-25 10:07 | 5001.085 | 66.27438 | 29.9877 | 0.1265711 | 8.5 | 510 | 27.48 | 22.72 | 21.84 | 0.88
[5 empty] | 2023-09-25 10:07 | 4993.128 | 67.20135 | 30.03834 | 0.128546 | 8.583333 | 515 | 27.48 | 22.72 | 21.84 | 0.88
[5 empty] | 2023-09-25 10:07 | 5001.483 | 67.75698 | 30.09259 | 0.1293924 | 8.666667 | 520 | 27.48 | 22.72 | 21.84 | 0.88
[5 empty] | 2023-09-25 10:07 | 5004.268 | 67.20346 | 30.15408 | 0.1282639 | 8.75 | 525 | 27.48 | 22.72 | 21.84 | 0.88
[5 empty] | 2023-09-25 10:07 | 4997.106 | 67.03347 | 30.19386 | 0.1281228 | 8.833333 | 530 | 27.48 | 22.72 | 21.84 | 0.88
[5 empty] | 2023-09-25 10:07 | 5002.677 | 66.88657 | 30.24088 | 0.1276997 | 8.916667 | 535 | 27.48 | 22.72 | 21.84 | 0.88
[5 empty] | 2023-09-25 10:07 | 5004.268 | 68.16425 | 30.28791 | 0.1300976 | 9 | 540 | 27.75 | 22.72 | 21.84 | 0.88
[5 empty] | 2023-09-25 10:07 | 4996.709 | 67.24956 | 30.33854 | 0.128546 | 9.083333 | 545 | 27.75 | 22.72 | 21.84 | 0.88
[5 empty] | 2023-09-25 10:07 | 5000.289 | 65.15611 | 30.38194 | 0.1244553 | 9.166667 | 550 | 27.75 | 22.81 | 21.84 | 0.97
[5 empty] | 2023-09-25 10:07 | 5002.278 | 67.39837 | 30.41811 | 0.1286871 | 9.25 | 555 | 27.75 | 22.72 | 21.84 | 0.88
[5 empty] | 2023-09-25 10:07 | 5002.677 | 69.98967 | 30.46513 | 0.1336241 | 9.333333 | 560 | 27.75 | 22.72 | 21.84 | 0.88
[5 empty] | 2023-09-25 10:07 | 4999.494 | 68.02539 | 30.5013 | 0.1299566 | 9.416667 | 565 | 27.75 | 22.81 | 21.84 | 0.97
[5 empty] | 2023-09-25 10:08 | 5000.6875 | 68.11547 | 30.54832 | 0.1300976 | 9.5 | 570 | 27.75 | 22.81 | 21.84 | 0.97
[5 empty] | 2023-09-25 10:08 | 5001.881 | 68.72272 | 30.57726 | 0.1312261 | 9.583333 | 575 | 27.75 | 22.81 | 21.84 | 0.97
[5 empty] | 2023-09-25 10:08 | 5001.483 | 69.08656 | 30.62428 | 0.1319314 | 9.666667 | 580 | 27.75 | 22.81 | 21.84 | 0.97
[5 empty] | 2023-09-25 10:08 | 4995.913 | 67.53396 | 30.6640625 | 0.1291102 | 9.75 | 585 | 27.75 | 22.81 | 21.84 | 0.97
[5 empty] | 2023-09-25 10:08 | 5001.483 | 69.16045 | 30.70747 | 0.1320725 | 9.833333 | 590 | 27.75 | 22.81 | 21.84 | 0.97
[5 empty] | 2023-09-25 10:08 | 5003.075 | 68.813 | 30.74364 | 0.1313672 | 9.916667 | 595 | 27.75 | 22.81 | 21.84 | 0.97
[5 empty] | 2023-09-25 10:08 | 5002.677 | 70.13744 | 30.7798 | 0.1339062 | 10 | 600 | 28.67 | 22.81 | 21.84 | 0.97
[5 empty] | 2023-09-25 10:08 | 5001.881 | 69.60918 | 30.81236 | 0.1329188 | 10.08333 | 605 | 28.67 | 22.81 | 21.84 | 0.97
[5 empty] | 2023-09-25 10:08 | 5002.677 | 69.54636 | 30.83406 | 0.1327778 | 10.16667 | 610 | 28.67 | 22.81 | 21.84 | 0.97
[5 empty] | 2023-09-25 10:08 | 5000.289 | 68.77469 | 30.85576 | 0.1313672 | 10.25 | 615 | 28.67 | 22.81 | 21.84 | 0.97
[5 empty] | 2023-09-25 10:08 | 4997.106 | 67.10728 | 30.88469 | 0.1282639 | 10.33333 | 620 | 28.67 | 22.81 | 21.84 | 0.97
[5 empty] | 2023-09-25 10:08 | 5001.483 | 68.93884 | 30.91001 | 0.1316493 | 10.41667 | 625 | 28.67 | 22.81 | 21.84 | 0.97
[5 empty] | 2023-09-25 10:09 | 5000.6875 | 69.74028 | 30.96065 | 0.1332009 | 10.5 | 630 | 28.67 | 22.81 | 21.84 | 0.97
[5 empty] | 2023-09-25 10:09 | 4997.106 | 70.13315 | 31.00043 | 0.1340473 | 10.58333 | 635 | 28.67 | 22.81 | 21.84 | 0.97
[5 empty] | 2023-09-25 10:09 | 5001.483 | 68.20019 | 31.0366 | 0.1302387 | 10.66667 | 640 | 28.67 | 22.81 | 21.84 | 0.97
[5 empty] | 2023-09-25 10:09 | 5006.655 | 69.15801 | 31.0546875 | 0.1319314 | 10.75 | 645 | 28.67 | 22.81 | 21.93 | 0.88
[5 empty] | 2023-09-25 10:09 | 5001.483 | 69.75138 | 31.08724 | 0.1332009 | 10.83333 | 650 | 28.67 | 22.9 | 21.84 | 1.06
[5 empty] | 2023-09-25 10:09 | 4994.719 | 68.69808 | 31.13426 | 0.1313672 | 10.91667 | 655 | 28.67 | 22.81 | 21.84 | 0.97
[5 empty] | 2023-09-25 10:09 | 5003.075 | 69.10856 | 31.15596 | 0.1319314 | 11 | 660 | 28.67 | 22.9 | 21.84 | 1.06
[5 empty] | 2023-09-25 10:09 | 5003.472 | 71.03535 | 31.17766 | 0.135599 | 11.08333 | 665 | 28.67 | 22.9 | 21.84 | 1.06
[5 empty] | 2023-09-25 10:09 | 4997.504 | 70.58158 | 31.21745 | 0.1348937 | 11.16667 | 670 | 28.67 | 22.9 | 21.84 | 1.06
[5 empty] | 2023-09-25 10:09 | 5001.085 | 70.48444 | 31.24277 | 0.1346115 | 11.25 | 675 | 28.67 | 22.9 | 21.84 | 1.06
[5 empty] | 2023-09-25 10:09 | 5002.677 | 68.95529 | 31.26808 | 0.1316493 | 11.33333 | 680 | 28.67 | 22.9 | 21.84 | 1.06
[5 empty] | 2023-09-25 10:10 | 4998.3 | 69.0426 | 31.28255 | 0.1319314 | 11.41667 | 685 | 28.67 | 22.9 | 21.84 | 1.06
[5 empty] | 2023-09-25 10:10 | 4995.913 | 67.97667 | 31.31149 | 0.1299566 | 11.5 | 690 | 28.67 | 22.9 | 21.93 | 0.97
[5 empty] | 2023-09-25 10:10 | 5005.064 | 70.097 | 31.34404 | 0.1337652 | 11.58333 | 695 | 28.67 | 22.9 | 21.84 | 1.06
[5 empty] | 2023-09-25 10:10 | 4998.698 | 70.30314 | 31.36936 | 0.1343294 | 11.66667 | 700 | 28.67 | 22.9 | 21.84 | 1.06
[5 empty] | 2023-09-25 10:10 | 4994.322 | 68.84013 | 31.40553 | 0.1316493 | 11.75 | 705 | 28.67 | 22.9 | 21.84 | 1.06
[5 empty] | 2023-09-25 10:10 | 5001.483 | 69.08656 | 31.42361 | 0.1319314 | 11.83333 | 710 | 28.67 | 22.9 | 21.84 | 1.06
[5 empty] | 2023-09-25 10:10 | 5007.849 | 70.94957 | 31.45616 | 0.1353168 | 11.91667 | 715 | 29.13 | 22.9 | 21.93 | 0.97
[5 empty] | 2023-09-25 10:10 | 5001.085 | 70.63216 | 31.47425 | 0.1348937 | 12 | 720 | 29.13 | 22.9 | 21.84 | 1.06
[5 empty] | 2023-09-25 10:10 | 4996.709 | 69.97999 | 31.48872 | 0.1337652 | 12.08333 | 725 | 29.13 | 22.9 | 21.84 | 1.06
[5 empty] | 2023-09-25 10:10 | 5005.064 | 71.72321 | 31.51042 | 0.1368685 | 12.16667 | 730 | 29.13 | 22.9 | 21.84 | 1.06
[5 empty] | 2023-09-25 10:10 | 5000.6875 | 71.29124 | 31.53574 | 0.1361632 | 12.25 | 735 | 29.13 | 22.9 | 21.84 | 1.06
[5 empty] | 2023-09-25 10:10 | 4995.515 | 70.25837 | 31.55382 | 0.1343294 | 12.33333 | 740 | 29.13 | 22.9 | 21.84 | 1.06
[5 empty] | 2023-09-25 10:11 | 5001.483 | 70.19457 | 31.58637 | 0.1340473 | 12.41667 | 745 | 29.13 | 22.9 | 21.84 | 1.06
[5 empty] | 2023-09-25 10:11 | 5001.881 | 69.46145 | 31.60446 | 0.1326367 | 12.5 | 750 | 29.13 | 22.9 | 21.84 | 1.06
[5 empty] | 2023-09-25 10:11 | 4997.902 | 71.1777 | 31.61892 | 0.1360221 | 12.58333 | 755 | 29.13 | 22.9 | 21.84 | 1.06
[5 empty] | 2023-09-25 10:11 | 4995.117 | 69.58882 | 31.63701 | 0.1330599 | 12.66667 | 760 | 29.13 | 22.9 | 21.93 | 0.97
[5 empty] | 2023-09-25 10:11 | 5004.666 | 71.86533 | 31.65871 | 0.1371506 | 12.75 | 765 | 29.13 | 22.9 | 21.84 | 1.06
[5 empty] | 2023-09-25 10:11 | 4999.096 | 70.38255 | 31.67318 | 0.1344705 | 12.83333 | 770 | 29.13 | 22.9 | 21.93 | 0.97
[5 empty] | 2023-09-25 10:11 | 4993.128 | 70.96221 | 31.70935 | 0.13574 | 12.91667 | 775 | 29.32 | 22.9 | 21.84 | 1.06
[5 empty] | 2023-09-25 10:11 | 5001.085 | 70.189 | 31.73105 | 0.1340473 | 13 | 780 | 29.32 | 22.9 | 21.93 | 0.97
[5 empty] | 2023-09-25 10:11 | 5003.075 | 71.47305 | 31.73828125 | 0.1364453 | 13.08333 | 785 | 29.32 | 22.9 | 21.84 | 1.06
[5 empty] | 2023-09-25 10:11 | 4993.923 | 70.75227 | 31.76722 | 0.1353168 | 13.16667 | 790 | 29.32 | 22.9 | 21.84 | 1.06
[5 empty] | 2023-09-25 10:11 | 4999.892 | 70.54146 | 31.78168 | 0.1347526 | 13.25 | 795 | 29.32 | 22.9 | 21.93 | 0.97
[5 empty] | 2023-09-25 10:11 | 5004.268 | 71.71181 | 31.807 | 0.1368685 | 13.33333 | 800 | 29.32 | 22.9 | 21.93 | 0.97
[5 empty] | 2023-09-25 10:12 | 5000.289 | 70.99016 | 31.82509 | 0.135599 | 13.41667 | 805 | 29.32 | 22.9 | 21.84 | 1.06
[5 empty] | 2023-09-25 10:12 | 4993.923 | 71.1948 | 31.84317 | 0.1361632 | 13.5 | 810 | 29.32 | 22.9 | 21.84 | 1.06
[5 empty] | 2023-09-25 10:12 | 5001.881 | 71.01276 | 31.86125 | 0.135599 | 13.58333 | 815 | 29.32 | 22.99 | 21.84 | 1.15
[5 empty] | 2023-09-25 10:12 | 5007.849 | 72.87251 | 31.88657 | 0.1389844 | 13.66667 | 820 | 29.32 | 22.9 | 21.93 | 0.97
[5 empty] | 2023-09-25 10:12 | 5001.881 | 72.26856 | 31.89019 | 0.1379969 | 13.75 | 825 | 29.32 | 22.9 | 21.84 | 1.06
[5 empty] | 2023-09-25 10:12 | 4997.106 | 72.27339 | 31.90104 | 0.138138 | 13.83333 | 830 | 29.32 | 22.9 | 21.84 | 1.06
[5 empty] | 2023-09-25 10:12 | 5002.278 | 72.64371 | 31.91913 | 0.1387022 | 13.91667 | 835 | 29.41 | 22.9 | 21.93 | 0.97
[5 empty] | 2023-09-25 10:12 | 4998.3 | 70.74045 | 31.92998 | 0.1351758 | 14 | 840 | 29.41 | 22.9 | 21.84 | 1.06
[5 empty] | 2023-09-25 10:12 | 4996.709 | 69.90618 | 31.94806 | 0.1336241 | 14.08333 | 845 | 29.41 | 22.99 | 21.84 | 1.15
[5 empty] | 2023-09-25 10:12 | 5002.677 | 71.91065 | 31.9553 | 0.1372916 | 14.16667 | 850 | 29.41 | 22.99 | 21.84 | 1.15
[5 empty] | 2023-09-25 10:12 | 4999.096 | 72.08066 | 31.96976 | 0.1377148 | 14.25 | 855 | 29.41 | 22.9 | 21.84 | 1.06
[5 empty] | 2023-09-25 10:12 | 4998.698 | 72.22257 | 31.97338 | 0.1379969 | 14.33333 | 860 | 29.41 | 22.99 | 21.84 | 1.15
[5 empty] | 2023-09-25 10:13 | 5001.881 | 70.86501 | 31.98785 | 0.1353168 | 14.41667 | 865 | 29.41 | 22.9 | 21.93 | 0.97
[5 empty] | 2023-09-25 10:13 | 5002.677 | 72.72337 | 32.00955 | 0.1388433 | 14.5 | 870 | 29.41 | 22.99 | 21.93 | 1.06
[5 empty] | 2023-09-25 10:13 | 4999.494 | 72.01258 | 32.0421 | 0.1375738 | 14.58333 | 875 | 29.41 | 22.9 | 21.93 | 0.97
[5 empty] | 2023-09-25 10:13 | 4995.117 | 71.80199 | 32.05295 | 0.1372916 | 14.66667 | 880 | 29.41 | 22.99 | 21.93 | 1.06
[5 empty] | 2023-09-25 10:13 | 5001.483 | 71.6719 | 32.07104 | 0.1368685 | 14.75 | 885 | 29.41 | 22.99 | 21.93 | 1.06
[5 empty] | 2023-09-25 10:13 | 5000.6875 | 71.9559 | 32.08551 | 0.1374327 | 14.83333 | 890 | 29.41 | 22.99 | 21.93 | 1.06
[5 empty] | 2023-09-25 10:13 | 4992.333 | 72.05688 | 32.09997 | 0.1378559 | 14.91667 | 895 | 30.15 | 22.99 | 21.93 | 1.06
[5 empty] | 2023-09-25 10:13 | 5002.677 | 70.8024 | 32.11805 | 0.1351758 | 15 | 900 | 30.15 | 22.9 | 21.93 | 0.97
[5 empty] | 2023-09-25 10:13 | 5004.268 | 71.63791 | 32.12529 | 0.1367274 | 15.08333 | 905 | 30.15 | 22.99 | 21.93 | 1.06
[5 empty] | 2023-09-25 10:13 | 5003.87 | 71.33662 | 32.15061 | 0.1361632 | 15.16667 | 910 | 30.15 | 22.99 | 21.93 | 1.06
[5 empty] | 2023-09-25 10:13 | 4998.3 | 70.88808 | 32.16146 | 0.1354579 | 15.25 | 915 | 30.15 | 22.99 | 21.84 | 1.15
[5 empty] | 2023-09-25 10:13 | 5006.655 | 72.41149 | 32.17954 | 0.138138 | 15.33333 | 920 | 30.15 | 22.99 | 21.84 | 1.15
[5 empty] | 2023-09-25 10:14 | 5002.278 | 72.86535 | 32.17954 | 0.1391254 | 15.41667 | 925 | 30.15 | 22.99 | 21.93 | 1.06
[5 empty] | 2023-09-25 10:14 | 4999.494 | 73.12013 | 32.19401 | 0.1396897 | 15.5 | 930 | 30.15 | 22.99 | 21.93 | 1.06
[5 empty] | 2023-09-25 10:14 | 5003.87 | 72.59293 | 32.2121 | 0.1385612 | 15.58333 | 935 | 30.15 | 22.99 | 21.84 | 1.15
[5 empty] | 2023-09-25 10:14 | 4999.494 | 73.26781 | 32.2265625 | 0.1399718 | 15.66667 | 940 | 30.15 | 22.99 | 21.84 | 1.15
[5 empty] | 2023-09-25 10:14 | 4998.698 | 70.96758 | 32.2265625 | 0.135599 | 15.75 | 945 | 30.15 | 22.99 | 21.93 | 1.06
[5 empty] | 2023-09-25 10:14 | 4994.322 | 70.46288 | 32.24465 | 0.1347526 | 15.83333 | 950 | 30.15 | 22.99 | 21.84 | 1.15
[5 empty] | 2023-09-25 10:14 | 5005.064 | 73.57118 | 32.2555 | 0.1403949 | 15.91667 | 955 | 29.78 | 22.99 | 21.93 | 1.06
[5 empty] | 2023-09-25 10:14 | 5000.289 | 72.17173 | 32.26997 | 0.1378559 | 16 | 960 | 29.78 | 22.99 | 21.93 | 1.06
[5 empty] | 2023-09-25 10:14 | 4994.322 | 70.61039 | 32.27358 | 0.1350347 | 16.08333 | 965 | 29.78 | 22.99 | 21.93 | 1.06
[5 empty] | 2023-09-25 10:14 | 5001.483 | 71.6719 | 32.29166 | 0.1368685 | 16.16667 | 970 | 29.78 | 22.99 | 21.93 | 1.06
[5 empty] | 2023-09-25 10:14 | 5008.247 | 72.95229 | 32.29166 | 0.1391254 | 16.25 | 975 | 29.78 | 22.99 | 21.93 | 1.06
[5 empty] | 2023-09-25 10:14 | 4997.106 | 72.12579 | 32.2989 | 0.1378559 | 16.33333 | 980 | 29.78 | 22.99 | 21.84 | 1.15
[5 empty] | 2023-09-25 10:15 | 4993.923 | 70.82602 | 32.30975 | 0.1354579 | 16.41667 | 985 | 29.78 | 22.99 | 21.93 | 1.06
[5 empty] | 2023-09-25 10:15 | 5000.289 | 73.0579 | 32.32421875 | 0.1395486 | 16.5 | 990 | 29.78 | 22.99 | 21.93 | 1.06
[5 empty] | 2023-09-25 10:15 | 5001.881 | 71.52985 | 32.35315 | 0.1365863 | 16.58333 | 995 | 29.78 | 22.99 | 21.93 | 1.06
[5 empty] | 2023-09-25 10:15 | 4999.892 | 72.09213 | 32.36039 | 0.1377148 | 16.66667 | 1000 | 29.78 | 22.99 | 21.93 | 1.06
[5 empty] | 2023-09-25 10:15 | 5003.472 | 72.43935 | 32.37124 | 0.1382791 | 16.75 | 1005 | 29.78 | 22.99 | 21.93 | 1.06
[5 empty] | 2023-09-25 10:15 | 5007.053 | 72.04751 | 32.37486 | 0.1374327 | 16.83333 | 1010 | 29.78 | 22.99 | 21.93 | 1.06
[5 empty] | 2023-09-25 10:15 | 4995.913 | 73.21533 | 32.38571 | 0.1399718 | 16.91667 | 1015 | 30.9 | 22.99 | 21.84 | 1.15
[5 empty] | 2023-09-25 10:15 | 4997.106 | 71.83057 | 32.38571 | 0.1372916 | 17 | 1020 | 30.9 | 22.99 | 21.93 | 1.06
[5 empty] | 2023-09-25 10:15 | 5006.257 | 73.36694 | 32.39294 | 0.1399718 | 17.08333 | 1025 | 30.9 | 22.99 | 21.93 | 1.06
[5 empty] | 2023-09-25 10:15 | 5000.6875 | 73.94998 | 32.40379 | 0.1412413 | 17.16667 | 1030 | 30.9 | 22.99 | 21.93 | 1.06
[5 empty] | 2023-09-25 10:15 | 5003.075 | 72.21194 | 32.41102 | 0.1378559 | 17.25 | 1035 | 30.9 | 22.99 | 21.93 | 1.06
[5 empty] | 2023-09-25 10:15 | 4998.3 | 72.4383 | 32.41826 | 0.1384201 | 17.33333 | 1040 | 30.9 | 22.99 | 21.93 | 1.06
[5 empty] | 2023-09-25 10:16 | 5000.6875 | 71.8082 | 32.43996 | 0.1371506 | 17.41667 | 1045 | 30.9 | 22.99 | 21.93 | 1.06
[5 empty] | 2023-09-25 10:16 | 4999.096 | 73.18813 | 32.45443 | 0.1398307 | 17.5 | 1050 | 30.9 | 22.99 | 21.84 | 1.15
[5 empty] | 2023-09-25 10:16 | 4997.504 | 72.64819 | 32.46889 | 0.1388433 | 17.58333 | 1055 | 30.9 | 22.99 | 21.84 | 1.15
[5 empty] | 2023-09-25 10:16 | 5003.87 | 71.9278 | 32.48336 | 0.1372916 | 17.66667 | 1060 | 30.9 | 22.99 | 21.93 | 1.06
[5 empty] | 2023-09-25 10:16 | 5001.881 | 73.52439 | 32.4906 | 0.1403949 | 17.75 | 1065 | 30.9 | 22.99 | 21.93 | 1.06
[5 empty] | 2023-09-25 10:16 | 4996.311 | 71.524 | 32.4906 | 0.1367274 | 17.83333 | 1070 | 30.9 | 22.99 | 21.93 | 1.06
[5 empty] | 2023-09-25 10:16 | 5001.483 | 72.04123 | 32.50507 | 0.1375738 | 17.91667 | 1075 | 29.97 | 22.99 | 21.93 | 1.06
[5 empty] | 2023-09-25 10:16 | 5004.666 | 73.71316 | 32.49421 | 0.1406771 | 18 | 1080 | 29.97 | 22.99 | 21.93 | 1.06
[5 empty] | 2023-09-25 10:16 | 5001.483 | 73.37081 | 32.49783 | 0.1401128 | 18.08333 | 1085 | 29.97 | 22.99 | 21.93 | 1.06
[5 empty] | 2023-09-25 10:16 | 4996.311 | 72.26189 | 32.49421 | 0.138138 | 18.16667 | 1090 | 29.97 | 22.99 | 21.84 | 1.15
[5 empty] | 2023-09-25 10:16 | 5007.053 | 72.1954 | 32.50868 | 0.1377148 | 18.25 | 1095 | 29.97 | 22.99 | 21.84 | 1.15
[5 empty] | 2023-09-25 10:16 | 5000.6875 | 72.69446 | 32.51953125 | 0.1388433 | 18.33333 | 1100 | 29.97 | 22.99 | 21.84 | 1.15
[5 empty] | 2023-09-25 10:17 | 4997.106 | 72.93761 | 32.53762 | 0.1394075 | 18.41667 | 1105 | 29.97 | 22.99 | 21.93 | 1.06
[5 empty] | 2023-09-25 10:17 | 5001.483 | 73.37081 | 32.5557 | 0.1401128 | 18.5 | 1110 | 29.97 | 22.99 | 21.93 | 1.06
[5 empty] | 2023-09-25 10:17 | 5003.075 | 74.20695 | 32.56293 | 0.1416645 | 18.58333 | 1115 | 29.97 | 22.99 | 21.84 | 1.15
[5 empty] | 2023-09-25 10:17 | 4998.3 | 72.21682 | 32.57379 | 0.1379969 | 18.66667 | 1120 | 29.97 | 22.99 | 21.84 | 1.15
[5 empty] | 2023-09-25 10:17 | 4998.698 | 72.59172 | 32.5991 | 0.1387022 | 18.75 | 1125 | 29.97 | 22.99 | 21.84 | 1.15
[5 empty] | 2023-09-25 10:17 | 5005.461 | 73.50312 | 32.59549 | 0.1402539 | 18.83333 | 1130 | 29.97 | 22.99 | 21.84 | 1.15
[5 empty] | 2023-09-25 10:17 | 5001.483 | 73.81401 | 32.5991 | 0.1409592 | 18.91667 | 1135 | 30.15 | 22.99 | 21.93 | 1.06
[5 empty] | 2023-09-25 10:17 | 4991.935 | 71.9774 | 32.5991 | 0.1377148 | 19 | 1140 | 30.15 | 22.99 | 21.93 | 1.06
[5 empty] | 2023-09-25 10:17 | 5000.289 | 72.31942 | 32.5991 | 0.138138 | 19.08333 | 1145 | 30.15 | 22.99 | 21.84 | 1.15
[5 empty] | 2023-09-25 10:17 | 5007.053 | 74.11808 | 32.60633 | 0.1413824 | 19.16667 | 1150 | 30.15 | 22.99 | 21.93 | 1.06
[5 empty] | 2023-09-25 10:17 | 4995.913 | 73.36289 | 32.61357 | 0.1402539 | 19.25 | 1155 | 30.15 | 22.99 | 21.84 | 1.15
[5 empty] | 2023-09-25 10:17 | 4998.3 | 71.99538 | 32.6208 | 0.1375738 | 19.33333 | 1160 | 30.15 | 22.99 | 21.84 | 1.15
[5 empty] | 2023-09-25 10:18 | 5004.666 | 72.38272 | 32.63527 | 0.138138 | 19.41667 | 1165 | 30.15 | 22.99 | 21.84 | 1.15
[5 empty] | 2023-09-25 10:18 | 4999.892 | 72.16599 | 32.65697 | 0.1378559 | 19.5 | 1170 | 30.15 | 22.99 | 21.84 | 1.15
[5 empty] | 2023-09-25 10:18 | 4994.719 | 71.7225 | 32.66059 | 0.1371506 | 19.58333 | 1175 | 30.15 | 22.99 | 21.84 | 1.15
[5 empty] | 2023-09-25 10:18 | 5003.075 | 74.72419 | 32.64612 | 0.1426519 | 19.66667 | 1180 | 30.15 | 22.99 | 21.84 | 1.15
[5 empty] | 2023-09-25 10:18 | 5005.461 | 73.65096 | 32.64974 | 0.140536 | 19.75 | 1185 | 30.15 | 22.99 | 21.84 | 1.15
[5 empty] | 2023-09-25 10:18 | 4999.096 | 72.89281 | 32.66421 | 0.1392665 | 19.83333 | 1190 | 30.15 | 22.99 | 21.84 | 1.15
[5 empty] | 2023-09-25 10:18 | 4999.096 | 72.74515 | 32.68229 | 0.1389844 | 19.91667 | 1195 | 30.15 | 22.99 | 21.84 | 1.15
[5 empty] | 2023-09-25 10:18 | 5003.075 | 73.54194 | 32.68591 | 0.1403949 | 20 | 1200 | 30.15 | 23.08 | 21.93 | 1.15
[5 empty] | 2023-09-25 10:18 | 5000.6875 | 74.0977 | 32.68953 | 0.1415234 | 20.08333 | 1205 | 30.15 | 22.99 | 21.93 | 1.06
[5 empty] | 2023-09-25 10:18 | 4999.096 | 73.26198 | 32.68591 | 0.1399718 | 20.16667 | 1210 | 30.15 | 22.99 | 21.93 | 1.06
[5 empty] | 2023-09-25 10:18 | 5001.085 | 74.98992 | 32.69314 | 0.1432161 | 20.25 | 1215 | 30.15 | 22.99 | 21.84 | 1.15
[5 empty] | 2023-09-25 10:19 | 5001.085 | 73.80814 | 32.70761 | 0.1409592 | 20.33333 | 1220 | 30.15 | 22.99 | 21.84 | 1.15
[5 empty] | 2023-09-25 10:19 | 4998.698 | 72.29641 | 32.71484375 | 0.138138 | 20.41667 | 1225 | 30.15 | 22.99 | 21.84 | 1.15
[5 empty] | 2023-09-25 10:19 | 5001.483 | 73.66628 | 32.69676 | 0.1406771 | 20.5 | 1230 | 30.15 | 22.99 | 21.84 | 1.15
[5 empty] | 2023-09-25 10:19 | 5002.278 | 74.93393 | 32.69676 | 0.1430751 | 20.58333 | 1235 | 30.15 | 22.99 | 21.84 | 1.15
[5 empty] | 2023-09-25 10:19 | 4998.698 | 74.585 | 32.72208 | 0.1425108 | 20.66667 | 1240 | 30.15 | 22.99 | 21.84 | 1.15
[5 empty] | 2023-09-25 10:19 | 4994.719 | 74.00926 | 32.74378 | 0.1415234 | 20.75 | 1245 | 30.15 | 22.99 | 21.84 | 1.15
[5 empty] | 2023-09-25 10:19 | 5004.666 | 73.78707 | 32.74378 | 0.1408181 | 20.83333 | 1250 | 30.25 | 22.99 | 21.84 | 1.15
[5 empty] | 2023-09-25 10:19 | 5007.849 | 74.05587 | 32.7474 | 0.1412413 | 20.91667 | 1255 | 30.25 | 22.99 | 21.84 | 1.15
[5 empty] | 2023-09-25 10:19 | 4995.117 | 73.49876 | 32.7474 | 0.140536 | 21 | 1260 | 30.25 | 22.99 | 21.84 | 1.15
[5 empty] | 2023-09-25 10:19 | 5000.289 | 73.27946 | 32.75101 | 0.1399718 | 21.08333 | 1265 | 30.25 | 22.99 | 21.84 | 1.15
[5 empty] | 2023-09-25 10:19 | 5006.257 | 74.99354 | 32.76186 | 0.1430751 | 21.16667 | 1270 | 30.25 | 22.99 | 21.84 | 1.15
[5 empty] | 2023-09-25 10:19 | 4999.494 | 74.08001 | 32.77633 | 0.1415234 | 21.25 | 1275 | 30.25 | 22.99 | 21.84 | 1.15
[5 empty] | 2023-09-25 10:20 | 4997.504 | 73.38627 | 32.79803 | 0.1402539 | 21.33333 | 1280 | 30.25 | 22.99 | 21.84 | 1.15
[5 empty] | 2023-09-25 10:20 | 5005.461 | 74.68591 | 32.80888 | 0.1425108 | 21.41667 | 1285 | 30.25 | 22.99 | 21.84 | 1.15
[5 empty] | 2023-09-25 10:20 | 5004.268 | 75.03764 | 32.80165 | 0.1432161 | 21.5 | 1290 | 30.25 | 22.99 | 21.84 | 1.15
[5 empty] | 2023-09-25 10:20 | 4996.311 | 73.66389 | 32.80165 | 0.1408181 | 21.58333 | 1295 | 30.25 | 22.99 | 21.84 | 1.15
[5 empty] | 2023-09-25 10:20 | 5002.677 | 74.12717 | 32.80888 | 0.1415234 | 21.66667 | 1300 | 30.25 | 22.99 | 21.84 | 1.15
[5 empty] | 2023-09-25 10:20 | 5003.075 | 75.90643 | 32.79803 | 0.1449088 | 21.75 | 1305 | 30.25 | 22.99 | 21.84 | 1.15
[5 empty] | 2023-09-25 10:20 | 4996.311 | 74.84454 | 32.80527 | 0.1430751 | 21.83333 | 1310 | 30.34 | 22.99 | 21.84 | 1.15
[5 empty] | 2023-09-25 10:20 | 4995.117 | 75.34306 | 32.7908 | 0.1440625 | 21.91667 | 1315 | 30.34 | 22.99 | 21.84 | 1.15
[5 empty] | 2023-09-25 10:20 | 5006.655 | 75.73893 | 32.78718 | 0.1444857 | 22 | 1320 | 30.34 | 22.99 | 21.84 | 1.15
[5 empty] | 2023-09-25 10:20 | 5001.881 | 75.88831 | 32.80527 | 0.1449088 | 22.08333 | 1325 | 30.34 | 22.99 | 21.84 | 1.15
[5 empty] | 2023-09-25 10:20 | 4997.902 | 75.75414 | 32.80527 | 0.1447678 | 22.16667 | 1330 | 30.34 | 22.99 | 21.84 | 1.15
[5 empty] | 2023-09-25 10:20 | 5002.677 | 75.90039 | 32.81612 | 0.1449088 | 22.25 | 1335 | 30.34 | 22.99 | 21.84 | 1.15
[5 empty] | 2023-09-25 10:21 | 5003.87 | 75.25337 | 32.80888 | 0.1436393 | 22.33333 | 1340 | 30.34 | 22.99 | 21.93 | 1.06
[5 empty] | 2023-09-25 10:21 | 4995.515 | 74.75884 | 32.79803 | 0.142934 | 22.41667 | 1345 | 30.34 | 22.99 | 21.84 | 1.15
[5 empty] | 2023-09-25 10:21 | 4997.902 | 73.76117 | 32.80527 | 0.1409592 | 22.5 | 1350 | 30.34 | 22.99 | 21.84 | 1.15
[5 empty] | 2023-09-25 10:21 | 5001.085 | 73.73429 | 32.81612 | 0.1408181 | 22.58333 | 1355 | 30.34 | 22.99 | 21.84 | 1.15
[5 empty] | 2023-09-25 10:21 | 4998.698 | 74.36351 | 32.8125 | 0.1420876 | 22.66667 | 1360 | 30.34 | 22.99 | 21.84 | 1.15
[5 empty] | 2023-09-25 10:21 | 4994.719 | 74.23055 | 32.8125 | 0.1419466 | 22.75 | 1365 | 30.34 | 22.99 | 21.84 | 1.15
[5 empty] | 2023-09-25 10:21 | 4999.892 | 74.15974 | 32.81612 | 0.1416645 | 22.83333 | 1370 | 30.34 | 22.99 | 21.84 | 1.15
[5 empty] | 2023-09-25 10:21 | 5004.666 | 74.74795 | 32.82697 | 0.1426519 | 22.91667 | 1375 | 30.34 | 22.99 | 21.84 | 1.15
[5 empty] | 2023-09-25 10:21 | 4995.515 | 74.38995 | 32.83782 | 0.1422287 | 23 | 1380 | 30.34 | 22.99 | 21.84 | 1.15
[5 empty] | 2023-09-25 10:21 | 4997.106 | 73.08521 | 32.85229 | 0.1396897 | 23.08333 | 1385 | 30.34 | 22.99 | 21.84 | 1.15
[5 empty] | 2023-09-25 10:21 | 5007.451 | 74.8635 | 32.86676 | 0.1427929 | 23.16667 | 1390 | 30.34 | 22.99 | 21.84 | 1.15
[5 empty] | 2023-09-25 10:21 | 5001.881 | 74.85411 | 32.86676 | 0.142934 | 23.25 | 1395 | 30.34 | 22.99 | 21.84 | 1.15
[5 empty] | 2023-09-25 10:22 | 4996.709 | 74.92429 | 32.85229 | 0.1432161 | 23.33333 | 1400 | 30.34 | 22.99 | 21.84 | 1.15
[5 empty] | 2023-09-25 10:22 | 5003.472 | 76.13414 | 32.85952 | 0.145332 | 23.41667 | 1405 | 30.34 | 22.99 | 21.84 | 1.15
[5 empty] | 2023-09-25 10:22 | 5004.666 | 76.07838 | 32.89207 | 0.145191 | 23.5 | 1410 | 30.34 | 22.99 | 21.84 | 1.15
[5 empty] | 2023-09-25 10:22 | 4997.902 | 74.79457 | 32.90292 | 0.142934 | 23.58333 | 1415 | 30.34 | 22.99 | 21.84 | 1.15
[5 empty] | 2023-09-25 10:22 | 4996.311 | 75.28728 | 32.91377 | 0.1439214 | 23.66667 | 1420 | 30.34 | 22.99 | 21.84 | 1.15
[5 empty] | 2023-09-25 10:22 | 5002.677 | 76.49148 | 32.8993 | 0.1460373 | 23.75 | 1425 | 30.34 | 22.99 | 21.84 | 1.15
[5 empty] | 2023-09-25 10:22 | 5001.483 | 75.36522 | 32.88122 | 0.1439214 | 23.83333 | 1430 | 30.43 | 22.99 | 21.84 | 1.15
[5 empty] | 2023-09-25 10:22 | 4997.504 | 74.19814 | 32.8776 | 0.1418055 | 23.91667 | 1435 | 30.43 | 22.99 | 21.84 | 1.15
[5 empty] | 2023-09-25 10:22 | 5002.278 | 75.15556 | 32.88122 | 0.1434982 | 24 | 1440 | 30.43 | 22.99 | 21.84 | 1.15
[5 empty] | 2023-09-25 10:22 | 5001.881 | 74.70635 | 32.89569 | 0.1426519 | 24.08333 | 1445 | 30.43 | 22.99 | 21.84 | 1.15
[5 empty] | 2023-09-25 10:22 | 4997.902 | 73.53973 | 32.90292 | 0.140536 | 24.16667 | 1450 | 30.43 | 22.99 | 21.84 | 1.15
[5 empty] | 2023-09-25 10:22 | 4999.494 | 74.15385 | 32.8993 | 0.1416645 | 24.25 | 1455 | 30.43 | 22.99 | 21.84 | 1.15
[5 empty] | 2023-09-25 10:23 | 5001.085 | 76.61486 | 32.90292 | 0.1463194 | 24.33333 | 1460 | 30.43 | 22.99 | 21.84 | 1.15
[5 empty] | 2023-09-25 10:23 | 5000.6875 | 76.53491 | 32.91739 | 0.1461784 | 24.41667 | 1465 | 30.43 | 22.99 | 21.84 | 1.15
[5 empty] | 2023-09-25 10:23 | 5001.085 | 74.8422 | 32.92824 | 0.142934 | 24.5 | 1470 | 30.43 | 22.99 | 21.84 | 1.15
[5 empty] | 2023-09-25 10:23 | 5001.483 | 75.29135 | 32.93547 | 0.1437804 | 24.58333 | 1475 | 30.43 | 22.99 | 21.84 | 1.15
[5 empty] | 2023-09-25 10:23 | 4999.892 | 75.56276 | 32.92463 | 0.1443446 | 24.66667 | 1480 | 30.43 | 22.99 | 21.75 | 1.24
[5 empty] | 2023-09-25 10:23 | 4997.504 | 74.49338 | 32.93909 | 0.1423698 | 24.75 | 1485 | 30.43 | 22.99 | 21.84 | 1.15
[5 empty] | 2023-09-25 10:23 | 5001.085 | 74.98992 | 32.94632 | 0.1432161 | 24.83333 | 1490 | 30.43 | 22.9 | 21.84 | 1.06
[5 empty] | 2023-09-25 10:23 | 5004.268 | 75.03764 | 32.94994 | 0.1432161 | 24.91667 | 1495 | 30.43 | 22.99 | 21.84 | 1.15
[5 empty] | 2023-09-25 10:23 | 5000.289 | 74.53488 | 32.96441 | 0.1423698 | 25 | 1500 | 30.43 | 22.99 | 21.84 | 1.15
[5 empty] | 2023-09-25 10:23 | 4996.311 | 73.88525 | 32.97165 | 0.1412413 | 25.08333 | 1505 | 30.43 | 22.99 | 21.84 | 1.15
[5 empty] | 2023-09-25 10:23 | 4999.494 | 75.18756 | 32.97526 | 0.1436393 | 25.16667 | 1510 | 30.43 | 22.99 | 21.84 | 1.15
[5 empty] | 2023-09-25 10:23 | 4999.494 | 75.55675 | 32.98249 | 0.1443446 | 25.25 | 1515 | 30.43 | 22.99 | 21.75 | 1.24
[5 empty] | 2023-09-25 10:24 | 4994.322 | 74.81474 | 32.97888 | 0.1430751 | 25.33333 | 1520 | 30.43 | 22.99 | 21.84 | 1.15
[5 empty] | 2023-09-25 10:24 | 5002.278 | 75.22944 | 32.97888 | 0.1436393 | 25.41667 | 1525 | 30.43 | 22.99 | 21.84 | 1.15
[5 empty] | 2023-09-25 10:24 | 5007.053 | 74.93152 | 32.97165 | 0.142934 | 25.5 | 1530 | 30.43 | 22.99 | 21.75 | 1.24
[5 empty] | 2023-09-25 10:24 | 5001.085 | 75.21149 | 32.97526 | 0.1436393 | 25.58333 | 1535 | 30.43 | 22.9 | 21.75 | 1.15
[5 empty] | 2023-09-25 10:24 | 4989.945 | 74.67549 | 32.97888 | 0.142934 | 25.66667 | 1540 | 30.43 | 22.9 | 21.84 | 1.06
[5 empty] | 2023-09-25 10:24 | 5002.278 | 75.0078125 | 32.98249 | 0.1432161 | 25.75 | 1545 | 30.43 | 22.99 | 21.75 | 1.24
[5 empty] | 2023-09-25 10:24 | 5004.268 | 74.44637 | 32.97888 | 0.1420876 | 25.83333 | 1550 | 31.28 | 22.99 | 21.75 | 1.24
[5 empty] | 2023-09-25 10:24 | 4999.892 | 74.23358 | 32.97526 | 0.1418055 | 25.91667 | 1555 | 31.28 | 22.99 | 21.75 | 1.24
[5 empty] | 2023-09-25 10:24 | 5000.289 | 74.16564 | 32.98611 | 0.1416645 | 26 | 1560 | 31.28 | 22.99 | 21.75 | 1.24
[5 empty] | 2023-09-25 10:24 | 5003.87 | 76.36191 | 33.00058 | 0.1457552 | 26.08333 | 1565 | 31.28 | 22.99 | 21.75 | 1.24
[5 empty] | 2023-09-25 10:24 | 5000.6875 | 75.79636 | 33.01143 | 0.1447678 | 26.16667 | 1570 | 31.28 | 22.9 | 21.75 | 1.15
[5 empty] | 2023-09-25 10:24 | 4994.322 | 75.92115 | 33.0078125 | 0.145191 | 26.25 | 1575 | 31.28 | 22.99 | 21.75 | 1.24
[5 empty] | 2023-09-25 10:25 | 5000.289 | 75.93801 | 33.02228 | 0.1450499 | 26.33333 | 1580 | 31.28 | 22.99 | 21.75 | 1.24
[5 empty] | 2023-09-25 10:25 | 5001.483 | 77.13801 | 33.01867 | 0.1473069 | 26.41667 | 1585 | 31.28 | 22.99 | 21.75 | 1.24
[5 empty] | 2023-09-25 10:25 | 4998.698 | 74.73264 | 33.0259 | 0.1427929 | 26.5 | 1590 | 31.28 | 22.99 | 21.75 | 1.24
[5 empty] | 2023-09-25 10:25 | 5000.6875 | 75.42709 | 33.02228 | 0.1440625 | 26.58333 | 1595 | 31.28 | 22.99 | 21.75 | 1.24
[5 empty] | 2023-09-25 10:25 | 5002.677 | 74.34882 | 33.02951 | 0.1419466 | 26.66667 | 1600 | 31.28 | 22.9 | 21.75 | 1.15
[5 empty] | 2023-09-25 10:25 | 5000.6875 | 74.76238 | 33.01505 | 0.1427929 | 26.75 | 1605 | 31.28 | 22.9 | 21.75 | 1.15
[5 empty] | 2023-09-25 10:25 | 4996.311 | 74.4018 | 33.01867 | 0.1422287 | 26.83333 | 1610 | 31 | 22.9 | 21.75 | 1.15
[5 empty] | 2023-09-25 10:25 | 4999.892 | 72.53521 | 33.00058 | 0.1385612 | 26.91667 | 1615 | 31 | 22.99 | 21.75 | 1.24
[5 empty] | 2023-09-25 10:25 | 5001.881 | 73.45054 | 33.0078125 | 0.1402539 | 27 | 1620 | 31 | 22.99 | 21.75 | 1.24
[5 empty] | 2023-09-25 10:25 | 4998.3 | 74.28377 | 33.0259 | 0.1419466 | 27.08333 | 1625 | 31 | 22.9 | 21.75 | 1.15
[5 empty] | 2023-09-25 10:25 | 5000.6875 | 74.0977 | 33.04037 | 0.1415234 | 27.16667 | 1630 | 31 | 22.9 | 21.75 | 1.15
[5 empty] | 2023-09-25 10:25 | 5005.064 | 76.89756 | 33.04037 | 0.1467426 | 27.25 | 1635 | 31 | 22.9 | 21.75 | 1.15
[5 empty] | 2023-09-25 10:26 | 4998.698 | 74.585 | 33.0259 | 0.1425108 | 27.33333 | 1640 | 31 | 22.9 | 21.75 | 1.15
[5 empty] | 2023-09-25 10:26 | 4997.504 | 73.23866 | 33.03313 | 0.1399718 | 27.41667 | 1645 | 31 | 22.99 | 21.75 | 1.24
[5 empty] | 2023-09-25 10:26 | 5007.451 | 74.64165 | 33.04398 | 0.1423698 | 27.5 | 1650 | 31 | 22.9 | 21.75 | 1.15
[5 empty] | 2023-09-25 10:26 | 4999.096 | 74.5171 | 33.04398 | 0.1423698 | 27.58333 | 1655 | 31 | 22.9 | 21.75 | 1.15
[5 empty] | 2023-09-25 10:26 | 4994.322 | 75.18356 | 33.05122 | 0.1437804 | 27.66667 | 1660 | 31 | 22.9 | 21.75 | 1.15
[5 empty] | 2023-09-25 10:26 | 5001.085 | 73.29115 | 33.06207 | 0.1399718 | 27.75 | 1665 | 31 | 22.9 | 21.75 | 1.15
[5 empty] | 2023-09-25 10:26 | 5001.483 | 75.80842 | 33.05483 | 0.1447678 | 27.83333 | 1670 | 30.53 | 22.9 | 21.75 | 1.15
[5 empty] | 2023-09-25 10:26 | 5000.289 | 75.34723 | 33.05845 | 0.1439214 | 27.91667 | 1675 | 30.53 | 22.9 | 21.75 | 1.15
[5 empty] | 2023-09-25 10:26 | 5001.085 | 74.76833 | 33.05845 | 0.1427929 | 28 | 1680 | 30.53 | 22.9 | 21.75 | 1.15
[5 empty] | 2023-09-25 10:26 | 5005.064 | 76.97148 | 33.06207 | 0.1468837 | 28.08333 | 1685 | 30.53 | 22.9 | 21.66 | 1.24
[5 empty] | 2023-09-25 10:26 | 4999.096 | 76.2152 | 33.06207 | 0.1456141 | 28.16667 | 1690 | 30.53 | 22.9 | 21.75 | 1.15
[5 empty] | 2023-09-25 10:26 | 5000.6875 | 74.17155 | 33.06207 | 0.1416645 | 28.25 | 1695 | 30.53 | 22.9 | 21.75 | 1.15
[5 empty] | 2023-09-25 10:27 | 5000.289 | 75.56876 | 33.05845 | 0.1443446 | 28.33333 | 1700 | 30.53 | 22.9 | 21.75 | 1.15
[5 empty] | 2023-09-25 10:27 | 5004.268 | 75.92454 | 33.05845 | 0.1449088 | 28.41667 | 1705 | 30.53 | 22.9 | 21.75 | 1.15
[5 empty] | 2023-09-25 10:27 | 4993.923 | 73.33369 | 33.0476 | 0.1402539 | 28.5 | 1710 | 30.53 | 22.9 | 21.66 | 1.24
[5 empty] | 2023-09-25 10:27 | 4998.3 | 75.68636 | 33.0476 | 0.1446267 | 28.58333 | 1715 | 30.53 | 22.9 | 21.75 | 1.15
[5 empty] | 2023-09-25 10:27 | 5008.247 | 76.72456 | 33.05483 | 0.1463194 | 28.66667 | 1720 | 30.53 | 22.9 | 21.66 | 1.24
[5 empty] | 2023-09-25 10:27 | 5001.881 | 75.44508 | 33.05122 | 0.1440625 | 28.75 | 1725 | 30.53 | 22.9 | 21.75 | 1.15
[5 empty] | 2023-09-25 10:27 | 4999.892 | 74.67664 | 33.05122 | 0.1426519 | 28.83333 | 1730 | 30.53 | 22.9 | 21.75 | 1.15
[5 empty] | 2023-09-25 10:27 | 5003.075 | 74.20695 | 33.05845 | 0.1416645 | 28.91667 | 1735 | 30.53 | 22.9 | 21.66 | 1.24
[5 empty] | 2023-09-25 10:27 | 5002.677 | 76.04815 | 33.06207 | 0.145191 | 29 | 1740 | 30.53 | 22.9 | 21.75 | 1.15
[5 empty] | 2023-09-25 10:27 | 4997.504 | 74.64099 | 33.05483 | 0.1426519 | 29.08333 | 1745 | 30.53 | 22.9 | 21.66 | 1.24
[5 empty] | 2023-09-25 10:27 | 5000.6875 | 75.35323 | 33.0693 | 0.1439214 | 29.16667 | 1750 | 30.53 | 22.9 | 21.66 | 1.24
[5 empty] | 2023-09-25 10:27 | 5005.859375 | 75.7269 | 33.0693 | 0.1444857 | 29.25 | 1755 | 30.53 | 22.9 | 21.75 | 1.15
[5 empty] | 2023-09-25 10:28 | 5003.472 | 76.20805 | 33.08015 | 0.1454731 | 29.33333 | 1760 | 30.53 | 22.9 | 21.75 | 1.15
[5 empty] | 2023-09-25 10:28 | 4998.698 | 75.69238 | 33.08015 | 0.1446267 | 29.41667 | 1765 | 30.53 | 22.9 | 21.75 | 1.15
[5 empty] | 2023-09-25 10:28 | 5005.461 | 76.01656 | 33.091 | 0.1450499 | 29.5 | 1770 | 30.53 | 22.9 | 21.66 | 1.24
[5 empty] | 2023-09-25 10:28 | 5003.87 | 77.76604 | 33.08738 | 0.1484353 | 29.58333 | 1775 | 30.53 | 22.9 | 21.66 | 1.24
[5 empty] | 2023-09-25 10:28 | 4994.322 | 75.18356 | 33.091 | 0.1437804 | 29.66667 | 1780 | 30.53 | 22.9 | 21.66 | 1.24
[5 empty] | 2023-09-25 10:28 | 5000.6875 | 74.83625 | 33.091 | 0.142934 | 29.75 | 1785 | 30.53 | 22.9 | 21.66 | 1.24
[5 empty] | 2023-09-25 10:28 | 5001.085 | 74.91606 | 33.091 | 0.1430751 | 29.83333 | 1790 | 30.53 | 22.9 | 21.66 | 1.24
[5 empty] | 2023-09-25 10:28 | 5001.483 | 73.74015 | 33.09462 | 0.1408181 | 29.91667 | 1795 | 30.53 | 22.9 | 21.66 | 1.24
[5 empty] | 2023-09-25 10:28 | 4993.526 | 74.43407 | 33.08377 | 0.1423698 | 30 | 1800 | 30.53 | 22.9 | 21.66 | 1.24
[5 empty] | 2023-09-25 10:28 | 5001.881 | 75.07571 | 33.07291 | 0.1433572 | 30.08333 | 1805 | 30.53 | 22.9 | 21.66 | 1.24
[5 empty] | 2023-09-25 10:28 | 5003.075 | 76.49756 | 33.091 | 0.1460373 | 30.16667 | 1810 | 30.53 | 22.9 | 21.75 | 1.15
[5 empty] | 2023-09-25 10:28 | 4998.3 | 76.49837 | 33.09824 | 0.1461784 | 30.25 | 1815 | 30.53 | 22.9 | 21.66 | 1.24
[5 empty] | 2023-09-25 10:29 | 4999.892 | 75.85813 | 33.10546875 | 0.1449088 | 30.33333 | 1820 | 30.53 | 22.9 | 21.66 | 1.24
[5 empty] | 2023-09-25 10:29 | 5001.881 | 76.33155 | 33.10546875 | 0.1457552 | 30.41667 | 1825 | 30.53 | 22.9 | 21.66 | 1.24
[5 empty] | 2023-09-25 10:29 | 4999.494 | 75.77826 | 33.10909 | 0.1447678 | 30.5 | 1830 | 30.53 | 22.9 | 21.66 | 1.24
[5 empty] | 2023-09-25 10:29 | 5001.881 | 75.88831 | 33.10909 | 0.1449088 | 30.58333 | 1835 | 30.53 | 22.9 | 21.66 | 1.24
[5 empty] | 2023-09-25 10:29 | 5005.064 | 76.3062 | 33.10546875 | 0.1456141 | 30.66667 | 1840 | 30.53 | 22.9 | 21.66 | 1.24
[5 empty] | 2023-09-25 10:29 | 5004.268 | 75.40718 | 33.12355 | 0.1439214 | 30.75 | 1845 | 30.53 | 22.9 | 21.66 | 1.24
[5 empty] | 2023-09-25 10:29 | 4995.913 | 75.42884 | 33.12717 | 0.1442035 | 30.83333 | 1850 | 30.53 | 22.81 | 21.66 | 1.15
[5 empty] | 2023-09-25 10:29 | 4999.096 | 76.43672 | 33.12355 | 0.1460373 | 30.91667 | 1855 | 30.53 | 22.9 | 21.66 | 1.24
[5 empty] | 2023-09-25 10:29 | 5003.87 | 76.58362 | 33.12355 | 0.1461784 | 31 | 1860 | 30.53 | 22.9 | 21.66 | 1.24
[5 empty] | 2023-09-25 10:29 | 4998.698 | 75.69238 | 33.13802 | 0.1446267 | 31.08333 | 1865 | 30.53 | 22.81 | 21.66 | 1.15
[5 empty] | 2023-09-25 10:29 | 4997.106 | 74.78266 | 33.14887 | 0.142934 | 31.16667 | 1870 | 30.53 | 22.9 | 21.66 | 1.24
[5 empty] | 2023-09-25 10:29 | 5006.655 | 76.33044 | 33.14887 | 0.1456141 | 31.25 | 1875 | 30.53 | 22.81 | 21.66 | 1.15
[5 empty] | 2023-09-25 10:30 | 5004.666 | 76.52188 | 33.14887 | 0.1460373 | 31.33333 | 1880 | 30.53 | 22.9 | 21.66 | 1.24
[5 empty] | 2023-09-25 10:30 | 4992.333 | 74.63747 | 33.14526 | 0.1427929 | 31.41667 | 1885 | 30.53 | 22.9 | 21.66 | 1.24
[5 empty] | 2023-09-25 10:30 | 5000.289 | 75.56876 | 33.16334 | 0.1443446 | 31.5 | 1890 | 30.53 | 22.81 | 21.66 | 1.15
[5 empty] | 2023-09-25 10:30 | 5008.247 | 77.31629 | 33.18142 | 0.1474479 | 31.58333 | 1895 | 30.53 | 22.81 | 21.66 | 1.15
[5 empty] | 2023-09-25 10:30 | 4997.106 | 75.37306 | 33.22121 | 0.1440625 | 31.66667 | 1900 | 30.53 | 22.81 | 21.66 | 1.15
[5 empty] | 2023-09-25 10:30 | 4995.515 | 74.98017 | 33.23929 | 0.1433572 | 31.75 | 1905 | 30.62 | 22.81 | 21.66 | 1.15
[5 empty] | 2023-09-25 10:30 | 5006.655 | 76.70018 | 33.23206 | 0.1463194 | 31.83333 | 1910 | 30.62 | 22.81 | 21.66 | 1.15
[5 empty] | 2023-09-25 10:30 | 5002.677 | 76.41758 | 33.23929 | 0.1458963 | 31.91667 | 1915 | 30.62 | 22.81 | 21.66 | 1.15
[5 empty] | 2023-09-25 10:30 | 4996.311 | 75.0659 | 33.22844 | 0.1434982 | 32 | 1920 | 30.62 | 22.81 | 21.66 | 1.15
[5 empty] | 2023-09-25 10:30 | 4999.494 | 74.37535 | 33.23206 | 0.1420876 | 32.08333 | 1925 | 30.62 | 22.81 | 21.66 | 1.15
[5 empty] | 2023-09-25 10:30 | 5001.483 | 76.32548 | 33.23568 | 0.1457552 | 32.16667 | 1930 | 30.62 | 22.81 | 21.57 | 1.24
[5 empty] | 2023-09-25 10:30 | 4997.902 | 75.5327 | 33.23568 | 0.1443446 | 32.25 | 1935 | 30.62 | 22.81 | 21.57 | 1.24
[5 empty] | 2023-09-25 10:31 | 4995.913 | 75.6502 | 33.22844 | 0.1446267 | 32.33333 | 1940 | 30.62 | 22.9 | 21.66 | 1.24
[5 empty] | 2023-09-25 10:31 | 5006.655 | 76.47835 | 33.23206 | 0.1458963 | 32.41667 | 1945 | 30.62 | 22.81 | 21.66 | 1.15
[5 empty] | 2023-09-25 10:31 | 5002.677 | 75.53097 | 33.23568 | 0.1442035 | 32.5 | 1950 | 30.62 | 22.81 | 21.57 | 1.24
[5 empty] | 2023-09-25 10:31 | 4998.3 | 76.05544 | 33.22844 | 0.145332 | 32.58333 | 1955 | 30.62 | 22.81 | 21.57 | 1.24
[5 empty] | 2023-09-25 10:31 | 5000.289 | 75.93801 | 33.22844 | 0.1450499 | 32.66667 | 1960 | 30.62 | 22.81 | 21.57 | 1.24
[5 empty] | 2023-09-25 10:31 | 5007.451 | 76.19468 | 33.23206 | 0.145332 | 32.75 | 1965 | 30.62 | 22.81 | 21.57 | 1.24
[5 empty] | 2023-09-25 10:31 | 4999.892 | 76.15351 | 33.23568 | 0.1454731 | 32.83333 | 1970 | 30.62 | 22.81 | 21.57 | 1.24
[5 empty] | 2023-09-25 10:31 | 5000.289 | 76.2334 | 33.23929 | 0.1456141 | 32.91667 | 1975 | 30.62 | 22.81 | 21.57 | 1.24
[5 empty] | 2023-09-25 10:31 | 5003.075 | 74.65029 | 33.23929 | 0.1425108 | 33 | 1980 | 30.62 | 22.81 | 21.57 | 1.24
[5 empty] | 2023-09-25 10:31 | 5004.666 | 75.41317 | 33.23929 | 0.1439214 | 33.08333 | 1985 | 30.62 | 22.81 | 21.57 | 1.24
[5 empty] | 2023-09-25 10:31 | 4995.515 | 74.98017 | 33.24291 | 0.1433572 | 33.16667 | 1990 | 30.62 | 22.81 | 21.57 | 1.24
[5 empty] | 2023-09-25 10:32 | 5002.278 | 75.7466 | 33.23929 | 0.1446267 | 33.25 | 1995 | 30.62 | 22.81 | 21.57 | 1.24
[5 empty] | 2023-09-25 10:32 | 5008.247 | 77.02042 | 33.23568 | 0.1468837 | 33.33333 | 2000 | 30.62 | 22.81 | 21.57 | 1.24
[5 empty] | 2023-09-25 10:32 | 4997.106 | 75.15166 | 33.23206 | 0.1436393 | 33.41667 | 2005 | 30.62 | 22.81 | 21.57 | 1.24
[5 empty] | 2023-09-25 10:32 | 4997.106 | 74.70884 | 33.22844 | 0.1427929 | 33.5 | 2010 | 30.62 | 22.81 | 21.57 | 1.24
[5 empty] | 2023-09-25 10:32 | 5002.677 | 74.9399 | 33.22121 | 0.1430751 | 33.58333 | 2015 | 30.62 | 22.81 | 21.57 | 1.24
[5 empty] | 2023-09-25 10:32 | 5001.483 | 76.54709 | 33.22121 | 0.1461784 | 33.66667 | 2020 | 30.62 | 22.81 | 21.57 | 1.24
[5 empty] | 2023-09-25 10:32 | 4995.913 | 76.9783 | 33.22121 | 0.1471658 | 33.75 | 2025 | 30.62 | 22.72 | 21.57 | 1.15
[5 empty] | 2023-09-25 10:32 | 5001.483 | 76.25159 | 33.21036 | 0.1456141 | 33.83333 | 2030 | 30.62 | 22.81 | 21.57 | 1.24
[5 empty] | 2023-09-25 10:32 | 4999.096 | 78.06098 | 33.21398 | 0.1491406 | 33.91667 | 2035 | 30.62 | 22.81 | 21.57 | 1.24
[5 empty] | 2023-09-25 10:32 | 5000.289 | 77.1196 | 33.21398 | 0.1473069 | 34 | 2040 | 30.62 | 22.81 | 21.57 | 1.24
[5 empty] | 2023-09-25 10:32 | 5001.085 | 76.61486 | 33.22483 | 0.1463194 | 34.08333 | 2045 | 30.62 | 22.81 | 21.57 | 1.24
[5 empty] | 2023-09-25 10:32 | 5001.483 | 76.39934 | 33.22483 | 0.1458963 | 34.16667 | 2050 | 30.62 | 22.81 | 21.57 | 1.24
[5 empty] | 2023-09-25 10:33 | 4998.698 | 76.13534 | 33.23206 | 0.1454731 | 34.25 | 2055 | 30.62 | 22.81 | 21.57 | 1.24
[5 empty] | 2023-09-25 10:33 | 4998.3 | 76.79363 | 33.21759 | 0.1467426 | 34.33333 | 2060 | 30.62 | 22.81 | 21.57 | 1.24
[5 empty] | 2023-09-25 10:33 | 5001.881 | 76.10992 | 33.22483 | 0.145332 | 34.41667 | 2065 | 30.62 | 22.81 | 21.57 | 1.24
[5 empty] | 2023-09-25 10:33 | 5006.655 | 76.4044 | 33.22844 | 0.1457552 | 34.5 | 2070 | 30.62 | 22.72 | 21.57 | 1.15
[5 empty] | 2023-09-25 10:33 | 4995.117 | 75.85947 | 33.22844 | 0.1450499 | 34.58333 | 2075 | 30.62 | 22.81 | 21.57 | 1.24
[5 empty] | 2023-09-25 10:33 | 4998.3 | 75.61253 | 33.22483 | 0.1444857 | 34.66667 | 2080 | 30.62 | 22.81 | 21.57 | 1.24
[5 empty] | 2023-09-25 10:33 | 5004.268 | 77.10704 | 33.23206 | 0.1471658 | 34.75 | 2085 | 30.62 | 22.72 | 21.57 | 1.15
[5 empty] | 2023-09-25 10:33 | 4999.892 | 77.40884 | 33.22844 | 0.1478711 | 34.83333 | 2090 | 30.62 | 22.72 | 21.57 | 1.15
[5 empty] | 2023-09-25 10:33 | 4992.333 | 74.85867 | 33.22483 | 0.1432161 | 34.91667 | 2095 | 30.62 | 22.72 | 21.57 | 1.15
[5 empty] | 2023-09-25 10:33 | 5004.268 | 76.07234 | 33.21036 | 0.145191 | 35 | 2100 | 30.62 | 22.72 | 21.57 | 1.15
[5 empty] | 2023-09-25 10:33 | 5002.278 | 77.00253 | 33.21759 | 0.1470248 | 35.08333 | 2105 | 30.62 | 22.72 | 21.57 | 1.15
[5 empty] | 2023-09-25 10:33 | 4996.709 | 76.40023 | 33.21036 | 0.1460373 | 35.16667 | 2110 | 30.62 | 22.72 | 21.57 | 1.15
[5 empty] | 2023-09-25 10:34 | 4998.3 | 76.71982 | 33.21036 | 0.1466016 | 35.25 | 2115 | 30.62 | 22.81 | 21.57 | 1.24
[5 empty] | 2023-09-25 10:34 | 5003.075 | 76.71922 | 33.19951 | 0.1464605 | 35.33333 | 2120 | 30.62 | 22.72 | 21.57 | 1.15
[5 empty] | 2023-09-25 10:34 | 4998.698 | 76.72594 | 33.20674 | 0.1466016 | 35.41667 | 2125 | 30.62 | 22.72 | 21.48 | 1.24
[5 empty] | 2023-09-25 10:34 | 5001.085 | 76.02396 | 33.21759 | 0.145191 | 35.5 | 2130 | 30.62 | 22.72 | 21.48 | 1.24
[5 empty] | 2023-09-25 10:34 | 5003.472 | 77.90764 | 33.22483 | 0.1487174 | 35.58333 | 2135 | 30.62 | 22.81 | 21.57 | 1.24
[5 empty] | 2023-09-25 10:34 | 4998.698 | 78.71921 | 33.23568 | 0.1504101 | 35.66667 | 2140 | 30.62 | 22.72 | 21.48 | 1.24
[5 empty] | 2023-09-25 10:34 | 5000.289 | 77.19344 | 33.23206 | 0.1474479 | 35.75 | 2145 | 30.53 | 22.72 | 21.48 | 1.24
[5 empty] | 2023-09-25 10:34 | 5000.289 | 76.97191 | 33.23206 | 0.1470248 | 35.83333 | 2150 | 30.53 | 22.72 | 21.48 | 1.24
[5 empty] | 2023-09-25 10:34 | 5003.472 | 76.72531 | 33.23929 | 0.1464605 | 35.91667 | 2155 | 30.53 | 22.72 | 21.48 | 1.24
[5 empty] | 2023-09-25 10:34 | 4999.494 | 74.96606 | 33.22844 | 0.1432161 | 36 | 2160 | 30.53 | 22.72 | 21.48 | 1.24
[5 empty] | 2023-09-25 10:34 | 4994.322 | 76.21619 | 33.21036 | 0.1457552 | 36.08333 | 2165 | 30.53 | 22.72 | 21.48 | 1.24
[5 empty] | 2023-09-25 10:34 | 5003.87 | 77.10091 | 33.21759 | 0.1471658 | 36.16667 | 2170 | 30.53 | 22.72 | 21.48 | 1.24
[5 empty] | 2023-09-25 10:35 | 5000.289 | 77.48883 | 33.22121 | 0.1480121 | 36.25 | 2175 | 30.53 | 22.72 | 21.48 | 1.24
[5 empty] | 2023-09-25 10:35 | 4999.494 | 76.14745 | 33.22121 | 0.1454731 | 36.33333 | 2180 | 30.53 | 22.72 | 21.48 | 1.24
[5 empty] | 2023-09-25 10:35 | 4999.096 | 76.80586 | 33.22121 | 0.1467426 | 36.41667 | 2185 | 30.53 | 22.72 | 21.48 | 1.24
[5 empty] | 2023-09-25 10:35 | 5006.257 | 78.09889 | 33.22121 | 0.1489996 | 36.5 | 2190 | 30.53 | 22.72 | 21.48 | 1.24
[5 empty] | 2023-09-25 10:35 | 5003.472 | 75.02571 | 33.21759 | 0.1432161 | 36.58333 | 2195 | 30.53 | 22.72 | 21.48 | 1.24
[5 empty] | 2023-09-25 10:35 | 4999.096 | 75.77223 | 33.21398 | 0.1447678 | 36.66667 | 2200 | 30.53 | 22.72 | 21.48 | 1.24
[5 empty] | 2023-09-25 10:35 | 5004.666 | 77.7784 | 33.22121 | 0.1484353 | 36.75 | 2205 | 30.62 | 22.72 | 21.48 | 1.24
[5 empty] | 2023-09-25 10:35 | 5005.461 | 76.53405 | 33.22121 | 0.1460373 | 36.83333 | 2210 | 30.62 | 22.72 | 21.48 | 1.24
[5 empty] | 2023-09-25 10:35 | 4992.333 | 76.40704 | 33.23206 | 0.1461784 | 36.91667 | 2215 | 30.62 | 22.72 | 21.48 | 1.24
[5 empty] | 2023-09-25 10:35 | 4999.892 | 76.81809 | 33.22121 | 0.1467426 | 37 | 2220 | 30.62 | 22.72 | 21.48 | 1.24
[5 empty] | 2023-09-25 10:35 | 5001.483 | 76.9164 | 33.22483 | 0.1468837 | 37.08333 | 2225 | 30.62 | 22.72 | 21.48 | 1.24
[5 empty] | 2023-09-25 10:35 | 5003.472 | 76.20805 | 33.22121 | 0.1454731 | 37.16667 | 2230 | 30.62 | 22.72 | 21.48 | 1.24
[5 empty] | 2023-09-25 10:36 | 5002.677 | 75.75263 | 33.21398 | 0.1446267 | 37.25 | 2235 | 30.62 | 22.72 | 21.48 | 1.24
[5 empty] | 2023-09-25 10:36 | 5003.075 | 75.75865 | 33.21036 | 0.1446267 | 37.33333 | 2240 | 30.62 | 22.72 | 21.48 | 1.24
[5 empty] | 2023-09-25 10:36 | 4999.892 | 77.11346 | 33.22121 | 0.1473069 | 37.41667 | 2245 | 30.62 | 22.72 | 21.48 | 1.24
[5 empty] | 2023-09-25 10:36 | 5003.075 | 76.57145 | 33.21759 | 0.1461784 | 37.5 | 2250 | 30.62 | 22.72 | 21.48 | 1.24
[5 empty] | 2023-09-25 10:36 | 5000.6875 | 77.12574 | 33.22844 | 0.1473069 | 37.58333 | 2255 | 30.62 | 22.72 | 21.48 | 1.24
[5 empty] | 2023-09-25 10:36 | 5006.655 | 77.51356 | 33.23568 | 0.1478711 | 37.66667 | 2260 | 30.62 | 22.72 | 21.48 | 1.24
[5 empty] | 2023-09-25 10:36 | 4997.504 | 77.07665 | 33.22483 | 0.1473069 | 37.75 | 2265 | 30.62 | 22.72 | 21.48 | 1.24
[5 empty] | 2023-09-25 10:36 | 4996.311 | 75.0659 | 33.22121 | 0.1434982 | 37.83333 | 2270 | 30.62 | 22.72 | 21.48 | 1.24
[5 empty] | 2023-09-25 10:36 | 5005.859375 | 77.64909 | 33.22121 | 0.1481532 | 37.91667 | 2275 | 30.62 | 22.72 | 21.48 | 1.24
[5 empty] | 2023-09-25 10:36 | 5001.483 | 75.80842 | 33.22121 | 0.1447678 | 38 | 2280 | 30.62 | 22.72 | 21.48 | 1.24
[5 empty] | 2023-09-25 10:36 | 5003.472 | 74.13896 | 33.22121 | 0.1415234 | 38.08333 | 2285 | 30.62 | 22.72 | 21.48 | 1.24
[5 empty] | 2023-09-25 10:36 | 4999.892 | 77.26117 | 33.21036 | 0.147589 | 38.16667 | 2290 | 30.62 | 22.72 | 21.48 | 1.24
[5 empty] | 2023-09-25 10:37 | 4999.494 | 77.69802 | 33.21398 | 0.1484353 | 38.25 | 2295 | 30.62 | 22.72 | 21.48 | 1.24
[5 empty] | 2023-09-25 10:37 | 5001.881 | 77.14415 | 33.21398 | 0.1473069 | 38.33333 | 2300 | 30.62 | 22.72 | 21.48 | 1.24
[5 empty] | 2023-09-25 10:37 | 4997.504 | 75.15764 | 33.22483 | 0.1436393 | 38.41667 | 2305 | 30.62 | 22.72 | 21.48 | 1.24
[5 empty] | 2023-09-25 10:37 | 5002.677 | 77.45197 | 33.21759 | 0.1478711 | 38.5 | 2310 | 30.62 | 22.63 | 21.48 | 1.15
[5 empty] | 2023-09-25 10:37 | 5002.677 | 77.23031 | 33.21036 | 0.1474479 | 38.58333 | 2315 | 30.62 | 22.72 | 21.48 | 1.24
[5 empty] | 2023-09-25 10:37 | 4999.892 | 76.59657 | 33.19951 | 0.1463194 | 38.66667 | 2320 | 30.62 | 22.72 | 21.48 | 1.24
[5 empty] | 2023-09-25 10:37 | 5000.6875 | 77.3473 | 33.203125 | 0.14773 | 38.75 | 2325 | 30.71 | 22.72 | 21.48 | 1.24
[5 empty] | 2023-09-25 10:37 | 5003.472 | 77.39037 | 33.19589 | 0.14773 | 38.83333 | 2330 | 30.71 | 22.72 | 21.48 | 1.24
[5 empty] | 2023-09-25 10:37 | 5000.6875 | 75.79636 | 33.18142 | 0.1447678 | 38.91667 | 2335 | 30.71 | 22.72 | 21.48 | 1.24
[5 empty] | 2023-09-25 10:37 | 5002.278 | 77.59355 | 33.18142 | 0.1481532 | 39 | 2340 | 30.71 | 22.72 | 21.48 | 1.24
[5 empty] | 2023-09-25 10:37 | 4999.096 | 76.06754 | 33.19227 | 0.145332 | 39.08333 | 2345 | 30.71 | 22.72 | 21.48 | 1.24
[5 empty] | 2023-09-25 10:37 | 5003.075 | 77.38422 | 33.19951 | 0.14773 | 39.16667 | 2350 | 30.71 | 22.63 | 21.48 | 1.15
[5 empty] | 2023-09-25 10:38 | 4996.311 | 76.17275 | 33.19589 | 0.1456141 | 39.25 | 2355 | 30.71 | 22.72 | 21.48 | 1.24
[5 empty] | 2023-09-25 10:38 | 5003.87 | 77.10091 | 33.20674 | 0.1471658 | 39.33333 | 2360 | 30.71 | 22.72 | 21.48 | 1.24
[5 empty] | 2023-09-25 10:38 | 5000.289 | 77.71039 | 33.20674 | 0.1484353 | 39.41667 | 2365 | 30.71 | 22.72 | 21.48 | 1.24
[5 empty] | 2023-09-25 10:38 | 5000.6875 | 77.27346 | 33.203125 | 0.147589 | 39.5 | 2370 | 30.71 | 22.72 | 21.48 | 1.24
[5 empty] | 2023-09-25 10:38 | 5003.472 | 77.68596 | 33.18866 | 0.1482943 | 39.58333 | 2375 | 30.71 | 22.72 | 21.48 | 1.24
[5 empty] | 2023-09-25 10:38 | 5007.053 | 77.29787 | 33.19589 | 0.1474479 | 39.66667 | 2380 | 30.71 | 22.63 | 21.48 | 1.15
[5 empty] | 2023-09-25 10:38 | 5001.085 | 77.27961 | 33.21036 | 0.147589 | 39.75 | 2385 | 30.71 | 22.72 | 21.4 | 1.32
[5 empty] | 2023-09-25 10:38 | 4999.494 | 76.4428 | 33.21759 | 0.1460373 | 39.83333 | 2390 | 30.71 | 22.72 | 21.48 | 1.24
[5 empty] | 2023-09-25 10:38 | 4999.494 | 78.06719 | 33.22121 | 0.1491406 | 39.91667 | 2395 | 30.71 | 22.72 | 21.48 | 1.24
[5 empty] | 2023-09-25 10:38 | 5003.075 | 77.532 | 33.20674 | 0.1480121 | 40 | 2400 | 30.71 | 22.72 | 21.48 | 1.24
[5 empty] | 2023-09-25 10:38 | 4995.515 | 77.11975 | 33.19227 | 0.1474479 | 40.08333 | 2405 | 30.71 | 22.72 | 21.48 | 1.24
[5 empty] | 2023-09-25 10:38 | 5000.289 | 77.78423 | 33.19227 | 0.1485764 | 40.16667 | 2410 | 30.71 | 22.63 | 21.48 | 1.15
[5 empty] | 2023-09-25 10:39 | 5002.278 | 76.92863 | 33.18866 | 0.1468837 | 40.25 | 2415 | 30.71 | 22.72 | 21.48 | 1.24
[5 empty] | 2023-09-25 10:39 | 5002.278 | 77.96293 | 33.19589 | 0.1488585 | 40.33333 | 2420 | 30.71 | 22.72 | 21.48 | 1.24
[5 empty] | 2023-09-25 10:39 | 4991.935 | 77.06447 | 33.20674 | 0.1474479 | 40.41667 | 2425 | 30.71 | 22.72 | 21.4 | 1.32
[5 empty] | 2023-09-25 10:39 | 5004.666 | 78.73927 | 33.20674 | 0.1502691 | 40.5 | 2430 | 30.71 | 22.63 | 21.48 | 1.15
[5 empty] | 2023-09-25 10:39 | 5004.666 | 77.7784 | 33.19589 | 0.1484353 | 40.58333 | 2435 | 30.71 | 22.72 | 21.48 | 1.24
[5 empty] | 2023-09-25 10:39 | 4997.106 | 77.51333 | 33.19227 | 0.1481532 | 40.66667 | 2440 | 30.71 | 22.72 | 21.48 | 1.24
[5 empty] | 2023-09-25 10:39 | 5001.881 | 78.39996 | 33.19951 | 0.1497048 | 40.75 | 2445 | 30.53 | 22.72 | 21.4 | 1.32
[5 empty] | 2023-09-25 10:39 | 5000.6875 | 78.23354 | 33.20674 | 0.1494227 | 40.83333 | 2450 | 30.53 | 22.72 | 21.4 | 1.32
[5 empty] | 2023-09-25 10:39 | 4997.902 | 77.45184 | 33.19951 | 0.1480121 | 40.91667 | 2455 | 30.53 | 22.63 | 21.48 | 1.15
[5 empty] | 2023-09-25 10:39 | 4999.494 | 76.66431 | 33.18504 | 0.1464605 | 41 | 2460 | 30.53 | 22.72 | 21.48 | 1.24
[5 empty] | 2023-09-25 10:39 | 4998.3 | 79.52496 | 33.18866 | 0.1519618 | 41.08333 | 2465 | 30.53 | 22.63 | 21.4 | 1.23
[5 empty] | 2023-09-25 10:40 | 5001.881 | 78.47385 | 33.18866 | 0.1498459 | 41.16667 | 2470 | 30.53 | 22.63 | 21.4 | 1.23
[5 empty] | 2023-09-25 10:40 | 4995.913 | 77.4948 | 33.18504 | 0.1481532 | 41.25 | 2475 | 30.53 | 22.63 | 21.48 | 1.15
[5 empty] | 2023-09-25 10:40 | 4999.892 | 78.14726 | 33.18504 | 0.1492817 | 41.33333 | 2480 | 30.53 | 22.63 | 21.48 | 1.15
[5 empty] | 2023-09-25 10:40 | 5006.655 | 78.77057 | 33.18866 | 0.1502691 | 41.41667 | 2485 | 30.53 | 22.63 | 21.4 | 1.23
[5 empty] | 2023-09-25 10:40 | 4998.3 | 76.94128 | 33.18504 | 0.1470248 | 41.5 | 2490 | 30.53 | 22.63 | 21.4 | 1.23
[5 empty] | 2023-09-25 10:40 | 4997.106 | 77.80853 | 33.19227 | 0.1487174 | 41.58333 | 2495 | 30.53 | 22.72 | 21.4 | 1.32
[5 empty] | 2023-09-25 10:40 | 4999.096 | 77.69184 | 33.19589 | 0.1484353 | 41.66667 | 2500 | 30.53 | 22.63 | 21.4 | 1.23
[5 empty] | 2023-09-25 10:40 | 5002.278 | 76.85476 | 33.18866 | 0.1467426 | 41.75 | 2505 | 30.53 | 22.63 | 21.4 | 1.23
[5 empty] | 2023-09-25 10:40 | 4998.3 | 76.71982 | 33.17781 | 0.1466016 | 41.83333 | 2510 | 30.53 | 22.63 | 21.4 | 1.23
[5 empty] | 2023-09-25 10:40 | 5000.6875 | 75.50094 | 33.18142 | 0.1442035 | 41.91667 | 2515 | 30.53 | 22.63 | 21.4 | 1.23
[5 empty] | 2023-09-25 10:40 | 5006.257 | 76.25047 | 33.18504 | 0.1454731 | 42 | 2520 | 30.53 | 22.72 | 21.4 | 1.32
[5 empty] | 2023-09-25 10:40 | 5000.289 | 77.85807 | 33.18866 | 0.1487174 | 42.08333 | 2525 | 30.53 | 22.63 | 21.4 | 1.23
[5 empty] | 2023-09-25 10:40 | 5001.881 | 77.88286 | 33.18866 | 0.1487174 | 42.16667 | 2530 | 30.53 | 22.63 | 21.4 | 1.23
[5 empty] | 2023-09-25 10:41 | 5007.053 | 76.18863 | 33.19589 | 0.145332 | 42.25 | 2535 | 30.53 | 22.63 | 21.4 | 1.23
[5 empty] | 2023-09-25 10:41 | 5003.87 | 75.9185 | 33.203125 | 0.1449088 | 42.33333 | 2540 | 30.53 | 22.63 | 21.4 | 1.23
[5 empty] | 2023-09-25 10:41 | 5002.278 | 77.22415 | 33.21759 | 0.1474479 | 42.41667 | 2545 | 30.53 | 22.63 | 21.4 | 1.23
[5 empty] | 2023-09-25 10:41 | 5002.278 | 76.63313 | 33.20674 | 0.1463194 | 42.5 | 2550 | 30.53 | 22.63 | 21.4 | 1.23
[5 empty] | 2023-09-25 10:41 | 5007.053 | 78.18523 | 33.203125 | 0.1491406 | 42.58333 | 2555 | 30.53 | 22.63 | 21.4 | 1.23
[5 empty] | 2023-09-25 10:41 | 4998.3 | 77.8271 | 33.18142 | 0.1487174 | 42.66667 | 2560 | 30.62 | 22.72 | 21.4 | 1.32
[5 empty] | 2023-09-25 10:41 | 4996.311 | 77.57478 | 33.17419 | 0.1482943 | 42.75 | 2565 | 30.62 | 22.63 | 21.4 | 1.23
[5 empty] | 2023-09-25 10:41 | 5003.87 | 77.10091 | 33.17419 | 0.1471658 | 42.83333 | 2570 | 30.62 | 22.63 | 21.48 | 1.15
[5 empty] | 2023-09-25 10:41 | 5003.472 | 78.12932 | 33.16334 | 0.1491406 | 42.91667 | 2575 | 30.62 | 22.63 | 21.4 | 1.23
[5 empty] | 2023-09-25 10:41 | 4999.096 | 75.91989 | 33.16696 | 0.1450499 | 43 | 2580 | 30.62 | 22.63 | 21.4 | 1.23
[5 empty] | 2023-09-25 10:41 | 4997.902 | 74.13024 | 33.18142 | 0.1416645 | 43.08333 | 2585 | 30.62 | 22.63 | 21.4 | 1.23
[5 empty] | 2023-09-25 10:42 | 5003.075 | 77.01479 | 33.18504 | 0.1470248 | 43.16667 | 2590 | 30.62 | 22.63 | 21.4 | 1.23
[5 empty] | 2023-09-25 10:42 | 4997.504 | 77.81471 | 33.19227 | 0.1487174 | 43.25 | 2595 | 30.62 | 22.63 | 21.4 | 1.23
[5 empty] | 2023-09-25 10:42 | 4999.892 | 77.11346 | 33.18504 | 0.1473069 | 43.33333 | 2600 | 30.62 | 22.63 | 21.4 | 1.23
[5 empty] | 2023-09-25 10:42 | 5001.085 | 77.27961 | 33.19227 | 0.147589 | 43.41667 | 2605 | 30.62 | 22.63 | 21.4 | 1.23
[5 empty] | 2023-09-25 10:42 | 5002.677 | 77.96914 | 33.18866 | 0.1488585 | 43.5 | 2610 | 30.62 | 22.63 | 21.4 | 1.23
[5 empty] | 2023-09-25 10:42 | 4995.913 | 77.0521 | 33.19227 | 0.1473069 | 43.58333 | 2615 | 30.62 | 22.63 | 21.4 | 1.23
[5 empty] | 2023-09-25 10:42 | 4999.892 | 76.96578 | 33.18866 | 0.1470248 | 43.66667 | 2620 | 30.53 | 22.63 | 21.4 | 1.23
[5 empty] | 2023-09-25 10:42 | 5001.483 | 78.39373 | 33.19951 | 0.1497048 | 43.75 | 2625 | 30.53 | 22.63 | 21.4 | 1.23
[5 empty] | 2023-09-25 10:42 | 4999.494 | 76.36896 | 33.19951 | 0.1458963 | 43.83333 | 2630 | 30.53 | 22.63 | 21.4 | 1.23
[5 empty] | 2023-09-25 10:42 | 5000.289 | 77.85807 | 33.20674 | 0.1487174 | 43.91667 | 2635 | 30.53 | 22.63 | 21.4 | 1.23
[5 empty] | 2023-09-25 10:42 | 5000.6875 | 77.86428 | 33.18866 | 0.1487174 | 44 | 2640 | 30.53 | 22.63 | 21.4 | 1.23
[5 empty] | 2023-09-25 10:42 | 5000.6875 | 77.79043 | 33.21036 | 0.1485764 | 44.08333 | 2645 | 30.53 | 22.63 | 21.4 | 1.23
[5 empty] | 2023-09-25 10:43 | 4997.106 | 77.58712 | 33.22121 | 0.1482943 | 44.16667 | 2650 | 30.53 | 22.63 | 21.4 | 1.23
[5 empty] | 2023-09-25 10:43 | 5004.268 | 76.58971 | 33.22844 | 0.1461784 | 44.25 | 2655 | 30.53 | 22.63 | 21.4 | 1.23
[5 empty] | 2023-09-25 10:43 | 4999.892 | 77.48267 | 33.22844 | 0.1480121 | 44.33333 | 2660 | 30.53 | 22.63 | 21.4 | 1.23
[5 empty] | 2023-09-25 10:43 | 4999.892 | 76.44889 | 33.21398 | 0.1460373 | 44.41667 | 2665 | 30.53 | 22.63 | 21.4 | 1.23
[5 empty] | 2023-09-25 10:43 | 4999.096 | 77.618 | 33.21398 | 0.1482943 | 44.5 | 2670 | 30.53 | 22.63 | 21.4 | 1.23
[5 empty] | 2023-09-25 10:43 | 5003.87 | 78.28333 | 33.21036 | 0.1494227 | 44.58333 | 2675 | 30.53 | 22.63 | 21.4 | 1.23
[5 empty] | 2023-09-25 10:43 | 5001.085 | 76.83643 | 33.22483 | 0.1467426 | 44.66667 | 2680 | 30.53 | 22.63 | 21.4 | 1.23
[5 empty] | 2023-09-25 10:43 | 4999.892 | 77.26117 | 33.22844 | 0.147589 | 44.75 | 2685 | 30.53 | 22.63 | 21.4 | 1.23
[5 empty] | 2023-09-25 10:43 | 5003.075 | 77.75368 | 33.22844 | 0.1484353 | 44.83333 | 2690 | 30.53 | 22.63 | 21.4 | 1.23
[5 empty] | 2023-09-25 10:43 | 5003.075 | 75.83254 | 33.21036 | 0.1447678 | 44.91667 | 2695 | 30.53 | 22.63 | 21.4 | 1.23
[5 empty] | 2023-09-25 10:43 | 4996.311 | 77.13203 | 33.21036 | 0.1474479 | 45 | 2700 | 30.53 | 22.63 | 21.4 | 1.23
[5 empty] | 2023-09-25 10:43 | 5000.6875 | 76.83032 | 33.21398 | 0.1467426 | 45.08333 | 2705 | 30.53 | 22.63 | 21.4 | 1.23
[5 empty] | 2023-09-25 10:44 | 4999.892 | 78.07341 | 33.19589 | 0.1491406 | 45.16667 | 2710 | 30.53 | 22.63 | 21.4 | 1.23
[5 empty] | 2023-09-25 10:44 | 5002.278 | 77.59355 | 33.19227 | 0.1481532 | 45.25 | 2715 | 30.53 | 22.63 | 21.4 | 1.23
[5 empty] | 2023-09-25 10:44 | 4995.515 | 77.56242 | 33.19589 | 0.1482943 | 45.33333 | 2720 | 30.53 | 22.63 | 21.4 | 1.23
[5 empty] | 2023-09-25 10:44 | 5002.677 | 75.82651 | 33.19951 | 0.1447678 | 45.41667 | 2725 | 30.53 | 22.63 | 21.4 | 1.23
[5 empty] | 2023-09-25 10:44 | 5001.881 | 77.07026 | 33.19227 | 0.1471658 | 45.5 | 2730 | 30.53 | 22.63 | 21.4 | 1.23
[5 empty] | 2023-09-25 10:44 | 5002.677 | 76.49148 | 33.203125 | 0.1460373 | 45.58333 | 2735 | 30.53 | 22.63 | 21.4 | 1.23
[5 empty] | 2023-09-25 10:44 | 5003.87 | 77.98773 | 33.21036 | 0.1488585 | 45.66667 | 2740 | 30.53 | 22.63 | 21.4 | 1.23
[5 empty] | 2023-09-25 10:44 | 4999.892 | 76.96578 | 33.21759 | 0.1470248 | 45.75 | 2745 | 30.53 | 22.63 | 21.4 | 1.23
[5 empty] | 2023-09-25 10:44 | 5002.677 | 78.1908 | 33.22121 | 0.1492817 | 45.83333 | 2750 | 30.53 | 22.63 | 21.4 | 1.23
[5 empty] | 2023-09-25 10:44 | 4997.504 | 76.11716 | 33.21759 | 0.1454731 | 45.91667 | 2755 | 30.53 | 22.63 | 21.4 | 1.23
[5 empty] | 2023-09-25 10:44 | 5007.849 | 78.04974 | 33.20674 | 0.1488585 | 46 | 2760 | 30.53 | 22.63 | 21.4 | 1.23
[5 empty] | 2023-09-25 10:44 | 5004.666 | 77.85231 | 33.20674 | 0.1485764 | 46.08333 | 2765 | 30.53 | 22.63 | 21.4 | 1.23
[5 empty] | 2023-09-25 10:45 | 4999.096 | 77.02735 | 33.19951 | 0.1471658 | 46.16667 | 2770 | 30.53 | 22.63 | 21.4 | 1.23
[5 empty] | 2023-09-25 10:45 | 5000.289 | 76.3811 | 33.203125 | 0.1458963 | 46.25 | 2775 | 30.53 | 22.63 | 21.4 | 1.23
[5 empty] | 2023-09-25 10:45 | 5002.677 | 77.23031 | 33.21036 | 0.1474479 | 46.33333 | 2780 | 30.53 | 22.63 | 21.4 | 1.23
[5 empty] | 2023-09-25 10:45 | 4998.3 | 76.646 | 33.23206 | 0.1464605 | 46.41667 | 2785 | 30.53 | 22.63 | 21.4 | 1.23
[5 empty] | 2023-09-25 10:45 | 4994.719 | 77.4763 | 33.23929 | 0.1481532 | 46.5 | 2790 | 30.53 | 22.63 | 21.4 | 1.23
[5 empty] | 2023-09-25 10:45 | 5007.053 | 78.555 | 33.23568 | 0.1498459 | 46.58333 | 2795 | 30.53 | 22.63 | 21.4 | 1.23
[5 empty] | 2023-09-25 10:45 | 5003.075 | 77.67979 | 33.23206 | 0.1482943 | 46.66667 | 2800 | 30.53 | 22.63 | 21.4 | 1.23
[5 empty] | 2023-09-25 10:45 | 4993.128 | 76.78792 | 33.23568 | 0.1468837 | 46.75 | 2805 | 30.53 | 22.63 | 21.4 | 1.23
[5 empty] | 2023-09-25 10:45 | 4999.494 | 76.81197 | 33.23568 | 0.1467426 | 46.83333 | 2810 | 30.53 | 22.63 | 21.4 | 1.23
[5 empty] | 2023-09-25 10:45 | 5007.451 | 79.07893 | 33.23929 | 0.1508333 | 46.91667 | 2815 | 30.53 | 22.63 | 21.4 | 1.23
[5 empty] | 2023-09-25 10:45 | 4998.698 | 77.02122 | 33.22483 | 0.1471658 | 47 | 2820 | 30.53 | 22.63 | 21.4 | 1.23
[5 empty] | 2023-09-25 10:45 | 4999.892 | 77.70421 | 33.22483 | 0.1484353 | 47.08333 | 2825 | 30.53 | 22.63 | 21.4 | 1.23