## 050
Versuch | Bezeichnung
picobond_050 | 260923_050
Datum | 2023-09-26
Modultyp | AMS
Partikelsystem
| Art | Bezeichnung | Einwaage in g
Hostparticle | Alumina | DAW-45 | 79.97
Guestparticle | Polysterol | SX250-H | 8.03
Summe |  |  | 88
Kommentar:
Parameter |  |  | Auswaage |  |  | TempExtern
Spaltweite | 2 | mm | Tara | 484.87 | g | Uhrzeit | Temperatur | Luftfeuchte
Drehzahl | 6000 | rpm | voll | 572.34 | g | 10:32 | 22 | 49%
Prozesszeit | 30 | min | Gesamtauswaage | 87.47 | g | 11:03 | 23 | 49%
|  |  | Verlust | 0.6022727 | %
picobond
Leerlauf |  |  |  |  | Versuch
Date Time | Picobond.Drz_Mühle | Picobond.Leistung | Picobond.Temperatur | Picobond.Moment | Date Time | Picobond.Drz_Mühle | Picobond.Leistung | Picobond.Temperatur | Picobond.Moment |  | SensOb.Temperatur |  | SensDiff.Temperatur
| pbDrehzahl | pbLeistung | pbTemp | pbDrehmoment |  | pbDrehzahl | pbLeistung | pbTemp | pbDrehmoment | picobondTime | time | SensOb | SensDiff
| min-1 | W | °C | Nm |  | min-1 | W | °C | Nm | min | s | °C | °C | °C | °C
ts | rpm | power | pbTemp | DMom | ts | rpm | power | pbTemp | DMom | SensTime | obTime | obTemp | T1 | T2 | dT
2023-09-26 10:17 | 0 | 0 | 24.46108 | -0.12 | 2023-09-26 10:29 | 0 | 0 | 24.29109 | -0.12 | 0 | 0 | 23.26 | 21.48 | 21.75 | -0.27
2023-09-26 10:17 | 0 | 0 | 24.47193 | -0.12 | 2023-09-26 10:29 | 0 | 0 | 24.28024 | 0.1766471 | 0.08333333 | 5 | 23.17 | 21.48 | 21.75 | -0.27
2023-09-26 10:17 | 0 | 0 | 24.47555 | 0.917207 | 2023-09-26 10:29 | 1070.638 | 28.1502 | 24.26577 | 0.2511263 | 0.1666667 | 10 | 23.17 | 21.48 | 21.75 | -0.27
2023-09-26 10:17 | 1005.389 | -2.623839 | 24.47555 | -0.02492622 | 2023-09-26 10:29 | 1002.206 | -3.000371 | 24.25492 | -0.02859375 | 0.25 | 15 | 23.17 | 21.48 | 21.84 | -0.36
2023-09-26 10:17 | 1001.808 | -6.431756 | 24.4864 | -0.06131944 | 2023-09-26 10:29 | 999.8192 | -2.993224 | 24.24768 | -0.02859375 | 0.3333333 | 20 | 23.08 | 21.48 | 21.93 | -0.45
2023-09-26 10:17 | 1001.808 | -6.535326 | 24.49002 | -0.06230685 | 2023-09-26 10:29 | 1001.808 | -2.910406 | 24.24768 | -0.02774739 | 0.4166667 | 25 | 23.52 | 21.4 | 22.01 | -0.61
2023-09-26 10:17 | 1002.604 | -6.510901 | 24.49002 | -0.06202473 | 2023-09-26 10:29 | 1003.4 | -2.781658 | 24.2513 | -0.02647787 | 0.5 | 30 | 22.9 | 21.48 | 21.84 | -0.36
2023-09-26 10:17 | 1001.411 | -6.414412 | 24.49364 | -0.06117839 | 2023-09-26 10:29 | 1002.604 | -2.883103 | 24.24768 | -0.02746528 | 0.5833333 | 35 | 22.99 | 21.48 | 21.75 | -0.27
2023-09-26 10:17 | 1001.808 | -6.535326 | 24.49364 | -0.06230685 | 2023-09-26 10:29 | 1001.411 | -2.968409 | 24.25492 | -0.02831163 | 0.6666667 | 40 | 23.08 | 21.57 | 21.75 | -0.18
2023-09-26 10:18 | 1001.411 | -6.458781 | 24.49725 | -0.06160156 | 2023-09-26 10:29 | 1001.808 | -2.73286 | 24.26577 | -0.0260547 | 0.75 | 45 | 22.99 | 21.57 | 21.75 | -0.18
2023-09-26 10:18 | 1001.808 | -6.505734 | 24.49725 | -0.06202473 | 2023-09-26 10:30 | 1002.604 | -2.764645 | 24.273 | -0.02633681 | 0.8333333 | 50 | 22.99 | 21.57 | 21.75 | -0.18
2023-09-26 10:18 | 1001.808 | -6.431756 | 24.50449 | -0.06131944 | 2023-09-26 10:30 | 1001.808 | -2.866019 | 24.28747 | -0.02732421 | 0.9166667 | 55 | 23.08 | 21.57 | 21.75 | -0.18
2023-09-26 10:18 | 1002.206 | -6.463914 | 24.5081 | -0.06160156 | 2023-09-26 10:30 | 1003.4 | -2.811296 | 24.29471 | -0.02675998 | 1 | 60 | 22.99 | 21.57 | 21.66 | -0.09
2023-09-26 10:18 | 1999.24 | -11.44767 | 24.51534 | -0.05468968 | 2023-09-26 10:30 | 1002.604 | -2.646186 | 24.29832 | -0.02520834 | 1.083333 | 65 | 22.99 | 21.48 | 21.66 | -0.18
2023-09-26 10:18 | 1998.445 | -10.88233 | 24.51534 | -0.05200955 | 2023-09-26 10:30 | 1003.4 | -2.766839 | 24.30917 | -0.02633681 | 1.166667 | 70 | 22.99 | 21.48 | 21.57 | -0.09
2023-09-26 10:18 | 1995.262 | -11.45435 | 24.52257 | -0.05483073 | 2023-09-26 10:30 | 1001.808 | -2.954793 | 24.30556 | -0.02817057 | 1.25 | 75 | 23.08 | 21.48 | 21.57 | -0.09
2023-09-26 10:18 | 1997.251 | -11.08231 | 24.52619 | -0.05299696 | 2023-09-26 10:30 | 1901.367 | 3.714907 | 24.31279 | 0.01866101 | 1.333333 | 80 | 23.26 | 21.4 | 21.57 | -0.17
2023-09-26 10:18 | 1997.649 | -11.37955 | 24.52619 | -0.05440755 | 2023-09-26 10:30 | 1997.649 | 0.8347098 | 24.31279 | 0.003990889 | 1.416667 | 85 | 22.99 | 21.4 | 21.57 | -0.17
2023-09-26 10:18 | 1998.445 | -11.02991 | 24.53342 | -0.05271485 | 2023-09-26 10:30 | 1998.445 | 0.864556 | 24.32364 | 0.004131943 | 1.5 | 90 | 22.99 | 21.4 | 21.48 | -0.08
2023-09-26 10:18 | 3002.64 | -15.77408 | 24.54065 | -0.05017578 | 2023-09-26 10:30 | 1998.445 | 0.6874653 | 24.33087 | 0.003285579 | 1.583333 | 95 | 22.99 | 21.31 | 21.48 | -0.17
2023-09-26 10:18 | 2999.855 | -16.37971 | 24.54065 | -0.0521506 | 2023-09-26 10:30 | 1996.853 | 1.630642 | 24.34172 | 0.007799484 | 1.666667 | 100 | 23.43 | 21.4 | 21.48 | -0.08
2023-09-26 10:19 | 2997.07 | -16.4973 | 24.54065 | -0.05257379 | 2023-09-26 10:30 | 1994.068 | 1.598919 | 24.34896 | 0.007658429 | 1.75 | 105 | 23.34 | 21.4 | 21.48 | -0.08
2023-09-26 10:19 | 3001.845 | -16.25758 | 24.54427 | -0.05172743 | 2023-09-26 10:31 | 1996.058 | 1.571032 | 24.36343 | 0.00751736 | 1.833333 | 110 | 23.26 | 21.4 | 21.48 | -0.08
2023-09-26 10:19 | 2999.458 | -16.24465 | 24.54427 | -0.05172743 | 2023-09-26 10:31 | 2997.866 | 10.59469 | 24.36704 | 0.03375433 | 1.916667 | 115 | 22.99 | 21.4 | 21.48 | -0.08
2023-09-26 10:19 | 2997.07 | -17.51536 | 24.54065 | -0.05581814 | 2023-09-26 10:31 | 2999.855 | 10.95617 | 24.3779 | 0.03488282 | 2 | 120 | 22.99 | 21.4 | 21.48 | -0.08
2023-09-26 10:19 | 3997.685 | -21.53283 | 24.5515 | -0.05144531 | 2023-09-26 10:31 | 3001.447 | 11.62689 | 24.3779 | 0.0369987 | 2.083333 | 125 | 23.08 | 21.4 | 21.48 | -0.08
2023-09-26 10:19 | 3998.083 | -21.18069 | 24.5515 | -0.05059896 | 2023-09-26 10:31 | 2998.264 | 11.83597 | 24.39236 | 0.03770398 | 2.166667 | 130 | 22.99 | 21.4 | 21.48 | -0.08
2023-09-26 10:19 | 4000.47 | -21.25242 | 24.5515 | -0.05074003 | 2023-09-26 10:31 | 2996.672 | 11.65266 | 24.39236 | 0.03713975 | 2.25 | 135 | 23.08 | 21.4 | 21.48 | -0.08
2023-09-26 10:19 | 4000.868 | -21.66815 | 24.54789 | -0.05172743 | 2023-09-26 10:31 | 3879.919 | 31.36097 | 24.39598 | 0.07720051 | 2.333333 | 140 | 23.08 | 21.4 | 21.48 | -0.08
2023-09-26 10:19 | 3996.09375 | -22.17345 | 24.55874 | -0.05299696 | 2023-09-26 10:31 | 4000.072 | 28.55126 | 24.40321 | 0.06817275 | 2.416667 | 145 | 23.26 | 21.48 | 21.48 | 0
2023-09-26 10:19 | 3999.277 | -22.7227 | 24.56236 | -0.05426649 | 2023-09-26 10:31 | 4002.062 | 27.50155 | 24.41045 | 0.06563368 | 2.5 | 150 | 23.08 | 21.4 | 21.48 | -0.08
2023-09-26 10:19 | 4995.117 | -26.31514 | 24.55874 | -0.05031684 | 2023-09-26 10:31 | 4000.47 | 25.30456 | 24.41768 | 0.06041449 | 2.583333 | 155 | 23.43 | 21.48 | 21.48 | 0
2023-09-26 10:19 | 5000.6875 | -26.86147 | 24.55874 | -0.05130426 | 2023-09-26 10:31 | 3998.879 | 28.54274 | 24.41768 | 0.06817275 | 2.666667 | 160 | 23.08 | 21.48 | 21.48 | 0
2023-09-26 10:20 | 5006.257 | -25.85628 | 24.56597 | -0.04932943 | 2023-09-26 10:31 | 4003.255 | 28.21923 | 24.43215 | 0.06732637 | 2.75 | 165 | 23.17 | 21.57 | 21.48 | 0.09
2023-09-26 10:20 | 4996.311 | -26.17385 | 24.56959 | -0.05003472 | 2023-09-26 10:32 | 4003.255 | 28.86959 | 24.44661 | 0.06887803 | 2.833333 | 170 | 23.79 | 21.57 | 21.48 | 0.09
2023-09-26 10:20 | 4998.698 | -25.81723 | 24.56597 | -0.04932943 | 2023-09-26 10:32 | 4988.751 | 55.57495 | 24.46832 | 0.1063997 | 2.916667 | 175 | 23.17 | 21.57 | 21.48 | 0.09
2023-09-26 10:20 | 5003.472 | -25.47241 | 24.57321 | -0.04862413 | 2023-09-26 10:32 | 5003.075 | 54.92172 | 24.48278 | 0.1048481 | 3 | 180 | 23.17 | 21.66 | 21.48 | 0.18
2023-09-26 10:20 | 6001.302 | -29.13419 | 24.58044 | -0.04636718 | 2023-09-26 10:32 | 4997.504 | 52.57254 | 24.51171875 | 0.1004753 | 3.083333 | 185 | 23.17 | 21.66 | 21.48 | 0.18
2023-09-26 10:20 | 6003.689 | -30.38713 | 24.57682 | -0.04834201 | 2023-09-26 10:32 | 5001.483 | 54.23946 | 24.53704 | 0.1035786 | 3.166667 | 190 | 23.17 | 21.66 | 21.48 | 0.18
2023-09-26 10:20 | 5998.915 | -31.60332 | 24.57682 | -0.05031684 | 2023-09-26 10:32 | 5008.645 | 56.68423 | 24.56597 | 0.1080924 | 3.25 | 195 | 23.17 | 21.75 | 21.48 | 0.27
2023-09-26 10:20 | 5998.119 | -31.24479 | 24.57321 | -0.04975261 | 2023-09-26 10:32 | 4994.719 | 55.9365 | 24.59852 | 0.106964 | 3.333333 | 200 | 23.17 | 21.84 | 21.48 | 0.36
2023-09-26 10:20 | 6003.689 | -28.79111 | 24.58406 | -0.04580295 | 2023-09-26 10:32 | 5893.084 | 94.02243 | 24.63831 | 0.152385 | 3.416667 | 205 | 23.17 | 21.84 | 21.48 | 0.36
2023-09-26 10:20 | 6002.098 | -28.16296 | 24.58406 | -0.04481554 | 2023-09-26 10:32 | 5997.721 | 92.85735 | 24.68533 | 0.1478711 | 3.5 | 210 | 23.34 | 21.93 | 21.48 | 0.45
2023-09-26 10:20 | 5998.915 | -29.1226 | 24.58406 | -0.04636718 | 2023-09-26 10:32 | 6001.7 | 96.1099 | 24.7432 | 0.1529492 | 3.583333 | 215 | 23.7 | 21.93 | 21.57 | 0.36
2023-09-26 10:20 | 6003.292 | -30.11912 | 24.58768 | -0.04791883 | 2023-09-26 10:32 | 6003.292 | 97.02203 | 24.79745 | 0.1543598 | 3.666667 | 220 | 23.7 | 22.01 | 21.57 | 0.44
2023-09-26 10:21 | 6004.485 | -29.68172 | 24.58406 | -0.04721354 | 2023-09-26 10:32 | 6000.108 | 96.79335 | 24.86256 | 0.1540777 | 3.75 | 225 | 23.34 | 22.01 | 21.57 | 0.44
2023-09-26 10:21 | 6000.108 | -30.45761 | 24.58768 | -0.04848307 | 2023-09-26 10:33 | 6003.292 | 95.60343 | 24.94213 | 0.1521029 | 3.833333 | 230 | 23.34 | 22.1 | 21.57 | 0.53
2023-09-26 10:21 | 5999.313 | -30.09916 | 24.58768 | -0.04791883 | 2023-09-26 10:33 | 6004.087 | 97.47824 | 25.02532 | 0.1550651 | 3.916667 | 235 | 23.7 | 22.19 | 21.57 | 0.62
2023-09-26 10:21 | 6004.883 | -29.77237 | 24.58768 | -0.0473546 | 2023-09-26 10:33 | 6007.27 | 97.7961 | 25.12297 | 0.1554883 | 4 | 240 | 23.52 | 22.28 | 21.57 | 0.71
2023-09-26 10:21 | 6004.087 | -28.61567 | 24.58768 | -0.04552083 | 2023-09-26 10:33 | 5993.743 | 98.54957 | 25.23148 | 0.1570399 | 4.083333 | 245 | 23.61 | 22.28 | 21.57 | 0.71
2023-09-26 10:21 | 5998.915 | -29.1226 | 24.58406 | -0.04636718 | 2023-09-26 10:33 | 6001.7 | 97.79404 | 25.34722 | 0.1556293 | 4.166667 | 250 | 23.7 | 22.37 | 21.57 | 0.8
2023-09-26 10:21 | 6003.689 | -29.41178 | 24.59491 | -0.04679036 | 2023-09-26 10:33 | 6006.872 | 100.6285 | 25.47382 | 0.1600021 | 4.25 | 255 | 23.88 | 22.46 | 21.66 | 0.8
2023-09-26 10:21 | 6004.485 | -28.4402 | 24.59129 | -0.04523872 | 2023-09-26 10:33 | 6002.496 | 100.0232 | 25.60764 | 0.1591558 | 4.333333 | 260 | 23.97 | 22.46 | 21.66 | 0.8
[5 empty] | 2023-09-26 10:33 | 5999.71 | 100.154 | 25.73423 | 0.1594379 | 4.416667 | 265 | 24.06 | 22.55 | 21.66 | 0.89
[5 empty] | 2023-09-26 10:33 | 6004.087 | 101.7346 | 25.87529 | 0.1618359 | 4.5 | 270 | 24.15 | 22.55 | 21.66 | 0.89
[5 empty] | 2023-09-26 10:33 | 6002.496 | 102.0622 | 26.0055 | 0.1624002 | 4.583333 | 275 | 24.23 | 22.63 | 21.66 | 0.97
[5 empty] | 2023-09-26 10:33 | 5996.13 | 101.157 | 26.13209 | 0.1611306 | 4.666667 | 280 | 24.32 | 22.63 | 21.66 | 0.97
[5 empty] | 2023-09-26 10:33 | 6004.485 | 101.564 | 26.28038 | 0.1615538 | 4.75 | 285 | 24.41 | 22.72 | 21.66 | 1.06
[5 empty] | 2023-09-26 10:34 | 6003.292 | 102.1644 | 26.40697 | 0.1625412 | 4.833333 | 290 | 24.59 | 22.72 | 21.66 | 1.06
[5 empty] | 2023-09-26 10:34 | 6001.302 | 103.0169 | 26.54442 | 0.1639518 | 4.916667 | 295 | 24.68 | 22.72 | 21.66 | 1.06
[5 empty] | 2023-09-26 10:34 | 6002.894 | 103.6648 | 26.67463 | 0.1649392 | 5 | 300 | 24.86 | 22.81 | 21.75 | 1.06
[5 empty] | 2023-09-26 10:34 | 6007.668 | 103.836 | 26.81207 | 0.1650803 | 5.083333 | 305 | 25.04 | 22.81 | 21.66 | 1.15
[5 empty] | 2023-09-26 10:34 | 5998.517 | 106.8671 | 26.93142 | 0.1701584 | 5.166667 | 310 | 25.13 | 22.81 | 21.75 | 1.06
[5 empty] | 2023-09-26 10:34 | 6000.108 | 105.5662 | 27.0544 | 0.1680425 | 5.25 | 315 | 25.94 | 22.9 | 21.75 | 1.15
[5 empty] | 2023-09-26 10:34 | 6006.077 | 104.6068 | 27.17375 | 0.1663498 | 5.333333 | 320 | 25.4 | 22.9 | 21.75 | 1.15
[5 empty] | 2023-09-26 10:34 | 6002.496 | 107.4699 | 27.3112 | 0.1710048 | 5.416667 | 325 | 25.67 | 22.9 | 21.75 | 1.15
[5 empty] | 2023-09-26 10:34 | 5997.721 | 106.2329 | 27.43779 | 0.169171 | 5.5 | 330 | 25.67 | 22.99 | 21.75 | 1.24
[5 empty] | 2023-09-26 10:34 | 5997.324 | 107.8201 | 27.56076 | 0.17171 | 5.583333 | 335 | 25.76 | 22.99 | 21.75 | 1.24
[5 empty] | 2023-09-26 10:34 | 6006.872 | 106.1288 | 27.68374 | 0.1687478 | 5.666667 | 340 | 25.85 | 22.99 | 21.75 | 1.24
[5 empty] | 2023-09-26 10:35 | 5999.313 | 105.4636 | 27.81033 | 0.1679015 | 5.75 | 345 | 26.12 | 22.99 | 21.84 | 1.15
[5 empty] | 2023-09-26 10:35 | 5998.119 | 108.5431 | 27.91884 | 0.1728385 | 5.833333 | 350 | 26.12 | 23.08 | 21.84 | 1.24
[5 empty] | 2023-09-26 10:35 | 6001.302 | 108.778 | 28.03096 | 0.1731206 | 5.916667 | 355 | 26.39 | 23.08 | 21.84 | 1.24
[5 empty] | 2023-09-26 10:35 | 6000.904 | 108.948 | 28.15755 | 0.1734028 | 6 | 360 | 26.39 | 23.08 | 21.84 | 1.24
[5 empty] | 2023-09-26 10:35 | 5999.71 | 107.7744 | 28.27329 | 0.171569 | 6.083333 | 365 | 26.48 | 23.08 | 21.84 | 1.24
[5 empty] | 2023-09-26 10:35 | 6004.883 | 109.375 | 28.38542 | 0.173967 | 6.166667 | 370 | 26.57 | 23.17 | 21.84 | 1.33
[5 empty] | 2023-09-26 10:35 | 6005.679 | 111.7843 | 28.48669 | 0.1777756 | 6.25 | 375 | 26.75 | 23.17 | 21.84 | 1.33
[5 empty] | 2023-09-26 10:35 | 5999.313 | 109.628 | 28.5952 | 0.1745313 | 6.333333 | 380 | 26.84 | 23.17 | 21.93 | 1.24
[5 empty] | 2023-09-26 10:35 | 5995.732 | 110.2709 | 28.69285 | 0.1756597 | 6.416667 | 385 | 27.66 | 23.17 | 21.84 | 1.33
[5 empty] | 2023-09-26 10:35 | 6005.281 | 112.2204 | 28.80859375 | 0.1784809 | 6.5 | 390 | 27.39 | 23.17 | 21.93 | 1.24
[5 empty] | 2023-09-26 10:35 | 6004.883 | 109.4637 | 28.91348 | 0.1741081 | 6.583333 | 395 | 27.21 | 23.26 | 21.93 | 1.33
[5 empty] | 2023-09-26 10:35 | 5999.71 | 109.5466 | 29.02561 | 0.1743902 | 6.666667 | 400 | 27.3 | 23.26 | 21.93 | 1.33
[5 empty] | 2023-09-26 10:36 | 6000.108 | 109.3767 | 29.12326 | 0.1741081 | 6.75 | 405 | 27.39 | 23.26 | 21.93 | 1.33
[5 empty] | 2023-09-26 10:36 | 6006.872 | 112.9598 | 29.20284 | 0.1796094 | 6.833333 | 410 | 27.48 | 23.34 | 21.93 | 1.41
[5 empty] | 2023-09-26 10:36 | 5997.721 | 111.9905 | 29.41261 | 0.1783398 | 6.916667 | 415 | 27.75 | 23.34 | 21.93 | 1.41
[5 empty] | 2023-09-26 10:36 | 5998.119 | 111.6436 | 29.41261 | 0.1777756 | 7 | 420 | 27.75 | 23.34 | 21.93 | 1.41
[5 empty] | 2023-09-26 10:36 | 6006.077 | 112.8562 | 29.61155 | 0.1794683 | 7.083333 | 425 | 27.84 | 23.34 | 21.93 | 1.41
[5 empty] | 2023-09-26 10:36 | 6006.474 | 112.4201 | 29.61155 | 0.178763 | 7.166667 | 430 | 28.12 | 23.43 | 21.93 | 1.5
[5 empty] | 2023-09-26 10:36 | 5994.937 | 114.5947 | 29.72005 | 0.1825716 | 7.25 | 435 | 28.03 | 23.43 | 22.01 | 1.42
[5 empty] | 2023-09-26 10:36 | 6002.894 | 110.9346 | 29.81047 | 0.1765061 | 7.333333 | 440 | 28.03 | 23.43 | 22.01 | 1.42
[5 empty] | 2023-09-26 10:36 | 6007.27 | 111.1042 | 29.91898 | 0.1766471 | 7.416667 | 445 | 28.76 | 23.43 | 22.01 | 1.42
[5 empty] | 2023-09-26 10:36 | 6003.292 | 111.2966 | 30.02025 | 0.1770703 | 7.5 | 450 | 28.3 | 23.52 | 22.01 | 1.51
[5 empty] | 2023-09-26 10:36 | 5995.334 | 112.2116 | 30.09983 | 0.178763 | 7.583333 | 455 | 28.39 | 23.52 | 22.01 | 1.51
[5 empty] | 2023-09-26 10:36 | 6008.463 | 112.4573 | 30.17578125 | 0.178763 | 7.666667 | 460 | 28.49 | 23.52 | 22.01 | 1.51
[5 empty] | 2023-09-26 10:37 | 5999.313 | 113.5265 | 30.36024 | 0.1807378 | 7.75 | 465 | 29.04 | 23.52 | 22.01 | 1.51
[5 empty] | 2023-09-26 10:37 | 5997.324 | 111.2745 | 30.43982 | 0.1772114 | 7.833333 | 470 | 28.67 | 23.52 | 22.01 | 1.51
[5 empty] | 2023-09-26 10:37 | 6000.904 | 113.1135 | 30.523 | 0.1800325 | 7.916667 | 475 | 28.76 | 23.52 | 22.01 | 1.51
[5 empty] | 2023-09-26 10:37 | 6004.087 | 116.5431 | 30.60981 | 0.1853928 | 8 | 480 | 28.85 | 23.61 | 22.01 | 1.6
[5 empty] | 2023-09-26 10:37 | 6000.904 | 114.7974 | 30.70023 | 0.1827127 | 8.083333 | 485 | 29.13 | 23.61 | 22.1 | 1.51
[5 empty] | 2023-09-26 10:37 | 6001.7 | 111.9762 | 30.79065 | 0.1781988 | 8.166667 | 490 | 29.04 | 23.61 | 22.1 | 1.51
[5 empty] | 2023-09-26 10:37 | 6005.679 | 114.4452 | 30.87746 | 0.1820074 | 8.25 | 495 | 29.04 | 23.61 | 22.1 | 1.51
[5 empty] | 2023-09-26 10:37 | 6000.904 | 115.595 | 30.95703125 | 0.1839822 | 8.333333 | 500 | 29.41 | 23.61 | 22.1 | 1.51
[5 empty] | 2023-09-26 10:37 | 5998.915 | 115.5567 | 31.0366 | 0.1839822 | 8.416667 | 505 | 29.22 | 23.61 | 22.1 | 1.51
[5 empty] | 2023-09-26 10:37 | 6002.894 | 115.1014 | 31.0366 | 0.1831358 | 8.5 | 510 | 29.41 | 23.7 | 22.1 | 1.6
[5 empty] | 2023-09-26 10:37 | 6004.485 | 115.8414 | 31.19575 | 0.1842643 | 8.583333 | 515 | 29.41 | 23.7 | 22.1 | 1.6
[5 empty] | 2023-09-26 10:37 | 6001.302 | 117.2867 | 31.26808 | 0.1866623 | 8.666667 | 520 | 29.5 | 23.7 | 22.1 | 1.6
[5 empty] | 2023-09-26 10:38 | 6003.292 | 114.7544 | 31.34404 | 0.1825716 | 8.75 | 525 | 29.78 | 23.7 | 22.1 | 1.6
[5 empty] | 2023-09-26 10:38 | 6006.474 | 115.7023 | 31.42723 | 0.1839822 | 8.833333 | 530 | 29.78 | 23.7 | 22.1 | 1.6
[5 empty] | 2023-09-26 10:38 | 6003.689 | 117.0674 | 31.49957 | 0.1862392 | 8.916667 | 535 | 29.78 | 23.7 | 22.1 | 1.6
[5 empty] | 2023-09-26 10:38 | 6002.098 | 115.7953 | 31.56105 | 0.1842643 | 9 | 540 | 30.06 | 23.79 | 22.1 | 1.69
[5 empty] | 2023-09-26 10:38 | 6003.689 | 115.9147 | 31.62977 | 0.1844054 | 9.083333 | 545 | 29.97 | 23.79 | 22.19 | 1.6
[5 empty] | 2023-09-26 10:38 | 6004.883 | 115.6717 | 31.70573 | 0.1839822 | 9.166667 | 550 | 29.97 | 23.79 | 22.19 | 1.6
[5 empty] | 2023-09-26 10:38 | 6000.108 | 116.4659 | 31.76722 | 0.1853928 | 9.25 | 555 | 29.87 | 23.79 | 22.19 | 1.6
[5 empty] | 2023-09-26 10:38 | 6001.302 | 118.7048 | 31.83232 | 0.1889193 | 9.333333 | 560 | 29.97 | 23.79 | 22.19 | 1.6
[5 empty] | 2023-09-26 10:38 | 6006.872 | 119.7909 | 31.89743 | 0.1904709 | 9.416667 | 565 | 29.97 | 23.79 | 22.19 | 1.6
[5 empty] | 2023-09-26 10:38 | 6002.496 | 118.3738 | 31.95891 | 0.188355 | 9.5 | 570 | 30.15 | 23.88 | 22.19 | 1.69
[5 empty] | 2023-09-26 10:38 | 5998.517 | 118.5611 | 32.0204 | 0.1887782 | 9.583333 | 575 | 30.06 | 23.88 | 22.19 | 1.69
[5 empty] | 2023-09-26 10:38 | 6002.496 | 120.0582 | 32.08551 | 0.1910351 | 9.666667 | 580 | 30.15 | 23.88 | 22.19 | 1.69
[5 empty] | 2023-09-26 10:39 | 6004.087 | 120.2673 | 32.15422 | 0.1913172 | 9.75 | 585 | 30.53 | 23.88 | 22.19 | 1.69
[5 empty] | 2023-09-26 10:39 | 6001.302 | 119.4139 | 32.21933 | 0.1900477 | 9.833333 | 590 | 30.25 | 23.88 | 22.19 | 1.69
[5 empty] | 2023-09-26 10:39 | 5999.71 | 117.6987 | 32.26273 | 0.1873676 | 9.916667 | 595 | 30.34 | 23.88 | 22.19 | 1.69
[5 empty] | 2023-09-26 10:39 | 6007.27 | 118.468 | 32.31699 | 0.188355 | 10 | 600 | 30.43 | 23.88 | 22.19 | 1.69
[5 empty] | 2023-09-26 10:39 | 6002.098 | 117.6568 | 32.38209 | 0.1872265 | 10.08333 | 605 | 30.43 | 23.88 | 22.19 | 1.69
[5 empty] | 2023-09-26 10:39 | 6002.098 | 117.4795 | 32.43996 | 0.1869444 | 10.16667 | 610 | 30.53 | 23.88 | 22.19 | 1.69
[5 empty] | 2023-09-26 10:39 | 6003.292 | 119.8968 | 32.50507 | 0.190753 | 10.25 | 615 | 30.53 | 23.97 | 22.19 | 1.78
[5 empty] | 2023-09-26 10:39 | 6002.496 | 118.1079 | 32.55932 | 0.1879319 | 10.33333 | 620 | 30.62 | 23.97 | 22.19 | 1.78
[5 empty] | 2023-09-26 10:39 | 5999.71 | 121.243 | 32.61357 | 0.19301 | 10.41667 | 625 | 30.62 | 23.97 | 22.19 | 1.78
[5 empty] | 2023-09-26 10:39 | 6005.281 | 118.7835 | 32.66421 | 0.1889193 | 10.5 | 630 | 30.71 | 23.97 | 22.28 | 1.69
[5 empty] | 2023-09-26 10:39 | 6006.474 | 120.1378 | 32.71123 | 0.1910351 | 10.58333 | 635 | 30.81 | 23.97 | 22.19 | 1.78
[5 empty] | 2023-09-26 10:39 | 6004.087 | 119.558 | 32.75463 | 0.1901888 | 10.66667 | 640 | 30.81 | 23.97 | 22.28 | 1.69
[5 empty] | 2023-09-26 10:40 | 6000.108 | 116.2886 | 32.81612 | 0.1851107 | 10.75 | 645 | 30.9 | 23.97 | 22.28 | 1.69
[5 empty] | 2023-09-26 10:40 | 6002.894 | 119.3569 | 32.88122 | 0.1899067 | 10.83333 | 650 | 30.9 | 23.97 | 22.28 | 1.69
[5 empty] | 2023-09-26 10:40 | 6003.689 | 118.5747 | 32.94994 | 0.1886372 | 10.91667 | 655 | 31 | 23.97 | 22.28 | 1.69
[5 empty] | 2023-09-26 10:40 | 5998.915 | 119.2778 | 33.00058 | 0.1899067 | 11 | 660 | 31.09 | 23.97 | 22.28 | 1.69
[5 empty] | 2023-09-26 10:40 | 6002.496 | 120.5901 | 33.04398 | 0.1918815 | 11.08333 | 665 | 31.09 | 24.06 | 22.28 | 1.78
[5 empty] | 2023-09-26 10:40 | 6006.872 | 118.7263 | 33.09462 | 0.1887782 | 11.16667 | 670 | 31.19 | 23.97 | 22.28 | 1.69
[5 empty] | 2023-09-26 10:40 | 5999.313 | 121.678 | 33.14526 | 0.1937152 | 11.25 | 675 | 31.19 | 24.06 | 22.28 | 1.78
[5 empty] | 2023-09-26 10:40 | 6000.108 | 123.3778 | 33.18504 | 0.1963954 | 11.33333 | 680 | 31.28 | 24.06 | 22.28 | 1.78
[5 empty] | 2023-09-26 10:40 | 6004.485 | 122.9357 | 33.22483 | 0.195549 | 11.41667 | 685 | 31.28 | 24.06 | 22.28 | 1.78
[5 empty] | 2023-09-26 10:40 | 6004.087 | 122.2182 | 33.27185 | 0.1944205 | 11.5 | 690 | 31.37 | 24.06 | 22.28 | 1.78
[5 empty] | 2023-09-26 10:40 | 5999.71 | 120.4455 | 33.3261 | 0.1917405 | 11.58333 | 695 | 31.37 | 24.06 | 22.28 | 1.78
[5 empty] | 2023-09-26 10:40 | 6004.087 | 120.356 | 33.37674 | 0.1914583 | 11.66667 | 700 | 31.66 | 24.06 | 22.28 | 1.78
[5 empty] | 2023-09-26 10:41 | 6007.27 | 120.9522 | 33.41652 | 0.1923047 | 11.75 | 705 | 31.47 | 24.06 | 22.28 | 1.78
[5 empty] | 2023-09-26 10:41 | 6002.894 | 119.1796 | 33.46716 | 0.1896245 | 11.83333 | 710 | 31.47 | 24.15 | 22.28 | 1.87
[5 empty] | 2023-09-26 10:41 | 5995.732 | 120.9855 | 33.49609375 | 0.1927279 | 11.91667 | 715 | 31.66 | 24.15 | 22.28 | 1.87
[5 empty] | 2023-09-26 10:41 | 6002.894 | 120.1548 | 33.5395 | 0.1911762 | 12 | 720 | 31.56 | 24.15 | 22.28 | 1.87
[5 empty] | 2023-09-26 10:41 | 6004.087 | 118.3166 | 33.58652 | 0.188214 | 12.08333 | 725 | 31.56 | 24.15 | 22.28 | 1.87
[5 empty] | 2023-09-26 10:41 | 5997.721 | 121.1142 | 33.6263 | 0.1928689 | 12.16667 | 730 | 31.66 | 24.15 | 22.37 | 1.78
[5 empty] | 2023-09-26 10:41 | 6006.077 | 122.0813 | 33.65524 | 0.1941384 | 12.25 | 735 | 31.66 | 24.15 | 22.37 | 1.78
[5 empty] | 2023-09-26 10:41 | 6006.872 | 123.4282 | 33.69864 | 0.1962543 | 12.33333 | 740 | 31.75 | 24.15 | 22.37 | 1.78
[5 empty] | 2023-09-26 10:41 | 6000.904 | 122.7738 | 33.73843 | 0.195408 | 12.41667 | 745 | 31.75 | 24.15 | 22.37 | 1.78
[5 empty] | 2023-09-26 10:41 | 5999.313 | 121.9438 | 33.74928 | 0.1941384 | 12.5 | 750 | 31.85 | 24.15 | 22.37 | 1.78
[5 empty] | 2023-09-26 10:41 | 6004.485 | 123.2018 | 33.7890625 | 0.1959722 | 12.58333 | 755 | 31.85 | 24.15 | 22.37 | 1.78
[5 empty] | 2023-09-26 10:41 | 6006.077 | 123.5005 | 33.85055 | 0.1963954 | 12.66667 | 760 | 31.85 | 24.15 | 22.37 | 1.78
[5 empty] | 2023-09-26 10:42 | 6001.7 | 122.1696 | 33.90119 | 0.1944205 | 12.75 | 765 | 32.23 | 24.15 | 22.37 | 1.78
[5 empty] | 2023-09-26 10:42 | 6006.474 | 125.0167 | 33.94098 | 0.1987934 | 12.83333 | 770 | 31.94 | 24.23 | 22.37 | 1.86
[5 empty] | 2023-09-26 10:42 | 6003.292 | 125.3938 | 33.99161 | 0.1994987 | 12.91667 | 775 | 32.04 | 24.23 | 22.37 | 1.86
[5 empty] | 2023-09-26 10:42 | 5996.13 | 124.5358 | 34.02416 | 0.1983702 | 13 | 780 | 32.04 | 24.23 | 22.37 | 1.86
[5 empty] | 2023-09-26 10:42 | 6002.496 | 123.0723 | 34.04948 | 0.1958311 | 13.08333 | 785 | 32.33 | 24.23 | 22.37 | 1.86
[5 empty] | 2023-09-26 10:42 | 6005.281 | 123.1294 | 34.06757 | 0.1958311 | 13.16667 | 790 | 32.14 | 24.23 | 22.37 | 1.86
[5 empty] | 2023-09-26 10:42 | 6004.485 | 124.2659 | 34.09288 | 0.1976649 | 13.25 | 795 | 32.14 | 24.23 | 22.37 | 1.86
[5 empty] | 2023-09-26 10:42 | 6002.496 | 124.0475 | 34.14713 | 0.1973828 | 13.33333 | 800 | 32.14 | 24.23 | 22.37 | 1.86
[5 empty] | 2023-09-26 10:42 | 5996.13 | 124.1816 | 34.1833 | 0.197806 | 13.41667 | 805 | 32.52 | 24.23 | 22.37 | 1.86
[5 empty] | 2023-09-26 10:42 | 6002.496 | 125.4659 | 34.21585 | 0.1996397 | 13.5 | 810 | 32.33 | 24.23 | 22.37 | 1.86
[5 empty] | 2023-09-26 10:42 | 6002.894 | 123.6124 | 34.22309 | 0.1966775 | 13.58333 | 815 | 32.23 | 24.23 | 22.37 | 1.86
[5 empty] | 2023-09-26 10:42 | 6002.098 | 126.2553 | 34.24841 | 0.2009093 | 13.66667 | 820 | 32.33 | 24.23 | 22.37 | 1.86
[5 empty] | 2023-09-26 10:43 | 6005.679 | 126.5968 | 34.27734375 | 0.2013324 | 13.75 | 825 | 32.61 | 24.23 | 22.37 | 1.86
[5 empty] | 2023-09-26 10:43 | 5998.517 | 127.7747 | 34.32798 | 0.2034484 | 13.83333 | 830 | 32.33 | 24.23 | 22.37 | 1.86
[5 empty] | 2023-09-26 10:43 | 6001.7 | 125.7151 | 34.37138 | 0.2000629 | 13.91667 | 835 | 32.33 | 24.23 | 22.37 | 1.86
[5 empty] | 2023-09-26 10:43 | 6006.077 | 123.5892 | 34.41117 | 0.1965365 | 14 | 840 | 32.42 | 24.32 | 22.37 | 1.95
[5 empty] | 2023-09-26 10:43 | 6004.883 | 124.4515 | 34.42564 | 0.197947 | 14.08333 | 845 | 32.42 | 24.32 | 22.37 | 1.95
[5 empty] | 2023-09-26 10:43 | 5998.517 | 125.3827 | 34.45819 | 0.1996397 | 14.16667 | 850 | 32.61 | 24.32 | 22.37 | 1.95
[5 empty] | 2023-09-26 10:43 | 5997.721 | 125.9861 | 34.49797 | 0.2006271 | 14.25 | 855 | 32.42 | 24.32 | 22.46 | 1.86
[5 empty] | 2023-09-26 10:43 | 6006.872 | 126.0896 | 34.51968 | 0.2004861 | 14.33333 | 860 | 32.52 | 24.23 | 22.46 | 1.77
[5 empty] | 2023-09-26 10:43 | 6002.098 | 126.078 | 34.54499 | 0.2006271 | 14.41667 | 865 | 32.52 | 24.32 | 22.37 | 1.95
[5 empty] | 2023-09-26 10:43 | 5998.517 | 126.0914 | 34.55946 | 0.2007682 | 14.5 | 870 | 32.52 | 24.32 | 22.37 | 1.95
[5 empty] | 2023-09-26 10:43 | 6004.087 | 126.6519 | 34.58478 | 0.2014735 | 14.58333 | 875 | 32.9 | 24.32 | 22.46 | 1.86
[5 empty] | 2023-09-26 10:44 | 6007.27 | 126.6303 | 34.60648 | 0.2013324 | 14.66667 | 880 | 33 | 24.32 | 22.37 | 1.95
[5 empty] | 2023-09-26 10:44 | 5997.721 | 126.1633 | 34.64988 | 0.2009093 | 14.75 | 885 | 32.71 | 24.32 | 22.46 | 1.86
[5 empty] | 2023-09-26 10:44 | 6003.689 | 125.5795 | 34.65712 | 0.1997808 | 14.83333 | 890 | 32.9 | 24.32 | 22.37 | 1.95
[5 empty] | 2023-09-26 10:44 | 6003.689 | 130.2789 | 34.67882 | 0.2072569 | 14.91667 | 895 | 32.71 | 24.32 | 22.46 | 1.86
[5 empty] | 2023-09-26 10:44 | 6003.689 | 127.7075 | 34.71861 | 0.2031662 | 15 | 900 | 32.71 | 24.32 | 22.46 | 1.86
[5 empty] | 2023-09-26 10:44 | 5997.324 | 128.015 | 34.75477 | 0.2038715 | 15.08333 | 905 | 32.81 | 24.32 | 22.46 | 1.86
[5 empty] | 2023-09-26 10:44 | 6003.292 | 127.7877 | 34.78371 | 0.2033073 | 15.16667 | 910 | 32.81 | 24.32 | 22.46 | 1.86
[5 empty] | 2023-09-26 10:44 | 6001.302 | 129.2521 | 34.80541 | 0.2057053 | 15.25 | 915 | 32.81 | 24.32 | 22.46 | 1.86
[5 empty] | 2023-09-26 10:44 | 5998.119 | 129.095 | 34.82711 | 0.2055642 | 15.33333 | 920 | 33.1 | 24.32 | 22.46 | 1.86
[5 empty] | 2023-09-26 10:44 | 5997.721 | 129.0864 | 34.82349 | 0.2055642 | 15.41667 | 925 | 32.9 | 24.32 | 22.46 | 1.86
[5 empty] | 2023-09-26 10:44 | 6002.496 | 128.3913 | 34.86328125 | 0.2042947 | 15.5 | 930 | 32.9 | 24.32 | 22.46 | 1.86
[5 empty] | 2023-09-26 10:44 | 5994.539 | 127.5128 | 34.91754 | 0.2031662 | 15.58333 | 935 | 33.19 | 24.41 | 22.46 | 1.95
[5 empty] | 2023-09-26 10:45 | 6001.7 | 127.1334 | 34.95732 | 0.2023199 | 15.66667 | 940 | 32.9 | 24.41 | 22.46 | 1.95
[5 empty] | 2023-09-26 10:45 | 6006.077 | 129.0001 | 34.99349 | 0.205141 | 15.75 | 945 | 33 | 24.41 | 22.46 | 1.95
[5 empty] | 2023-09-26 10:45 | 6004.883 | 130.9256 | 35.00796 | 0.2082444 | 15.83333 | 950 | 33 | 24.41 | 22.46 | 1.95
[5 empty] | 2023-09-26 10:45 | 5998.119 | 129.4493 | 35.00434 | 0.2061285 | 15.91667 | 955 | 33.1 | 24.41 | 22.46 | 1.95
[5 empty] | 2023-09-26 10:45 | 6002.894 | 129.375 | 35.05136 | 0.2058463 | 16 | 960 | 33 | 24.41 | 22.46 | 1.95
[5 empty] | 2023-09-26 10:45 | 6006.474 | 130.2506 | 35.102 | 0.2071159 | 16.08333 | 965 | 33.1 | 24.41 | 22.46 | 1.95
[5 empty] | 2023-09-26 10:45 | 5996.528 | 129.2378 | 35.13093 | 0.2058463 | 16.16667 | 970 | 33.19 | 24.41 | 22.46 | 1.95
[5 empty] | 2023-09-26 10:45 | 6000.108 | 126.4793 | 35.1671 | 0.2013324 | 16.25 | 975 | 33.39 | 24.41 | 22.46 | 1.95
[5 empty] | 2023-09-26 10:45 | 6005.281 | 129.1604 | 35.19604 | 0.2054232 | 16.33333 | 980 | 33.1 | 24.41 | 22.46 | 1.95
[5 empty] | 2023-09-26 10:45 | 5998.119 | 128.8292 | 35.23582 | 0.205141 | 16.41667 | 985 | 33.29 | 24.41 | 22.46 | 1.95
[5 empty] | 2023-09-26 10:45 | 5997.721 | 128.2006 | 35.24305 | 0.2041537 | 16.5 | 990 | 33.19 | 24.41 | 22.46 | 1.95
[5 empty] | 2023-09-26 10:45 | 6004.087 | 128.1593 | 35.26114 | 0.2038715 | 16.58333 | 995 | 33.19 | 24.41 | 22.46 | 1.95
[5 empty] | 2023-09-26 10:46 | 6005.281 | 128.5396 | 35.28646 | 0.2044358 | 16.66667 | 1000 | 33.19 | 24.41 | 22.46 | 1.95
[5 empty] | 2023-09-26 10:46 | 5997.324 | 127.395 | 35.27922 | 0.2028841 | 16.75 | 1005 | 33.48 | 24.41 | 22.46 | 1.95
[5 empty] | 2023-09-26 10:46 | 5994.539 | 128.9294 | 35.29369 | 0.2054232 | 16.83333 | 1010 | 33.29 | 24.41 | 22.46 | 1.95
[5 empty] | 2023-09-26 10:46 | 6004.087 | 129.8441 | 35.29007 | 0.2065516 | 16.91667 | 1015 | 33.29 | 24.41 | 22.46 | 1.95
[5 empty] | 2023-09-26 10:46 | 6002.098 | 129.7125 | 35.29731 | 0.2064106 | 17 | 1020 | 33.39 | 24.41 | 22.46 | 1.95
[5 empty] | 2023-09-26 10:46 | 6001.302 | 129.6066 | 35.31178 | 0.2062695 | 17.08333 | 1025 | 33.39 | 24.41 | 22.46 | 1.95
[5 empty] | 2023-09-26 10:46 | 6004.883 | 129.5953 | 35.33348 | 0.2061285 | 17.16667 | 1030 | 33.39 | 24.41 | 22.46 | 1.95
[5 empty] | 2023-09-26 10:46 | 6002.496 | 129.4551 | 35.34433 | 0.2059874 | 17.25 | 1035 | 33.39 | 24.41 | 22.46 | 1.95
[5 empty] | 2023-09-26 10:46 | 5996.13 | 130.3805 | 35.36242 | 0.2076801 | 17.33333 | 1040 | 33.39 | 24.41 | 22.46 | 1.95
[5 empty] | 2023-09-26 10:46 | 6000.108 | 128.4289 | 35.39497 | 0.2044358 | 17.41667 | 1045 | 33.68 | 24.41 | 22.46 | 1.95
[5 empty] | 2023-09-26 10:46 | 6003.292 | 131.2455 | 35.42028 | 0.2088086 | 17.5 | 1050 | 33.58 | 24.41 | 22.46 | 1.95
[5 empty] | 2023-09-26 10:46 | 6003.292 | 130.2702 | 35.43837 | 0.2072569 | 17.58333 | 1055 | 33.48 | 24.41 | 22.46 | 1.95
[5 empty] | 2023-09-26 10:47 | 5995.732 | 129.3092 | 35.45645 | 0.2059874 | 17.66667 | 1060 | 33.48 | 24.41 | 22.46 | 1.95
[5 empty] | 2023-09-26 10:47 | 6004.485 | 128.4339 | 35.48539 | 0.2042947 | 17.75 | 1065 | 33.58 | 24.41 | 22.46 | 1.95
[5 empty] | 2023-09-26 10:47 | 6006.872 | 132.0335 | 35.51071 | 0.2099371 | 17.83333 | 1070 | 33.58 | 24.41 | 22.46 | 1.95
[5 empty] | 2023-09-26 10:47 | 6000.506 | 130.6529 | 35.53602 | 0.2079622 | 17.91667 | 1075 | 33.77 | 24.41 | 22.46 | 1.95
[5 empty] | 2023-09-26 10:47 | 5992.947 | 127.125 | 35.57581 | 0.202602 | 18 | 1080 | 33.58 | 24.41 | 22.46 | 1.95
[5 empty] | 2023-09-26 10:47 | 6005.679 | 129.169 | 35.59028 | 0.2054232 | 18.08333 | 1085 | 33.58 | 24.41 | 22.46 | 1.95
[5 empty] | 2023-09-26 10:47 | 6003.689 | 130.5449 | 35.60113 | 0.2076801 | 18.16667 | 1090 | 34.17 | 24.41 | 22.46 | 1.95
[5 empty] | 2023-09-26 10:47 | 5998.915 | 129.8209 | 35.60836 | 0.2066927 | 18.25 | 1095 | 33.58 | 24.41 | 22.46 | 1.95
[5 empty] | 2023-09-26 10:47 | 6008.463 | 130.5599 | 35.62283 | 0.2075391 | 18.33333 | 1100 | 33.77 | 24.41 | 22.46 | 1.95
[5 empty] | 2023-09-26 10:47 | 6006.077 | 132.6369 | 35.65176 | 0.2109245 | 18.41667 | 1105 | 33.68 | 24.41 | 22.46 | 1.95
[5 empty] | 2023-09-26 10:47 | 5997.324 | 130.6721 | 35.65538 | 0.2081033 | 18.5 | 1110 | 34.17 | 24.41 | 22.46 | 1.95
[5 empty] | 2023-09-26 10:47 | 6003.292 | 129.3836 | 35.64815 | 0.2058463 | 18.58333 | 1115 | 33.87 | 24.41 | 22.46 | 1.95
[5 empty] | 2023-09-26 10:48 | 6006.077 | 131.3064 | 35.65538 | 0.2088086 | 18.66667 | 1120 | 34.07 | 24.5 | 22.46 | 2.04
[5 empty] | 2023-09-26 10:48 | 6002.894 | 133.5419 | 35.68793 | 0.2124761 | 18.75 | 1125 | 34.07 | 24.5 | 22.46 | 2.04
[5 empty] | 2023-09-26 10:48 | 5998.517 | 131.4069 | 35.68793 | 0.2092318 | 18.83333 | 1130 | 33.77 | 24.5 | 22.46 | 2.04
[5 empty] | 2023-09-26 10:48 | 6002.496 | 131.6714 | 35.7024 | 0.2095139 | 18.91667 | 1135 | 34.07 | 24.5 | 22.46 | 2.04
[5 empty] | 2023-09-26 10:48 | 6004.087 | 130.9969 | 35.73495 | 0.2083854 | 19 | 1140 | 33.87 | 24.5 | 22.46 | 2.04
[5 empty] | 2023-09-26 10:48 | 6001.7 | 132.1857 | 35.75304 | 0.2103602 | 19.08333 | 1145 | 33.87 | 24.5 | 22.46 | 2.04
[5 empty] | 2023-09-26 10:48 | 6006.077 | 132.1047 | 35.76027 | 0.2100781 | 19.16667 | 1150 | 33.87 | 24.5 | 22.46 | 2.04
[5 empty] | 2023-09-26 10:48 | 6002.894 | 133.8078 | 35.76027 | 0.2128993 | 19.25 | 1155 | 33.97 | 24.5 | 22.46 | 2.04
[5 empty] | 2023-09-26 10:48 | 6003.292 | 130.8909 | 35.78559 | 0.2082444 | 19.33333 | 1160 | 33.97 | 24.5 | 22.46 | 2.04
[5 empty] | 2023-09-26 10:48 | 6001.7 | 130.7675 | 35.81453 | 0.2081033 | 19.41667 | 1165 | 34.46 | 24.5 | 22.46 | 2.04
[5 empty] | 2023-09-26 10:48 | 6002.098 | 131.7513 | 35.82176 | 0.2096549 | 19.5 | 1170 | 33.87 | 24.5 | 22.46 | 2.04
[5 empty] | 2023-09-26 10:48 | 6003.292 | 131.3342 | 35.82899 | 0.2089496 | 19.58333 | 1175 | 34.26 | 24.5 | 22.46 | 2.04
[5 empty] | 2023-09-26 10:49 | 5998.517 | 129.6351 | 35.82538 | 0.2064106 | 19.66667 | 1180 | 34.26 | 24.5 | 22.46 | 2.04
[5 empty] | 2023-09-26 10:49 | 6001.302 | 131.2906 | 35.85431 | 0.2089496 | 19.75 | 1185 | 34.26 | 24.5 | 22.46 | 2.04
[5 empty] | 2023-09-26 10:49 | 6005.679 | 132.096 | 35.87963 | 0.2100781 | 19.83333 | 1190 | 34.07 | 24.5 | 22.46 | 2.04
[5 empty] | 2023-09-26 10:49 | 6002.098 | 134.1447 | 35.89048 | 0.2134635 | 19.91667 | 1195 | 34.07 | 24.5 | 22.46 | 2.04
[5 empty] | 2023-09-26 10:49 | 5998.915 | 130.884 | 35.8941 | 0.2083854 | 20 | 1200 | 34.07 | 24.5 | 22.46 | 2.04
[5 empty] | 2023-09-26 10:49 | 6001.7 | 131.0334 | 35.92303 | 0.2085265 | 20.08333 | 1205 | 34.56 | 24.5 | 22.46 | 2.04
[5 empty] | 2023-09-26 10:49 | 6000.904 | 131.7251 | 35.93388 | 0.2096549 | 20.16667 | 1210 | 34.07 | 24.5 | 22.46 | 2.04
[5 empty] | 2023-09-26 10:49 | 5998.915 | 132.4788 | 35.92665 | 0.2109245 | 20.25 | 1215 | 34.17 | 24.5 | 22.46 | 2.04
[5 empty] | 2023-09-26 10:49 | 6002.098 | 132.7263 | 35.93388 | 0.2112066 | 20.33333 | 1220 | 34.17 | 24.5 | 22.46 | 2.04
[5 empty] | 2023-09-26 10:49 | 6004.087 | 135.3419 | 35.94473 | 0.2152973 | 20.41667 | 1225 | 34.26 | 24.5 | 22.46 | 2.04
[5 empty] | 2023-09-26 10:49 | 6000.506 | 133.666 | 35.95559 | 0.2127582 | 20.5 | 1230 | 34.17 | 24.5 | 22.46 | 2.04
[5 empty] | 2023-09-26 10:49 | 5996.926 | 131.6377 | 35.95197 | 0.2096549 | 20.58333 | 1235 | 34.95 | 24.5 | 22.46 | 2.04
[5 empty] | 2023-09-26 10:50 | 6004.087 | 133.9231 | 35.97005 | 0.2130404 | 20.66667 | 1240 | 34.17 | 24.5 | 22.46 | 2.04
[5 empty] | 2023-09-26 10:50 | 5998.915 | 135.2253 | 35.97005 | 0.2152973 | 20.75 | 1245 | 34.26 | 24.5 | 22.46 | 2.04
[5 empty] | 2023-09-26 10:50 | 5996.926 | 132.7892 | 35.9809 | 0.2114887 | 20.83333 | 1250 | 34.17 | 24.5 | 22.46 | 2.04
[5 empty] | 2023-09-26 10:50 | 5999.313 | 135.0571 | 36.0026 | 0.2150152 | 20.91667 | 1255 | 34.17 | 24.5 | 22.46 | 2.04
[5 empty] | 2023-09-26 10:50 | 6004.883 | 135.2711 | 35.98452 | 0.2151562 | 21 | 1260 | 34.17 | 24.5 | 22.46 | 2.04
[5 empty] | 2023-09-26 10:50 | 5998.915 | 133.6305 | 36.0026 | 0.2127582 | 21.08333 | 1265 | 34.26 | 24.5 | 22.46 | 2.04
[5 empty] | 2023-09-26 10:50 | 6000.506 | 134.1977 | 36.02792 | 0.2136046 | 21.16667 | 1270 | 34.17 | 24.5 | 22.46 | 2.04
[5 empty] | 2023-09-26 10:50 | 6003.292 | 133.8167 | 36.06047 | 0.2128993 | 21.25 | 1275 | 34.17 | 24.5 | 22.46 | 2.04
[5 empty] | 2023-09-26 10:50 | 6001.7 | 133.5153 | 36.07132 | 0.2124761 | 21.33333 | 1280 | 34.26 | 24.59 | 22.46 | 2.13
[5 empty] | 2023-09-26 10:50 | 5995.334 | 130.983 | 36.07856 | 0.2086675 | 21.41667 | 1285 | 34.07 | 24.5 | 22.46 | 2.04
[5 empty] | 2023-09-26 10:50 | 6002.894 | 133.3645 | 36.08579 | 0.212194 | 21.5 | 1290 | 34.26 | 24.5 | 22.46 | 2.04
[5 empty] | 2023-09-26 10:50 | 6009.259 | 132.441 | 36.07856 | 0.2105013 | 21.58333 | 1295 | 34.66 | 24.5 | 22.46 | 2.04
[5 empty] | 2023-09-26 10:51 | 5996.528 | 135.7914 | 36.10026 | 0.2162847 | 21.66667 | 1300 | 34.36 | 24.5 | 22.46 | 2.04
[5 empty] | 2023-09-26 10:51 | 6003.292 | 133.728 | 36.10026 | 0.2127582 | 21.75 | 1305 | 34.07 | 24.59 | 22.46 | 2.13
[5 empty] | 2023-09-26 10:51 | 6006.077 | 133.9675 | 36.1292 | 0.2130404 | 21.83333 | 1310 | 34.36 | 24.59 | 22.46 | 2.13
[5 empty] | 2023-09-26 10:51 | 6002.894 | 135.049 | 36.1509 | 0.2148741 | 21.91667 | 1315 | 34.36 | 24.59 | 22.46 | 2.13
[5 empty] | 2023-09-26 10:51 | 5996.13 | 133.6571 | 36.17622 | 0.2128993 | 22 | 1320 | 34.76 | 24.59 | 22.55 | 2.04
[5 empty] | 2023-09-26 10:51 | 6001.7 | 133.5153 | 36.20515 | 0.2124761 | 22.08333 | 1325 | 34.46 | 24.59 | 22.46 | 2.13
[5 empty] | 2023-09-26 10:51 | 6003.292 | 135.5899 | 36.21962 | 0.2157204 | 22.16667 | 1330 | 34.36 | 24.59 | 22.46 | 2.13
[5 empty] | 2023-09-26 10:51 | 5996.13 | 132.9486 | 36.21238 | 0.2117708 | 22.25 | 1335 | 34.46 | 24.59 | 22.46 | 2.13
[5 empty] | 2023-09-26 10:51 | 6004.087 | 133.6571 | 36.21238 | 0.2126172 | 22.33333 | 1340 | 34.26 | 24.59 | 22.46 | 2.13
[5 empty] | 2023-09-26 10:51 | 6004.485 | 136.149 | 36.20515 | 0.2165668 | 22.41667 | 1345 | 34.26 | 24.59 | 22.46 | 2.13
[5 empty] | 2023-09-26 10:51 | 5995.732 | 135.1536 | 36.17983 | 0.2152973 | 22.5 | 1350 | 34.26 | 24.59 | 22.46 | 2.13
[5 empty] | 2023-09-26 10:52 | 5997.324 | 134.3923 | 36.17983 | 0.2140278 | 22.58333 | 1355 | 34.36 | 24.59 | 22.46 | 2.13
[5 empty] | 2023-09-26 10:52 | 6005.679 | 135.2004 | 36.20515 | 0.2150152 | 22.66667 | 1360 | 34.26 | 24.59 | 22.46 | 2.13
[5 empty] | 2023-09-26 10:52 | 6008.463 | 134.4644 | 36.20515 | 0.2137457 | 22.75 | 1365 | 34.36 | 24.59 | 22.46 | 2.13
[5 empty] | 2023-09-26 10:52 | 6002.894 | 136.8221 | 36.216 | 0.2176953 | 22.83333 | 1370 | 34.26 | 24.59 | 22.55 | 2.04
[5 empty] | 2023-09-26 10:52 | 5998.915 | 137.5288 | 36.24855 | 0.2189648 | 22.91667 | 1375 | 34.46 | 24.59 | 22.46 | 2.13
[5 empty] | 2023-09-26 10:52 | 5997.721 | 133.2496 | 36.27026 | 0.212194 | 23 | 1380 | 34.26 | 24.59 | 22.46 | 2.13
[5 empty] | 2023-09-26 10:52 | 6003.689 | 136.5743 | 36.29196 | 0.2172721 | 23.08333 | 1385 | 34.36 | 24.59 | 22.55 | 2.04
[5 empty] | 2023-09-26 10:52 | 5998.915 | 135.6683 | 36.31366 | 0.2160026 | 23.16667 | 1390 | 34.36 | 24.59 | 22.46 | 2.13
[5 empty] | 2023-09-26 10:52 | 6003.292 | 137.4518 | 36.31366 | 0.2186827 | 23.25 | 1395 | 34.36 | 24.59 | 22.46 | 2.13
[5 empty] | 2023-09-26 10:52 | 6008.463 | 137.304 | 36.29557 | 0.2182595 | 23.33333 | 1400 | 34.36 | 24.59 | 22.46 | 2.13
[5 empty] | 2023-09-26 10:52 | 6002.894 | 136.2016 | 36.29557 | 0.2167079 | 23.41667 | 1405 | 34.26 | 24.59 | 22.55 | 2.04
[5 empty] | 2023-09-26 10:52 | 6001.7 | 137.5927 | 36.27387 | 0.2189648 | 23.5 | 1410 | 34.26 | 24.59 | 22.46 | 2.13
[5 empty] | 2023-09-26 10:53 | 6007.27 | 134.6151 | 36.30281 | 0.2140278 | 23.58333 | 1415 | 34.76 | 24.59 | 22.55 | 2.04
[5 empty] | 2023-09-26 10:53 | 6008.066 | 133.6569 | 36.34259 | 0.2124761 | 23.66667 | 1420 | 34.85 | 24.59 | 22.46 | 2.13
[5 empty] | 2023-09-26 10:53 | 5996.926 | 133.8519 | 36.34983 | 0.2131814 | 23.75 | 1425 | 34.46 | 24.59 | 22.46 | 2.13
[5 empty] | 2023-09-26 10:53 | 6003.689 | 134.0916 | 36.36791 | 0.2133225 | 23.83333 | 1430 | 34.66 | 24.59 | 22.55 | 2.04
[5 empty] | 2023-09-26 10:53 | 6004.485 | 136.0603 | 36.38238 | 0.2164258 | 23.91667 | 1435 | 34.46 | 24.59 | 22.46 | 2.13
[5 empty] | 2023-09-26 10:53 | 5998.517 | 138.4942 | 36.37876 | 0.2205165 | 24 | 1440 | 34.56 | 24.59 | 22.55 | 2.04
[5 empty] | 2023-09-26 10:53 | 6003.292 | 136.8312 | 36.37153 | 0.2176953 | 24.08333 | 1445 | 34.56 | 24.59 | 22.55 | 2.04
[5 empty] | 2023-09-26 10:53 | 6006.077 | 136.3625 | 36.38238 | 0.2168489 | 24.16667 | 1450 | 34.56 | 24.68 | 22.55 | 2.13
[5 empty] | 2023-09-26 10:53 | 6001.7 | 137.8586 | 36.39323 | 0.219388 | 24.25 | 1455 | 34.46 | 24.59 | 22.55 | 2.04
[5 empty] | 2023-09-26 10:53 | 6000.904 | 136.5995 | 36.41132 | 0.2174132 | 24.33333 | 1460 | 34.56 | 24.59 | 22.46 | 2.13
[5 empty] | 2023-09-26 10:53 | 6001.7 | 135.554 | 36.43301 | 0.2157204 | 24.41667 | 1465 | 34.46 | 24.59 | 22.46 | 2.13
[5 empty] | 2023-09-26 10:53 | 6005.281 | 137.1426 | 36.44025 | 0.2181185 | 24.5 | 1470 | 34.76 | 24.68 | 22.55 | 2.13
[5 empty] | 2023-09-26 10:54 | 6001.302 | 135.8109 | 36.4294 | 0.2161437 | 24.58333 | 1475 | 34.85 | 24.68 | 22.55 | 2.13
[5 empty] | 2023-09-26 10:54 | 6001.302 | 136.2541 | 36.40046 | 0.2168489 | 24.66667 | 1480 | 34.46 | 24.68 | 22.55 | 2.13
[5 empty] | 2023-09-26 10:54 | 6004.087 | 137.5587 | 36.40046 | 0.2188238 | 24.75 | 1485 | 35.15 | 24.68 | 22.55 | 2.13
[5 empty] | 2023-09-26 10:54 | 6000.108 | 136.7586 | 36.4294 | 0.2176953 | 24.83333 | 1490 | 34.95 | 24.68 | 22.55 | 2.13
[5 empty] | 2023-09-26 10:54 | 5996.528 | 137.297 | 36.43663 | 0.2186827 | 24.91667 | 1495 | 35.15 | 24.68 | 22.55 | 2.13
[5 empty] | 2023-09-26 10:54 | 6002.894 | 134.3398 | 36.44387 | 0.2137457 | 25 | 1500 | 34.66 | 24.68 | 22.55 | 2.13
[5 empty] | 2023-09-26 10:54 | 6000.506 | 137.3881 | 36.46195 | 0.2186827 | 25.08333 | 1505 | 34.56 | 24.59 | 22.55 | 2.04
[5 empty] | 2023-09-26 10:54 | 6001.302 | 134.3928 | 36.47642 | 0.2138867 | 25.16667 | 1510 | 34.56 | 24.68 | 22.55 | 2.13
[5 empty] | 2023-09-26 10:54 | 5999.313 | 135.9431 | 36.50174 | 0.2164258 | 25.25 | 1515 | 34.56 | 24.68 | 22.55 | 2.13
[5 empty] | 2023-09-26 10:54 | 6002.894 | 139.6591 | 36.5162 | 0.2222092 | 25.33333 | 1520 | 34.66 | 24.68 | 22.55 | 2.13
[5 empty] | 2023-09-26 10:54 | 5998.119 | 135.5617 | 36.5234375 | 0.2158615 | 25.41667 | 1525 | 34.66 | 24.68 | 22.55 | 2.13
[5 empty] | 2023-09-26 10:54 | 5997.324 | 135.278 | 36.53429 | 0.2154383 | 25.5 | 1530 | 34.66 | 24.68 | 22.55 | 2.13
[5 empty] | 2023-09-26 10:55 | 6007.27 | 138.4301 | 36.5234375 | 0.2200933 | 25.58333 | 1535 | 34.56 | 24.68 | 22.55 | 2.13
[5 empty] | 2023-09-26 10:55 | 6001.7 | 139.2768 | 36.54152 | 0.2216449 | 25.66667 | 1540 | 34.66 | 24.68 | 22.55 | 2.13
[5 empty] | 2023-09-26 10:55 | 5998.517 | 138.0512 | 36.54152 | 0.2198112 | 25.75 | 1545 | 34.66 | 24.59 | 22.55 | 2.04
[5 empty] | 2023-09-26 10:55 | 6001.7 | 138.1245 | 36.53429 | 0.2198112 | 25.83333 | 1550 | 34.66 | 24.68 | 22.55 | 2.13
[5 empty] | 2023-09-26 10:55 | 5999.313 | 139.3986 | 36.53067 | 0.2219271 | 25.91667 | 1555 | 34.66 | 24.68 | 22.55 | 2.13
[5 empty] | 2023-09-26 10:55 | 6000.904 | 140.1446 | 36.53429 | 0.2230555 | 26 | 1560 | 34.66 | 24.68 | 22.55 | 2.13
[5 empty] | 2023-09-26 10:55 | 5998.915 | 138.149 | 36.5162 | 0.2199523 | 26.08333 | 1565 | 34.66 | 24.68 | 22.55 | 2.13
[5 empty] | 2023-09-26 10:55 | 6002.894 | 140.1024 | 36.50535 | 0.2229145 | 26.16667 | 1570 | 34.66 | 24.68 | 22.55 | 2.13
[5 empty] | 2023-09-26 10:55 | 6004.087 | 140.0416 | 36.50897 | 0.2227734 | 26.25 | 1575 | 34.76 | 24.68 | 22.55 | 2.13
[5 empty] | 2023-09-26 10:55 | 5998.915 | 139.035 | 36.49812 | 0.2213628 | 26.33333 | 1580 | 34.66 | 24.68 | 22.55 | 2.13
[5 empty] | 2023-09-26 10:55 | 6006.077 | 139.3784 | 36.49088 | 0.2216449 | 26.41667 | 1585 | 34.66 | 24.68 | 22.55 | 2.13
[5 empty] | 2023-09-26 10:55 | 6007.27 | 139.4948 | 36.51982 | 0.221786 | 26.5 | 1590 | 34.76 | 24.68 | 22.55 | 2.13
[5 empty] | 2023-09-26 10:56 | 6000.506 | 139.9581 | 36.52705 | 0.2227734 | 26.58333 | 1595 | 34.76 | 24.68 | 22.55 | 2.13
[5 empty] | 2023-09-26 10:56 | 5994.937 | 139.2084 | 36.52705 | 0.221786 | 26.66667 | 1600 | 34.76 | 24.68 | 22.55 | 2.13
[5 empty] | 2023-09-26 10:56 | 6003.689 | 139.7663 | 36.5234375 | 0.2223502 | 26.75 | 1605 | 34.76 | 24.68 | 22.55 | 2.13
[5 empty] | 2023-09-26 10:56 | 6000.506 | 136.945 | 36.51258 | 0.2179774 | 26.83333 | 1610 | 34.76 | 24.68 | 22.55 | 2.13
[5 empty] | 2023-09-26 10:56 | 5997.721 | 138.3873 | 36.54514 | 0.2203754 | 26.91667 | 1615 | 34.85 | 24.68 | 22.55 | 2.13
[5 empty] | 2023-09-26 10:56 | 6007.27 | 136.8332 | 36.5596 | 0.2175542 | 27 | 1620 | 34.76 | 24.68 | 22.55 | 2.13
[5 empty] | 2023-09-26 10:56 | 6000.506 | 144.0346 | 36.61386 | 0.2292621 | 27.08333 | 1625 | 34.76 | 24.68 | 22.55 | 2.13
[5 empty] | 2023-09-26 10:56 | 5998.119 | 143.623 | 36.63195 | 0.2286979 | 27.16667 | 1630 | 34.85 | 24.68 | 22.55 | 2.13
[5 empty] | 2023-09-26 10:56 | 6001.7 | 141.1382 | 36.65365 | 0.2246072 | 27.25 | 1635 | 35.25 | 24.68 | 22.55 | 2.13
[5 empty] | 2023-09-26 10:56 | 6004.883 | 143.1641 | 36.66088 | 0.2277105 | 27.33333 | 1640 | 34.76 | 24.68 | 22.55 | 2.13
[5 empty] | 2023-09-26 10:56 | 5999.313 | 139.31 | 36.67535 | 0.221786 | 27.41667 | 1645 | 34.85 | 24.68 | 22.55 | 2.13
[5 empty] | 2023-09-26 10:56 | 5998.915 | 140.4525 | 36.67896 | 0.2236198 | 27.5 | 1650 | 34.85 | 24.68 | 22.55 | 2.13
[5 empty] | 2023-09-26 10:57 | 6005.281 | 142.1094 | 36.68258 | 0.2260178 | 27.58333 | 1655 | 34.85 | 24.68 | 22.55 | 2.13
[5 empty] | 2023-09-26 10:57 | 6003.292 | 142.6829 | 36.69343 | 0.2270052 | 27.66667 | 1660 | 34.85 | 24.68 | 22.55 | 2.13
[5 empty] | 2023-09-26 10:57 | 6001.7 | 139.3654 | 36.66811 | 0.221786 | 27.75 | 1665 | 34.85 | 24.68 | 22.55 | 2.13
[5 empty] | 2023-09-26 10:57 | 6000.506 | 144.1232 | 36.67173 | 0.2294032 | 27.83333 | 1670 | 34.85 | 24.68 | 22.55 | 2.13
[5 empty] | 2023-09-26 10:57 | 6010.055 | 144.3526 | 36.66811 | 0.2294032 | 27.91667 | 1675 | 34.85 | 24.68 | 22.55 | 2.13
[5 empty] | 2023-09-26 10:57 | 6000.904 | 146.7916 | 36.68258 | 0.233635 | 28 | 1680 | 35.15 | 24.68 | 22.55 | 2.13
[5 empty] | 2023-09-26 10:57 | 6003.292 | 142.1509 | 36.70428 | 0.2261589 | 28.08333 | 1685 | 34.85 | 24.68 | 22.55 | 2.13
[5 empty] | 2023-09-26 10:57 | 6006.077 | 143.9022 | 36.6862 | 0.228839 | 28.16667 | 1690 | 34.95 | 24.68 | 22.55 | 2.13
[5 empty] | 2023-09-26 10:57 | 6004.883 | 144.317 | 36.65003 | 0.2295443 | 28.25 | 1695 | 34.95 | 24.68 | 22.55 | 2.13
[5 empty] | 2023-09-26 10:57 | 5994.937 | 142.927 | 36.65726 | 0.2277105 | 28.33333 | 1700 | 34.85 | 24.68 | 22.55 | 2.13
[5 empty] | 2023-09-26 10:57 | 6004.087 | 142.1698 | 36.66811 | 0.2261589 | 28.41667 | 1705 | 34.85 | 24.68 | 22.55 | 2.13
[5 empty] | 2023-09-26 10:57 | 6009.259 | 143.446 | 36.70066 | 0.2279926 | 28.5 | 1710 | 35.25 | 24.68 | 22.55 | 2.13
[5 empty] | 2023-09-26 10:58 | 6000.506 | 144.655 | 36.7296 | 0.2302496 | 28.58333 | 1715 | 34.85 | 24.68 | 22.55 | 2.13
[5 empty] | 2023-09-26 10:58 | 6001.7 | 140.961 | 36.73684 | 0.2243251 | 28.66667 | 1720 | 35.05 | 24.68 | 22.55 | 2.13
[5 empty] | 2023-09-26 10:58 | 6006.077 | 144.6119 | 36.76939 | 0.2299674 | 28.75 | 1725 | 34.95 | 24.68 | 22.55 | 2.13
[5 empty] | 2023-09-26 10:58 | 6002.098 | 145.4025 | 36.80917 | 0.231378 | 28.83333 | 1730 | 34.95 | 24.77 | 22.55 | 2.22
[5 empty] | 2023-09-26 10:58 | 6000.506 | 141.7305 | 36.82364 | 0.2255946 | 28.91667 | 1735 | 34.95 | 24.77 | 22.55 | 2.22
[5 empty] | 2023-09-26 10:58 | 6004.485 | 144.0414 | 36.82002 | 0.2291211 | 29 | 1740 | 35.75 | 24.77 | 22.55 | 2.22
[5 empty] | 2023-09-26 10:58 | 6003.292 | 145.6974 | 36.81279 | 0.2318012 | 29.08333 | 1745 | 35.05 | 24.77 | 22.55 | 2.22
[5 empty] | 2023-09-26 10:58 | 6002.098 | 144.9593 | 36.80917 | 0.2306727 | 29.16667 | 1750 | 35.35 | 24.77 | 22.55 | 2.22
[5 empty] | 2023-09-26 10:58 | 5999.71 | 145.7877 | 36.83088 | 0.2320833 | 29.25 | 1755 | 35.05 | 24.68 | 22.55 | 2.13
[5 empty] | 2023-09-26 10:58 | 6008.066 | 144.4823 | 36.83449 | 0.2296853 | 29.33333 | 1760 | 35.05 | 24.77 | 22.55 | 2.22
[5 empty] | 2023-09-26 10:58 | 5998.517 | 145.8473 | 36.83811 | 0.2322244 | 29.41667 | 1765 | 35.35 | 24.77 | 22.55 | 2.22
[5 empty] | 2023-09-26 10:58 | 5999.313 | 145.8667 | 36.87428 | 0.2322244 | 29.5 | 1770 | 35.05 | 24.77 | 22.55 | 2.22
[5 empty] | 2023-09-26 10:59 | 6001.302 | 147.1559 | 36.88513 | 0.2341992 | 29.58333 | 1775 | 35.05 | 24.77 | 22.55 | 2.22
[5 empty] | 2023-09-26 10:59 | 6003.292 | 145.9634 | 36.90321 | 0.2322244 | 29.66667 | 1780 | 35.05 | 24.77 | 22.55 | 2.22
[5 empty] | 2023-09-26 10:59 | 6000.904 | 147.412 | 36.87428 | 0.2346224 | 29.75 | 1785 | 35.05 | 24.77 | 22.55 | 2.22
[5 empty] | 2023-09-26 10:59 | 6000.108 | 146.9494 | 36.88513 | 0.2339171 | 29.83333 | 1790 | 35.35 | 24.77 | 22.55 | 2.22
[5 empty] | 2023-09-26 10:59 | 6009.259 | 148.061 | 36.9140625 | 0.2353277 | 29.91667 | 1795 | 35.05 | 24.77 | 22.55 | 2.22
[5 empty] | 2023-09-26 10:59 | 6002.894 | 147.9928 | 36.94662 | 0.2354687 | 30 | 1800 | 35.05 | 24.77 | 22.55 | 2.22
[5 empty] | 2023-09-26 10:59 | 5999.71 | 146.408 | 36.9647 | 0.2330707 | 30.08333 | 1805 | 35.05 | 24.77 | 22.55 | 2.22
[5 empty] | 2023-09-26 10:59 | 6004.485 | 146.8792 | 36.93576 | 0.233635 | 30.16667 | 1810 | 35.45 | 24.77 | 22.55 | 2.22
[5 empty] | 2023-09-26 10:59 | 6006.077 | 146.652 | 36.90321 | 0.2332118 | 30.25 | 1815 | 35.15 | 24.77 | 22.55 | 2.22
[5 empty] | 2023-09-26 10:59 | 5998.119 | 147.9637 | 36.90683 | 0.2356098 | 30.33333 | 1820 | 35.05 | 24.77 | 22.55 | 2.22
[5 empty] | 2023-09-26 10:59 | 6000.904 | 145.8167 | 36.9140625 | 0.2320833 | 30.41667 | 1825 | 35.15 | 24.77 | 22.55 | 2.22
[5 empty] | 2023-09-26 11:00 | 6003.292 | 146.6727 | 36.95747 | 0.2333528 | 30.5 | 1830 | 35.25 | 24.77 | 22.55 | 2.22
[5 empty] | 2023-09-26 11:00 | 6004.087 | 144.7413 | 36.91045 | 0.2302496 | 30.58333 | 1835 | 35.15 | 24.77 | 22.55 | 2.22
[5 empty] | 2023-09-26 11:00 | 6001.7 | 146.0133 | 36.88874 | 0.2323654 | 30.66667 | 1840 | 34.56 | 24.77 | 22.55 | 2.22
[5 empty] | 2023-09-26 11:00 | 6001.302 | 148.4853 | 36.87066 | 0.2363151 | 30.75 | 1845 | 35.15 | 24.77 | 22.55 | 2.22
[5 empty] | 2023-09-26 11:00 | 6004.883 | 146.6228 | 36.85981 | 0.2332118 | 30.83333 | 1850 | 34.76 | 24.77 | 22.55 | 2.22
[5 empty] | 2023-09-26 11:00 | 5997.721 | 146.7137 | 36.86704 | 0.233635 | 30.91667 | 1855 | 34.95 | 24.86 | 22.55 | 2.31
[5 empty] | 2023-09-26 11:00 | 5998.119 | 146.3691 | 36.89236 | 0.2330707 | 31 | 1860 | 35.05 | 24.86 | 22.55 | 2.31
[5 empty] | 2023-09-26 11:00 | 6006.077 | 145.0554 | 36.9140625 | 0.2306727 | 31.08333 | 1865 | 35.15 | 24.86 | 22.55 | 2.31
[5 empty] | 2023-09-26 11:00 | 6000.904 | 147.8551 | 36.93576 | 0.2353277 | 31.16667 | 1870 | 35.05 | 24.86 | 22.55 | 2.31
[5 empty] | 2023-09-26 11:00 | 5998.119 | 148.9381 | 36.94662 | 0.2371614 | 31.25 | 1875 | 35.25 | 24.86 | 22.55 | 2.31
[5 empty] | 2023-09-26 11:00 | 6006.474 | 149.1456 | 36.94662 | 0.2371614 | 31.33333 | 1880 | 34.76 | 24.86 | 22.55 | 2.31
[5 empty] | 2023-09-26 11:00 | 6006.474 | 150.4762 | 36.97555 | 0.2392773 | 31.41667 | 1885 | 34.36 | 24.86 | 22.55 | 2.31
[5 empty] | 2023-09-26 11:01 | 5997.324 | 148.2098 | 36.96832 | 0.236033 | 31.5 | 1890 | 34.56 | 24.86 | 22.55 | 2.31
[5 empty] | 2023-09-26 11:01 | 6005.679 | 150.3676 | 36.99363 | 0.2391362 | 31.58333 | 1895 | 34.66 | 24.86 | 22.55 | 2.31
[5 empty] | 2023-09-26 11:01 | 6004.883 | 146.0021 | 37.02619 | 0.2322244 | 31.66667 | 1900 | 34.85 | 24.86 | 22.55 | 2.31
[5 empty] | 2023-09-26 11:01 | 6006.077 | 148.16 | 37.00087 | 0.2356098 | 31.75 | 1905 | 35.05 | 24.86 | 22.55 | 2.31
[5 empty] | 2023-09-26 11:01 | 6000.108 | 148.1014 | 36.98278 | 0.2357509 | 31.83333 | 1910 | 35.05 | 24.86 | 22.55 | 2.31
[5 empty] | 2023-09-26 11:01 | 6006.872 | 149.9539 | 36.97555 | 0.238431 | 31.91667 | 1915 | 35.15 | 24.86 | 22.55 | 2.31
[5 empty] | 2023-09-26 11:01 | 6008.861 | 150.2698 | 37.00087 | 0.2388541 | 32 | 1920 | 35.25 | 24.86 | 22.55 | 2.31
[5 empty] | 2023-09-26 11:01 | 5998.119 | 148.2294 | 37.02257 | 0.236033 | 32.08333 | 1925 | 35.55 | 24.86 | 22.55 | 2.31
[5 empty] | 2023-09-26 11:01 | 6004.087 | 152.3672 | 37.05512 | 0.2423806 | 32.16667 | 1930 | 35.35 | 24.86 | 22.55 | 2.31
[5 empty] | 2023-09-26 11:01 | 6004.883 | 154.2498 | 37.11299 | 0.2453429 | 32.25 | 1935 | 35.35 | 24.86 | 22.55 | 2.31
[5 empty] | 2023-09-26 11:01 | 6004.087 | 151.5692 | 37.15639 | 0.2411111 | 32.33333 | 1940 | 35.35 | 24.86 | 22.55 | 2.31
[5 empty] | 2023-09-26 11:01 | 5994.539 | 146.813 | 37.17086 | 0.2339171 | 32.41667 | 1945 | 35.25 | 24.86 | 22.55 | 2.31
[5 empty] | 2023-09-26 11:02 | 6002.098 | 148.505 | 37.17448 | 0.2363151 | 32.5 | 1950 | 35.25 | 24.86 | 22.55 | 2.31
[5 empty] | 2023-09-26 11:02 | 6010.453 | 150.5759 | 37.15639 | 0.2392773 | 32.58333 | 1955 | 35.35 | 24.86 | 22.55 | 2.31
[5 empty] | 2023-09-26 11:02 | 5999.313 | 148.0817 | 37.15278 | 0.2357509 | 32.66667 | 1960 | 35.85 | 24.86 | 22.55 | 2.31
[5 empty] | 2023-09-26 11:02 | 6004.485 | 148.032 | 37.17086 | 0.2354687 | 32.75 | 1965 | 35.25 | 24.86 | 22.55 | 2.31
[5 empty] | 2023-09-26 11:02 | 6006.077 | 146.652 | 37.20341 | 0.2332118 | 32.83333 | 1970 | 35.45 | 24.86 | 22.55 | 2.31
[5 empty] | 2023-09-26 11:02 | 6003.689 | 145.2637 | 37.2432 | 0.2310959 | 32.91667 | 1975 | 35.45 | 24.86 | 22.55 | 2.31