## 051
Versuch | Bezeichnung
picobond_051 | 260923_051
Datum | 2023-09-26
Modultyp | AMS
Partikelsystem
| Art | Bezeichnung | Einwaage in g
Hostparticle | Alumina | DAW-45 | 79.96
Guestparticle | Polysterol | SX250-H | 8.03
Summe |  |  | 87.99
Kommentar:
Parameter |  |  | Auswaage |  |  | TempExtern
Spaltweite | 2 | mm | Tara | 484.87 | g | Uhrzeit | Temperatur | Luftfeuchte
Drehzahl | 5000 | rpm | voll | 572.35 | g | 13:25 | 23 | 48%
Prozesszeit | 30 | min | Gesamtauswaage | 87.48 | g | 13:54 | 24 | 47%
|  |  | Verlust | 0.5796113 | %
picobond
Leerlauf |  |  |  |  | Versuch
Date Time | Picobond.Drz_Mühle | Picobond.Leistung | Picobond.Temperatur | Picobond.Moment | Date Time | Picobond.Drz_Mühle | Picobond.Leistung | Picobond.Temperatur | Picobond.Moment |  | SensOb.Temperatur |  | SensDiff.Temperatur
| pbDrehzahl | pbLeistung | pbTemp | pbDrehmoment |  | pbDrehzahl | pbLeistung | pbTemp | pbDrehmoment | picobondTime | time | SensOb | SensDiff
| min-1 | W | °C | Nm |  | min-1 | W | °C | Nm | min | s | °C | °C | °C | °C
ts | rpm | power | pbTemp | DMom | ts | rpm | power | pbTemp | DMom | SensTime | obTime | obTemp | T1 | T2 | dT
2023-09-26 13:05 | 0 | 0 | 26.26953125 | -0.12 | 2023-09-26 13:21 | 0 | 0 | 26.03082 | -0.12 | 0 | 0 | 24.5 | 22.1 | 22.72 | -0.62
2023-09-26 13:05 | 0 | 0 | 26.26953125 | -0.12 | 2023-09-26 13:21 | 0 | 0 | 26.03082 | -0.12 | 0.08333333 | 5 | 24.32 | 22.1 | 22.72 | -0.62
2023-09-26 13:05 | 14.32292 | 1.460912 | 26.27315 | 0.9741948 | 2023-09-26 13:21 | 285.6626 | 31.31403 | 26.0272 | 1.046981 | 0.1666667 | 10 | 24.23 | 22.19 | 22.81 | -0.62
2023-09-26 13:05 | 1009.765625 | 0.04909853 | 26.27315 | 0.0004644096 | 2023-09-26 13:21 | 1004.593 | -3.274578 | 26.03443 | -0.03113281 | 0.25 | 15 | 24.23 | 22.72 | 22.9 | -0.18
2023-09-26 13:05 | 1001.808 | -6.964397 | 26.28038 | -0.06639757 | 2023-09-26 13:21 | 1002.604 | -3.534627 | 26.03082 | -0.03367188 | 0.3333333 | 20 | 24.15 | 22.72 | 22.99 | -0.27
2023-09-26 13:05 | 1001.808 | -7.008783 | 26.27676 | -0.06682074 | 2023-09-26 13:21 | 1002.604 | -3.638278 | 26.0272 | -0.03465929 | 0.4166667 | 25 | 24.15 | 22.9 | 23.26 | -0.36
2023-09-26 13:06 | 1001.411 | -6.887683 | 26.284 | -0.06569228 | 2023-09-26 13:21 | 1002.604 | -3.490204 | 26.04167 | -0.03324869 | 0.5 | 30 | 24.23 | 23.26 | 23.61 | -0.35
2023-09-26 13:06 | 1003.4 | -6.753175 | 26.27676 | -0.06428169 | 2023-09-26 13:21 | 1003.002 | -3.461962 | 26.04528 | -0.03296658 | 0.5833333 | 35 | 24.15 | 23.34 | 23.43 | -0.09
2023-09-26 13:06 | 1001.411 | -6.872893 | 26.27676 | -0.06555121 | 2023-09-26 13:21 | 1003.798 | -3.598134 | 26.04167 | -0.03423611 | 0.6666667 | 40 | 24.15 | 23.26 | 23.43 | -0.17
2023-09-26 13:06 | 1001.411 | -6.917262 | 26.27676 | -0.06597439 | 2023-09-26 13:21 | 1002.604 | -3.549433 | 26.0489 | -0.03381293 | 0.75 | 45 | 24.23 | 23.26 | 23.52 | -0.26
2023-09-26 13:06 | 1001.808 | -6.727667 | 26.27676 | -0.06414062 | 2023-09-26 13:22 | 1001.411 | -3.456469 | 26.05614 | -0.03296658 | 0.8333333 | 50 | 24.15 | 23.26 | 23.43 | -0.17
2023-09-26 13:06 | 1002.604 | -6.718204 | 26.284 | -0.06399956 | 2023-09-26 13:22 | 999.4213 | -3.493884 | 26.0706 | -0.03338975 | 0.9166667 | 55 | 24.15 | 23.17 | 23.34 | -0.17
2023-09-26 13:06 | 1001.808 | -6.860828 | 26.29123 | -0.06541015 | 2023-09-26 13:22 | 1002.206 | -3.548025 | 26.0706 | -0.03381293 | 1 | 60 | 24.23 | 23.17 | 23.17 | 0
2023-09-26 13:06 | 1998.046875 | -12.44414 | 26.29485 | -0.05948568 | 2023-09-26 13:22 | 1000.615 | -3.438946 | 26.07784 | -0.03282552 | 1.083333 | 65 | 24.15 | 22.99 | 23.08 | -0.09
2023-09-26 13:06 | 1998.445 | -12.15146 | 26.29847 | -0.05807508 | 2023-09-26 13:22 | 1001.808 | -3.428252 | 26.08145 | -0.03268446 | 1.166667 | 70 | 24.23 | 22.9 | 22.99 | -0.09
2023-09-26 13:06 | 1997.251 | -12.64566 | 26.29847 | -0.06047309 | 2023-09-26 13:22 | 1001.411 | -3.530419 | 26.0923 | -0.03367188 | 1.25 | 75 | 24.23 | 22.81 | 22.81 | 0
2023-09-26 13:06 | 1996.853 | -12.52518 | 26.29847 | -0.05990886 | 2023-09-26 13:22 | 1999.24 | 0.9239545 | 26.0923 | 0.004414067 | 1.333333 | 80 | 24.23 | 22.72 | 22.72 | 0
2023-09-26 13:06 | 1999.638 | -12.04059 | 26.3057 | -0.05751085 | 2023-09-26 13:22 | 1996.853 | 0.7459032 | 26.09592 | 0.003567711 | 1.416667 | 85 | 24.23 | 22.63 | 22.63 | 0
2023-09-26 13:07 | 2922.273 | -13.58237 | 26.31293 | -0.04439236 | 2023-09-26 13:22 | 1996.058 | 0.3328936 | 26.11039 | 0.001592889 | 1.5 | 90 | 24.23 | 22.55 | 22.63 | -0.08
2023-09-26 13:07 | 3000.253 | -17.44534 | 26.31293 | -0.05553602 | 2023-09-26 13:22 | 1997.649 | 0.4511672 | 26.11039 | 0.002157107 | 1.583333 | 95 | 24.5 | 22.55 | 22.55 | 0
2023-09-26 13:07 | 2998.662 | -17.65752 | 26.30932 | -0.05624132 | 2023-09-26 13:22 | 1999.638 | 0.9241384 | 26.11039 | 0.004414067 | 1.666667 | 100 | 24.23 | 22.46 | 22.55 | -0.09
2023-09-26 13:07 | 2996.275 | -17.86472 | 26.31655 | -0.05694661 | 2023-09-26 13:22 | 1997.251 | 0.4805767 | 26.114 | 0.002298176 | 1.75 | 105 | 24.32 | 22.46 | 22.46 | 0
2023-09-26 13:07 | 3001.049 | -17.76022 | 26.32017 | -0.05652344 | 2023-09-26 13:23 | 2979.167 | 10.48461 | 26.114 | 0.03361327 | 1.833333 | 110 | 24.23 | 22.46 | 22.46 | 0
2023-09-26 13:07 | 3000.253 | -17.79982 | 26.32379 | -0.0566645 | 2023-09-26 13:23 | 2997.866 | 8.912242 | 26.114 | 0.0283941 | 1.916667 | 115 | 24.32 | 22.37 | 22.37 | 0
2023-09-26 13:07 | 3901.006 | -14.50176 | 26.32017 | -0.03550564 | 2023-09-26 13:23 | 2997.468 | 9.043862 | 26.11762 | 0.02881726 | 2 | 120 | 24.23 | 22.37 | 22.37 | 0
2023-09-26 13:07 | 4001.266 | -22.37943 | 26.32379 | -0.05342013 | 2023-09-26 13:23 | 3001.049 | 9.364924 | 26.12486 | 0.02980468 | 2.083333 | 125 | 24.23 | 22.37 | 22.37 | 0
2023-09-26 13:07 | 3996.889 | -23.41749 | 26.32379 | -0.05595919 | 2023-09-26 13:23 | 2999.855 | 9.316892 | 26.12847 | 0.02966361 | 2.166667 | 130 | 24.23 | 22.37 | 22.37 | 0
2023-09-26 13:07 | 4000.47 | -22.55223 | 26.3274 | -0.05384331 | 2023-09-26 13:23 | 2995.877 | 8.552364 | 26.12486 | 0.02726563 | 2.25 | 135 | 24.32 | 22.37 | 22.37 | 0
2023-09-26 13:07 | 4001.266 | -22.37943 | 26.32379 | -0.05342013 | 2023-09-26 13:23 | 4000.072 | 25.59743 | 26.13571 | 0.06111979 | 2.333333 | 140 | 24.5 | 22.28 | 22.28 | 0
2023-09-26 13:07 | 3998.481 | -22.71817 | 26.32017 | -0.05426649 | 2023-09-26 13:23 | 3998.481 | 25.94157 | 26.13932 | 0.06196614 | 2.416667 | 145 | 24.59 | 22.37 | 22.28 | 0.09
2023-09-26 13:08 | 4983.181 | -23.97079 | 26.31655 | -0.04594401 | 2023-09-26 13:23 | 4001.266 | 25.2505 | 26.14294 | 0.06027343 | 2.5 | 150 | 24.23 | 22.37 | 22.28 | 0.09
2023-09-26 13:08 | 4997.106 | -27.06364 | 26.31293 | -0.05172743 | 2023-09-26 13:23 | 4000.47 | 26.42713 | 26.14294 | 0.06309461 | 2.583333 | 155 | 24.23 | 22.37 | 22.28 | 0.09
2023-09-26 13:08 | 5000.289 | -26.93318 | 26.30932 | -0.05144531 | 2023-09-26 13:23 | 3996.09375 | 25.51295 | 26.15379 | 0.06097873 | 2.666667 | 160 | 24.23 | 22.37 | 22.28 | 0.09
2023-09-26 13:08 | 5003.87 | -26.13955 | 26.3057 | -0.04989366 | 2023-09-26 13:23 | 3997.287 | 25.93382 | 26.16826 | 0.06196614 | 2.75 | 165 | 24.32 | 22.37 | 22.19 | 0.18
2023-09-26 13:08 | 4996.709 | -28.38981 | 26.29485 | -0.05426649 | 2023-09-26 13:24 | 4991.935 | 53.03002 | 26.18273 | 0.1014627 | 2.833333 | 170 | 24.77 | 22.37 | 22.19 | 0.18
2023-09-26 13:08 | 4996.709 | -28.16842 | 26.29123 | -0.05384331 | 2023-09-26 13:24 | 5003.075 | 51.37501 | 26.18634 | 0.09807725 | 2.916667 | 175 | 24.32 | 22.37 | 22.19 | 0.18
2023-09-26 13:08 | 5002.677 | -27.09381 | 26.29123 | -0.05172743 | 2023-09-26 13:24 | 5007.053 | 54.00407 | 26.20443 | 0.1030143 | 3 | 180 | 24.5 | 22.46 | 22.19 | 0.27
2023-09-26 13:08 | 5001.483 | -27.08734 | 26.28038 | -0.05172743 | 2023-09-26 13:24 | 5001.483 | 53.42692 | 26.23336 | 0.1020269 | 3.083333 | 185 | 24.32 | 22.46 | 22.19 | 0.27
2023-09-26 13:08 | 4995.515 | -27.64524 | 26.26953125 | -0.0528559 | 2023-09-26 13:24 | 4997.106 | 54.1182 | 26.25868 | 0.1034375 | 3.166667 | 190 | 24.32 | 22.46 | 22.19 | 0.27
2023-09-26 13:08 | 4999.494 | -27.15041 | 26.27315 | -0.05186849 | 2023-09-26 13:24 | 5004.666 | 53.9044 | 26.284 | 0.1028733 | 3.25 | 195 | 24.41 | 22.55 | 22.19 | 0.36
2023-09-26 13:08 | 5001.483 | -28.12147 | 26.25868 | -0.05370226 | 2023-09-26 13:24 | 5004.666 | 53.23919 | 26.3274 | 0.1016037 | 3.333333 | 200 | 24.41 | 22.55 | 22.19 | 0.36
2023-09-26 13:08 | 4996.311 | -28.16618 | 26.25868 | -0.05384331 | 2023-09-26 13:24 | 4994.719 | 54.23987 | 26.37442 | 0.1037196 | 3.416667 | 205 | 24.77 | 22.55 | 22.19 | 0.36
[5 empty] | 2023-09-26 13:24 | 5002.677 | 56.83833 | 26.43591 | 0.1085156 | 3.5 | 210 | 24.5 | 22.63 | 22.19 | 0.44
[5 empty] | 2023-09-26 13:24 | 5006.257 | 56.13966 | 26.4974 | 0.107105 | 3.583333 | 215 | 24.59 | 22.63 | 22.19 | 0.44
[5 empty] | 2023-09-26 13:24 | 4993.923 | 55.78008 | 26.5408 | 0.1066818 | 3.666667 | 220 | 24.68 | 22.63 | 22.19 | 0.44
[5 empty] | 2023-09-26 13:24 | 5002.677 | 55.43454 | 26.61675 | 0.1058355 | 3.75 | 225 | 24.77 | 22.72 | 22.19 | 0.53
[5 empty] | 2023-09-26 13:25 | 5002.278 | 57.94198 | 26.68186 | 0.1106315 | 3.833333 | 230 | 25.04 | 22.72 | 22.19 | 0.53
[5 empty] | 2023-09-26 13:25 | 4998.3 | 58.56028 | 26.75058 | 0.1119011 | 3.916667 | 235 | 25.04 | 22.72 | 22.19 | 0.53
[5 empty] | 2023-09-26 13:25 | 5002.677 | 55.2129 | 26.81568 | 0.1054123 | 4 | 240 | 25.04 | 22.72 | 22.19 | 0.53
[5 empty] | 2023-09-26 13:25 | 5003.075 | 58.54234 | 26.8844 | 0.11176 | 4.083333 | 245 | 25.13 | 22.72 | 22.19 | 0.53
[5 empty] | 2023-09-26 13:25 | 5003.87 | 58.84724 | 26.94951 | 0.1123242 | 4.166667 | 250 | 25.22 | 22.72 | 22.19 | 0.53
[5 empty] | 2023-09-26 13:25 | 4995.913 | 59.41771 | 27.01823 | 0.1135937 | 4.25 | 255 | 25.76 | 22.72 | 22.19 | 0.53
[5 empty] | 2023-09-26 13:25 | 4999.494 | 58.0574 | 27.09418 | 0.1109136 | 4.333333 | 260 | 25.4 | 22.81 | 22.19 | 0.62
[5 empty] | 2023-09-26 13:25 | 5005.461 | 59.53127 | 27.16291 | 0.1135937 | 4.416667 | 265 | 25.49 | 22.72 | 22.19 | 0.53
[5 empty] | 2023-09-26 13:25 | 5001.085 | 59.70082 | 27.23886 | 0.1140169 | 4.5 | 270 | 25.76 | 22.81 | 22.19 | 0.62
[5 empty] | 2023-09-26 13:25 | 4998.3 | 58.19118 | 27.32205 | 0.1111958 | 4.583333 | 275 | 25.76 | 22.81 | 22.19 | 0.62
[5 empty] | 2023-09-26 13:25 | 5001.881 | 62.14809 | 27.39439 | 0.1186719 | 4.666667 | 280 | 25.85 | 22.81 | 22.19 | 0.62
[5 empty] | 2023-09-26 13:25 | 5005.461 | 59.30951 | 27.47396 | 0.1131706 | 4.75 | 285 | 25.94 | 22.81 | 22.19 | 0.62
[5 empty] | 2023-09-26 13:26 | 4993.526 | 59.38932 | 27.54991 | 0.1135937 | 4.833333 | 290 | 26.03 | 22.81 | 22.19 | 0.62
[5 empty] | 2023-09-26 13:26 | 4996.311 | 61.34098 | 27.62949 | 0.1172613 | 4.916667 | 295 | 26.21 | 22.81 | 22.19 | 0.62
[5 empty] | 2023-09-26 13:26 | 5001.483 | 61.62608 | 27.69459 | 0.1176845 | 5 | 300 | 26.21 | 22.9 | 22.19 | 0.71
[5 empty] | 2023-09-26 13:26 | 5001.085 | 61.91663 | 27.77054 | 0.1182487 | 5.083333 | 305 | 26.39 | 22.81 | 22.19 | 0.62
[5 empty] | 2023-09-26 13:26 | 4996.709 | 62.45282 | 27.83203125 | 0.1193772 | 5.166667 | 310 | 26.57 | 22.9 | 22.19 | 0.71
[5 empty] | 2023-09-26 13:26 | 5003.075 | 61.12847 | 27.90075 | 0.116697 | 5.25 | 315 | 26.66 | 22.9 | 22.19 | 0.71
[5 empty] | 2023-09-26 13:26 | 5001.085 | 62.7291 | 27.96947 | 0.1198004 | 5.333333 | 320 | 26.57 | 22.9 | 22.19 | 0.71
[5 empty] | 2023-09-26 13:26 | 4992.73 | 61.66571 | 28.03819 | 0.1179666 | 5.416667 | 325 | 26.66 | 22.9 | 22.19 | 0.71
[5 empty] | 2023-09-26 13:26 | 4997.902 | 61.65578 | 28.10692 | 0.1178255 | 5.5 | 330 | 26.75 | 22.9 | 22.19 | 0.71
[5 empty] | 2023-09-26 13:26 | 5005.859375 | 61.9018 | 28.17564 | 0.1181076 | 5.583333 | 335 | 26.84 | 22.9 | 22.19 | 0.71
[5 empty] | 2023-09-26 13:26 | 4998.698 | 64.17565 | 28.24074 | 0.1226215 | 5.666667 | 340 | 27.21 | 22.9 | 22.19 | 0.71
[5 empty] | 2023-09-26 13:26 | 4993.128 | 61.9656 | 28.30223 | 0.1185308 | 5.75 | 345 | 27.11 | 22.9 | 22.19 | 0.71
[5 empty] | 2023-09-26 13:27 | 5001.483 | 63.62048 | 28.3601 | 0.1214931 | 5.833333 | 350 | 27.39 | 22.9 | 22.19 | 0.71
[5 empty] | 2023-09-26 13:27 | 5003.87 | 62.91182 | 28.42159 | 0.1200825 | 5.916667 | 355 | 27.11 | 22.99 | 22.19 | 0.8
[5 empty] | 2023-09-26 13:27 | 5002.677 | 63.19236 | 28.49031 | 0.1206467 | 6 | 360 | 27.48 | 22.99 | 22.19 | 0.8
[5 empty] | 2023-09-26 13:27 | 4998.698 | 63.36358 | 28.55179 | 0.1210699 | 6.083333 | 365 | 27.3 | 22.99 | 22.19 | 0.8
[5 empty] | 2023-09-26 13:27 | 5005.064 | 64.3313 | 28.61328125 | 0.1227626 | 6.166667 | 370 | 27.3 | 22.99 | 22.19 | 0.8
[5 empty] | 2023-09-26 13:27 | 5001.085 | 64.05859 | 28.67838 | 0.1223394 | 6.25 | 375 | 27.39 | 22.99 | 22.19 | 0.8
[5 empty] | 2023-09-26 13:27 | 4996.709 | 65.03565 | 28.73987 | 0.1243142 | 6.333333 | 380 | 27.48 | 22.99 | 22.19 | 0.8
[5 empty] | 2023-09-26 13:27 | 5008.645 | 64.59925 | 28.80136 | 0.1231858 | 6.416667 | 385 | 27.48 | 22.99 | 22.19 | 0.8
[5 empty] | 2023-09-26 13:27 | 5002.278 | 65.62531 | 28.85923 | 0.1253017 | 6.5 | 390 | 27.57 | 22.99 | 22.19 | 0.8
[5 empty] | 2023-09-26 13:27 | 4995.913 | 64.87773 | 28.90987 | 0.1240321 | 6.583333 | 395 | 27.66 | 22.99 | 22.19 | 0.8
[5 empty] | 2023-09-26 13:27 | 4999.494 | 64.62889 | 28.97135 | 0.1234679 | 6.666667 | 400 | 27.75 | 22.99 | 22.19 | 0.8
[5 empty] | 2023-09-26 13:28 | 5005.461 | 65.14957 | 29.02561 | 0.1243142 | 6.75 | 405 | 27.75 | 23.08 | 22.19 | 0.89
[5 empty] | 2023-09-26 13:28 | 4995.913 | 65.61557 | 29.08348 | 0.1254427 | 6.833333 | 410 | 28.03 | 23.08 | 22.28 | 0.8
[5 empty] | 2023-09-26 13:28 | 4997.902 | 64.60832 | 29.13773 | 0.1234679 | 6.916667 | 415 | 27.94 | 23.08 | 22.19 | 0.89
[5 empty] | 2023-09-26 13:28 | 5007.849 | 65.03273 | 29.18837 | 0.1240321 | 7 | 420 | 27.94 | 23.08 | 22.19 | 0.89
[5 empty] | 2023-09-26 13:28 | 5000.289 | 65.67306 | 29.24262 | 0.1254427 | 7.083333 | 425 | 28.03 | 23.08 | 22.19 | 0.89
[5 empty] | 2023-09-26 13:28 | 4997.504 | 64.97221 | 29.296875 | 0.1241732 | 7.166667 | 430 | 28.03 | 23.08 | 22.28 | 0.8
[5 empty] | 2023-09-26 13:28 | 5003.075 | 64.45351 | 29.35113 | 0.1230447 | 7.25 | 435 | 28.12 | 23.08 | 22.19 | 0.89
[5 empty] | 2023-09-26 13:28 | 5005.461 | 65.37137 | 29.39815 | 0.1247374 | 7.333333 | 440 | 28.21 | 23.08 | 22.28 | 0.8
[5 empty] | 2023-09-26 13:28 | 4998.3 | 64.61346 | 29.45963 | 0.1234679 | 7.416667 | 445 | 28.3 | 23.08 | 22.28 | 0.8
[5 empty] | 2023-09-26 13:28 | 4994.719 | 65.67367 | 29.51389 | 0.1255838 | 7.5 | 450 | 28.39 | 23.08 | 22.28 | 0.8
[5 empty] | 2023-09-26 13:28 | 5007.849 | 67.25155 | 29.62601 | 0.1282639 | 7.583333 | 455 | 28.85 | 23.08 | 22.28 | 0.8
[5 empty] | 2023-09-26 13:28 | 4997.902 | 66.74891 | 29.67665 | 0.1275586 | 7.666667 | 460 | 28.39 | 23.08 | 22.28 | 0.8
[5 empty] | 2023-09-26 13:29 | 4997.504 | 66.8912 | 29.71643 | 0.1278407 | 7.75 | 465 | 28.49 | 23.17 | 22.28 | 0.89
[5 empty] | 2023-09-26 13:29 | 5005.064 | 67.21415 | 29.76345 | 0.1282639 | 7.833333 | 470 | 28.49 | 23.17 | 22.28 | 0.89
[5 empty] | 2023-09-26 13:29 | 5005.859375 | 68.92525 | 29.80686 | 0.1315083 | 7.916667 | 475 | 28.58 | 23.17 | 22.28 | 0.89
[5 empty] | 2023-09-26 13:29 | 4994.719 | 67.22277 | 29.83941 | 0.128546 | 8 | 480 | 28.76 | 23.08 | 22.28 | 0.8
[5 empty] | 2023-09-26 13:29 | 4997.106 | 66.22165 | 29.83941 | 0.1265711 | 8.083333 | 485 | 28.76 | 23.17 | 22.28 | 0.89
[5 empty] | 2023-09-26 13:29 | 5005.859375 | 67.22483 | 29.8828125 | 0.1282639 | 8.166667 | 490 | 28.67 | 23.17 | 22.28 | 0.89
[5 empty] | 2023-09-26 13:29 | 5003.472 | 67.34058 | 29.9226 | 0.128546 | 8.25 | 495 | 28.76 | 23.17 | 22.28 | 0.89
[5 empty] | 2023-09-26 13:29 | 5000.6875 | 65.826 | 29.966 | 0.1257248 | 8.333333 | 500 | 28.95 | 23.17 | 22.28 | 0.89
[5 empty] | 2023-09-26 13:29 | 5005.064 | 66.03143 | 30.06366 | 0.1260069 | 8.416667 | 505 | 28.76 | 23.17 | 22.28 | 0.89
[5 empty] | 2023-09-26 13:29 | 5005.859375 | 67.15089 | 30.10706 | 0.1281228 | 8.5 | 510 | 28.85 | 23.17 | 22.28 | 0.89
[5 empty] | 2023-09-26 13:29 | 4994.719 | 68.47679 | 30.16132 | 0.130944 | 8.583333 | 515 | 29.13 | 23.17 | 22.28 | 0.89
[5 empty] | 2023-09-26 13:29 | 4997.902 | 68.88949 | 30.21195 | 0.1316493 | 8.666667 | 520 | 28.95 | 23.17 | 22.28 | 0.89
[5 empty] | 2023-09-26 13:30 | 5006.257 | 68.41316 | 30.25897 | 0.1305208 | 8.75 | 525 | 28.95 | 23.17 | 22.28 | 0.89
[5 empty] | 2023-09-26 13:30 | 4998.698 | 68.60516 | 30.29152 | 0.1310851 | 8.833333 | 530 | 29.5 | 23.17 | 22.28 | 0.89
[5 empty] | 2023-09-26 13:30 | 4996.709 | 68.43028 | 30.32769 | 0.130803 | 8.916667 | 535 | 29.04 | 23.17 | 22.28 | 0.89
[5 empty] | 2023-09-26 13:30 | 5003.87 | 68.15882 | 30.36386 | 0.1300976 | 9 | 540 | 29.13 | 23.17 | 22.28 | 0.89
[5 empty] | 2023-09-26 13:30 | 5004.666 | 68.68707 | 30.40365 | 0.1310851 | 9.083333 | 545 | 29.13 | 23.26 | 22.28 | 0.98
[5 empty] | 2023-09-26 13:30 | 4996.709 | 68.28268 | 30.45067 | 0.1305208 | 9.166667 | 550 | 29.32 | 23.17 | 22.28 | 0.89
[5 empty] | 2023-09-26 13:30 | 4997.106 | 67.32869 | 30.49407 | 0.1286871 | 9.25 | 555 | 29.22 | 23.26 | 22.28 | 0.98
[5 empty] | 2023-09-26 13:30 | 5001.881 | 69.16595 | 30.49407 | 0.1320725 | 9.333333 | 560 | 29.22 | 23.26 | 22.28 | 0.98
[5 empty] | 2023-09-26 13:30 | 4999.494 | 66.17947 | 30.523 | 0.1264301 | 9.416667 | 565 | 29.5 | 23.26 | 22.28 | 0.98
[5 empty] | 2023-09-26 13:30 | 4998.3 | 67.71386 | 30.55556 | 0.1293924 | 9.5 | 570 | 29.32 | 23.26 | 22.28 | 0.98
[5 empty] | 2023-09-26 13:30 | 4998.698 | 69.2696 | 30.63513 | 0.1323546 | 9.583333 | 575 | 29.5 | 23.26 | 22.28 | 0.98
[5 empty] | 2023-09-26 13:30 | 5003.87 | 67.64153 | 30.66768 | 0.1291102 | 9.666667 | 580 | 29.41 | 23.26 | 22.28 | 0.98
[5 empty] | 2023-09-26 13:31 | 4999.096 | 68.61063 | 30.70023 | 0.1310851 | 9.75 | 585 | 29.59 | 23.26 | 22.28 | 0.98
[5 empty] | 2023-09-26 13:31 | 4998.3 | 69.70699 | 30.73278 | 0.1332009 | 9.833333 | 590 | 29.69 | 23.26 | 22.28 | 0.98
[5 empty] | 2023-09-26 13:31 | 5005.461 | 69.88078 | 30.7581 | 0.133342 | 9.916667 | 595 | 29.5 | 23.26 | 22.37 | 0.89
[5 empty] | 2023-09-26 13:31 | 5003.87 | 69.85857 | 30.78342 | 0.133342 | 10 | 600 | 29.59 | 23.26 | 22.28 | 0.98
[5 empty] | 2023-09-26 13:31 | 4998.3 | 69.7808 | 30.81597 | 0.133342 | 10.08333 | 605 | 29.69 | 23.26 | 22.28 | 0.98
[5 empty] | 2023-09-26 13:31 | 5003.075 | 70.36469 | 30.85214 | 0.1343294 | 10.16667 | 610 | 29.59 | 23.26 | 22.37 | 0.89
[5 empty] | 2023-09-26 13:31 | 4999.892 | 70.24606 | 30.88469 | 0.1341883 | 10.25 | 615 | 29.78 | 23.26 | 22.37 | 0.89
[5 empty] | 2023-09-26 13:31 | 4995.515 | 70.25837 | 30.92086 | 0.1343294 | 10.33333 | 620 | 29.78 | 23.26 | 22.28 | 0.98
[5 empty] | 2023-09-26 13:31 | 5002.278 | 69.17144 | 30.93895 | 0.1320725 | 10.41667 | 625 | 29.69 | 23.26 | 22.28 | 0.98
[5 empty] | 2023-09-26 13:31 | 5003.075 | 70.06914 | 30.96426 | 0.1337652 | 10.5 | 630 | 29.97 | 23.34 | 22.37 | 0.97
[5 empty] | 2023-09-26 13:31 | 4999.494 | 68.39456 | 31.00043 | 0.1306619 | 10.58333 | 635 | 29.87 | 23.34 | 22.37 | 0.97
[5 empty] | 2023-09-26 13:31 | 4999.892 | 68.25231 | 31.02213 | 0.1303797 | 10.66667 | 640 | 29.78 | 23.34 | 22.37 | 0.97
[5 empty] | 2023-09-26 13:32 | 5005.859375 | 71.06924 | 31.0546875 | 0.135599 | 10.75 | 645 | 29.78 | 23.34 | 22.28 | 1.06
[5 empty] | 2023-09-26 13:32 | 4999.892 | 69.50764 | 31.06554 | 0.1327778 | 10.83333 | 650 | 29.78 | 23.34 | 22.37 | 0.97
[5 empty] | 2023-09-26 13:32 | 4998.698 | 69.71254 | 31.09447 | 0.1332009 | 10.91667 | 655 | 29.87 | 23.34 | 22.37 | 0.97
[5 empty] | 2023-09-26 13:32 | 4999.494 | 69.05909 | 31.13064 | 0.1319314 | 11 | 660 | 29.87 | 23.34 | 22.37 | 0.97
[5 empty] | 2023-09-26 13:32 | 5003.472 | 68.89238 | 31.16319 | 0.1315083 | 11.08333 | 665 | 29.87 | 23.34 | 22.28 | 1.06
[5 empty] | 2023-09-26 13:32 | 4997.902 | 68.52043 | 31.21021 | 0.130944 | 11.16667 | 670 | 29.97 | 23.34 | 22.37 | 0.97
[5 empty] | 2023-09-26 13:32 | 4995.913 | 69.30476 | 31.23192 | 0.1324956 | 11.25 | 675 | 29.97 | 23.34 | 22.37 | 0.97
[5 empty] | 2023-09-26 13:32 | 5002.278 | 69.39307 | 31.26085 | 0.1324956 | 11.33333 | 680 | 30.15 | 23.34 | 22.37 | 0.97
[5 empty] | 2023-09-26 13:32 | 5000.6875 | 70.92195 | 31.28255 | 0.1354579 | 11.41667 | 685 | 30.06 | 23.34 | 22.37 | 0.97
[5 empty] | 2023-09-26 13:32 | 4998.3 | 68.9688 | 31.30787 | 0.1317904 | 11.5 | 690 | 30.06 | 23.34 | 22.37 | 0.97
[5 empty] | 2023-09-26 13:32 | 5000.6875 | 69.96184 | 31.33319 | 0.1336241 | 11.58333 | 695 | 30.15 | 23.34 | 22.37 | 0.97
[5 empty] | 2023-09-26 13:32 | 5002.278 | 71.09225 | 31.34765625 | 0.13574 | 11.66667 | 700 | 30.06 | 23.34 | 22.37 | 0.97
[5 empty] | 2023-09-26 13:33 | 4995.913 | 71.07558 | 31.37297 | 0.1358811 | 11.75 | 705 | 30.34 | 23.34 | 22.37 | 0.97
[5 empty] | 2023-09-26 13:33 | 4999.494 | 71.12653 | 31.40553 | 0.1358811 | 11.83333 | 710 | 30.25 | 23.34 | 22.37 | 0.97
[5 empty] | 2023-09-26 13:33 | 5004.666 | 71.56966 | 31.44169 | 0.1365863 | 11.91667 | 715 | 30.15 | 23.34 | 22.37 | 0.97
[5 empty] | 2023-09-26 13:33 | 5000.289 | 70.39935 | 31.47063 | 0.1344705 | 12 | 720 | 30.15 | 23.34 | 22.37 | 0.97
[5 empty] | 2023-09-26 13:33 | 4995.913 | 70.11639 | 31.49595 | 0.1340473 | 12.08333 | 725 | 30.53 | 23.34 | 22.37 | 0.97
[5 empty] | 2023-09-26 13:33 | 4999.096 | 71.56386 | 31.52127 | 0.1367274 | 12.16667 | 730 | 30.25 | 23.34 | 22.37 | 0.97
[5 empty] | 2023-09-26 13:33 | 5005.064 | 71.64929 | 31.5502 | 0.1367274 | 12.25 | 735 | 30.25 | 23.34 | 22.37 | 0.97
[5 empty] | 2023-09-26 13:33 | 4998.698 | 69.34341 | 31.57914 | 0.1324956 | 12.33333 | 740 | 30.25 | 23.34 | 22.37 | 0.97
[5 empty] | 2023-09-26 13:33 | 4997.106 | 69.91174 | 31.60084 | 0.1336241 | 12.41667 | 745 | 30.34 | 23.34 | 22.37 | 0.97
[5 empty] | 2023-09-26 13:33 | 5006.655 | 71.74601 | 31.61169 | 0.1368685 | 12.5 | 750 | 30.34 | 23.34 | 22.37 | 0.97
[5 empty] | 2023-09-26 13:33 | 5003.87 | 73.70145 | 31.62254 | 0.1406771 | 12.58333 | 755 | 30.34 | 23.34 | 22.37 | 0.97
[5 empty] | 2023-09-26 13:34 | 4995.117 | 71.43312 | 31.64424 | 0.1365863 | 12.66667 | 760 | 30.34 | 23.34 | 22.37 | 0.97
[5 empty] | 2023-09-26 13:34 | 5005.461 | 71.21144 | 31.66594 | 0.1358811 | 12.75 | 765 | 30.34 | 23.34 | 22.37 | 0.97
[5 empty] | 2023-09-26 13:34 | 5009.44 | 71.85991 | 31.68764 | 0.1370095 | 12.83333 | 770 | 30.43 | 23.34 | 22.37 | 0.97
[5 empty] | 2023-09-26 13:34 | 4997.902 | 70.0705 | 31.69126 | 0.1339062 | 12.91667 | 775 | 30.43 | 23.34 | 22.37 | 0.97
[5 empty] | 2023-09-26 13:34 | 4997.902 | 70.51339 | 31.70935 | 0.1347526 | 13 | 780 | 30.53 | 23.34 | 22.37 | 0.97
[5 empty] | 2023-09-26 13:34 | 5006.257 | 72.25787 | 31.73105 | 0.1378559 | 13.08333 | 785 | 30.43 | 23.34 | 22.37 | 0.97
[5 empty] | 2023-09-26 13:34 | 5002.278 | 72.20044 | 31.75275 | 0.1378559 | 13.16667 | 790 | 30.43 | 23.34 | 22.37 | 0.97
[5 empty] | 2023-09-26 13:34 | 4993.923 | 72.30111 | 31.77807 | 0.1382791 | 13.25 | 795 | 30.62 | 23.34 | 22.37 | 0.97
[5 empty] | 2023-09-26 13:34 | 5001.483 | 72.48443 | 31.78892 | 0.1384201 | 13.33333 | 800 | 30.43 | 23.34 | 22.37 | 0.97
[5 empty] | 2023-09-26 13:34 | 5009.042 | 71.18839 | 31.79977 | 0.13574 | 13.41667 | 805 | 30.53 | 23.43 | 22.37 | 1.06
[5 empty] | 2023-09-26 13:34 | 4993.526 | 70.0829 | 31.81424 | 0.1340473 | 13.5 | 810 | 30.53 | 23.43 | 22.37 | 1.06
[5 empty] | 2023-09-26 13:34 | 4998.698 | 70.96758 | 31.83956 | 0.135599 | 13.58333 | 815 | 30.9 | 23.43 | 22.37 | 1.06
[5 empty] | 2023-09-26 13:35 | 5007.849 | 72.20687 | 31.86125 | 0.1377148 | 13.66667 | 820 | 30.62 | 23.43 | 22.37 | 1.06
[5 empty] | 2023-09-26 13:35 | 5003.472 | 71.7743 | 31.85764 | 0.1370095 | 13.75 | 825 | 30.62 | 23.43 | 22.37 | 1.06
[5 empty] | 2023-09-26 13:35 | 4996.311 | 70.78611 | 31.87572 | 0.1353168 | 13.83333 | 830 | 30.53 | 23.43 | 22.37 | 1.06
[5 empty] | 2023-09-26 13:35 | 5003.87 | 70.08028 | 31.90104 | 0.1337652 | 13.91667 | 835 | 30.71 | 23.43 | 22.37 | 1.06
[5 empty] | 2023-09-26 13:35 | 5003.075 | 72.2858 | 31.92274 | 0.1379969 | 14 | 840 | 30.81 | 23.43 | 22.37 | 1.06
[5 empty] | 2023-09-26 13:35 | 4995.117 | 71.35936 | 31.94083 | 0.1364453 | 14.08333 | 845 | 30.62 | 23.43 | 22.37 | 1.06
[5 empty] | 2023-09-26 13:35 | 4999.096 | 71.933 | 31.96253 | 0.1374327 | 14.16667 | 850 | 30.62 | 23.43 | 22.37 | 1.06
[5 empty] | 2023-09-26 13:35 | 5001.085 | 71.44463 | 31.98423 | 0.1364453 | 14.25 | 855 | 30.62 | 23.34 | 22.37 | 0.97
[5 empty] | 2023-09-26 13:35 | 5001.881 | 71.16049 | 31.99508 | 0.1358811 | 14.33333 | 860 | 30.71 | 23.34 | 22.37 | 0.97
[5 empty] | 2023-09-26 13:35 | 4996.709 | 70.86552 | 31.99508 | 0.1354579 | 14.41667 | 865 | 30.71 | 23.43 | 22.37 | 1.06
[5 empty] | 2023-09-26 13:35 | 5004.268 | 70.01193 | 32.00593 | 0.1336241 | 14.5 | 870 | 30.71 | 23.43 | 22.37 | 1.06
[5 empty] | 2023-09-26 13:35 | 5002.677 | 72.28006 | 32.0204 | 0.1379969 | 14.58333 | 875 | 30.71 | 23.43 | 22.37 | 1.06
[5 empty] | 2023-09-26 13:36 | 4999.892 | 71.35371 | 32.03487 | 0.1363042 | 14.66667 | 880 | 30.9 | 23.43 | 22.37 | 1.06
[5 empty] | 2023-09-26 13:36 | 5001.085 | 71.00146 | 32.05295 | 0.135599 | 14.75 | 885 | 30.71 | 23.43 | 22.37 | 1.06
[5 empty] | 2023-09-26 13:36 | 5004.268 | 71.85962 | 32.0638 | 0.1371506 | 14.83333 | 890 | 30.81 | 23.43 | 22.37 | 1.06
[5 empty] | 2023-09-26 13:36 | 5001.085 | 70.92759 | 32.0638 | 0.1354579 | 14.91667 | 895 | 30.81 | 23.43 | 22.37 | 1.06
[5 empty] | 2023-09-26 13:36 | 4995.117 | 69.73637 | 32.07827 | 0.133342 | 15 | 900 | 31.09 | 23.43 | 22.37 | 1.06
[5 empty] | 2023-09-26 13:36 | 5003.472 | 71.7743 | 32.09635 | 0.1370095 | 15.08333 | 905 | 30.81 | 23.43 | 22.37 | 1.06
[5 empty] | 2023-09-26 13:36 | 5004.268 | 73.11604 | 32.12167 | 0.1395486 | 15.16667 | 910 | 30.81 | 23.43 | 22.37 | 1.06
[5 empty] | 2023-09-26 13:36 | 4997.504 | 73.01721 | 32.12167 | 0.1395486 | 15.25 | 915 | 30.81 | 23.43 | 22.37 | 1.06
[5 empty] | 2023-09-26 13:36 | 5005.064 | 72.24065 | 32.13252 | 0.1378559 | 15.33333 | 920 | 30.81 | 23.43 | 22.37 | 1.06
[5 empty] | 2023-09-26 13:36 | 5002.278 | 73.89963 | 32.14699 | 0.1411002 | 15.41667 | 925 | 30.81 | 23.43 | 22.37 | 1.06
[5 empty] | 2023-09-26 13:36 | 4999.096 | 71.04703 | 32.15784 | 0.13574 | 15.5 | 930 | 31 | 23.43 | 22.37 | 1.06
[5 empty] | 2023-09-26 13:36 | 4999.494 | 72.30792 | 32.17231 | 0.138138 | 15.58333 | 935 | 30.9 | 23.43 | 22.37 | 1.06
[5 empty] | 2023-09-26 13:37 | 4999.892 | 73.79053 | 32.17954 | 0.1409592 | 15.66667 | 940 | 31.19 | 23.43 | 22.37 | 1.06
[5 empty] | 2023-09-26 13:37 | 4999.892 | 72.90441 | 32.19763 | 0.1392665 | 15.75 | 945 | 30.9 | 23.43 | 22.37 | 1.06
[5 empty] | 2023-09-26 13:37 | 4994.322 | 71.20049 | 32.21571 | 0.1361632 | 15.83333 | 950 | 30.9 | 23.43 | 22.37 | 1.06
[5 empty] | 2023-09-26 13:37 | 5004.268 | 73.11604 | 32.21933 | 0.1395486 | 15.91667 | 955 | 30.9 | 23.43 | 22.37 | 1.06
[5 empty] | 2023-09-26 13:37 | 5003.075 | 75.3892 | 32.21933 | 0.1439214 | 16 | 960 | 30.9 | 23.43 | 22.37 | 1.06
[5 empty] | 2023-09-26 13:37 | 5000.6875 | 73.80227 | 32.2555 | 0.1409592 | 16.08333 | 965 | 30.9 | 23.43 | 22.37 | 1.06
[5 empty] | 2023-09-26 13:37 | 5000.289 | 72.68867 | 32.26997 | 0.1388433 | 16.16667 | 970 | 31 | 23.43 | 22.37 | 1.06
[5 empty] | 2023-09-26 13:37 | 5003.87 | 72.1495 | 32.28805 | 0.1377148 | 16.25 | 975 | 31 | 23.43 | 22.37 | 1.06
[5 empty] | 2023-09-26 13:37 | 5003.87 | 73.25803 | 32.30252 | 0.1398307 | 16.33333 | 980 | 31.28 | 23.43 | 22.37 | 1.06
[5 empty] | 2023-09-26 13:37 | 4995.515 | 71.58638 | 32.31699 | 0.1368685 | 16.41667 | 985 | 31 | 23.43 | 22.37 | 1.06
[5 empty] | 2023-09-26 13:37 | 4998.3 | 72.29065 | 32.32784 | 0.138138 | 16.5 | 990 | 31 | 23.43 | 22.37 | 1.06
[5 empty] | 2023-09-26 13:37 | 5001.881 | 71.6776 | 32.33507 | 0.1368685 | 16.58333 | 995 | 31 | 23.43 | 22.37 | 1.06
[5 empty] | 2023-09-26 13:38 | 4999.096 | 74.5171 | 32.33507 | 0.1423698 | 16.66667 | 1000 | 31 | 23.43 | 22.37 | 1.06
[5 empty] | 2023-09-26 13:38 | 5001.085 | 71.81392 | 32.3423 | 0.1371506 | 16.75 | 1005 | 31 | 23.43 | 22.37 | 1.06
[5 empty] | 2023-09-26 13:38 | 5004.268 | 73.33778 | 32.35315 | 0.1399718 | 16.83333 | 1010 | 31 | 23.43 | 22.37 | 1.06
[5 empty] | 2023-09-26 13:38 | 5002.677 | 74.12717 | 32.36762 | 0.1415234 | 16.91667 | 1015 | 31 | 23.43 | 22.37 | 1.06
[5 empty] | 2023-09-26 13:38 | 5001.483 | 74.10948 | 32.39294 | 0.1415234 | 17 | 1020 | 31 | 23.43 | 22.37 | 1.06
[5 empty] | 2023-09-26 13:38 | 4999.892 | 73.05209 | 32.40017 | 0.1395486 | 17.08333 | 1025 | 31.19 | 23.43 | 22.37 | 1.06
[5 empty] | 2023-09-26 13:38 | 4999.494 | 73.4893 | 32.421875 | 0.1403949 | 17.16667 | 1030 | 31.09 | 23.43 | 22.37 | 1.06
[5 empty] | 2023-09-26 13:38 | 4998.698 | 73.84673 | 32.43634 | 0.1411002 | 17.25 | 1035 | 31.19 | 23.43 | 22.37 | 1.06
[5 empty] | 2023-09-26 13:38 | 5000.289 | 72.83638 | 32.43996 | 0.1391254 | 17.33333 | 1040 | 31.09 | 23.43 | 22.37 | 1.06
[5 empty] | 2023-09-26 13:38 | 5003.87 | 73.18414 | 32.44719 | 0.1396897 | 17.41667 | 1045 | 31.09 | 23.43 | 22.37 | 1.06
[5 empty] | 2023-09-26 13:38 | 5000.289 | 74.01794 | 32.45443 | 0.1413824 | 17.5 | 1050 | 31.09 | 23.43 | 22.37 | 1.06
[5 empty] | 2023-09-26 13:38 | 4996.709 | 73.37459 | 32.45081 | 0.1402539 | 17.58333 | 1055 | 31.09 | 23.43 | 22.37 | 1.06
[5 empty] | 2023-09-26 13:39 | 5000.6875 | 74.76238 | 32.47251 | 0.1427929 | 17.66667 | 1060 | 31.09 | 23.43 | 22.37 | 1.06
[5 empty] | 2023-09-26 13:39 | 5006.257 | 74.18023 | 32.47974 | 0.1415234 | 17.75 | 1065 | 31.19 | 23.43 | 22.37 | 1.06
[5 empty] | 2023-09-26 13:39 | 4996.311 | 74.10664 | 32.48336 | 0.1416645 | 17.83333 | 1070 | 31.56 | 23.43 | 22.37 | 1.06
[5 empty] | 2023-09-26 13:39 | 4999.892 | 73.79053 | 32.4906 | 0.1409592 | 17.91667 | 1075 | 31.19 | 23.43 | 22.37 | 1.06
[5 empty] | 2023-09-26 13:39 | 5003.87 | 73.92315 | 32.4906 | 0.1411002 | 18 | 1080 | 31.19 | 23.43 | 22.37 | 1.06
[5 empty] | 2023-09-26 13:39 | 5004.666 | 73.71316 | 32.50868 | 0.1406771 | 18.08333 | 1085 | 31.19 | 23.43 | 22.37 | 1.06
[5 empty] | 2023-09-26 13:39 | 4996.709 | 72.93181 | 32.52315 | 0.1394075 | 18.16667 | 1090 | 31.19 | 23.43 | 22.37 | 1.06
[5 empty] | 2023-09-26 13:39 | 4999.096 | 72.74515 | 32.53038 | 0.1389844 | 18.25 | 1095 | 31.19 | 23.43 | 22.37 | 1.06
[5 empty] | 2023-09-26 13:39 | 5000.289 | 72.98407 | 32.54485 | 0.1394075 | 18.33333 | 1100 | 31.19 | 23.43 | 22.37 | 1.06
[5 empty] | 2023-09-26 13:39 | 4996.709 | 73.44836 | 32.53762 | 0.1403949 | 18.41667 | 1105 | 31.56 | 23.43 | 22.37 | 1.06
[5 empty] | 2023-09-26 13:39 | 4997.106 | 73.89702 | 32.54123 | 0.1412413 | 18.5 | 1110 | 31.19 | 23.43 | 22.37 | 1.06
[5 empty] | 2023-09-26 13:39 | 5005.461 | 74.90769 | 32.54847 | 0.142934 | 18.58333 | 1115 | 31.19 | 23.43 | 22.37 | 1.06
[5 empty] | 2023-09-26 13:40 | 4999.892 | 73.79053 | 32.54485 | 0.1409592 | 18.66667 | 1120 | 31.19 | 23.43 | 22.37 | 1.06
[5 empty] | 2023-09-26 13:40 | 4993.923 | 73.99747 | 32.55932 | 0.1415234 | 18.75 | 1125 | 31.28 | 23.43 | 22.37 | 1.06
[5 empty] | 2023-09-26 13:40 | 5003.075 | 73.46807 | 32.56655 | 0.1402539 | 18.83333 | 1130 | 31.28 | 23.43 | 22.37 | 1.06
[5 empty] | 2023-09-26 13:40 | 5005.064 | 75.41918 | 32.5774 | 0.1439214 | 18.91667 | 1135 | 31.28 | 23.43 | 22.37 | 1.06
[5 empty] | 2023-09-26 13:40 | 5003.472 | 74.28674 | 32.56655 | 0.1418055 | 19 | 1140 | 31.19 | 23.43 | 22.37 | 1.06
[5 empty] | 2023-09-26 13:40 | 5001.483 | 74.03561 | 32.58102 | 0.1413824 | 19.08333 | 1145 | 31.37 | 23.43 | 22.37 | 1.06
[5 empty] | 2023-09-26 13:40 | 5003.075 | 75.83254 | 32.59187 | 0.1447678 | 19.16667 | 1150 | 31.28 | 23.43 | 22.37 | 1.06
[5 empty] | 2023-09-26 13:40 | 5001.881 | 76.03606 | 32.60995 | 0.145191 | 19.25 | 1155 | 31.28 | 23.43 | 22.37 | 1.06
[5 empty] | 2023-09-26 13:40 | 4999.096 | 74.22177 | 32.62442 | 0.1418055 | 19.33333 | 1160 | 31.28 | 23.43 | 22.37 | 1.06
[5 empty] | 2023-09-26 13:40 | 5003.472 | 74.87793 | 32.63527 | 0.142934 | 19.41667 | 1165 | 31.28 | 23.43 | 22.37 | 1.06
[5 empty] | 2023-09-26 13:40 | 5001.881 | 75.07571 | 32.64612 | 0.1433572 | 19.5 | 1170 | 31.28 | 23.43 | 22.37 | 1.06
[5 empty] | 2023-09-26 13:40 | 5003.87 | 73.11022 | 32.64251 | 0.1395486 | 19.58333 | 1175 | 31.28 | 23.43 | 22.37 | 1.06
[5 empty] | 2023-09-26 13:41 | 5001.483 | 75.29135 | 32.65335 | 0.1437804 | 19.66667 | 1180 | 31.56 | 23.43 | 22.37 | 1.06
[5 empty] | 2023-09-26 13:41 | 5002.677 | 76.3437 | 32.67506 | 0.1457552 | 19.75 | 1185 | 31.28 | 23.43 | 22.37 | 1.06
[5 empty] | 2023-09-26 13:41 | 4999.096 | 75.47691 | 32.68953 | 0.1442035 | 19.83333 | 1190 | 31.28 | 23.43 | 22.37 | 1.06
[5 empty] | 2023-09-26 13:41 | 4996.709 | 74.40773 | 32.70038 | 0.1422287 | 19.91667 | 1195 | 31.37 | 23.43 | 22.37 | 1.06
[5 empty] | 2023-09-26 13:41 | 5007.849 | 75.97886 | 32.70761 | 0.1449088 | 20 | 1200 | 31.37 | 23.43 | 22.37 | 1.06
[5 empty] | 2023-09-26 13:41 | 5005.859375 | 75.13543 | 32.71484375 | 0.1433572 | 20.08333 | 1205 | 31.37 | 23.43 | 22.28 | 1.15
[5 empty] | 2023-09-26 13:41 | 4993.923 | 73.11241 | 32.7257 | 0.1398307 | 20.16667 | 1210 | 31.37 | 23.43 | 22.37 | 1.06
[5 empty] | 2023-09-26 13:41 | 5001.085 | 75.50694 | 32.71846 | 0.1442035 | 20.25 | 1215 | 31.37 | 23.43 | 22.37 | 1.06
[5 empty] | 2023-09-26 13:41 | 5004.666 | 74.23055 | 32.71484375 | 0.1416645 | 20.33333 | 1220 | 31.37 | 23.43 | 22.37 | 1.06
[5 empty] | 2023-09-26 13:41 | 4999.096 | 74.14794 | 32.7257 | 0.1416645 | 20.41667 | 1225 | 31.37 | 23.43 | 22.28 | 1.15
[5 empty] | 2023-09-26 13:41 | 4997.902 | 73.98261 | 32.72931 | 0.1413824 | 20.5 | 1230 | 31.66 | 23.43 | 22.37 | 1.06
[5 empty] | 2023-09-26 13:41 | 5003.472 | 75.39519 | 32.72931 | 0.1439214 | 20.58333 | 1235 | 31.56 | 23.43 | 22.37 | 1.06
[5 empty] | 2023-09-26 13:42 | 4999.494 | 74.89221 | 32.72931 | 0.1430751 | 20.66667 | 1240 | 31.47 | 23.43 | 22.28 | 1.15
[5 empty] | 2023-09-26 13:42 | 4996.311 | 73.88525 | 32.74016 | 0.1412413 | 20.75 | 1245 | 31.37 | 23.43 | 22.28 | 1.15
[5 empty] | 2023-09-26 13:42 | 4999.494 | 75.33524 | 32.74378 | 0.1439214 | 20.83333 | 1250 | 31.37 | 23.43 | 22.28 | 1.15
[5 empty] | 2023-09-26 13:42 | 5004.268 | 77.25488 | 32.74378 | 0.1474479 | 20.91667 | 1255 | 31.56 | 23.43 | 22.28 | 1.15
[5 empty] | 2023-09-26 13:42 | 5002.278 | 75.30333 | 32.73293 | 0.1437804 | 21 | 1260 | 31.37 | 23.43 | 22.28 | 1.15
[5 empty] | 2023-09-26 13:42 | 4997.106 | 73.97084 | 32.74378 | 0.1413824 | 21.08333 | 1265 | 31.47 | 23.43 | 22.37 | 1.06
[5 empty] | 2023-09-26 13:42 | 5006.257 | 74.25416 | 32.75825 | 0.1416645 | 21.16667 | 1270 | 31.47 | 23.43 | 22.28 | 1.15
[5 empty] | 2023-09-26 13:42 | 5001.085 | 74.25131 | 32.77271 | 0.1418055 | 21.25 | 1275 | 31.47 | 23.43 | 22.28 | 1.15
[5 empty] | 2023-09-26 13:42 | 4996.311 | 75.8776 | 32.77633 | 0.1450499 | 21.33333 | 1280 | 31.37 | 23.43 | 22.28 | 1.15
[5 empty] | 2023-09-26 13:42 | 5000.289 | 76.01186 | 32.77995 | 0.145191 | 21.41667 | 1285 | 31.47 | 23.43 | 22.28 | 1.15
[5 empty] | 2023-09-26 13:42 | 5003.87 | 75.7707 | 32.77271 | 0.1446267 | 21.5 | 1290 | 31.66 | 23.43 | 22.28 | 1.15
[5 empty] | 2023-09-26 13:42 | 5000.6875 | 74.46697 | 32.7691 | 0.1422287 | 21.58333 | 1295 | 31.47 | 23.43 | 22.28 | 1.15
[5 empty] | 2023-09-26 13:43 | 4999.494 | 74.08001 | 32.76548 | 0.1415234 | 21.66667 | 1300 | 31.66 | 23.43 | 22.28 | 1.15
[5 empty] | 2023-09-26 13:43 | 5006.257 | 76.17652 | 32.76548 | 0.145332 | 21.75 | 1305 | 31.47 | 23.43 | 22.28 | 1.15
[5 empty] | 2023-09-26 13:43 | 5001.881 | 73.67214 | 32.7691 | 0.1406771 | 21.83333 | 1310 | 31.47 | 23.43 | 22.28 | 1.15
[5 empty] | 2023-09-26 13:43 | 4993.128 | 74.57562 | 32.77633 | 0.1426519 | 21.91667 | 1315 | 31.47 | 23.43 | 22.37 | 1.06
[5 empty] | 2023-09-26 13:43 | 5000.289 | 75.19952 | 32.77995 | 0.1436393 | 22 | 1320 | 31.47 | 23.43 | 22.37 | 1.06
[5 empty] | 2023-09-26 13:43 | 5004.268 | 77.99394 | 32.79803 | 0.1488585 | 22.08333 | 1325 | 31.47 | 23.43 | 22.28 | 1.15
[5 empty] | 2023-09-26 13:43 | 4998.3 | 75.46488 | 32.8125 | 0.1442035 | 22.16667 | 1330 | 31.47 | 23.43 | 22.28 | 1.15
[5 empty] | 2023-09-26 13:43 | 4995.117 | 73.79384 | 32.8342 | 0.1411002 | 22.25 | 1335 | 31.47 | 23.43 | 22.28 | 1.15
[5 empty] | 2023-09-26 13:43 | 5008.247 | 75.46713 | 32.84505 | 0.1439214 | 22.33333 | 1340 | 31.47 | 23.43 | 22.28 | 1.15
[5 empty] | 2023-09-26 13:43 | 5001.881 | 76.03606 | 32.85952 | 0.145191 | 22.41667 | 1345 | 31.56 | 23.43 | 22.28 | 1.15
[5 empty] | 2023-09-26 13:43 | 4998.3 | 75.98162 | 32.8559 | 0.145191 | 22.5 | 1350 | 31.47 | 23.43 | 22.28 | 1.15
[5 empty] | 2023-09-26 13:44 | 5003.472 | 76.28192 | 32.8559 | 0.1456141 | 22.58333 | 1355 | 31.56 | 23.43 | 22.28 | 1.15
[5 empty] | 2023-09-26 13:44 | 5007.849 | 75.83094 | 32.87399 | 0.1446267 | 22.66667 | 1360 | 31.66 | 23.43 | 22.28 | 1.15
[5 empty] | 2023-09-26 13:44 | 4996.311 | 77.27961 | 32.88484 | 0.14773 | 22.75 | 1365 | 31.56 | 23.43 | 22.28 | 1.15
[5 empty] | 2023-09-26 13:44 | 5000.289 | 76.01186 | 32.8993 | 0.145191 | 22.83333 | 1370 | 31.56 | 23.43 | 22.28 | 1.15
[5 empty] | 2023-09-26 13:44 | 5005.859375 | 77.64909 | 32.90292 | 0.1481532 | 22.91667 | 1375 | 31.56 | 23.43 | 22.28 | 1.15
[5 empty] | 2023-09-26 13:44 | 4998.698 | 76.94742 | 32.90292 | 0.1470248 | 23 | 1380 | 31.56 | 23.43 | 22.28 | 1.15
[5 empty] | 2023-09-26 13:44 | 4993.526 | 74.72907 | 32.8993 | 0.142934 | 23.08333 | 1385 | 31.56 | 23.43 | 22.28 | 1.15
[5 empty] | 2023-09-26 13:44 | 4999.096 | 75.25542 | 32.90654 | 0.1437804 | 23.16667 | 1390 | 31.56 | 23.43 | 22.28 | 1.15
[5 empty] | 2023-09-26 13:44 | 5003.87 | 75.10558 | 32.91739 | 0.1433572 | 23.25 | 1395 | 31.75 | 23.43 | 22.28 | 1.15
[5 empty] | 2023-09-26 13:44 | 4996.311 | 76.68929 | 32.91739 | 0.1466016 | 23.33333 | 1400 | 31.85 | 23.43 | 22.28 | 1.15
[5 empty] | 2023-09-26 13:44 | 5001.483 | 74.99588 | 32.93186 | 0.1432161 | 23.41667 | 1405 | 31.66 | 23.43 | 22.28 | 1.15
[5 empty] | 2023-09-26 13:44 | 5004.268 | 75.03764 | 32.94271 | 0.1432161 | 23.5 | 1410 | 31.66 | 23.43 | 22.28 | 1.15
[5 empty] | 2023-09-26 13:44 | 5002.278 | 76.70702 | 32.94632 | 0.1464605 | 23.58333 | 1415 | 31.56 | 23.43 | 22.28 | 1.15
[5 empty] | 2023-09-26 13:45 | 4996.311 | 76.24655 | 32.93909 | 0.1457552 | 23.66667 | 1420 | 31.56 | 23.43 | 22.28 | 1.15
[5 empty] | 2023-09-26 13:45 | 4999.892 | 75.1197 | 32.93547 | 0.1434982 | 23.75 | 1425 | 31.56 | 23.43 | 22.28 | 1.15
[5 empty] | 2023-09-26 13:45 | 5003.472 | 75.76467 | 32.93547 | 0.1446267 | 23.83333 | 1430 | 31.56 | 23.43 | 22.28 | 1.15
[5 empty] | 2023-09-26 13:45 | 5000.6875 | 75.87021 | 32.93909 | 0.1449088 | 23.91667 | 1435 | 31.56 | 23.43 | 22.28 | 1.15
[5 empty] | 2023-09-26 13:45 | 5001.085 | 76.541 | 32.92824 | 0.1461784 | 24 | 1440 | 31.94 | 23.43 | 22.28 | 1.15
[5 empty] | 2023-09-26 13:45 | 5006.257 | 75.88078 | 32.92101 | 0.1447678 | 24.08333 | 1445 | 31.56 | 23.43 | 22.28 | 1.15
[5 empty] | 2023-09-26 13:45 | 5000.289 | 77.19344 | 32.92824 | 0.1474479 | 24.16667 | 1450 | 31.56 | 23.43 | 22.28 | 1.15
[5 empty] | 2023-09-26 13:45 | 4995.117 | 75.7857 | 32.93909 | 0.1449088 | 24.25 | 1455 | 31.56 | 23.43 | 22.28 | 1.15
[5 empty] | 2023-09-26 13:45 | 5004.666 | 76.22623 | 32.94271 | 0.1454731 | 24.33333 | 1460 | 31.56 | 23.43 | 22.28 | 1.15
[5 empty] | 2023-09-26 13:45 | 5001.483 | 76.76868 | 32.95356 | 0.1466016 | 24.41667 | 1465 | 31.56 | 23.43 | 22.28 | 1.15
[5 empty] | 2023-09-26 13:45 | 5001.881 | 76.40542 | 32.94994 | 0.1458963 | 24.5 | 1470 | 31.56 | 23.43 | 22.28 | 1.15
[5 empty] | 2023-09-26 13:46 | 4999.494 | 75.26141 | 32.95718 | 0.1437804 | 24.58333 | 1475 | 31.75 | 23.43 | 22.28 | 1.15
[5 empty] | 2023-09-26 13:46 | 5002.278 | 76.18987 | 32.95718 | 0.1454731 | 24.66667 | 1480 | 31.56 | 23.43 | 22.28 | 1.15
[5 empty] | 2023-09-26 13:46 | 4999.892 | 76.74425 | 32.95356 | 0.1466016 | 24.75 | 1485 | 31.56 | 23.43 | 22.28 | 1.15
[5 empty] | 2023-09-26 13:46 | 5001.483 | 74.70041 | 32.96079 | 0.1426519 | 24.83333 | 1490 | 31.56 | 23.43 | 22.28 | 1.15
[5 empty] | 2023-09-26 13:46 | 4998.3 | 77.08892 | 32.96079 | 0.1473069 | 24.91667 | 1495 | 31.56 | 23.43 | 22.28 | 1.15
[5 empty] | 2023-09-26 13:46 | 5001.085 | 76.31941 | 32.96803 | 0.1457552 | 25 | 1500 | 31.56 | 23.43 | 22.28 | 1.15
[5 empty] | 2023-09-26 13:46 | 4996.709 | 76.40023 | 32.97526 | 0.1460373 | 25.08333 | 1505 | 31.56 | 23.43 | 22.28 | 1.15
[5 empty] | 2023-09-26 13:46 | 5000.6875 | 76.38719 | 32.97526 | 0.1458963 | 25.16667 | 1510 | 31.66 | 23.43 | 22.28 | 1.15
[5 empty] | 2023-09-26 13:46 | 5006.257 | 76.98982 | 32.98249 | 0.1468837 | 25.25 | 1515 | 31.56 | 23.43 | 22.28 | 1.15
[5 empty] | 2023-09-26 13:46 | 4998.698 | 77.39037 | 32.99335 | 0.1478711 | 25.33333 | 1520 | 31.56 | 23.43 | 22.28 | 1.15
[5 empty] | 2023-09-26 13:46 | 5001.085 | 76.46714 | 32.99696 | 0.1460373 | 25.41667 | 1525 | 31.56 | 23.43 | 22.28 | 1.15
[5 empty] | 2023-09-26 13:46 | 5000.289 | 74.90414 | 32.98611 | 0.1430751 | 25.5 | 1530 | 31.66 | 23.43 | 22.28 | 1.15
[5 empty] | 2023-09-26 13:47 | 5003.075 | 76.57145 | 32.98249 | 0.1461784 | 25.58333 | 1535 | 31.66 | 23.43 | 22.28 | 1.15
[5 empty] | 2023-09-26 13:47 | 4995.913 | 75.79776 | 32.96803 | 0.1449088 | 25.66667 | 1540 | 31.66 | 23.43 | 22.28 | 1.15
[5 empty] | 2023-09-26 13:47 | 5001.085 | 75.72853 | 32.97165 | 0.1446267 | 25.75 | 1545 | 31.85 | 23.43 | 22.28 | 1.15
[5 empty] | 2023-09-26 13:47 | 5001.881 | 76.4793 | 32.98249 | 0.1460373 | 25.83333 | 1550 | 31.75 | 23.43 | 22.28 | 1.15
[5 empty] | 2023-09-26 13:47 | 4996.311 | 75.28728 | 32.99335 | 0.1439214 | 25.91667 | 1555 | 31.66 | 23.43 | 22.28 | 1.15
[5 empty] | 2023-09-26 13:47 | 4998.3 | 76.05544 | 33.00058 | 0.145332 | 26 | 1560 | 31.66 | 23.43 | 22.28 | 1.15
[5 empty] | 2023-09-26 13:47 | 4998.698 | 75.61856 | 32.98611 | 0.1444857 | 26.08333 | 1565 | 31.66 | 23.43 | 22.28 | 1.15
[5 empty] | 2023-09-26 13:47 | 5001.085 | 77.27961 | 32.97165 | 0.147589 | 26.16667 | 1570 | 31.66 | 23.43 | 22.28 | 1.15
[5 empty] | 2023-09-26 13:47 | 4999.096 | 76.95354 | 32.96441 | 0.1470248 | 26.25 | 1575 | 31.66 | 23.43 | 22.28 | 1.15
[5 empty] | 2023-09-26 13:47 | 5001.483 | 76.99029 | 32.98249 | 0.1470248 | 26.33333 | 1580 | 31.66 | 23.34 | 22.28 | 1.06
[5 empty] | 2023-09-26 13:47 | 4999.096 | 76.2152 | 32.98973 | 0.1456141 | 26.41667 | 1585 | 31.66 | 23.43 | 22.28 | 1.15
[5 empty] | 2023-09-26 13:47 | 5000.289 | 75.86417 | 33.0042 | 0.1449088 | 26.5 | 1590 | 31.66 | 23.43 | 22.28 | 1.15
[5 empty] | 2023-09-26 13:48 | 4999.494 | 76.81197 | 33.0078125 | 0.1467426 | 26.58333 | 1595 | 31.66 | 23.43 | 22.19 | 1.24
[5 empty] | 2023-09-26 13:48 | 5003.87 | 77.32264 | 33.01867 | 0.147589 | 26.66667 | 1600 | 31.66 | 23.43 | 22.28 | 1.15
[5 empty] | 2023-09-26 13:48 | 5001.483 | 76.62095 | 33.01505 | 0.1463194 | 26.75 | 1605 | 31.66 | 23.43 | 22.28 | 1.15
[5 empty] | 2023-09-26 13:48 | 4995.117 | 76.5972 | 33.02228 | 0.1464605 | 26.83333 | 1610 | 31.66 | 23.43 | 22.28 | 1.15
[5 empty] | 2023-09-26 13:48 | 5003.075 | 74.87198 | 33.03313 | 0.142934 | 26.91667 | 1615 | 31.66 | 23.43 | 22.19 | 1.24
[5 empty] | 2023-09-26 13:48 | 5001.881 | 75.29735 | 33.04398 | 0.1437804 | 27 | 1620 | 31.85 | 23.43 | 22.28 | 1.15
[5 empty] | 2023-09-26 13:48 | 5001.483 | 75.36522 | 33.05122 | 0.1439214 | 27.08333 | 1625 | 31.66 | 23.43 | 22.19 | 1.24
[5 empty] | 2023-09-26 13:48 | 4999.096 | 76.43672 | 33.05845 | 0.1460373 | 27.16667 | 1630 | 31.66 | 23.43 | 22.19 | 1.24
[5 empty] | 2023-09-26 13:48 | 5002.677 | 75.97427 | 33.06568 | 0.1450499 | 27.25 | 1635 | 31.85 | 23.43 | 22.28 | 1.15
[5 empty] | 2023-09-26 13:48 | 5003.472 | 76.57753 | 33.06568 | 0.1461784 | 27.33333 | 1640 | 31.75 | 23.43 | 22.28 | 1.15
[5 empty] | 2023-09-26 13:48 | 4996.709 | 76.10504 | 33.06207 | 0.1454731 | 27.41667 | 1645 | 31.75 | 23.43 | 22.28 | 1.15
[5 empty] | 2023-09-26 13:48 | 5001.085 | 76.1717 | 33.07291 | 0.1454731 | 27.5 | 1650 | 31.66 | 23.43 | 22.28 | 1.15
[5 empty] | 2023-09-26 13:49 | 5006.257 | 76.32439 | 33.0693 | 0.1456141 | 27.58333 | 1655 | 31.75 | 23.43 | 22.28 | 1.15
[5 empty] | 2023-09-26 13:49 | 4995.117 | 76.15455 | 33.0693 | 0.1456141 | 27.66667 | 1660 | 31.75 | 23.43 | 22.28 | 1.15
[5 empty] | 2023-09-26 13:49 | 4997.504 | 75.82192 | 33.07291 | 0.1449088 | 27.75 | 1665 | 32.04 | 23.43 | 22.19 | 1.24
[5 empty] | 2023-09-26 13:49 | 5004.666 | 77.03928 | 33.08377 | 0.1470248 | 27.83333 | 1670 | 31.66 | 23.43 | 22.28 | 1.15
[5 empty] | 2023-09-26 13:49 | 5001.085 | 76.1717 | 33.08377 | 0.1454731 | 27.91667 | 1675 | 31.75 | 23.43 | 22.19 | 1.24
[5 empty] | 2023-09-26 13:49 | 5000.6875 | 76.75647 | 33.07291 | 0.1466016 | 28 | 1680 | 32.14 | 23.43 | 22.28 | 1.15
[5 empty] | 2023-09-26 13:49 | 5000.6875 | 76.38719 | 33.07653 | 0.1458963 | 28.08333 | 1685 | 31.85 | 23.34 | 22.19 | 1.15
[5 empty] | 2023-09-26 13:49 | 5000.6875 | 78.3074 | 33.0693 | 0.1495638 | 28.16667 | 1690 | 31.75 | 23.43 | 22.19 | 1.24
[5 empty] | 2023-09-26 13:49 | 5000.289 | 76.60266 | 33.08377 | 0.1463194 | 28.25 | 1695 | 31.75 | 23.43 | 22.28 | 1.15
[5 empty] | 2023-09-26 13:49 | 4996.709 | 76.03123 | 33.091 | 0.145332 | 28.33333 | 1700 | 31.75 | 23.43 | 22.19 | 1.24
[5 empty] | 2023-09-26 13:49 | 5007.451 | 76.93423 | 33.10185 | 0.1467426 | 28.41667 | 1705 | 31.75 | 23.43 | 22.19 | 1.24
[5 empty] | 2023-09-26 13:49 | 5001.085 | 77.27961 | 33.10546875 | 0.147589 | 28.5 | 1710 | 31.75 | 23.43 | 22.28 | 1.15
[5 empty] | 2023-09-26 13:50 | 4995.515 | 76.16061 | 33.10546875 | 0.1456141 | 28.58333 | 1715 | 31.75 | 23.43 | 22.19 | 1.24
[5 empty] | 2023-09-26 13:50 | 4999.892 | 76.22734 | 33.09824 | 0.1456141 | 28.66667 | 1720 | 31.75 | 23.43 | 22.19 | 1.24
[5 empty] | 2023-09-26 13:50 | 5005.461 | 78.67787 | 33.09462 | 0.150128 | 28.75 | 1725 | 31.75 | 23.43 | 22.19 | 1.24
[5 empty] | 2023-09-26 13:50 | 4998.3 | 75.1696 | 33.10546875 | 0.1436393 | 28.83333 | 1730 | 31.85 | 23.34 | 22.19 | 1.15
[5 empty] | 2023-09-26 13:50 | 5000.6875 | 77.79043 | 33.1127 | 0.1485764 | 28.91667 | 1735 | 31.75 | 23.43 | 22.19 | 1.24
[5 empty] | 2023-09-26 13:50 | 5006.655 | 78.17902 | 33.1127 | 0.1491406 | 29 | 1740 | 31.75 | 23.34 | 22.19 | 1.15
[5 empty] | 2023-09-26 13:50 | 5001.483 | 77.65508 | 33.12717 | 0.1482943 | 29.08333 | 1745 | 31.75 | 23.34 | 22.19 | 1.15
[5 empty] | 2023-09-26 13:50 | 4993.526 | 76.64654 | 33.11994 | 0.1466016 | 29.16667 | 1750 | 31.75 | 23.43 | 22.19 | 1.24
[5 empty] | 2023-09-26 13:50 | 5003.472 | 76.72531 | 33.11994 | 0.1464605 | 29.25 | 1755 | 31.75 | 23.43 | 22.19 | 1.24
[5 empty] | 2023-09-26 13:50 | 5007.053 | 77.22392 | 33.1127 | 0.1473069 | 29.33333 | 1760 | 31.85 | 23.43 | 22.28 | 1.15
[5 empty] | 2023-09-26 13:50 | 4993.128 | 78.70525 | 33.11632 | 0.1505512 | 29.41667 | 1765 | 31.75 | 23.34 | 22.19 | 1.15
[5 empty] | 2023-09-26 13:50 | 4997.504 | 77.81471 | 33.12717 | 0.1487174 | 29.5 | 1770 | 31.75 | 23.43 | 22.19 | 1.24
[5 empty] | 2023-09-26 13:51 | 5007.451 | 78.7831 | 33.11994 | 0.1502691 | 29.58333 | 1775 | 31.85 | 23.43 | 22.19 | 1.24
[5 empty] | 2023-09-26 13:51 | 4999.494 | 77.03348 | 33.1127 | 0.1471658 | 29.66667 | 1780 | 31.75 | 23.43 | 22.19 | 1.24
[5 empty] | 2023-09-26 13:51 | 4996.311 | 76.02517 | 33.11994 | 0.145332 | 29.75 | 1785 | 31.94 | 23.43 | 22.19 | 1.24
[5 empty] | 2023-09-26 13:51 | 5005.461 | 76.97758 | 33.12717 | 0.1468837 | 29.83333 | 1790 | 31.75 | 23.43 | 22.19 | 1.24
[5 empty] | 2023-09-26 13:51 | 5001.483 | 78.02441 | 33.1344 | 0.1489996 | 29.91667 | 1795 | 31.75 | 23.43 | 22.19 | 1.24
[5 empty] | 2023-09-26 13:51 | 5000.6875 | 77.19959 | 33.13802 | 0.1474479 | 30 | 1800 | 31.75 | 23.43 | 22.19 | 1.24
[5 empty] | 2023-09-26 13:51 | 5001.085 | 76.24554 | 33.14526 | 0.1456141 | 30.08333 | 1805 | 31.75 | 23.43 | 22.19 | 1.24
[5 empty] | 2023-09-26 13:51 | 5001.085 | 76.91029 | 33.14887 | 0.1468837 | 30.16667 | 1810 | 31.85 | 23.43 | 22.19 | 1.24
[5 empty] | 2023-09-26 13:51 | 4998.698 | 78.64539 | 33.14887 | 0.1502691 | 30.25 | 1815 | 31.85 | 23.43 | 22.19 | 1.24
[5 empty] | 2023-09-26 13:51 | 4998.3 | 79.52496 | 33.15249 | 0.1519618 | 30.33333 | 1820 | 32.04 | 23.34 | 22.19 | 1.15
[5 empty] | 2023-09-26 13:51 | 4998.3 | 79.08204 | 33.15973 | 0.1511154 | 30.41667 | 1825 | 31.85 | 23.34 | 22.19 | 1.15
[5 empty] | 2023-09-26 13:51 | 5002.677 | 77.00866 | 33.16334 | 0.1470248 | 30.5 | 1830 | 31.94 | 23.43 | 22.19 | 1.24
[5 empty] | 2023-09-26 13:52 | 5000.6875 | 77.27346 | 33.16334 | 0.147589 | 30.58333 | 1835 | 31.85 | 23.43 | 22.19 | 1.24
[5 empty] | 2023-09-26 13:52 | 4998.698 | 78.79305 | 33.15973 | 0.1505512 | 30.66667 | 1840 | 31.75 | 23.43 | 22.19 | 1.24
[5 empty] | 2023-09-26 13:52 | 5009.44 | 78.44447 | 33.15973 | 0.1495638 | 30.75 | 1845 | 31.85 | 23.43 | 22.19 | 1.24
[5 empty] | 2023-09-26 13:52 | 5001.483 | 78.46761 | 33.16696 | 0.1498459 | 30.83333 | 1850 | 31.85 | 23.43 | 22.19 | 1.24
[5 empty] | 2023-09-26 13:52 | 4999.494 | 77.10733 | 33.16334 | 0.1473069 | 30.91667 | 1855 | 31.94 | 23.43 | 22.19 | 1.24
[5 empty] | 2023-09-26 13:52 | 4999.892 | 78.59032 | 33.15973 | 0.150128 | 31 | 1860 | 32.04 | 23.43 | 22.19 | 1.24
[5 empty] | 2023-09-26 13:52 | 5002.677 | 77.89526 | 33.16334 | 0.1487174 | 31.08333 | 1865 | 31.85 | 23.34 | 22.19 | 1.15
[5 empty] | 2023-09-26 13:52 | 4998.3 | 77.16273 | 33.16334 | 0.1474479 | 31.16667 | 1870 | 31.94 | 23.43 | 22.19 | 1.24
[5 empty] | 2023-09-26 13:52 | 4999.892 | 77.11346 | 33.16696 | 0.1473069 | 31.25 | 1875 | 31.85 | 23.43 | 22.19 | 1.24
[5 empty] | 2023-09-26 13:52 | 5001.881 | 76.62704 | 33.16334 | 0.1463194 | 31.33333 | 1880 | 31.94 | 23.43 | 22.19 | 1.24
[5 empty] | 2023-09-26 13:52 | 5000.6875 | 77.71658 | 33.17781 | 0.1484353 | 31.41667 | 1885 | 31.85 | 23.43 | 22.28 | 1.15
[5 empty] | 2023-09-26 13:52 | 4999.096 | 75.25542 | 33.17781 | 0.1437804 | 31.5 | 1890 | 31.85 | 23.43 | 22.19 | 1.24
[5 empty] | 2023-09-26 13:53 | 5003.472 | 76.79921 | 33.17781 | 0.1466016 | 31.58333 | 1895 | 31.85 | 23.34 | 22.19 | 1.15
[5 empty] | 2023-09-26 13:53 | 5001.085 | 79.27384 | 33.18866 | 0.1513976 | 31.66667 | 1900 | 31.94 | 23.43 | 22.19 | 1.24
[5 empty] | 2023-09-26 13:53 | 5000.6875 | 79.41524 | 33.19227 | 0.1516797 | 31.75 | 1905 | 32.04 | 23.43 | 22.19 | 1.24
[5 empty] | 2023-09-26 13:53 | 5000.6875 | 79.11982 | 33.18504 | 0.1511154 | 31.83333 | 1910 | 31.85 | 23.43 | 22.19 | 1.24
[5 empty] | 2023-09-26 13:53 | 5002.278 | 79.21886 | 33.18142 | 0.1512565 | 31.91667 | 1915 | 31.85 | 23.43 | 22.19 | 1.24
[5 empty] | 2023-09-26 13:53 | 4996.311 | 77.27961 | 33.18504 | 0.14773 | 32 | 1920 | 32.04 | 23.43 | 22.19 | 1.24
[5 empty] | 2023-09-26 13:53 | 4993.526 | 76.94153 | 33.18866 | 0.1471658 | 32.08333 | 1925 | 31.85 | 23.43 | 22.19 | 1.24
[5 empty] | 2023-09-26 13:53 | 5007.053 | 77.88945 | 33.19951 | 0.1485764 | 32.16667 | 1930 | 31.85 | 23.34 | 22.19 | 1.15
[5 empty] | 2023-09-26 13:53 | 5001.483 | 79.42787 | 33.21398 | 0.1516797 | 32.25 | 1935 | 31.85 | 23.43 | 22.19 | 1.24
[5 empty] | 2023-09-26 13:53 | 4997.902 | 77.82092 | 33.22121 | 0.1487174 | 32.33333 | 1940 | 32.14 | 23.34 | 22.19 | 1.15
[5 empty] | 2023-09-26 13:53 | 5001.881 | 76.62704 | 33.23206 | 0.1463194 | 32.41667 | 1945 | 31.85 | 23.34 | 22.19 | 1.15