## 028
|  | Volumen in ml | Tara in g
Aufgabebehälter Glas T |  | 50 | 31.179 |  | Schüttwinkelplatte
Auffangebehälter Glas T* |  | 17.5 | 8.219 |  | Höhe im Teller in mm | 29
Auffangebehälter Stahl TS |  | 25 | 76.076 |  | Durchmesser in mm | 50
Stampfdichte Zylinder + gelbe Halterung TZ |  | 25 | 61.46
[7 empty] | Bedeutung | 8 | durch Carney Trichter nur rührend durchgegangen
Fülldichte nach DIN EN ISO 3923-1:2018 & Durchflussrate nach ISO 4490:2018 |  |  |  |  | Messdatum: | 2023-10-27
Bezeichnung | 180823_028 | Fülldichte |  |  | Durchflussrate
Durchgang | Einwaage in g | Volumen in cm3 | Tara + Mat in g | Fülldichte in g/cm3 | Zeit in sec | 1x Stich
1 | 40 |  |  |  | nicht möglich wg 8
2 | 40 |  |  |  | nicht möglich wg 8
3 |  | 25 | 111.73 | 1.42616 |  | 8
4 |  | 25 | 111.72 | 1.42576 |  | 8
Mittelwert | 40 | 25 | 111.725 | 1.42596 | #DIV/0!
Poured Bulk Density PBD nach Thalberg, 2004 |  |  |  |  | Luftfeuchtigkeit in %: | 48
[5 empty] | Temperatur in °C: | 20
Bezeichnung | 180823_028
Durchgang | Tara T* in g | Vinnen in cm3 | Vaußen in cm3 | Auswaage in g | PBD in g/cm3
1 | 8.219 | 30 | 17.5 | 24.567 | 1.403829
2 | 8.219 | 30 | 17.5 | 24.595 | 1.405429
3 | 8.219 | 30 | 17.5
Mittelwert | 8.219 | 30 | 17.5 | 24.581 | 1.404629
Schüttwinkel (angelehnt an DIN ISO 4324)
Bezeichnung | 180823_028 | Messschieber
Durchgang | Einwaage in g | Höhe in mm | Winkel in °
1 | 40
2 | 40 | 46 | 34.2157
3 | 40 | 46 | 34.2157
Mittelwert | 40 | 46 | 34.2157
Klopfdichte nach ISO 3953:2011
Bezeichnung | 180823_028 | Messzylinder |  | Hubzahl | Stampfdichte | Hausner
Teilmasse | Einwaage in g | V0 in cm3 | Vend in cm3 | Anzahl Hübe | ρt in g/cm3 | PBD | Füll
1 | 20 | 13 | 11.2 | 500 | 1.785714 | 1.272032 | 1.252114
2 | 20 |  |  |  |  | 0 | 0
Mittelwert | 20 | 13 | 11.2 | 500 | 1.785714 | 1.271307 | 1.252289