## 028_N
|  | Volumen in ml | Tara in g
Aufgabebehälter Glas T |  | 50 | 31.179 |  | Schüttwinkelplatte
Auffangebehälter Glas T* |  | 17.5 | 8.219 |  | Höhe im Teller in mm | 29
Auffangebehälter Stahl TS |  | 25 | 76.076 |  | Durchmesser in mm | 50
Stampfdichte Zylinder + gelbe Halterung TZ |  | 25 | 61.46
[7 empty] | Bedeutung | 8 | durch Carney Trichter nur rührend durchgegangen
Fülldichte nach DIN EN ISO 3923-1:2018 & Durchflussrate nach ISO 4490:2018 |  |  |  |  | Messdatum: | 2023-11-15
Bezeichnung | 180823_028N | Fülldichte |  |  | Durchflussrate
Durchgang | Einwaage in g | Volumen in cm3 | Tara + Mat in g | Fülldichte in g/cm3 | Zeit in sec | 1x Stich
1 |  |  |  |  | nicht möglich wg 8
2 |  |  |  |  | nicht möglich wg 8
3 | 40 | 25 | 112.259 | 1.44732 |  | 8
4 | 40 | 25 | 112.658 | 1.46328 |  | 8
Mittelwert | 40 | 25 | 112.4585 | 1.4553 | #DIV/0!
Poured Bulk Density PBD nach Thalberg, 2004 |  |  |  |  | Luftfeuchtigkeit in %:
Temperatur in °C:
Bezeichnung | 180823_028N
Durchgang | Tara T* in g | Vinnen in cm3 | Vaußen in cm3 | Auswaage in g | PBD in g/cm3
1 | 8.219 | 30 | 17.5 | 25.295 | 1.445429
2 | 8.219 | 30 | 17.5 | 25.431 | 1.4532
3 | 8.219 | 30 | 17.5 | 25.38 | 1.450286
Mittelwert | 8.219 | 30 | 17.5 | 25.36867 | 1.449638
Schüttwinkel (angelehnt an DIN ISO 4324)
Bezeichnung | 180823_028N | Messschieber |  | Bemerkung
Durchgang | Einwaage in g | Höhe in mm | Winkel in °
1 | 40 | 46.5 | 34.99202 | 8
2 | 40 | 47 | 35.75389 | 8
3 | 40
Mittelwert | 40 | 46.75 | 35.37295
Klopfdichte nach ISO 3953:2011
Bezeichnung | 180823_028N | Messzylinder |  | Hubzahl | Stampfdichte | Hausner
Teilmasse | Einwaage in g | V0 in cm3 | Vend in cm3 | Anzahl Hübe | ρt in g/cm3 | PBD | Füll
1 | 20 | 13 | 11 | 500 | 1.818182 | 1.257884 | 1.25624
2 | 20 | 13 | 11 | 500 | 1.818182 | 1.251157 | 1.242539
Mittelwert | 20 | 13 | 11 | 500 | 1.818182 | 1.254232 | 1.249352