## 035
|  | Volumen in ml | Tara in g
Aufgabebehälter Glas T |  | 50 | 31.179 |  | Schüttwinkelplatte
Auffangebehälter Glas T* |  | 17.5 | 8.219 |  | Höhe im Teller in mm | 29
Auffangebehälter Stahl TS |  | 25 | 76.076 |  | Durchmesser in mm | 50
Stampfdichte Zylinder + gelbe Halterung TZ |  | 25 | 61.46
[7 empty] | Bedeutung | 8 | durch Carney Trichter nur rührend durchgegangen
Fülldichte nach DIN EN ISO 3923-1:2018 & Durchflussrate nach ISO 4490:2018 |  |  |  |  | Messdatum: | 2023-10-26
Bezeichnung | 050923_035 | Fülldichte |  |  | Durchflussrate
Durchgang | Einwaage in g | Volumen in cm3 | Tara + Mat in g | Fülldichte in g/cm3 | Zeit in sec | 1x Stich
1 | 40 |  |  |  | 13.86 | 0
2 | 40 |  |  |  | 14.27 | 0
3 | 40 | 25 | 111.269 | 1.40772 | 14.12 | 0
4 | 40 | 25 | 111.209 | 1.40532 | 14.06 | 0
Mittelwert | 40 | 25 | 111.239 | 1.40652 | 14.0775
Poured Bulk Density PBD nach Thalberg, 2004 |  |  |  |  | Luftfeuchtigkeit in %: | 48
[5 empty] | Temperatur in °C: | 21
Bezeichnung | 050923_035
Durchgang | Tara T* in g | Vinnen in cm3 | Vaußen in cm3 | Auswaage in g | PBD in g/cm3
1 | 8.219 | 30 | 17.5 | 23.985 | 1.370571
2 | 8.219 | 30 | 17.5 | 23.986 | 1.370629
3 | 8.219 | 30 | 17.5
Mittelwert | 8.219 | 30 | 17.5 | 23.9855 | 1.3706
Schüttwinkel (angelehnt an DIN ISO 4324)
Bezeichnung | 050923_035 | Messschieber
Durchgang | Einwaage in g | Höhe in mm | Winkel in °
1 | 40 | 38.5 | 20.80679
2 | 40 | 39 | 21.80141
3 | 40
Mittelwert | 40 | 38.75 | 21.3041
Klopfdichte nach ISO 3953:2011
Bezeichnung | 050923_035 | Messzylinder |  | Hubzahl | Stampfdichte | Hausner
Teilmasse | Einwaage in g | V0 in cm3 | Vend in cm3 | Anzahl Hübe | ρt in g/cm3 | PBD | Füll
1 | 20 | 13 | 10.2 | 500 | 1.960784 | 1.430633 | 1.392879
2 | 20 | 13.5 | 10.1 | 500 | 1.980198 | 1.444737 | 1.409073
Mittelwert | 20 | 13.25 | 10.15 | 500 | 1.970491 | 1.437685 | 1.400969