## 036
|  | Volumen in ml | Tara in g
Aufgabebehälter Glas T |  | 50 | 31.179 |  | Schüttwinkelplatte
Auffangebehälter Glas T* |  | 17.5 | 8.219 |  | Höhe im Teller in mm | 29
Auffangebehälter Stahl TS |  | 25 | 76.076 |  | Durchmesser in mm | 50
Stampfdichte Zylinder + gelbe Halterung TZ |  | 25 | 61.46
[7 empty] | Bedeutung | 8 | durch Carney Trichter nur rührend durchgegangen
Fülldichte nach DIN EN ISO 3923-1:2018 & Durchflussrate nach ISO 4490:2018 |  |  |  |  | Messdatum: | 2023-10-27
Bezeichnung | 050923_036 | Fülldichte |  |  | Durchflussrate
Durchgang | Einwaage in g | Volumen in cm3 | Tara + Mat in g | Fülldichte in g/cm3 | Zeit in sec | 1x Stich
1 | 40 |  |  |  | 15.39 | 0
2 | 40 |  |  |  | 14.93 | 1
3 | 40 | 25 | 110.582 | 1.38024 | 14.73 | 1
4 | 40 | 25 | 110.756 | 1.3872 | 14.54 | 0
Mittelwert | 40 | 25 | 110.669 | 1.38372 | 14.8975
Poured Bulk Density PBD nach Thalberg, 2004 |  |  |  |  | Luftfeuchtigkeit in %: | 48
[5 empty] | Temperatur in °C: | 20
Bezeichnung | 050923_036
Durchgang | Tara T* in g | Vinnen in cm3 | Vaußen in cm3 | Auswaage in g | PBD in g/cm3
1 | 8.219 | 30 | 17.5 | 23.468 | 1.341029
2 | 8.219 | 30 | 17.5 | 23.531 | 1.344629
3 | 8.219 | 30 | 17.5
Mittelwert | 8.219 | 30 | 17.5 | 23.4995 | 1.342829
Schüttwinkel (angelehnt an DIN ISO 4324)
Bezeichnung | 050923_036 | Messschieber
Durchgang | Einwaage in g | Höhe in mm | Winkel in °
1 | 40 | 40.5 | 24.70243
2 | 40 | 39.5 | 22.78241
3 | 40 | 40.9 | 25.45445
Mittelwert | 40 | 40.3 | 24.31309
Klopfdichte nach ISO 3953:2011
Bezeichnung | 050923_036 | Messzylinder |  | Hubzahl | Stampfdichte | Hausner
Teilmasse | Einwaage in g | V0 in cm3 | Vend in cm3 | Anzahl Hübe | ρt in g/cm3 | PBD | Füll
1 | 20 | 14 | 10.5 | 500 | 1.904762 | 1.420374 | 1.380022
2 | 20 | 14 | 10.6 | 500 | 1.886792 | 1.403207 | 1.360145
Mittelwert | 20 | 14 | 10.55 | 500 | 1.895777 | 1.411779 | 1.370058