## 037
|  | Volumen in ml | Tara in g
Aufgabebehälter Glas T |  | 50 | 31.179 |  | Schüttwinkelplatte
Auffangebehälter Glas T* |  | 17.5 | 8.219 |  | Höhe im Teller in mm | 29
Auffangebehälter Stahl TS |  | 25 | 76.076 |  | Durchmesser in mm | 50
Stampfdichte Zylinder + gelbe Halterung TZ |  | 25 | 61.46
[7 empty] | Bedeutung | 8 | durch Carney Trichter nur rührend durchgegangen
Fülldichte nach DIN EN ISO 3923-1:2018 & Durchflussrate nach ISO 4490:2018 |  |  |  |  | Messdatum: | 2023-10-27
Bezeichnung | 060923_037 | Fülldichte |  |  | Durchflussrate
Durchgang | Einwaage in g | Volumen in cm3 | Tara + Mat in g | Fülldichte in g/cm3 | Zeit in sec | 1x Stich
1 | 40 |  |  |  | 14.67 | 0
2 | 40 |  |  |  | 14.9 | 0
3 | 40 | 25 | 110.982 | 1.39624 | 14.28 | 0
4 | 40 | 25 | 111.282 | 1.40824 | 14.02 | 0
Mittelwert | 40 | 25 | 111.132 | 1.40224 | 14.4675
Poured Bulk Density PBD nach Thalberg, 2004 |  |  |  |  | Luftfeuchtigkeit in %: | 49
[5 empty] | Temperatur in °C: | 20
Bezeichnung | 060923_037
Durchgang | Tara T* in g | Vinnen in cm3 | Vaußen in cm3 | Auswaage in g | PBD in g/cm3
1 | 8.219 | 30 | 17.5 | 24.087 | 1.3764
2 | 8.219 | 30 | 17.5 | 24.139 | 1.379371
3 | 8.219 | 30 | 17.5
Mittelwert | 8.219 | 30 | 17.5 | 24.113 | 1.377886
Schüttwinkel (angelehnt an DIN ISO 4324)
Bezeichnung | 060923_037 | Messschieber
Durchgang | Einwaage in g | Höhe in mm | Winkel in °
1 | 40 | 40 | 23.74949
2 | 40 | 40 | 23.74949
3 | 40
Mittelwert | 40 | 40 | 23.74949
Klopfdichte nach ISO 3953:2011
Bezeichnung | 060923_037 | Messzylinder |  | Hubzahl | Stampfdichte | Hausner
Teilmasse | Einwaage in g | V0 in cm3 | Vend in cm3 | Anzahl Hübe | ρt in g/cm3 | PBD | Füll
1 | 20 | 13.2 | 10 | 500 | 2 | 1.453066 | 1.432418
2 | 20 | 13.5 | 10 | 500 | 2 | 1.449936 | 1.420212
Mittelwert | 20 | 13.35 | 10 | 500 | 2 | 1.451499 | 1.426289