## 038
|  | Volumen in ml | Tara in g
Aufgabebehälter Glas T |  | 50 | 31.179 |  | Schüttwinkelplatte
Auffangebehälter Glas T* |  | 17.5 | 8.219 |  | Höhe im Teller in mm | 29
Auffangebehälter Stahl TS |  | 25 | 76.076 |  | Durchmesser in mm | 50
Stampfdichte Zylinder + gelbe Halterung TZ |  | 25 | 61.46
[7 empty] | Bedeutung | 8 | durch Carney Trichter nur rührend durchgegangen
Fülldichte nach DIN EN ISO 3923-1:2018 & Durchflussrate nach ISO 4490:2018 |  |  |  |  | Messdatum: | 2023-10-25
Bezeichnung | 060923_038 | Fülldichte |  |  | Durchflussrate
Durchgang | Einwaage in g | Volumen in cm3 | Tara + Mat in g | Fülldichte in g/cm3 | Zeit in sec | 1x Stich
1 | 40 |  |  |  | 16.04 | 1
2 | 40 |  |  |  | 16.02 | 1
3 | 40 | 25 | 110.092 | 1.36064 |  | 1
4 | 40 | 25 | 110.105 | 1.36116 |  | 1
Mittelwert | 40 | 25 | 110.0985 | 1.3609 | 16.03
Poured Bulk Density PBD nach Thalberg, 2004 |  |  |  |  | Luftfeuchtigkeit in %: | 50
[5 empty] | Temperatur in °C: | 21
Bezeichnung | 060923_038
Durchgang | Tara T* in g | Vinnen in cm3 | Vaußen in cm3 | Auswaage in g | PBD in g/cm3
1 | 8.219 | 30 | 17.5 | 23.036 | 1.316343
2 | 8.219 | 30 | 17.5 | 22.911 | 1.3092
3 | 8.219 | 30 | 17.5 | 23.061 | 1.317771
Mittelwert | 8.219 | 30 | 17.5 | 23.00267 | 1.314438
Schüttwinkel (angelehnt an DIN ISO 4324)
Bezeichnung | 060923_038 | Messschieber
Durchgang | Einwaage in g | Höhe in mm | Winkel in °
1 | 40 | 40 | 23.74949
2 | 40 | 40.5 | 24.70243
3 | 40
Mittelwert | 40 | 40.25 | 24.22596
Klopfdichte nach ISO 3953:2011
Bezeichnung | 060923_038 | Messzylinder |  | Hubzahl | Stampfdichte | Hausner
Teilmasse | Einwaage in g | V0 in cm3 | Vend in cm3 | Anzahl Hübe | ρt in g/cm3 | PBD | Füll
1 | 20 | 14 | 11.5 | 500 | 1.73913 | 1.321183 | 1.278171
2 | 20 | 14.5 | 11.5 | 500 | 1.73913 | 1.328392 | 1.277683
Mittelwert | 20 | 14.25 | 11.5 | 500 | 1.73913 | 1.323098 | 1.277927