## 039
|  | Volumen in ml | Tara in g
Aufgabebehälter Glas T |  | 50 | 31.179 |  | Schüttwinkelplatte
Auffangebehälter Glas T* |  | 17.5 | 8.219 |  | Höhe im Teller in mm | 29
Auffangebehälter Stahl TS |  | 25 | 76.076 |  | Durchmesser in mm | 50
Stampfdichte Zylinder + gelbe Halterung TZ |  | 25 | 61.46
[7 empty] | Bedeutung | 8 | durch Carney Trichter nur rührend durchgegangen
Fülldichte nach DIN EN ISO 3923-1:2018 & Durchflussrate nach ISO 4490:2018 |  |  |  |  | Messdatum: | 2023-10-26
Bezeichnung | 110923_039 | Fülldichte |  |  | Durchflussrate
Durchgang | Einwaage in g | Volumen in cm3 | Tara + Mat in g | Fülldichte in g/cm3 | Zeit in sec | 1x Stich
1 | 40 |  |  |  | 15.29 | 1
2 | 40 |  |  |  | 15.2 | 1
3 | 40 | 25 | 110.797 | 1.38884 |  | 1
4 | 40 | 25 | 110.962 | 1.39544 |  | 1
Mittelwert | 40 | 25 | 110.8795 | 1.39214 | 15.245
Poured Bulk Density PBD nach Thalberg, 2004 |  |  |  |  | Luftfeuchtigkeit in %: | 49
[5 empty] | Temperatur in °C: | 20
Bezeichnung | 110923_039
Durchgang | Tara T* in g | Vinnen in cm3 | Vaußen in cm3 | Auswaage in g | PBD in g/cm3
1 | 8.219 | 30 | 17.5 | 23.704 | 1.354514
2 | 8.219 | 30 | 17.5 | 23.707 | 1.354686
3 | 8.219 | 30 | 17.5
Mittelwert | 8.219 | 30 | 17.5 | 23.7055 | 1.3546
Schüttwinkel (angelehnt an DIN ISO 4324)
Bezeichnung | 110923_039 | Messschieber
Durchgang | Einwaage in g | Höhe in mm | Winkel in °
1 | 40 | 42 | 27.47443
2 | 40 | 41 | 25.64101
3 | 40
Mittelwert | 40 | 41.5 | 26.55772
Klopfdichte nach ISO 3953:2011
Bezeichnung | 110923_039 | Messzylinder |  | Hubzahl | Stampfdichte | Hausner
Teilmasse | Einwaage in g | V0 in cm3 | Vend in cm3 | Anzahl Hübe | ρt in g/cm3 | PBD | Füll
1 | 20 | 14 | 11 | 500 | 1.818182 | 1.342313 | 1.309137
2 | 20 | 14.2 | 11 | 500 | 1.818182 | 1.342143 | 1.302945
Mittelwert | 20 | 14.1 | 11 | 500 | 1.818182 | 1.342228 | 1.306034