## 040_N
|  | Volumen in ml | Tara in g
Aufgabebehälter Glas T |  | 50 | 31.179 |  | Schüttwinkelplatte
Auffangebehälter Glas T* |  | 17.5 | 8.219 |  | Höhe im Teller in mm | 29
Auffangebehälter Stahl TS |  | 25 | 76.076 |  | Durchmesser in mm | 50
Stampfdichte Zylinder + gelbe Halterung TZ |  | 25 | 61.46
[7 empty] | Bedeutung | 8 | durch Carney Trichter nur rührend durchgegangen
Fülldichte nach DIN EN ISO 3923-1:2018 & Durchflussrate nach ISO 4490:2018 |  |  |  |  | Messdatum: | 2023-11-13
Bezeichnung | 081123_040_N | Fülldichte |  |  | Durchflussrate
Durchgang | Einwaage in g | Volumen in cm3 | Tara + Mat in g | Fülldichte in g/cm3 | Zeit in sec | 1x Stich
1 | 40 |  |  |  | 14.53 | 0
2 | 40 |  |  |  | 14.43 | 0
3 | 40 | 25 | 112.205 | 1.44516 | 14.64 | 0
4 | 40 | 25 | 112.2 | 1.44496 | 14.67 | 0
Mittelwert | 40 | 25 | 112.2025 | 1.44506 | 14.5675
Poured Bulk Density PBD nach Thalberg, 2004 |  |  |  |  | Luftfeuchtigkeit in %: | 36
[5 empty] | Temperatur in °C: | 21
Bezeichnung | 081123_040_N
Durchgang | Tara T* in g | Vinnen in cm3 | Vaußen in cm3 | Auswaage in g | PBD in g/cm3
1 | 8.219 | 30 | 17.5 | 24.591 | 1.4052
2 | 8.219 | 30 | 17.5 | 24.781 | 1.416057
3 | 8.219 | 30 | 17.5 | 24.746 | 1.414057
Mittelwert | 8.219 | 30 | 17.5 | 24.706 | 1.411771
Schüttwinkel (angelehnt an DIN ISO 4324)
Bezeichnung | 081123_040_N | Messschieber |  | Bemerkung
Durchgang | Einwaage in g | Höhe in mm | Winkel in °
1 | 40 | 40 | 23.74949
2 | 40 | 42 | 27.47443
3 | 40 | 41.8 | 27.11245 | mit ständigem Rühren
Mittelwert | 40 | 41.26667 | 26.11212
Klopfdichte nach ISO 3953:2011
Bezeichnung | 081123_040_N | Messzylinder |  | Hubzahl | Stampfdichte | Hausner
Teilmasse | Einwaage in g | V0 in cm3 | Vend in cm3 | Anzahl Hübe | ρt in g/cm3 | PBD | Füll
1 | 20 | 13 | 11 | 500 | 1.818182 | 1.293895 | 1.258118
2 | 20 | 13 | 11 | 500 | 1.818182 | 1.283975 | 1.258292
Mittelwert | 20 | 13 | 11 | 500 | 1.818182 | 1.287873 | 1.258205