## 041
|  | Volumen in ml | Tara in g
Aufgabebehälter Glas T |  | 50 | 31.179 |  | Schüttwinkelplatte
Auffangebehälter Glas T* |  | 17.5 | 8.219 |  | Höhe im Teller in mm | 29
Auffangebehälter Stahl TS |  | 25 | 76.076 |  | Durchmesser in mm | 50
Stampfdichte Zylinder + gelbe Halterung TZ |  | 25 | 61.46
[7 empty] | Bedeutung | 8 | durch Carney Trichter nur rührend durchgegangen
Fülldichte nach DIN EN ISO 3923-1:2018 & Durchflussrate nach ISO 4490:2018 |  |  |  |  | Messdatum: | 2023-10-26
Bezeichnung | 120923_041 | Fülldichte |  |  | Durchflussrate
Durchgang | Einwaage in g | Volumen in cm3 | Tara + Mat in g | Fülldichte in g/cm3 | Zeit in sec | 1x Stich
1 | 40 |  |  |  | 13.89 | 0
2 | 40 |  |  |  | 13.73 | 0
3 | 40 | 25 | 111.292 | 1.40864 | 13.28 | 1
4 | 40 | 25 | 111.213 | 1.40548 |  | 1
Mittelwert | 40 |  | 111.2525 | 1.40706 | 13.63333
Poured Bulk Density PBD nach Thalberg, 2004 |  |  |  |  | Luftfeuchtigkeit in %: | 47
[5 empty] | Temperatur in °C: | 21
Bezeichnung | 120923_041
Durchgang | Tara T* in g | Vinnen in cm3 | Vaußen in cm3 | Auswaage in g | PBD in g/cm3
1 | 8.219 | 30 | 17.5 | 24.117 | 1.378114
2 | 8.219 | 30 | 17.5 | 24.048 | 1.374171
3 | 8.219 | 30 | 17.5
Mittelwert | 8.219 | 30 | 17.5 | 24.0825 | 1.376143
Schüttwinkel (angelehnt an DIN ISO 4324)
Bezeichnung | 120923_041 | Messschieber
Durchgang | Einwaage in g | Höhe in mm | Winkel in °
1 | 40 | 38 | 19.79888
2 | 40 | 39.5 | 22.78241
3 | 40 | 39 | 21.80141
Mittelwert | 40 | 38.83333 | 21.4609
Klopfdichte nach ISO 3953:2011
Bezeichnung | 120923_041 | Messzylinder |  | Hubzahl | Stampfdichte | Hausner
Teilmasse | Einwaage in g | V0 in cm3 | Vend in cm3 | Anzahl Hübe | ρt in g/cm3 | PBD | Füll
1 | 20 | 13 | 10.5 | 500 | 1.904762 | 1.382151 | 1.352199
2 | 20 | 14 | 10.2 | 500 | 1.960784 | 1.426885 | 1.395099
Mittelwert | 20 | 13.5 | 10.35 | 500 | 1.932773 | 1.404486 | 1.373625