## 044
|  | Volumen in ml | Tara in g
Aufgabebehälter Glas T |  | 50 | 31.179 |  | Schüttwinkelplatte
Auffangebehälter Glas T* |  | 17.5 | 8.219 |  | Höhe im Teller in mm | 29
Auffangebehälter Stahl TS |  | 25 | 76.076 |  | Durchmesser in mm | 50
Stampfdichte Zylinder + gelbe Halterung TZ |  | 25 | 61.46
[7 empty] | Bedeutung | 8 | durch Carney Trichter nur rührend durchgegangen
Fülldichte nach DIN EN ISO 3923-1:2018 & Durchflussrate nach ISO 4490:2018 |  |  |  |  | Messdatum: | 2023-11-09
Bezeichnung | 150923_044 | Fülldichte |  |  | Durchflussrate
Durchgang | Einwaage in g | Volumen in cm3 | Tara + Mat in g | Fülldichte in g/cm3 | Zeit in sec | 1x Stich
1 | 40 |  |  |  | nicht möglich wg 8
2 | 40 |  |  |  | nicht möglich wg 8
3 | 40 | 25 | 111.424 | 1.41392 |  | 8
4 | 40 | 25 | 111.289 | 1.40852 |  | 8
Mittelwert | 40 | 25 | 111.3565 | 1.41122 | #DIV/0!
Poured Bulk Density PBD nach Thalberg, 2004 |  |  |  |  | Luftfeuchtigkeit in %: | 33
[5 empty] | Temperatur in °C: | 20
Bezeichnung | 150923_044
Durchgang | Tara T* in g | Vinnen in cm3 | Vaußen in cm3 | Auswaage in g | PBD in g/cm3
1 | 8.219 | 30 | 17.5 | 25.679 | 1.467371
2 | 8.219 | 30 | 17.5 | 24.779 | 1.415943
3 | 8.219 | 30 | 17.5
Mittelwert | 8.219 | 30 | 17.5 | 25.229 | 1.441657
Schüttwinkel (angelehnt an DIN ISO 4324)
Bezeichnung | 150923_044 | Messschieber |  | Bemerkung
Durchgang | Einwaage in g | Höhe in mm | Winkel in °
1 | 40 | 46 | 34.2157 | 8
2 | 40 | 47 | 35.75389 | 8
3 | 40
Mittelwert | 40 | 46.5 | 34.98479
Klopfdichte nach ISO 3953:2011
Bezeichnung | 150923_044 | Messzylinder |  | Hubzahl | Stampfdichte | Hausner
Teilmasse | Einwaage in g | V0 in cm3 | Vend in cm3 | Anzahl Hübe | ρt in g/cm3 | PBD | Füll
1 | 20 | 13 | 10 | 500 | 2 | 1.362981 | 1.414507
2 | 20 | 13 | 10 | 500 | 2 | 1.412486 | 1.41993
Mittelwert | 20 | 13 | 10 | 500 | 2 | 1.387292 | 1.417213