## 045
|  | Volumen in ml | Tara in g
Aufgabebehälter Glas T |  | 50 | 31.179 |  | Schüttwinkelplatte
Auffangebehälter Glas T* |  | 17.5 | 8.219 |  | Höhe im Teller in mm | 29
Auffangebehälter Stahl TS |  | 25 | 76.076 |  | Durchmesser in mm | 50
Stampfdichte Zylinder + gelbe Halterung TZ |  | 25 | 61.46
[7 empty] | Bedeutung | 8 | durch Carney Trichter nur rührend durchgegangen
Fülldichte nach DIN EN ISO 3923-1:2018 & Durchflussrate nach ISO 4490:2018 |  |  |  |  | Messdatum: | 2023-11-09
Bezeichnung | 180923_045 | Fülldichte |  |  | Durchflussrate
Durchgang | Einwaage in g | Volumen in cm3 | Tara + Mat in g | Fülldichte in g/cm3 | Zeit in sec | 1x Stich
1 | 40 |  |  |  | nicht möglich wg 8
2 | 40 |  |  |  | nicht möglich wg 8
3 | 40 | 25 | 110.543 | 1.37868 |  | 8
4 | 40 | 25 | 110.66 | 1.38336 |  | 8
Mittelwert | 40 | 25 | 110.6015 | 1.38102 | #DIV/0!
Poured Bulk Density PBD nach Thalberg, 2004 |  |  |  |  | Luftfeuchtigkeit in %: | 33
[5 empty] | Temperatur in °C: | 20
Bezeichnung | 180923_045
Durchgang | Tara T* in g | Vinnen in cm3 | Vaußen in cm3 | Auswaage in g | PBD in g/cm3
1 | 8.219 | 30 | 17.5 | 23.963 | 1.369314
2 | 8.219 | 30 | 17.5 | 24.165 | 1.380857
3 | 8.219 | 30 | 17.5 | 24.032 | 1.373257
Mittelwert | 8.219 | 30 | 17.5 | 24.05333 | 1.374476
Schüttwinkel (angelehnt an DIN ISO 4324)
Bezeichnung | 180923_045 | Messschieber |  | Bemerkung
Durchgang | Einwaage in g | Höhe in mm | Winkel in °
1 | 40 | 43 | 29.24883
2 | 40 | 44 | 30.96376 | 8
3 | 40
Mittelwert | 40 | 43.5 | 30.10629
Klopfdichte nach ISO 3953:2011
Bezeichnung | 180923_045 | Messzylinder |  | Hubzahl | Stampfdichte | Hausner
Teilmasse | Einwaage in g | V0 in cm3 | Vend in cm3 | Anzahl Hübe | ρt in g/cm3 | PBD | Füll
1 | 20 | 14 | 11 | 500 | 1.818182 | 1.327805 | 1.318785
2 | 20 | 14 | 10.5 | 500 | 1.904762 | 1.38704 | 1.37691
Mittelwert | 20 | 14 | 10.75 | 500 | 1.861472 | 1.354314 | 1.347896