## 046
|  | Volumen in ml | Tara in g
Aufgabebehälter Glas T |  | 50 | 31.179 |  | Schüttwinkelplatte
Auffangebehälter Glas T* |  | 17.5 | 8.219 |  | Höhe im Teller in mm | 29
Auffangebehälter Stahl TS |  | 25 | 76.076 |  | Durchmesser in mm | 50
Stampfdichte Zylinder + gelbe Halterung TZ |  | 25 | 61.46
[7 empty] | Bedeutung | 8 | durch Carney Trichter nur rührend durchgegangen
Fülldichte nach DIN EN ISO 3923-1:2018 & Durchflussrate nach ISO 4490:2018 |  |  |  |  | Messdatum: | 2023-11-09
Bezeichnung | 180923_046 | Fülldichte |  |  | Durchflussrate
Durchgang | Einwaage in g | Volumen in cm3 | Tara + Mat in g | Fülldichte in g/cm3 | Zeit in sec | 1x Stich
1 | 40 |  |  |  | 16.34 | 1
2 | 40 |  |  |  | 15.59 | 1
3 | 40 | 25 | 108.71 | 1.30536 | 14.48 | 1
4 | 40 | 25 | 108.87 | 1.31176 |  | 1
Mittelwert | 40 | 25 | 108.79 | 1.30856 | 15.47
Poured Bulk Density PBD nach Thalberg, 2004 |  |  |  |  | Luftfeuchtigkeit in %: | 33
[5 empty] | Temperatur in °C: | 20
Bezeichnung | 180923_046
Durchgang | Tara T* in g | Vinnen in cm3 | Vaußen in cm3 | Auswaage in g | PBD in g/cm3
1 | 8.219 | 30 | 17.5 | 22.337 | 1.2764
2 | 8.219 | 30 | 17.5 | 22.411 | 1.280629
3
Mittelwert | 8.219 | 30 | 17.5 | 22.374 | 1.278514
Schüttwinkel (angelehnt an DIN ISO 4324)
Bezeichnung | 180923_046 | Messschieber |  | Bemerkung
Durchgang | Einwaage in g | Höhe in mm | Winkel in °
1 | 40 | 42 | 27.47443
2 | 40 | 41.5 | 26.56505 | 8
3 | 40
Mittelwert | 40 | 41.75 | 27.01974
Klopfdichte nach ISO 3953:2011
Bezeichnung | 180923_046 | Messzylinder |  | Hubzahl | Stampfdichte | Hausner
Teilmasse | Einwaage in g | V0 in cm3 | Vend in cm3 | Anzahl Hübe | ρt in g/cm3 | PBD | Füll
1 | 20 | 15 | 12.1 | 500 | 1.652893 | 1.294964 | 1.266235
2 | 20 | 15 | 12 | 500 | 1.666667 | 1.301444 | 1.270558
Mittelwert | 20 | 15 | 12.05 | 500 | 1.65978 | 1.29821 | 1.268402