## 048
|  | Volumen in ml | Tara in g
Aufgabebehälter Glas T |  | 50 | 31.179 |  | Schüttwinkelplatte
Auffangebehälter Glas T* |  | 17.5 | 8.219 |  | Höhe im Teller in mm | 29
Auffangebehälter Stahl TS |  | 25 | 76.076 |  | Durchmesser in mm | 50
Stampfdichte Zylinder + gelbe Halterung TZ |  | 25 | 61.46
[7 empty] | Bedeutung | 8 | durch Carney Trichter nur rührend durchgegangen
Fülldichte nach DIN EN ISO 3923-1:2018 & Durchflussrate nach ISO 4490:2018 |  |  |  |  | Messdatum: | 2024-01-05
Bezeichnung | 190923_048 | Fülldichte |  |  | Durchflussrate
Durchgang | Einwaage in g | Volumen in cm3 | Tara + Mat in g | Fülldichte in g/cm3 | Zeit in sec | 1x Stich
1 | 40 |  |  |  | 17.16 | 0
2 | 40 |  |  |  | 17.07 | 1
3 | 40 | 25 | 108.916 | 1.3136 | 16.8 | 1
4 | 40 | 25 | 108.688 | 1.30448 |  | 1
Mittelwert | 40 | 25 | 108.802 | 1.30904 | 17.01
Poured Bulk Density PBD nach Thalberg, 2004 |  |  |  |  | Luftfeuchtigkeit in %: | 37
[5 empty] | Temperatur in °C: | 21
Bezeichnung | 190923_048
Durchgang | Tara T* in g | Vinnen in cm3 | Vaußen in cm3 | Auswaage in g | PBD in g/cm3
1 | 8.219 | 30 | 17.5 | 22.382 | 1.278971
2 | 8.219 | 30 | 17.5 | 22.399 | 1.279943
3 | 8.219 | 30 | 17.5 | 22.443 | 1.282457
Mittelwert | 8.219 | 30 | 17.5 | 22.408 | 1.280457
Schüttwinkel (angelehnt an DIN ISO 4324)
Bezeichnung | 190923_048 | Messschieber
Durchgang | Einwaage in g | Höhe in mm | Winkel in °
1 | 40 | 42 | 27.47443
2 | 40 | 42 | 27.47443
3 | 40
Mittelwert | 40 | 42 | 27.47443
Klopfdichte nach ISO 3953:2011
Bezeichnung | 190923_048 | Messzylinder |  | Hubzahl | Stampfdichte | Hausner
Teilmasse | Einwaage in g | V0 in cm3 | Vend in cm3 | Anzahl Hübe | ρt in g/cm3 | PBD | Füll
1 | 20 | 14 | 11 | 500 | 1.818182 | 1.421597 | 1.384121
2 | 20 | 15 | 11 | 500 | 1.818182 | 1.420518 | 1.393798
Mittelwert | 20 | 14.5 | 11 | 500 | 1.818182 | 1.419947 | 1.388943