## 049
|  | Volumen in ml | Tara in g
Aufgabebehälter Glas T |  | 50 | 31.179 |  | Schüttwinkelplatte
Auffangebehälter Glas T* |  | 17.5 | 8.219 |  | Höhe im Teller in mm | 29
Auffangebehälter Stahl TS |  | 25 | 76.076 |  | Durchmesser in mm | 50
Stampfdichte Zylinder + gelbe Halterung TZ |  | 25 | 61.46
[7 empty] | Bedeutung | 8 | durch Carney Trichter nur rührend durchgegangen
Fülldichte nach DIN EN ISO 3923-1:2018 & Durchflussrate nach ISO 4490:2018 |  |  |  |  | Messdatum: | 2024-01-09
Bezeichnung | 250923_049 | Fülldichte |  |  | Durchflussrate
Durchgang | Einwaage in g | Volumen in cm3 | Tara + Mat in g | Fülldichte in g/cm3 | Zeit in sec | 1x Stich
1 | 40 |  |  |  | 16.19 | 0
2 | 40 | 25 | 110.124 | 1.36192 | 16.33 | 0
3 | 40 | 25 | 110.214 | 1.36552 | 17.11 | 0
4 | 40 | 25 | 110.216 | 1.3656 | 16.2 | 0
Mittelwert | 40 | 25 | 110.1847 | 1.364347 | 16.4575
Poured Bulk Density PBD nach Thalberg, 2004 |  |  |  |  | Luftfeuchtigkeit in %: | 26
[5 empty] | Temperatur in °C: | 19
Bezeichnung | 250923_049
Durchgang | Tara T* in g | Vinnen in cm3 | Vaußen in cm3 | Auswaage in g | PBD in g/cm3
1 | 8.219 | 30 | 17.5 | 23.323 | 1.332743
2 | 8.219 | 30 | 17.5 | 23.414 | 1.337943
3 | 8.219 | 30 | 17.5 | 23.381 | 1.336057
Mittelwert | 8.219 | 30 | 17.5 | 23.37267 | 1.335581
Schüttwinkel (angelehnt an DIN ISO 4324)
Bezeichnung | 250923_049 | Messschieber
Durchgang | Einwaage in g | Höhe in mm | Winkel in °
1 | 40 | 40 | 23.74949
2 | 40 | 42 | 27.47443
3 | 40 | 42 | 27.47443
Mittelwert | 40 | 41.33333 | 26.23279
Klopfdichte nach ISO 3953:2011
Bezeichnung | 250923_049 | Messzylinder |  | Hubzahl | Stampfdichte | Hausner
Teilmasse | Einwaage in g | V0 in cm3 | Vend in cm3 | Anzahl Hübe | ρt in g/cm3 | PBD | Füll
1 | 20 | 14 | 11.5 | 500 | 1.73913 | 1.304926 | 1.273603
2 | 20 | 14 | 11.5 | 500 | 1.73913 | 1.299854 | 1.273528
Mittelwert | 20 | 14 | 11.5 | 500 | 1.73913 | 1.302153 | 1.274698