## 050
|  | Volumen in ml | Tara in g
Aufgabebehälter Glas T |  | 50 | 31.179 |  | Schüttwinkelplatte
Auffangebehälter Glas T* |  | 17.5 | 8.219 |  | Höhe im Teller in mm | 29
Auffangebehälter Stahl TS |  | 25 | 76.076 |  | Durchmesser in mm | 50
Stampfdichte Zylinder + gelbe Halterung TZ |  | 25 | 61.46
[7 empty] | Bedeutung | 8 | durch Carney Trichter nur rührend durchgegangen
Fülldichte nach DIN EN ISO 3923-1:2018 & Durchflussrate nach ISO 4490:2018 |  |  |  |  | Messdatum: | 2024-01-05
Bezeichnung | 260923_050 | Fülldichte |  |  | Durchflussrate
Durchgang | Einwaage in g | Volumen in cm3 | Tara + Mat in g | Fülldichte in g/cm3 | Zeit in sec | 1x Stich
1 | 40 |  |  |  | 16.2 | 0
2 | 40 |  |  |  | 19.2 | 1
3 | 40 | 25 | 109.223 | 1.32588 | 18.25 | 0
4 | 40 | 25 | 109.216 | 1.3256 | 17.3 | 0
Mittelwert | 40 | 25 | 109.2195 | 1.32574 | 17.7375
Poured Bulk Density PBD nach Thalberg, 2004 |  |  |  |  | Luftfeuchtigkeit in %: | 37
[5 empty] | Temperatur in °C: | 21
Bezeichnung | 260923_050
Durchgang | Tara T* in g | Vinnen in cm3 | Vaußen in cm3 | Auswaage in g | PBD in g/cm3
1 | 8.219 | 30 | 17.5 | 22.654 | 1.294514
2 | 8.219 | 30 | 17.5 | 22.633 | 1.293314
3 | 8.219 | 30 | 17.5 | 22.711 | 1.297771
Mittelwert | 8.219 | 30 | 17.5 | 22.666 | 1.2952
Schüttwinkel (angelehnt an DIN ISO 4324)
Bezeichnung | 260923_050 | Messschieber
Durchgang | Einwaage in g | Höhe in mm | Winkel in °
1 | 40 | 43 | 29.24883
2 | 40 | 41.5 | 26.56505
3 | 40 | 42 | 27.47443
Mittelwert | 40 | 42.16667 | 27.76277
Klopfdichte nach ISO 3953:2011
Bezeichnung | 260923_050 | Messzylinder |  | Hubzahl | Stampfdichte | Hausner
Teilmasse | Einwaage in g | V0 in cm3 | Vend in cm3 | Anzahl Hübe | ρt in g/cm3 | PBD | Füll
1 | 20 | 14.8 | 11.8 | 500 | 1.694915 | 1.309306 | 1.278332
2 | 20 | 14.6 | 11.8 | 500 | 1.694915 | 1.310521 | 1.278602
Mittelwert | 20 | 14.7 | 11.8 | 500 | 1.694915 | 1.308613 | 1.278467